## Sheet1
170C | [13 empty] | 165C | [13 empty] | 160C | [13 empty] | 155C | [13 empty] | 150C
fitting
ポイント No. | 緩和弾性率 | 時間 | 温度 | せん断ひずみ | ギャップ | ノーマルフォース | トルク | 位相角 | せん断応力 | 規格化時間 | 規格化弾性率 | time | G/G0 | ポイント No. | 緩和弾性率 | 時間 | 温度 | せん断ひずみ | ギャップ | ノーマルフォース | トルク | 位相角 | せん断応力 | 規格化時間 | 規格化弾性率 | fitting |  | ポイント No. | 緩和弾性率 | 時間 | 温度 | せん断ひずみ | ギャップ | ノーマルフォース | トルク | 位相角 | せん断応力 | 規格化時間 | 規格化弾性率 | fitting |  | ポイント No. | 緩和弾性率 | 時間 | 温度 | せん断ひずみ | ギャップ | ノーマルフォース | トルク | 位相角 | せん断応力 | 規格化時間 | 規格化弾性率 | fitting |  | ポイント No. | 緩和弾性率 | 時間 | 温度 | せん断ひずみ | ギャップ | ノーマルフォース | トルク | 位相角 | せん断応力 | 規格化時間 | 規格化弾性率 | fitting
[8 empty] | 基準 | [13 empty] | 基準 |  |  |  | time | G/G0 | [8 empty] | 基準 |  |  |  | time | G/G0 | [8 empty] | 基準 |  |  |  | time | G/G0 | [8 empty] | 基準 |  |  |  | time | G/G0
| [Pa] | [s] | [°C] | [%] | [mm] | [N] | [µN·m] | [°] | [Pa] | s | - |  |  |  | [Pa] | [s] | [°C] | [%] | [mm] | [N] | [µN·m] | [°] | [Pa] | s | - |  |  |  | [Pa] | [s] | [°C] | [%] | [mm] | [N] | [µN·m] | [°] | [Pa] | s | - |  |  |  | [Pa] | [s] | [°C] | [%] | [mm] | [N] | [µN·m] | [°] | [Pa] | s | - |  |  |  | [Pa] | [s] | [°C] | [%] | [mm] | [N] | [µN·m] | [°] | [Pa] | s | -
1 | 1127500 | 30.051 | 170 | 2.54 | 0.849 | 0.82 | 4313.1 |  | 28602 | 0 | 1 | 0.05 | 0.998957 | 1 | 1137800 | 300.051 | 165.02 | 2.54 | 0.843 | 0.79 | 4352.3 |  | 28862 | 0 | 1 | 0.05 | 0.998995 | 1 | 1120900 | 300.051 | 160.01 | 2.54 | 0.837 | 1.04 | 4289.3 |  | 28444 | 0 | 1 | 0.05 | 0.998978 | 1 | 1122100 | 300.051 | 154.98 | 2.54 | 0.829 | 1.24 | 4292.1 |  | 28463 | 0 | 1 | 0.05 | 0.999247 | 1 | 1123400 | 300.051 | 150.02 | 2.54 | 0.825 | 1.11 | 4297.9 |  | 28502 | 0 | 1 | 0.05 | 0.999333
2 | 1313700 | 30.101 | 170 | 2.99 | 0.849 | 0.9 | 5913.9 |  | 39218 | 0.05 | 1.000152 | 0.45007 | 0.994043 | 2 | 1317800 | 300.101 | 165.02 | 2.98 | 0.843 | 1 | 5931.4 |  | 39334 | 0.05 | 0.9991676 | 0.45007 | 0.994581 | 2 | 1299900 | 300.101 | 160.01 | 2.98 | 0.838 | 0.87 | 5848.8 |  | 38786 | 0.05 | 0.9941834 | 0.85015 | 0.991805 | 2 | 1296400 | 300.101 | 154.98 | 2.99 | 0.83 | 1.08 | 5835.5 |  | 38698 | 0.05 | 1 | 1.05019 | 0.993026 | 2 | 1294400 | 300.101 | 150.02 | 2.98 | 0.824 | 1.02 | 5826.5 |  | 38638 | 0.05 | 1.000462 | 2.86175 | 0.988179
3 | 1315700 | 30.151 | 170 | 3 | 0.849 | 0.7 | 5946.5 |  | 39434 | 0.101 | 0.9986319 | 0.85014 | 0.990148 | 3 | 1321500 | 300.151 | 165.02 | 3 | 0.843 | 0.76 | 5974 |  | 39617 | 0.101 | 0.9984109 | 0.85014 | 0.991184 | 3 | 1306600 | 300.151 | 160.01 | 3 | 0.837 | 1.02 | 5905 |  | 39159 | 0.101 | 0.9957906 | 1.6503 | 0.986682 | 3 | 1298700 | 300.151 | 154.98 | 3 | 0.829 | 1.15 | 5870 |  | 38927 | 0.101 | 0.998999 | 2.05038 | 0.988641 | 3 | 1299800 | 300.151 | 150.01 | 3 | 0.825 | 1.2 | 5876.3 |  | 38968 | 0.101 | 1 | 5.6735 | 0.980834
4 | 1315900 | 30.201 | 170 | 3 | 0.849 | 0.78 | 5950.7 |  | 39462 | 0.151 | 0.9978719 | 1.25021 | 0.986641 | 4 | 1320400 | 300.201 | 165.02 | 3 | 0.844 | 0.85 | 5968.1 |  | 39577 | 0.151 | 0.9972002 | 1.25021 | 0.988164 | 4 | 1299000 | 300.201 | 160.01 | 3 | 0.837 | 1.1 | 5875.7 |  | 38964 | 0.151 | 0.9950253 | 2.45045 | 0.982225 | 4 | 1298700 | 300.201 | 154.98 | 3 | 0.83 | 1.2 | 5873.5 |  | 38950 | 0.151 | 0.999538 | 3.05057 | 0.984834 | 4 | 1300400 | 300.201 | 150 | 3 | 0.825 | 0.91 | 5882 |  | 39006 | 0.151 | 1.000077 | 8.48526 | 0.974558
5 | 1313900 | 30.252 | 170 | 3 | 0.849 | 0.42 | 5941.7 |  | 39402 | 0.202 | 0.99962 | 1.65028 | 0.983373 | 5 | 1319400 | 300.252 | 165.02 | 3 | 0.843 | 0.78 | 5967.5 |  | 39573 | 0.202 | 0.9979569 | 1.65028 | 0.985371 | 5 | 1301100 | 300.252 | 160.01 | 3 | 0.837 | 1.08 | 5885.8 |  | 39031 | 0.202 | 0.9950253 | 3.2506 | 0.978161 | 5 | 1297400 | 300.252 | 154.98 | 3 | 0.829 | 1.06 | 5868.3 |  | 38915 | 0.202 | 0.999307 | 4.05076 | 0.981367 | 5 | 1299800 | 300.252 | 150 | 3 | 0.825 | 1.13 | 5878.7 |  | 38984 | 0.202 | 0.9996153 | 11.297 | 0.968901
6 | 1312900 | 30.302 | 170 | 3 | 0.849 | 0.92 | 5940.6 |  | 39395 | 0.253 | 0.9977959 | 2.05035 | 0.980276 | 6 | 1317800 | 300.302 | 165.02 | 3 | 0.843 | 0.85 | 5964.8 |  | 39555 | 0.253 | 0.9965948 | 2.05035 | 0.982741 | 6 | 1300100 | 300.302 | 160.01 | 3 | 0.837 | 1.04 | 5881.7 |  | 39004 | 0.253 | 0.9937242 | 4.05075 | 0.974371 | 6 | 1298100 | 300.302 | 154.98 | 3 | 0.829 | 1.25 | 5871.9 |  | 38939 | 0.253 | 0.998383 | 5.05095 | 0.978134 | 6 | 1299900 | 300.302 | 150 | 3 | 0.825 | 1.04 | 5880.3 |  | 38995 | 0.253 | 0.9994615 | 14.1088 | 0.963669
7 | 1315200 | 30.353 | 170 | 3 | 0.849 | 0.73 | 5950.3 |  | 39459 | 0.304 | 0.9978719 | 2.45042 | 0.977311 | 7 | 1318800 | 300.353 | 165.02 | 3 | 0.843 | 0.9 | 5965.5 |  | 39560 | 0.304 | 0.9968218 | 2.45042 | 0.980234 | 7 | 1300100 | 300.353 | 160.01 | 3 | 0.837 | 1.15 | 5880.6 |  | 38997 | 0.304 | 0.993418 | 4.8509 | 0.970788 | 7 | 1297800 | 300.353 | 154.98 | 3 | 0.829 | 1.04 | 5871.2 |  | 38935 | 0.304 | 0.998306 | 6.05114 | 0.97508 | 7 | 1299300 | 300.353 | 150 | 3 | 0.824 | 1.13 | 5877.6 |  | 38977 | 0.303 | 0.9979997 | 16.9205 | 0.958758
8 | 1312800 | 30.404 | 170 | 3 | 0.849 | 0.51 | 5936.5 |  | 39367 | 0.355 | 0.9958957 | 2.85049 | 0.974453 | 8 | 1317000 | 300.404 | 165.02 | 3 | 0.843 | 0.65 | 5955.8 |  | 39496 | 0.355 | 0.9974272 | 2.85049 | 0.977827 | 8 | 1298400 | 300.404 | 160.01 | 3 | 0.838 | 0.71 | 5873.1 |  | 38947 | 0.355 | 0.9944895 | 5.65105 | 0.967371 | 8 | 1296600 | 300.404 | 154.98 | 3 | 0.829 | 1.24 | 5865 |  | 38894 | 0.355 | 0.998075 | 7.05133 | 0.972168 | 8 | 1299100 | 300.404 | 150 | 3 | 0.825 | 0.99 | 5877.8 |  | 38979 | 0.354 | 0.997615 | 19.7323 | 0.954102
9 | 1312900 | 30.455 | 170 | 3 | 0.849 | 0.87 | 5939.7 |  | 39389 | 0.407 | 0.9958957 | 3.25056 | 0.971685 | 9 | 1317300 | 300.455 | 165.02 | 3 | 0.843 | 0.99 | 5961.8 |  | 39535 | 0.407 | 0.9960651 | 3.25056 | 0.975503 | 9 | 1298000 | 300.455 | 160.01 | 3 | 0.838 | 0.98 | 5871.1 |  | 38934 | 0.407 | 0.9939538 | 6.4512 | 0.964092 | 9 | 1296500 | 300.455 | 154.98 | 3 | 0.83 | 1.07 | 5865.4 |  | 38896 | 0.407 | 0.997921 | 8.05152 | 0.969372 | 9 | 1297200 | 300.454 | 150 | 3 | 0.825 | 0.99 | 5868.2 |  | 38915 | 0.405 | 0.9983844 | 22.544 | 0.949654
10 | 1310300 | 30.506 | 170 | 3 | 0.849 | 0.73 | 5927.1 |  | 39305 | 0.458 | 0.9955157 | 3.65063 | 0.968993 | 10 | 1318100 | 300.506 | 165.02 | 3 | 0.843 | 0.76 | 5964.7 |  | 39554 | 0.458 | 0.9960651 | 3.65063 | 0.97325 | 10 | 1299400 | 300.506 | 160.01 | 3 | 0.838 | 1.01 | 5878.2 |  | 38981 | 0.458 | 0.9931119 | 7.25135 | 0.960929 | 10 | 1296200 | 300.506 | 154.98 | 3 | 0.829 | 1.19 | 5863 |  | 38880 | 0.458 | 0.997382 | 9.05171 | 0.966676 | 10 | 1296700 | 300.505 | 150 | 3 | 0.825 | 1.21 | 5865.7 |  | 38898 | 0.457 | 0.9984613 | 25.3558 | 0.945384
11 | 1310300 | 30.558 | 170 | 3 | 0.849 | 0.94 | 5927.4 |  | 39307 | 0.51 | 0.9947556 | 4.0507 | 0.966369 | 11 | 1316300 | 300.558 | 165.02 | 3 | 0.843 | 0.99 | 5953.8 |  | 39482 | 0.51 | 0.99493 | 4.0507 | 0.971059 | 11 | 1298700 | 300.558 | 160.01 | 3 | 0.838 | 0.83 | 5871.7 |  | 38938 | 0.51 | 0.9918873 | 8.0515 | 0.957867 | 11 | 1296000 | 300.558 | 154.98 | 3 | 0.83 | 1.12 | 5862.8 |  | 38879 | 0.51 | 0.997305 | 10.0519 | 0.964066 | 11 | 1297700 | 300.556 | 150 | 3 | 0.824 | 0.93 | 5872.1 |  | 38941 | 0.508 | 0.9979228 | 28.1675 | 0.941267
12 | 1309800 | 30.609 | 170 | 3 | 0.849 | 0.68 | 5925.9 |  | 39298 | 0.561 | 0.9946036 | 4.45077 | 0.963805 | 12 | 1316300 | 300.609 | 165.02 | 3 | 0.843 | 0.76 | 5954.6 |  | 39488 | 0.561 | 0.9943246 | 4.45077 | 0.968922 | 12 | 1297600 | 300.609 | 160.01 | 3 | 0.838 | 0.87 | 5868 |  | 38913 | 0.561 | 0.9927292 | 8.85165 | 0.954894 | 12 | 1295300 | 300.609 | 154.98 | 3 | 0.829 | 1.13 | 5859 |  | 38854 | 0.561 | 0.997305 | 11.0521 | 0.961531 | 12 | 1297800 | 300.608 | 150 | 3 | 0.825 | 1.11 | 5870 |  | 38927 | 0.559 | 0.9967687 | 30.9793 | 0.937284
13 | 1308800 | 30.661 | 170 | 3 | 0.849 | 0.97 | 5919.2 |  | 39253 | 0.613 | 0.9937676 | 4.85084 | 0.961295 | 13 | 1314800 | 300.661 | 165.02 | 3 | 0.843 | 0.97 | 5947.7 |  | 39442 | 0.613 | 0.9935679 | 4.85084 | 0.966834 | 13 | 1296000 | 300.661 | 160.01 | 3 | 0.837 | 1.14 | 5863.3 |  | 38882 | 0.613 | 0.9914281 | 9.6518 | 0.952 | 13 | 1295200 | 300.661 | 154.98 | 3 | 0.83 | 1.18 | 5859.9 |  | 38860 | 0.613 | 0.997151 | 12.0523 | 0.959064 | 13 | 1297100 | 300.659 | 150 | 3 | 0.825 | 0.97 | 5866.7 |  | 38905 | 0.611 | 0.9986152 | 33.791 | 0.93342
14 | 1308600 | 30.712 | 170 | 3 | 0.849 | 0.43 | 5917.6 |  | 39243 | 0.665 | 0.9936916 | 5.25091 | 0.958833 | 14 | 1314000 | 300.712 | 165.02 | 3 | 0.843 | 0.76 | 5944.7 |  | 39422 | 0.665 | 0.9935679 | 5.25091 | 0.96479 | 14 | 1297100 | 300.712 | 160.01 | 3 | 0.837 | 1.05 | 5868.7 |  | 38918 | 0.665 | 0.9905097 | 10.452 | 0.949177 | 14 | 1295200 | 300.712 | 154.98 | 3 | 0.829 | 1.15 | 5859.9 |  | 38860 | 0.665 | 0.996766 | 13.0525 | 0.956657 | 14 | 1295600 | 300.71 | 150 | 3 | 0.825 | 1.09 | 5860.7 |  | 38865 | 0.662 | 0.9975381 | 36.6028 | 0.929664
15 | 1307500 | 30.764 | 170 | 3 | 0.849 | 0.96 | 5916.6 |  | 39235 | 0.717 | 0.9925515 | 5.65098 | 0.956415 | 15 | 1313000 | 300.764 | 165.02 | 3 | 0.843 | 0.9 | 5943.2 |  | 39412 | 0.717 | 0.9926599 | 5.65098 | 0.962786 | 15 | 1295400 | 300.764 | 160.01 | 3 | 0.837 | 0.71 | 5860.1 |  | 38861 | 0.717 | 0.9919639 | 11.2521 | 0.946418 | 15 | 1295000 | 300.764 | 154.97 | 3 | 0.83 | 1.24 | 5858.3 |  | 38849 | 0.717 | 0.996843 | 14.0527 | 0.954305 | 15 | 1298000 | 300.762 | 150 | 3 | 0.825 | 1.02 | 5872.2 |  | 38941 | 0.714 | 0.9975381 | 39.4145 | 0.926004
16 | 1307400 | 30.816 | 170 | 3 | 0.849 | 0.68 | 5915.5 |  | 39229 | 0.769 | 0.9927035 | 6.05105 | 0.954039 | 16 | 1313000 | 300.816 | 165.02 | 3 | 0.843 | 0.85 | 5939.8 |  | 39389 | 0.769 | 0.9929625 | 6.05105 | 0.960819 | 16 | 1294200 | 300.816 | 160.01 | 3 | 0.837 | 1.19 | 5856.5 |  | 38837 | 0.769 | 0.9918873 | 12.0523 | 0.943719 | 16 | 1294500 | 300.816 | 154.97 | 3 | 0.829 | 1.06 | 5856.5 |  | 38837 | 0.769 | 0.99692 | 15.0529 | 0.952002 | 16 | 1296600 | 300.813 | 150 | 3 | 0.824 | 1.11 | 5865.8 |  | 38899 | 0.766 | 0.9973842 | 42.2263 | 0.922433
17 | 1305900 | 30.868 | 170 | 3 | 0.849 | 0.94 | 5906.8 |  | 39171 | 0.822 | 0.9914114 | 6.45112 | 0.951701 | 17 | 1311800 | 300.868 | 165.02 | 3 | 0.843 | 0.86 | 5934.8 |  | 39356 | 0.822 | 0.9923572 | 6.45112 | 0.958886 | 17 | 1296100 | 300.868 | 160.01 | 3 | 0.837 | 1.06 | 5865.3 |  | 38895 | 0.822 | 0.9908924 | 12.8524 | 0.941075 | 17 | 1294600 | 300.868 | 154.97 | 3 | 0.83 | 1.25 | 5855.4 |  | 38830 | 0.822 | 0.997305 | 16.053 | 0.949746 | 17 | 1296600 | 300.865 | 150 | 3 | 0.825 | 0.98 | 5866.8 |  | 38906 | 0.818 | 0.9966918 | 45.038 | 0.918943
18 | 1306100 | 30.92 | 170 | 3 | 0.849 | 0.52 | 5907.7 |  | 39177 | 0.874 | 0.9920195 | 6.85119 | 0.949398 | 18 | 1312200 | 300.92 | 165.02 | 3 | 0.843 | 0.91 | 5937.4 |  | 39374 | 0.874 | 0.9924328 | 6.85119 | 0.956984 | 18 | 1296000 | 300.92 | 160.01 | 3 | 0.838 | 1.05 | 5863.1 |  | 38881 | 0.874 | 0.9909689 | 13.6526 | 0.938481 | 18 | 1294700 | 300.92 | 154.97 | 3 | 0.83 | 1.05 | 5855.8 |  | 38832 | 0.874 | 0.997151 | 17.0532 | 0.947533 | 18 | 1296400 | 300.917 | 150.01 | 3 | 0.825 | 1.03 | 5864 |  | 38887 | 0.87 | 0.9946915 | 47.8498 | 0.915529
19 | 1304400 | 30.973 | 170 | 3 | 0.849 | 0.92 | 5903.4 |  | 39148 | 0.927 | 0.9910314 | 7.25126 | 0.947128 | 19 | 1311400 | 300.973 | 165.02 | 3 | 0.843 | 0.83 | 5932.5 |  | 39341 | 0.927 | 0.9914491 | 7.25126 | 0.955111 | 19 | 1294700 | 300.973 | 160.01 | 3 | 0.837 | 0.75 | 5855.9 |  | 38833 | 0.927 | 0.9907393 | 14.4527 | 0.935933 | 19 | 1295200 | 300.973 | 154.97 | 3 | 0.829 | 1.25 | 5858.6 |  | 38851 | 0.927 | 0.996535 | 18.0534 | 0.945358 | 19 | 1295500 | 300.969 | 150.01 | 3 | 0.825 | 1.13 | 5861.3 |  | 38869 | 0.922 | 0.9963841 | 50.6615 | 0.912184
20 | 1305200 | 31.025 | 170 | 3 | 0.849 | 0.75 | 5905.6 |  | 39163 | 0.98 | 0.9907274 | 7.65133 | 0.944889 | 20 | 1311500 | 301.025 | 165.02 | 3 | 0.843 | 0.92 | 5933.2 |  | 39346 | 0.98 | 0.9922815 | 7.65133 | 0.953266 | 20 | 1294800 | 301.025 | 160.01 | 3 | 0.837 | 1.23 | 5858.6 |  | 38851 | 0.98 | 0.9914281 | 15.2529 | 0.93343 | 20 | 1295000 | 301.025 | 154.97 | 3 | 0.83 | 1.05 | 5858.7 |  | 38852 | 0.98 | 0.996535 | 19.0536 | 0.943221 | 20 | 1292900 | 301.021 | 150.01 | 3 | 0.824 | 1.03 | 5849.2 |  | 38789 | 0.975 | 0.9968457 | 53.4733 | 0.908904
21 | 1303900 | 31.078 | 170 | 3 | 0.849 | 0.89 | 5897.5 |  | 39109 | 1.033 | 0.9889793 | 8.0514 | 0.942679 | 21 | 1310200 | 301.078 | 165.02 | 3 | 0.843 | 0.81 | 5928 |  | 39311 | 1.033 | 0.9906167 | 8.0514 | 0.951447 | 21 | 1294500 | 301.078 | 160.01 | 3 | 0.837 | 1.03 | 5858.1 |  | 38848 | 1.033 | 0.9915047 | 16.053 | 0.930967 | 21 | 1294200 | 301.078 | 154.97 | 3 | 0.829 | 1.26 | 5853.6 |  | 38818 | 1.033 | 0.995996 | 20.0538 | 0.941119 | 21 | 1295100 | 301.073 | 150.01 | 3 | 0.825 | 1.05 | 5859.6 |  | 38857 | 1.027 | 0.9966149 | 56.285 | 0.905686
22 | 1303500 | 31.131 | 170 | 3 | 0.849 | 0.52 | 5897.1 |  | 39106 | 1.086 | 0.9901193 | 8.45147 | 0.940496 | 22 | 1311300 | 301.131 | 165.02 | 3 | 0.843 | 0.92 | 5933.3 |  | 39346 | 1.086 | 0.9910708 | 8.45147 | 0.949652 | 22 | 1295400 | 301.131 | 160.02 | 3 | 0.837 | 1.06 | 5860.4 |  | 38863 | 1.086 | 0.9891321 | 16.8532 | 0.928543 | 22 | 1294200 | 301.131 | 154.97 | 3 | 0.829 | 1.05 | 5854.3 |  | 38823 | 1.086 | 0.995457 | 21.054 | 0.939048 | 22 | 1295700 | 301.126 | 150.01 | 3 | 0.824 | 0.98 | 5861.5 |  | 38871 | 1.079 | 0.9963841 | 59.0968 | 0.902524
23 | 1301200 | 31.184 | 170 | 3 | 0.849 | 0.89 | 5888.1 |  | 39047 | 1.139 | 0.9893593 | 8.85154 | 0.93834 | 23 | 1309100 | 301.184 | 165.02 | 3 | 0.843 | 0.69 | 5919.1 |  | 39252 | 1.139 | 0.9903897 | 8.85154 | 0.947879 | 23 | 1295500 | 301.184 | 160.02 | 3 | 0.837 | 1.03 | 5860.9 |  | 38866 | 1.139 | 0.99227 | 17.6533 | 0.926155 | 23 | 1293500 | 301.184 | 154.97 | 3 | 0.829 | 1.25 | 5851.4 |  | 38803 | 1.139 | 0.995303 | 22.0542 | 0.937009 | 23 | 1295400 | 301.178 | 150.01 | 3 | 0.825 | 1.06 | 5859.3 |  | 38856 | 1.132 | 0.9970765 | 61.9085 | 0.899416
24 | 1302700 | 31.237 | 170 | 3 | 0.849 | 0.73 | 5894.3 |  | 39088 | 1.192 | 0.9892073 | 9.25161 | 0.936209 | 24 | 1309700 | 301.237 | 165.02 | 3 | 0.843 | 0.93 | 5927.6 |  | 39309 | 1.192 | 0.9904654 | 9.25161 | 0.946129 | 24 | 1292400 | 301.237 | 160.02 | 3 | 0.837 | 1.09 | 5845.5 |  | 38764 | 1.192 | 0.9900505 | 18.4535 | 0.923802 | 24 | 1292800 | 301.237 | 154.97 | 3 | 0.83 | 1.06 | 5849.4 |  | 38790 | 1.192 | 0.994764 | 23.0544 | 0.934998 | 24 | 1295100 | 301.23 | 150.01 | 3 | 0.825 | 0.98 | 5857.6 |  | 38844 | 1.185 | 0.9959994 | 64.7203 | 0.89636
25 | 1301700 | 31.29 | 170 | 3 | 0.849 | 0.91 | 5887.6 |  | 39043 | 1.245 | 0.9883712 | 9.65168 | 0.934101 | 25 | 1308800 | 301.29 | 165.02 | 3 | 0.843 | 0.82 | 5920.5 |  | 39261 | 1.245 | 0.9892546 | 9.65168 | 0.944399 | 25 | 1296500 | 301.29 | 160.02 | 3 | 0.837 | 1.04 | 5865.1 |  | 38894 | 1.245 | 0.9897444 | 19.2536 | 0.921481 | 25 | 1292600 | 301.29 | 154.97 | 3 | 0.829 | 1.25 | 5847.7 |  | 38779 | 1.245 | 0.994841 | 24.0546 | 0.933015 | 25 | 1296000 | 301.283 | 150.01 | 3 | 0.825 | 1.19 | 5863 |  | 38880 | 1.238 | 0.9959224 | 67.532 | 0.893351
26 | 1301500 | 31.343 | 170 | 3 | 0.849 | 0.73 | 5888.4 |  | 39049 | 1.299 | 0.9879912 | 10.0518 | 0.932016 | 26 | 1308900 | 301.343 | 165.02 | 3 | 0.843 | 0.92 | 5921.9 |  | 39271 | 1.299 | 0.9890276 | 10.0518 | 0.942689 | 26 | 1293600 | 301.343 | 160.02 | 3 | 0.837 | 1.09 | 5851.3 |  | 38803 | 1.299 | 0.9926527 | 20.0538 | 0.919192 | 26 | 1291900 | 301.343 | 154.97 | 3 | 0.829 | 1.06 | 5844.6 |  | 38758 | 1.299 | 0.995072 | 25.0548 | 0.931058 | 26 | 1294600 | 301.336 | 150.01 | 3 | 0.824 | 0.94 | 5858 |  | 38847 | 1.291 | 0.9959224 | 70.3438 | 0.890389
27 | 1300400 | 31.396 | 170 | 3 | 0.849 | 0.9 | 5881.8 |  | 39005 | 1.353 | 0.9863951 | 10.4518 | 0.929953 | 27 | 1307300 | 301.396 | 165.02 | 3 | 0.843 | 0.82 | 5914.2 |  | 39220 | 1.353 | 0.9885736 | 10.4518 | 0.940998 | 27 | 1293200 | 301.396 | 160.02 | 3 | 0.837 | 1.02 | 5851.1 |  | 38802 | 1.353 | 0.987831 | 20.8539 | 0.916932 | 27 | 1292000 | 301.396 | 154.97 | 3 | 0.829 | 1.26 | 5844.2 |  | 38755 | 1.353 | 0.995611 | 26.0549 | 0.929126 | 27 | 1294500 | 301.389 | 150.01 | 3 | 0.825 | 1.08 | 5855 |  | 38827 | 1.344 | 0.9946146 | 73.1556 | 0.88747
28 | 1299900 | 31.45 | 170 | 3 | 0.849 | 0.51 | 5880.3 |  | 38995 | 1.407 | 0.9875352 | 10.8519 | 0.92791 | 28 | 1307000 | 301.45 | 165.02 | 3 | 0.843 | 0.9 | 5911.4 |  | 39201 | 1.407 | 0.9888006 | 10.8519 | 0.939325 | 28 | 1297000 | 301.45 | 160.02 | 3 | 0.837 | 1.07 | 5865.9 |  | 38899 | 1.407 | 0.9881371 | 21.6541 | 0.914701 | 28 | 1292300 | 301.45 | 154.97 | 3 | 0.829 | 1.06 | 5847.3 |  | 38776 | 1.407 | 0.994148 | 27.0551 | 0.927218 | 28 | 1294500 | 301.442 | 150.01 | 3 | 0.825 | 0.96 | 5855.3 |  | 38829 | 1.397 | 0.9955378 | 75.9673 | 0.884592
29 | 1297800 | 31.504 | 170 | 3 | 0.849 | 0.93 | 5873.2 |  | 38948 | 1.461 | 0.9871551 | 11.252 | 0.925887 | 29 | 1306400 | 301.504 | 165.02 | 3 | 0.843 | 0.86 | 5909.6 |  | 39190 | 1.461 | 0.9881196 | 11.252 | 0.937669 | 29 | 1290700 | 301.504 | 160.02 | 3 | 0.837 | 0.71 | 5838.4 |  | 38717 | 1.461 | 0.9870657 | 22.4542 | 0.912496 | 29 | 1293000 | 301.504 | 154.97 | 3 | 0.829 | 1.25 | 5849 |  | 38787 | 1.461 | 0.994225 | 28.0553 | 0.925332 | 29 | 1292800 | 301.495 | 150.01 | 3 | 0.825 | 1.19 | 5848.2 |  | 38782 | 1.45 | 0.995307 | 78.7791 | 0.881755
30 | 1299300 | 31.558 | 170 | 3 | 0.849 | 0.67 | 5879.2 |  | 38988 | 1.515 | 0.9870791 | 11.652 | 0.923884 | 30 | 1306700 | 301.558 | 165.02 | 3 | 0.843 | 0.87 | 5911.5 |  | 39202 | 1.515 | 0.9881952 | 11.652 | 0.936029 | 30 | 1291100 | 301.558 | 160.02 | 3 | 0.837 | 1.09 | 5842.2 |  | 38742 | 1.515 | 0.9879841 | 23.2544 | 0.910317 | 30 | 1291100 | 301.558 | 154.97 | 3 | 0.829 | 1.08 | 5841.5 |  | 38738 | 1.515 | 0.993147 | 29.0555 | 0.923468 | 30 | 1294000 | 301.548 | 150.01 | 3 | 0.824 | 0.95 | 5855.6 |  | 38831 | 1.504 | 0.9942299 | 81.5908 | 0.878955
31 | 1298800 | 31.612 | 170 | 3 | 0.849 | 0.74 | 5873.1 |  | 38947 | 1.569 | 0.9861671 | 12.0521 | 0.921898 | 31 | 1305800 | 301.612 | 165.02 | 3 | 0.843 | 0.9 | 5906.3 |  | 39167 | 1.569 | 0.9869088 | 12.0521 | 0.934405 | 31 | 1289700 | 301.612 | 160.02 | 3 | 0.837 | 1.1 | 5836.6 |  | 38705 | 1.569 | 0.9856115 | 24.0545 | 0.908163 | 31 | 1291200 | 301.612 | 154.97 | 3 | 0.83 | 1.24 | 5841.8 |  | 38739 | 1.569 | 0.993686 | 30.0557 | 0.921625 | 31 | 1293700 | 301.601 | 150.01 | 3 | 0.825 | 1.07 | 5853.5 |  | 38817 | 1.557 | 0.9954608 | 84.4026 | 0.876192
32 | 1298700 | 31.666 | 170 | 3 | 0.849 | 0.7 | 5874.1 |  | 38954 | 1.623 | 0.985331 | 12.4522 | 0.919931 | 32 | 1305900 | 301.666 | 165.02 | 3 | 0.843 | 0.84 | 5908.7 |  | 39183 | 1.623 | 0.9869845 | 12.4522 | 0.932797 | 32 | 1290900 | 301.666 | 160.02 | 3 | 0.837 | 1.04 | 5840.1 |  | 38729 | 1.623 | 0.9881371 | 24.8547 | 0.906033 | 32 | 1289800 | 301.666 | 154.97 | 3 | 0.829 | 1.1 | 5834.4 |  | 38690 | 1.623 | 0.992993 | 31.0559 | 0.919801 | 32 | 1292300 | 301.655 | 150.01 | 3 | 0.825 | 0.95 | 5845.5 |  | 38764 | 1.611 | 0.9939991 | 87.2143 | 0.873464
33 | 1297500 | 31.72 | 170 | 3 | 0.849 | 0.93 | 5868 |  | 38913 | 1.678 | 0.985255 | 12.8522 | 0.91798 | 33 | 1304200 | 301.72 | 165.01 | 3 | 0.843 | 0.92 | 5900.3 |  | 39128 | 1.678 | 0.9869845 | 12.8522 | 0.931203 | 33 | 1287800 | 301.72 | 160.02 | 3 | 0.837 | 0.81 | 5824.5 |  | 38625 | 1.678 | 0.987831 | 25.6548 | 0.903926 | 33 | 1290500 | 301.72 | 154.97 | 3 | 0.83 | 1.21 | 5836.8 |  | 38706 | 1.678 | 0.993686 | 32.0561 | 0.917997 | 33 | 1293900 | 301.708 | 150.01 | 3 | 0.825 | 1.07 | 5852.5 |  | 38810 | 1.665 | 0.9936913 | 90.0261 | 0.870769
34 | 1296400 | 31.774 | 170 | 3 | 0.849 | 0.7 | 5866.3 |  | 38902 | 1.733 | 0.9843429 | 13.2523 | 0.916046 | 34 | 1304300 | 301.774 | 165.01 | 3 | 0.843 | 0.81 | 5901.7 |  | 39137 | 1.733 | 0.9874385 | 13.2523 | 0.929623 | 34 | 1291100 | 301.774 | 160.02 | 3 | 0.838 | 0.94 | 5840.6 |  | 38732 | 1.733 | 0.9876014 | 26.455 | 0.901841 | 34 | 1289600 | 301.774 | 154.98 | 3 | 0.829 | 1.13 | 5833 |  | 38681 | 1.733 | 0.992685 | 33.0563 | 0.916212 | 34 | 1292000 | 301.762 | 150.01 | 3 | 0.825 | 0.98 | 5843.8 |  | 38753 | 1.718 | 0.9950762 | 92.8378 | 0.868107
35 | 1296300 | 31.829 | 170 | 3 | 0.849 | 0.9 | 5864.5 |  | 38890 | 1.787 | 0.9842669 | 13.6524 | 0.914129 | 35 | 1304300 | 301.829 | 165.01 | 3 | 0.843 | 0.96 | 5899.4 |  | 39122 | 1.787 | 0.9866061 | 13.6524 | 0.928057 | 35 | 1290700 | 301.829 | 160.02 | 3 | 0.837 | 1.19 | 5841 |  | 38734 | 1.787 | 0.9840043 | 27.2551 | 0.899778 | 35 | 1290500 | 301.829 | 154.98 | 3 | 0.83 | 1.15 | 5838 |  | 38715 | 1.787 | 0.992762 | 34.0565 | 0.914444 | 35 | 1291600 | 301.816 | 150.01 | 3 | 0.825 | 1.16 | 5842.5 |  | 38745 | 1.772 | 0.9936144 | 95.6496 | 0.865476
36 | 1295100 | 31.884 | 170 | 3 | 0.849 | 0.75 | 5859.5 |  | 38857 | 1.842 | 0.9833549 | 14.0525 | 0.912226 | 36 | 1304900 | 301.884 | 165.01 | 3 | 0.843 | 0.77 | 5903.6 |  | 39150 | 1.842 | 0.9854711 | 14.0525 | 0.926504 | 36 | 1290400 | 301.884 | 160.02 | 3 | 0.837 | 1.02 | 5838.9 |  | 38720 | 1.842 | 0.9853054 | 28.0553 | 0.897735 | 36 | 1289200 | 301.884 | 154.98 | 3 | 0.829 | 1.21 | 5831.4 |  | 38671 | 1.842 | 0.992531 | 35.0567 | 0.912694 | 36 | 1293400 | 301.869 | 150.01 | 3 | 0.824 | 0.98 | 5852.7 |  | 38812 | 1.827 | 0.9946146 | 98.4613 | 0.862875
37 | 1295000 | 31.938 | 170 | 3 | 0.849 | 0.84 | 5859 |  | 38854 | 1.898 | 0.9830508 | 14.4525 | 0.910339 | 37 | 1303800 | 301.938 | 165.01 | 3 | 0.843 | 0.97 | 5897.1 |  | 39107 | 1.898 | 0.9854711 | 14.4525 | 0.924964 | 37 | 1285700 | 301.938 | 160.02 | 3 | 0.837 | 0.99 | 5814.3 |  | 38557 | 1.898 | 0.9834685 | 28.8554 | 0.895712 | 37 | 1289300 | 301.938 | 154.98 | 3 | 0.83 | 1.12 | 5833 |  | 38681 | 1.898 | 0.992993 | 36.0568 | 0.91096 | 37 | 1291500 | 301.923 | 150.01 | 3 | 0.825 | 1.03 | 5843.2 |  | 38749 | 1.881 | 0.9936913 | 101.273 | 0.860303
38 | 1293800 | 31.993 | 170 | 3 | 0.849 | 0.82 | 5852.9 |  | 38813 | 1.953 | 0.9826708 | 14.8526 | 0.908466 | 38 | 1302300 | 301.993 | 165.01 | 3 | 0.843 | 0.78 | 5891.7 |  | 39071 | 1.953 | 0.9851684 | 14.8526 | 0.923437 | 38 | 1287400 | 301.993 | 160.02 | 3 | 0.837 | 0.7 | 5823 |  | 38615 | 1.953 | 0.9823971 | 29.6556 | 0.893708 | 38 | 1289000 | 301.993 | 154.98 | 3 | 0.829 | 1.24 | 5830.4 |  | 38664 | 1.953 | 0.992993 | 37.057 | 0.909242 | 38 | 1292800 | 301.978 | 150.01 | 3 | 0.825 | 1 | 5847.9 |  | 38780 | 1.935 | 0.9933836 | 104.085 | 0.857759
39 | 1293400 | 32.049 | 170 | 3 | 0.849 | 0.73 | 5852.4 |  | 38810 | 2.008 | 0.9828988 | 15.2527 | 0.906608 | 39 | 1302300 | 302.049 | 165.01 | 3 | 0.843 | 0.93 | 5890.7 |  | 39064 | 2.008 | 0.984109 | 15.2527 | 0.921921 | 39 | 1285000 | 302.049 | 160.02 | 3 | 0.837 | 1.09 | 5814.2 |  | 38557 | 2.008 | 0.9826267 | 30.4557 | 0.891723 | 39 | 1289600 | 302.049 | 154.98 | 3 | 0.829 | 1.08 | 5834.8 |  | 38693 | 2.008 | 0.991838 | 38.0572 | 0.90754 | 39 | 1291600 | 302.032 | 150.01 | 3 | 0.825 | 1.1 | 5843.4 |  | 38751 | 1.99 | 0.9955378 | 106.897 | 0.855243
40 | 1292900 | 32.104 | 170 | 3 | 0.849 | 0.91 | 5847.4 |  | 38777 | 2.064 | 0.9819868 | 15.6527 | 0.904763 | 40 | 1301900 | 302.104 | 165.01 | 3 | 0.843 | 0.84 | 5888.9 |  | 39052 | 2.064 | 0.9841846 | 15.6527 | 0.920418 | 40 | 1283600 | 302.104 | 160.02 | 3 | 0.837 | 0.75 | 5807.7 |  | 38514 | 2.064 | 0.98454 | 31.2559 | 0.889756 | 40 | 1289600 | 302.104 | 154.98 | 3 | 0.83 | 1.25 | 5834.1 |  | 38689 | 2.064 | 0.991376 | 39.0574 | 0.905852 | 40 | 1291200 | 302.086 | 150.01 | 3 | 0.824 | 1.09 | 5840.9 |  | 38734 | 2.044 | 0.9930759 | 109.708 | 0.852752
41 | 1293200 | 32.159 | 170 | 3 | 0.849 | 0.68 | 5850.2 |  | 38796 | 2.119 | 0.9814547 | 16.0528 | 0.902932 | 41 | 1300500 | 302.159 | 165.01 | 3 | 0.843 | 0.85 | 5882.8 |  | 39012 | 2.119 | 0.9846387 | 16.0528 | 0.918925 | 41 | 1283900 | 302.159 | 160.02 | 3 | 0.837 | 1.03 | 5809.7 |  | 38527 | 2.119 | 0.9858411 | 32.056 | 0.887806 | 41 | 1288100 | 302.159 | 154.98 | 3 | 0.829 | 1.09 | 5827.5 |  | 38645 | 2.119 | 0.991761 | 40.0576 | 0.90418 | 41 | 1294000 | 302.141 | 150.01 | 3 | 0.825 | 1.04 | 5854.4 |  | 38823 | 2.099 | 0.9939221 | 112.52 | 0.850287
42 | 1292000 | 32.215 | 170 | 3 | 0.849 | 0.92 | 5843 |  | 38748 | 2.175 | 0.9799346 | 16.4529 | 0.901113 | 42 | 1300600 | 302.215 | 165.01 | 3 | 0.843 | 0.92 | 5882.8 |  | 39011 | 2.175 | 0.9841846 | 16.4529 | 0.917443 | 42 | 1286400 | 302.215 | 160.02 | 3 | 0.837 | 1.16 | 5819.8 |  | 38594 | 2.175 | 0.9890556 | 32.8562 | 0.885874 | 42 | 1287500 | 302.215 | 154.98 | 3 | 0.83 | 1.2 | 5824.6 |  | 38626 | 2.175 | 0.991761 | 41.0578 | 0.902522 | 42 | 1290800 | 302.195 | 150.01 | 3 | 0.824 | 1.11 | 5839.2 |  | 38722 | 2.154 | 0.9934605 | 115.332 | 0.847847
43 | 1291300 | 32.27 | 170 | 3 | 0.849 | 0.7 | 5841.5 |  | 38737 | 2.231 | 0.9804667 | 16.8529 | 0.899308 | 43 | 1301200 | 302.27 | 165.01 | 3 | 0.843 | 0.79 | 5887.1 |  | 39040 | 2.231 | 0.9837306 | 16.8529 | 0.915973 | 43 | 1288100 | 302.27 | 160.02 | 3 | 0.837 | 0.99 | 5828.2 |  | 38650 | 2.231 | 0.9865299 | 33.6563 | 0.883958 | 43 | 1288000 | 302.27 | 154.98 | 3 | 0.829 | 1.16 | 5826.8 |  | 38640 | 2.231 | 0.990991 | 42.058 | 0.900877 | 43 | 1291900 | 302.25 | 150.01 | 3 | 0.825 | 0.91 | 5845.4 |  | 38764 | 2.209 | 0.9922296 | 118.144 | 0.845431
44 | 1289300 | 32.326 | 170 | 3 | 0.849 | 0.71 | 5830.7 |  | 38666 | 2.287 | 0.9808467 | 17.253 | 0.897515 | 44 | 1300600 | 302.326 | 165.01 | 3 | 0.843 | 0.96 | 5883.1 |  | 39013 | 2.287 | 0.9832009 | 17.253 | 0.914512 | 44 | 1292300 | 302.326 | 160.02 | 3 | 0.838 | 0.94 | 5843.7 |  | 38752 | 2.287 | 0.9825501 | 34.4565 | 0.882058 | 44 | 1288000 | 302.326 | 154.98 | 3 | 0.83 | 1.12 | 5827.7 |  | 38646 | 2.287 | 0.991145 | 43.0582 | 0.899246 | 44 | 1291300 | 302.305 | 150.01 | 3 | 0.825 | 1.08 | 5841.1 |  | 38735 | 2.264 | 0.9925373 | 120.955 | 0.843039
45 | 1290000 | 32.382 | 170 | 3 | 0.849 | 0.83 | 5836.2 |  | 38703 | 2.344 | 0.9804667 | 17.6531 | 0.895734 | 45 | 1300000 | 302.382 | 165.01 | 3 | 0.843 | 0.78 | 5882.6 |  | 39010 | 2.344 | 0.9828226 | 17.6531 | 0.913062 | 45 | 1289000 | 302.382 | 160.02 | 3 | 0.837 | 0.73 | 5830 |  | 38661 | 2.344 | 0.9824736 | 35.2566 | 0.880174 | 45 | 1287000 | 302.382 | 154.98 | 3 | 0.829 | 1.24 | 5821.5 |  | 38605 | 2.344 | 0.991299 | 44.0584 | 0.897628 | 45 | 1289700 | 302.36 | 150.01 | 3 | 0.825 | 0.96 | 5834.5 |  | 38691 | 2.319 | 0.9914602 | 123.767 | 0.840669
46 | 1290500 | 32.438 | 170 | 3 | 0.849 | 0.72 | 5839.3 |  | 38723 | 2.4 | 0.9797066 | 18.0532 | 0.893964 | 46 | 1299300 | 302.438 | 165.01 | 3 | 0.843 | 0.93 | 5877 |  | 38973 | 2.4 | 0.9837306 | 18.0532 | 0.911621 | 46 | 1283800 | 302.438 | 160.02 | 3 | 0.837 | 1.09 | 5808.9 |  | 38522 | 2.4 | 0.9847696 | 36.0568 | 0.878305 | 46 | 1287200 | 302.438 | 154.98 | 3 | 0.83 | 1.1 | 5823.8 |  | 38620 | 2.4 | 0.990606 | 45.0586 | 0.896023 | 46 | 1290100 | 302.415 | 150.01 | 3 | 0.824 | 1.16 | 5836.3 |  | 38703 | 2.374 | 0.9924604 | 126.579 | 0.838321
47 | 1290000 | 32.495 | 170 | 3 | 0.849 | 0.9 | 5833.9 |  | 38687 | 2.456 | 0.9794026 | 18.4532 | 0.892207 | 47 | 1298800 | 302.495 | 165.01 | 3 | 0.843 | 0.86 | 5874.9 |  | 38959 | 2.456 | 0.9833523 | 18.4532 | 0.910191 | 47 | 1283700 | 302.495 | 160.02 | 3 | 0.837 | 1.12 | 5807.4 |  | 38512 | 2.456 | 0.9869126 | 36.8569 | 0.876451 | 47 | 1287400 | 302.495 | 154.98 | 3 | 0.83 | 1.22 | 5823.9 |  | 38621 | 2.456 | 0.989836 | 46.0587 | 0.89443 | 47 | 1288700 | 302.47 | 150.01 | 3 | 0.824 | 0.98 | 5831.5 |  | 38671 | 2.429 | 0.9900754 | 129.391 | 0.835994
48 | 1289000 | 32.551 | 170 | 3 | 0.849 | 0.71 | 5831.8 |  | 38673 | 2.513 | 0.9778825 | 18.8533 | 0.89046 | 48 | 1300000 | 302.551 | 165.01 | 3 | 0.843 | 0.81 | 5880.5 |  | 38996 | 2.513 | 0.9818388 | 18.8533 | 0.908769 | 48 | 1286700 | 302.551 | 160.02 | 3 | 0.837 | 1.01 | 5821.1 |  | 38603 | 2.513 | 0.9809429 | 37.6571 | 0.874612 | 48 | 1286500 | 302.551 | 154.98 | 3 | 0.829 | 1.14 | 5820.6 |  | 38599 | 2.513 | 0.992377 | 47.0589 | 0.892849 | 48 | 1290000 | 302.525 | 150.01 | 3 | 0.825 | 1 | 5836.6 |  | 38705 | 2.485 | 0.9910756 | 132.202 | 0.833689
49 | 1288600 | 32.607 | 170 | 3 | 0.849 | 0.86 | 5830.5 |  | 38665 | 2.57 | 0.9783385 | 19.2534 | 0.888725 | 49 | 1299500 | 302.607 | 165.01 | 3 | 0.844 | 0.86 | 5875.5 |  | 38963 | 2.57 | 0.9817631 | 19.2534 | 0.907357 | 49 | 1289500 | 302.607 | 160.02 | 3 | 0.837 | 0.94 | 5831.2 |  | 38669 | 2.57 | 0.9857646 | 38.4572 | 0.872786 | 49 | 1285500 | 302.607 | 154.98 | 3 | 0.83 | 1.16 | 5816.3 |  | 38570 | 2.57 | 0.990144 | 48.0591 | 0.891279 | 49 | 1286900 | 302.58 | 150.01 | 3 | 0.824 | 1.02 | 5821.9 |  | 38608 | 2.54 | 0.9906909 | 135.014 | 0.831404
50 | 1286600 | 32.664 | 170 | 3 | 0.849 | 0.52 | 5817.4 |  | 38578 | 2.627 | 0.9781105 | 19.6534 | 0.887 | 50 | 1297500 | 302.664 | 165.01 | 3 | 0.843 | 0.78 | 5870.6 |  | 38931 | 2.627 | 0.9806281 | 19.6534 | 0.905954 | 50 | 1281700 | 302.664 | 160.02 | 3 | 0.837 | 0.71 | 5796.8 |  | 38441 | 2.627 | 0.981249 | 39.2574 | 0.870974 | 50 | 1288800 | 302.664 | 154.98 | 3 | 0.83 | 1.22 | 5828.9 |  | 38654 | 2.627 | 0.98999 | 49.0593 | 0.889721 | 50 | 1288200 | 302.636 | 150.01 | 3 | 0.825 | 0.94 | 5828.5 |  | 38652 | 2.596 | 0.9923834 | 137.826 | 0.829138
51 | 1287200 | 32.721 | 170 | 3 | 0.849 | 0.5 | 5821.8 |  | 38607 | 2.684 | 0.9773505 | 20.0535 | 0.885286 | 51 | 1297400 | 302.721 | 165.01 | 3 | 0.843 | 0.91 | 5868.3 |  | 38915 | 2.684 | 0.9810821 | 20.0535 | 0.90456 | 51 | 1288000 | 302.721 | 160.02 | 3 | 0.837 | 1.01 | 5827.3 |  | 38643 | 2.684 | 0.982244 | 40.0575 | 0.869176 | 51 | 1285900 | 302.721 | 154.98 | 3 | 0.83 | 1.09 | 5817.9 |  | 38581 | 2.684 | 0.98999 | 50.0595 | 0.888175 | 51 | 1287700 | 302.691 | 150.01 | 3 | 0.825 | 1.05 | 5824.8 |  | 38627 | 2.652 | 0.9927681 | 140.638 | 0.826893
52 | 1286900 | 32.778 | 170 | 3 | 0.849 | 0.89 | 5823 |  | 38615 | 2.741 | 0.9766664 | 20.4536 | 0.883582 | 52 | 1295900 | 302.778 | 165.01 | 3 | 0.843 | 0.87 | 5861.9 |  | 38873 | 2.741 | 0.9810821 | 20.4536 | 0.903174 | 52 | 1282100 | 302.778 | 160.02 | 3 | 0.837 | 1.12 | 5799.7 |  | 38460 | 2.741 | 0.9804072 | 40.8577 | 0.867391 | 52 | 1285700 | 302.778 | 154.98 | 3 | 0.83 | 1.23 | 5815.7 |  | 38566 | 2.741 | 0.989605 | 51.0597 | 0.886639 | 52 | 1289900 | 302.747 | 150.01 | 3 | 0.825 | 0.96 | 5835.9 |  | 38701 | 2.708 | 0.9922296 | 143.449 | 0.824666
53 | 1285900 | 32.835 | 170 | 3 | 0.849 | 0.71 | 5818.9 |  | 38588 | 2.799 | 0.9763624 | 20.8536 | 0.881888 | 53 | 1296500 | 302.835 | 165.01 | 3 | 0.843 | 0.81 | 5866.5 |  | 38903 | 2.799 | 0.97972 | 20.8536 | 0.901796 | 53 | 1283400 | 302.835 | 160.01 | 3 | 0.837 | 0.86 | 5806.7 |  | 38507 | 2.799 | 0.9794122 | 41.6578 | 0.865619 | 53 | 1285700 | 302.835 | 154.98 | 3 | 0.829 | 1.15 | 5815.4 |  | 38564 | 2.799 | 0.989528 | 52.0599 | 0.885114 | 53 | 1290400 | 302.803 | 150.01 | 3 | 0.825 | 1.17 | 5838 |  | 38714 | 2.764 | 0.9914602 | 146.261 | 0.822457
54 | 1285000 | 32.892 | 170 | 3 | 0.849 | 0.81 | 5813.8 |  | 38554 | 2.856 | 0.9765904 | 21.2537 | 0.880204 | 54 | 1296500 | 302.892 | 165.01 | 3 | 0.843 | 0.94 | 5864.4 |  | 38889 | 2.856 | 0.9797957 | 21.2537 | 0.900427 | 54 | 1281000 | 302.892 | 160.01 | 3 | 0.837 | 1.19 | 5795.6 |  | 38434 | 2.856 | 0.9823205 | 42.458 | 0.863859 | 54 | 1285200 | 302.892 | 154.98 | 3 | 0.83 | 1.12 | 5814.2 |  | 38557 | 2.856 | 0.98922 | 53.0601 | 0.883599 | 54 | 1289700 | 302.859 | 150.01 | 3 | 0.824 | 0.96 | 5835.8 |  | 38700 | 2.82 | 0.9900754 | 149.073 | 0.820267
55 | 1284600 | 32.95 | 170 | 3 | 0.849 | 0.88 | 5810 |  | 38529 | 2.914 | 0.9762864 | 21.6538 | 0.87853 | 55 | 1294700 | 302.95 | 165.01 | 3 | 0.843 | 0.8 | 5858.5 |  | 38850 | 2.914 | 0.979493 | 21.6538 | 0.899066 | 55 | 1279700 | 302.95 | 160.01 | 3 | 0.837 | 1.05 | 5789.5 |  | 38393 | 2.914 | 0.9817083 | 43.2581 | 0.862112 | 55 | 1285100 | 302.95 | 154.98 | 3 | 0.829 | 1.25 | 5812.5 |  | 38545 | 2.914 | 0.988373 | 54.0603 | 0.882095 | 55 | 1288700 | 302.915 | 150.01 | 3 | 0.825 | 0.99 | 5830.5 |  | 38665 | 2.877 | 0.9916141 | 151.885 | 0.818095
56 | 1284900 | 33.007 | 170 | 3 | 0.849 | 0.68 | 5812.6 |  | 38546 | 2.972 | 0.9746903 | 22.0539 | 0.876865 | 56 | 1294800 | 303.007 | 165.01 | 3 | 0.843 | 0.84 | 5857.1 |  | 38841 | 2.972 | 0.9795687 | 22.0539 | 0.897713 | 56 | 1283500 | 303.007 | 160.01 | 3 | 0.838 | 0.88 | 5806.4 |  | 38505 | 2.972 | 0.982244 | 44.0583 | 0.860376 | 56 | 1284700 | 303.007 | 154.97 | 3 | 0.829 | 1.11 | 5811.8 |  | 38541 | 2.972 | 0.988604 | 55.0605 | 0.880601 | 56 | 1286900 | 302.971 | 150.01 | 3 | 0.825 | 1 | 5821.7 |  | 38606 | 2.933 | 0.9921526 | 154.696 | 0.815939
57 | 1284500 | 33.065 | 170 | 3 | 0.849 | 0.88 | 5809.3 |  | 38524 | 3.03 | 0.9755263 | 22.4539 | 0.87521 | 57 | 1294400 | 303.065 | 165.01 | 3 | 0.844 | 0.82 | 5852.5 |  | 38810 | 3.03 | 0.97972 | 22.4539 | 0.896367 | 57 | 1282700 | 303.065 | 160.01 | 3 | 0.837 | 1.15 | 5803.6 |  | 38487 | 3.03 | 0.9837747 | 44.8584 | 0.858653 | 57 | 1283600 | 303.065 | 154.97 | 3 | 0.83 | 1.17 | 5807.7 |  | 38513 | 3.03 | 0.988065 | 56.0606 | 0.879116 | 57 | 1288900 | 303.028 | 150.01 | 3 | 0.825 | 0.98 | 5831.2 |  | 38670 | 2.99 | 0.9899985 | 157.508 | 0.813801
58 | 1282400 | 33.123 | 170 | 3 | 0.849 | 0.81 | 5800.6 |  | 38466 | 3.088 | 0.9750703 | 22.854 | 0.873564 | 58 | 1294500 | 303.123 | 165.01 | 3 | 0.843 | 0.66 | 5854.7 |  | 38825 | 3.088 | 0.9782823 | 22.854 | 0.895029 | 58 | 1283400 | 303.123 | 160 | 3 | 0.837 | 0.73 | 5806.5 |  | 38506 | 3.088 | 0.9785703 | 45.6586 | 0.856941 | 58 | 1283900 | 303.123 | 154.97 | 3 | 0.829 | 1.23 | 5807.3 |  | 38511 | 3.088 | 0.987988 | 57.0608 | 0.877641 | 58 | 1289600 | 303.084 | 150.01 | 3 | 0.825 | 1.18 | 5833.1 |  | 38682 | 3.047 | 0.9895369 | 160.32 | 0.811679
59 | 1283500 | 33.181 | 169.99 | 3 | 0.849 | 0.72 | 5807.3 |  | 38511 | 3.146 | 0.9740062 | 23.2541 | 0.871927 | 59 | 1294700 | 303.181 | 165.01 | 3 | 0.843 | 0.89 | 5859.2 |  | 38855 | 3.146 | 0.9786606 | 23.2541 | 0.893698 | 59 | 1285400 | 303.181 | 160 | 3 | 0.837 | 1 | 5816.2 |  | 38570 | 3.146 | 0.9802541 | 46.4587 | 0.85524 | 59 | 1283200 | 303.181 | 154.97 | 3 | 0.83 | 1.1 | 5805.9 |  | 38502 | 3.146 | 0.987603 | 58.061 | 0.876175 | 59 | 1286800 | 303.141 | 150.01 | 3 | 0.825 | 0.97 | 5822.7 |  | 38613 | 3.103 | 0.9895369 | 163.132 | 0.809573
60 | 1282900 | 33.239 | 169.99 | 3 | 0.849 | 0.87 | 5803.4 |  | 38485 | 3.205 | 0.9743103 | 23.6541 | 0.870299 | 60 | 1292800 | 303.239 | 165.01 | 3 | 0.843 | 0.88 | 5848.6 |  | 38785 | 3.205 | 0.9776769 | 23.6541 | 0.892375 | 60 | 1278600 | 303.239 | 160 | 3 | 0.837 | 1.15 | 5784.3 |  | 38358 | 3.205 | 0.9805602 | 47.2589 | 0.85355 | 60 | 1283100 | 303.239 | 154.97 | 3 | 0.83 | 1.21 | 5804.2 |  | 38490 | 3.205 | 0.987834 | 59.0612 | 0.874718 | 60 | 1286200 | 303.198 | 150.01 | 3 | 0.825 | 1.08 | 5819.2 |  | 38589 | 3.16 | 0.9911525 | 165.943 | 0.807483
61 | 1281500 | 33.297 | 169.99 | 3 | 0.849 | 0.77 | 5798.2 |  | 38451 | 3.263 | 0.9741582 | 24.0542 | 0.868679 | 61 | 1293300 | 303.297 | 165.01 | 3 | 0.843 | 0.78 | 5851.9 |  | 38807 | 3.263 | 0.9772229 | 24.0542 | 0.891059 | 61 | 1280800 | 303.297 | 160 | 3 | 0.837 | 1.02 | 5795.6 |  | 38433 | 3.263 | 0.9784173 | 48.059 | 0.851871 | 61 | 1282600 | 303.297 | 154.97 | 3 | 0.829 | 1.19 | 5800.9 |  | 38468 | 3.263 | 0.988065 | 60.0614 | 0.873271 | 61 | 1286200 | 303.254 | 150.01 | 3 | 0.824 | 1.04 | 5818.3 |  | 38583 | 3.217 | 0.989306 | 168.755 | 0.805409
62 | 1281900 | 33.356 | 169.99 | 3 | 0.849 | 0.73 | 5800.4 |  | 38465 | 3.322 | 0.9731702 | 24.4543 | 0.867068 | 62 | 1292000 | 303.356 | 165.01 | 3 | 0.843 | 0.88 | 5845.1 |  | 38761 | 3.322 | 0.9786606 | 24.4543 | 0.889749 | 62 | 1281200 | 303.356 | 160.01 | 3 | 0.837 | 1 | 5796.3 |  | 38438 | 3.322 | 0.9788765 | 48.8592 | 0.850203 | 62 | 1282900 | 303.356 | 154.97 | 3 | 0.829 | 1.11 | 5804.2 |  | 38490 | 3.322 | 0.987064 | 61.0616 | 0.871832 | 62 | 1288300 | 303.311 | 150.01 | 3 | 0.824 | 0.9 | 5829.5 |  | 38658 | 3.275 | 0.9895369 | 171.567 | 0.80335
63 | 1281700 | 33.414 | 169.99 | 3 | 0.849 | 0.7 | 5795.5 |  | 38433 | 3.381 | 0.9726381 | 24.8543 | 0.865465 | 63 | 1291400 | 303.414 | 165.01 | 3 | 0.843 | 0.84 | 5843.8 |  | 38753 | 3.381 | 0.9771472 | 24.8543 | 0.888447 | 63 | 1278400 | 303.414 | 160.01 | 3 | 0.837 | 0.8 | 5782.2 |  | 38345 | 3.381 | 0.9787999 | 49.6593 | 0.848545 | 63 | 1283200 | 303.414 | 154.97 | 3 | 0.83 | 1.23 | 5803.2 |  | 38484 | 3.381 | 0.988219 | 62.0618 | 0.870402 | 63 | 1285900 | 303.368 | 150.01 | 3 | 0.825 | 1.05 | 5816.2 |  | 38570 | 3.332 | 0.9895369 | 174.379 | 0.801306
64 | 1280400 | 33.473 | 169.99 | 3 | 0.849 | 0.75 | 5792.3 |  | 38411 | 3.44 | 0.9733222 | 25.2544 | 0.863871 | 64 | 1293300 | 303.473 | 165.01 | 3 | 0.843 | 0.78 | 5851.1 |  | 38801 | 3.44 | 0.9768445 | 25.2544 | 0.887151 | 64 | 1279000 | 303.473 | 160.01 | 3 | 0.837 | 0.73 | 5786 |  | 38370 | 3.44 | 0.979948 | 50.4595 | 0.846898 | 64 | 1281900 | 303.473 | 154.97 | 3 | 0.829 | 1.19 | 5799.2 |  | 38457 | 3.44 | 0.986987 | 63.062 | 0.86898 | 64 | 1286200 | 303.426 | 150.01 | 3 | 0.825 | 0.94 | 5818 |  | 38581 | 3.389 | 0.9896138 | 177.19 | 0.799276
65 | 1279700 | 33.532 | 169.99 | 3 | 0.849 | 0.73 | 5790.5 |  | 38399 | 3.499 | 0.9730182 | 25.6545 | 0.862285 | 65 | 1291300 | 303.532 | 165.01 | 3 | 0.843 | 0.89 | 5840.3 |  | 38729 | 3.499 | 0.9763148 | 25.6545 | 0.885862 | 65 | 1278900 | 303.532 | 160.01 | 3 | 0.837 | 0.99 | 5786.5 |  | 38373 | 3.499 | 0.978953 | 51.2596 | 0.84526 | 65 | 1283400 | 303.532 | 154.97 | 3 | 0.83 | 1.12 | 5806.7 |  | 38507 | 3.499 | 0.986217 | 64.0622 | 0.867567 | 65 | 1286200 | 303.483 | 150.01 | 3 | 0.825 | 1.06 | 5817.8 |  | 38580 | 3.447 | 0.9901523 | 180.002 | 0.797261
66 | 1280600 | 33.591 | 169.99 | 3 | 0.849 | 0.8 | 5792.1 |  | 38410 | 3.559 | 0.9720301 | 26.0546 | 0.860706 | 66 | 1290900 | 303.591 | 165.01 | 3 | 0.843 | 0.84 | 5839.8 |  | 38726 | 3.559 | 0.9763905 | 26.0546 | 0.88458 | 66 | 1280400 | 303.591 | 160.01 | 3 | 0.838 | 0.8 | 5792.7 |  | 38414 | 3.559 | 0.9780346 | 52.0598 | 0.843633 | 66 | 1281800 | 303.591 | 154.97 | 3 | 0.83 | 1.22 | 5797.9 |  | 38449 | 3.559 | 0.98614 | 65.0624 | 0.866162 | 66 | 1286300 | 303.54 | 150.01 | 3 | 0.825 | 1.17 | 5818.2 |  | 38583 | 3.505 | 0.9888444 | 182.814 | 0.79526
67 | 1280200 | 33.65 | 169.99 | 3 | 0.849 | 0.75 | 5791.3 |  | 38405 | 3.618 | 0.97127 | 26.4546 | 0.859136 | 67 | 1290200 | 303.65 | 165.01 | 3 | 0.843 | 0.78 | 5838.1 |  | 38715 | 3.618 | 0.9752554 | 26.4546 | 0.883304 | 67 | 1279100 | 303.65 | 160.01 | 3 | 0.837 | 0.77 | 5786.1 |  | 38370 | 3.618 | 0.9770396 | 52.8599 | 0.842015 | 67 | 1280800 | 303.65 | 154.97 | 3 | 0.829 | 1.19 | 5793.7 |  | 38421 | 3.618 | 0.986371 | 66.0625 | 0.864765 | 67 | 1287000 | 303.598 | 150.01 | 3 | 0.825 | 0.95 | 5823.1 |  | 38615 | 3.562 | 0.9891522 | 185.626 | 0.793273
68 | 1278900 | 33.71 | 169.99 | 3 | 0.849 | 0.72 | 5785.1 |  | 38364 | 3.678 | 0.970434 | 26.8547 | 0.857573 | 68 | 1290300 | 303.71 | 165.01 | 3 | 0.843 | 0.89 | 5836.1 |  | 38702 | 3.678 | 0.9763905 | 26.8547 | 0.882034 | 68 | 1277900 | 303.71 | 160.01 | 3 | 0.837 | 1.11 | 5782.8 |  | 38348 | 3.678 | 0.9793357 | 53.6601 | 0.840407 | 68 | 1280700 | 303.71 | 154.97 | 3 | 0.83 | 1.11 | 5794.8 |  | 38428 | 3.678 | 0.986525 | 67.0627 | 0.863376 | 68 | 1285300 | 303.656 | 150.01 | 3 | 0.825 | 1.11 | 5815 |  | 38562 | 3.62 | 0.9896138 | 188.437 | 0.791299
69 | 1277900 | 33.769 | 169.99 | 3 | 0.849 | 0.87 | 5778.7 |  | 38321 | 3.738 | 0.970434 | 27.2548 | 0.856018 | 69 | 1288800 | 303.769 | 165.01 | 3 | 0.843 | 0.85 | 5829.8 |  | 38660 | 3.738 | 0.9751797 | 27.2548 | 0.88077 | 69 | 1276600 | 303.769 | 160.01 | 3 | 0.837 | 0.93 | 5773.1 |  | 38284 | 3.738 | 0.9784173 | 54.4602 | 0.838808 | 69 | 1281000 | 303.769 | 154.97 | 3 | 0.83 | 1.21 | 5794.6 |  | 38427 | 3.738 | 0.985909 | 68.0629 | 0.861994 | 69 | 1285700 | 303.713 | 150.01 | 3 | 0.824 | 1.03 | 5817.6 |  | 38579 | 3.678 | 0.9879212 | 191.249 | 0.789339
70 | 1276800 | 33.829 | 169.99 | 3 | 0.849 | 0.79 | 5776.7 |  | 38308 | 3.798 | 0.970586 | 27.6548 | 0.85447 | 70 | 1290300 | 303.829 | 165.01 | 3 | 0.843 | 0.76 | 5838.6 |  | 38718 | 3.798 | 0.9754824 | 27.6548 | 0.879513 | 70 | 1279600 | 303.829 | 160.01 | 3 | 0.838 | 0.7 | 5787.7 |  | 38381 | 3.798 | 0.9757386 | 55.2604 | 0.837218 | 70 | 1281200 | 303.829 | 154.97 | 3 | 0.829 | 1.22 | 5794.5 |  | 38426 | 3.798 | 0.985832 | 69.0631 | 0.86062 | 70 | 1286300 | 303.771 | 150.01 | 3 | 0.824 | 0.89 | 5820.2 |  | 38597 | 3.737 | 0.9883059 | 194.061 | 0.787392
71 | 1276800 | 33.889 | 169.99 | 3 | 0.849 | 0.69 | 5777.2 |  | 38311 | 3.858 | 0.9687619 | 28.0549 | 0.85293 | 71 | 1288700 | 303.889 | 165.01 | 3 | 0.843 | 0.86 | 5830.1 |  | 38662 | 3.858 | 0.9747257 | 28.0549 | 0.878262 | 71 | 1278400 | 303.889 | 160.01 | 3 | 0.837 | 0.98 | 5782.5 |  | 38346 | 3.858 | 0.9776519 | 56.0605 | 0.835637 | 71 | 1280400 | 303.889 | 154.97 | 3 | 0.83 | 1.12 | 5792.8 |  | 38415 | 3.858 | 0.985832 | 70.0633 | 0.859254 | 71 | 1284100 | 303.829 | 150.01 | 3 | 0.825 | 1.01 | 5808.3 |  | 38517 | 3.795 | 0.9886136 | 196.873 | 0.785458
72 | 1277000 | 33.949 | 169.99 | 3 | 0.849 | 0.69 | 5774.4 |  | 38292 | 3.918 | 0.9689139 | 28.455 | 0.851397 | 72 | 1289100 | 303.949 | 165.01 | 3 | 0.843 | 0.88 | 5831 |  | 38668 | 3.918 | 0.974423 | 28.455 | 0.877016 | 72 | 1274900 | 303.949 | 160.01 | 3 | 0.837 | 0.94 | 5765.3 |  | 38233 | 3.918 | 0.9757386 | 56.8607 | 0.834065 | 72 | 1280300 | 303.949 | 154.97 | 3 | 0.83 | 1.17 | 5791.8 |  | 38408 | 3.918 | 0.984985 | 71.0635 | 0.857895 | 72 | 1284600 | 303.888 | 150.01 | 3 | 0.825 | 0.95 | 5811.2 |  | 38536 | 3.853 | 0.9894599 | 199.684 | 0.783536
73 | 1274600 | 34.009 | 169.99 | 3 | 0.849 | 0.82 | 5765.6 |  | 38234 | 3.978 | 0.9689139 | 28.855 | 0.849871 | 73 | 1288100 | 304.009 | 165 | 3 | 0.843 | 0.77 | 5828.1 |  | 38649 | 3.978 | 0.9756337 | 28.855 | 0.875776 | 73 | 1277400 | 304.009 | 160.01 | 3 | 0.838 | 0.77 | 5775.8 |  | 38302 | 3.978 | 0.9735191 | 57.6608 | 0.832502 | 73 | 1280300 | 304.009 | 154.97 | 3 | 0.829 | 1.23 | 5790.4 |  | 38399 | 3.978 | 0.984908 | 72.0637 | 0.856543 | 73 | 1285000 | 303.946 | 150.01 | 3 | 0.825 | 0.99 | 5814 |  | 38555 | 3.912 | 0.9886906 | 202.496 | 0.781627
74 | 1274800 | 34.069 | 169.99 | 3 | 0.849 | 0.71 | 5768.6 |  | 38254 | 4.039 | 0.9689899 | 29.2551 | 0.848353 | 74 | 1287700 | 304.069 | 165 | 3 | 0.843 | 0.83 | 5826.2 |  | 38636 | 4.039 | 0.9741203 | 29.2551 | 0.874542 | 74 | 1274900 | 304.069 | 160.01 | 3 | 0.837 | 0.81 | 5765.9 |  | 38236 | 4.039 | 0.9743609 | 58.461 | 0.830948 | 74 | 1279200 | 304.069 | 154.97 | 3 | 0.829 | 1.15 | 5786.6 |  | 38374 | 4.039 | 0.984985 | 73.0639 | 0.855199 | 74 | 1286100 | 304.004 | 150.01 | 3 | 0.825 | 1.16 | 5817.4 |  | 38578 | 3.97 | 0.9879982 | 205.308 | 0.77973
75 | 1274800 | 34.129 | 169.99 | 3 | 0.849 | 0.77 | 5766.2 |  | 38238 | 4.1 | 0.9678498 | 29.6552 | 0.846841 | 75 | 1289300 | 304.129 | 165 | 3 | 0.843 | 0.81 | 5829.3 |  | 38657 | 4.1 | 0.9740446 | 29.6552 | 0.873314 | 75 | 1272000 | 304.129 | 160.01 | 3 | 0.837 | 1.04 | 5755.5 |  | 38167 | 4.1 | 0.9755855 | 59.2611 | 0.829402 | 75 | 1279100 | 304.129 | 154.97 | 3 | 0.83 | 1.15 | 5787.5 |  | 38379 | 4.1 | 0.984831 | 74.0641 | 0.853861 | 75 | 1285100 | 304.063 | 150.01 | 3 | 0.825 | 1.07 | 5814.7 |  | 38560 | 4.029 | 0.9872288 | 208.12 | 0.777845
76 | 1274900 | 34.19 | 169.99 | 3 | 0.849 | 0.86 | 5766.1 |  | 38238 | 4.161 | 0.9685339 | 30.0553 | 0.845336 | 76 | 1287300 | 304.19 | 165 | 3 | 0.843 | 0.8 | 5823.8 |  | 38620 | 4.161 | 0.9729852 | 30.0553 | 0.872091 | 76 | 1273100 | 304.19 | 160.01 | 3 | 0.837 | 1.12 | 5759.1 |  | 38191 | 4.161 | 0.9731364 | 60.0613 | 0.827865 | 76 | 1279200 | 304.19 | 154.97 | 3 | 0.83 | 1.22 | 5785.8 |  | 38368 | 4.161 | 0.984138 | 75.0643 | 0.852531 | 76 | 1284200 | 304.121 | 150.01 | 3 | 0.825 | 1.02 | 5810.6 |  | 38533 | 4.088 | 0.9890752 | 210.931 | 0.775973
77 | 1273400 | 34.251 | 169.99 | 3 | 0.849 | 0.77 | 5762.5 |  | 38214 | 4.222 | 0.9676218 | 30.4553 | 0.843838 | 77 | 1287200 | 304.251 | 165 | 3 | 0.843 | 0.77 | 5824.3 |  | 38624 | 4.222 | 0.9730609 | 30.4553 | 0.870874 | 77 | 1274700 | 304.251 | 160.01 | 3 | 0.837 | 1.03 | 5767.9 |  | 38249 | 4.222 | 0.9759682 | 60.8614 | 0.826335 | 77 | 1279000 | 304.251 | 154.97 | 3 | 0.829 | 1.2 | 5785.4 |  | 38366 | 4.222 | 0.984446 | 76.0644 | 0.851207 | 77 | 1283200 | 304.18 | 150.01 | 3 | 0.824 | 1.08 | 5804.9 |  | 38495 | 4.147 | 0.9876135 | 213.743 | 0.774111
78 | 1274300 | 34.312 | 169.99 | 3 | 0.849 | 0.7 | 5766.3 |  | 38239 | 4.283 | 0.9667857 | 30.8554 | 0.842347 | 78 | 1285800 | 304.312 | 165 | 3 | 0.843 | 0.86 | 5816.1 |  | 38569 | 4.283 | 0.9725312 | 30.8554 | 0.869662 | 78 | 1271500 | 304.312 | 160.01 | 3 | 0.837 | 0.88 | 5752 |  | 38144 | 4.283 | 0.9701515 | 61.6616 | 0.824814 | 78 | 1278100 | 304.312 | 154.97 | 3 | 0.83 | 1.13 | 5782.9 |  | 38349 | 4.283 | 0.98383 | 77.0646 | 0.849889 | 78 | 1285600 | 304.239 | 150.01 | 3 | 0.824 | 0.94 | 5816.9 |  | 38574 | 4.206 | 0.988152 | 216.555 | 0.772262
79 | 1273100 | 34.373 | 169.99 | 3 | 0.849 | 0.81 | 5759.8 |  | 38196 | 4.344 | 0.9664817 | 31.2555 | 0.840862 | 79 | 1285900 | 304.373 | 165 | 3 | 0.843 | 0.86 | 5816.6 |  | 38573 | 4.344 | 0.9725312 | 31.2555 | 0.868455 | 79 | 1275200 | 304.373 | 160.01 | 3 | 0.837 | 1.15 | 5769.5 |  | 38260 | 4.344 | 0.9750497 | 62.4617 | 0.823301 | 79 | 1278500 | 304.373 | 154.97 | 3 | 0.83 | 1.18 | 5783.5 |  | 38353 | 4.344 | 0.983599 | 78.0648 | 0.848579 | 79 | 1283700 | 304.298 | 150.01 | 3 | 0.824 | 0.92 | 5808.4 |  | 38518 | 4.266 | 0.9859978 | 219.367 | 0.770423
80 | 1272000 | 34.434 | 170 | 3 | 0.849 | 0.85 | 5752.6 |  | 38148 | 4.406 | 0.9663297 | 31.6555 | 0.839384 | 80 | 1285200 | 304.434 | 165 | 3 | 0.843 | 0.77 | 5815.5 |  | 38565 | 4.406 | 0.9723799 | 31.6555 | 0.867254 | 80 | 1267600 | 304.434 | 160.01 | 3 | 0.837 | 0.79 | 5733.8 |  | 38023 | 4.406 | 0.9738252 | 63.2619 | 0.821796 | 80 | 1277700 | 304.434 | 154.97 | 3 | 0.83 | 1.24 | 5779 |  | 38323 | 4.406 | 0.984215 | 79.065 | 0.847275 | 80 | 1284400 | 304.357 | 150.01 | 3 | 0.824 | 1.08 | 5809.4 |  | 38525 | 4.325 | 0.9871519 | 222.178 | 0.768596
81 | 1271600 | 34.495 | 170 | 3 | 0.849 | 0.73 | 5753.6 |  | 38154 | 4.467 | 0.9661017 | 32.0556 | 0.837912 | 81 | 1285200 | 304.495 | 165 | 3 | 0.843 | 0.8 | 5813.8 |  | 38554 | 4.467 | 0.9714718 | 32.0556 | 0.866057 | 81 | 1274000 | 304.495 | 160.01 | 3 | 0.838 | 0.74 | 5762.8 |  | 38216 | 4.467 | 0.9726772 | 64.062 | 0.820298 | 81 | 1277400 | 304.495 | 154.97 | 3 | 0.829 | 1.17 | 5779.5 |  | 38326 | 4.467 | 0.982829 | 80.0652 | 0.845977 | 81 | 1281600 | 304.417 | 150.01 | 3 | 0.825 | 0.95 | 5797.8 |  | 38448 | 4.385 | 0.9873057 | 224.99 | 0.766779
82 | 1271400 | 34.557 | 170 | 3 | 0.849 | 0.71 | 5752.7 |  | 38149 | 4.529 | 0.9660257 | 32.4557 | 0.836446 | 82 | 1285000 | 304.557 | 165 | 3 | 0.843 | 0.88 | 5811.6 |  | 38540 | 4.529 | 0.9720772 | 32.4557 | 0.864866 | 82 | 1272400 | 304.557 | 160.01 | 3 | 0.837 | 0.89 | 5756.3 |  | 38173 | 4.529 | 0.9738252 | 64.8622 | 0.818808 | 82 | 1278200 | 304.557 | 154.97 | 3 | 0.83 | 1.13 | 5782.8 |  | 38348 | 4.529 | 0.983907 | 81.0654 | 0.844686 | 82 | 1283100 | 304.476 | 150.01 | 3 | 0.825 | 0.98 | 5805.1 |  | 38496 | 4.444 | 0.9862287 | 227.802 | 0.764974
83 | 1271100 | 34.618 | 170 | 3 | 0.849 | 0.84 | 5748.7 |  | 38122 | 4.591 | 0.9650376 | 32.8557 | 0.834987 | 83 | 1283800 | 304.618 | 165 | 3 | 0.843 | 0.84 | 5806.8 |  | 38507 | 4.591 | 0.9710178 | 32.8557 | 0.86368 | 83 | 1270900 | 304.618 | 160.01 | 3 | 0.837 | 0.89 | 5749 |  | 38124 | 4.591 | 0.9755855 | 65.6623 | 0.817326 | 83 | 1276400 | 304.618 | 154.97 | 3 | 0.83 | 1.21 | 5774.7 |  | 38294 | 4.591 | 0.982213 | 82.0656 | 0.843401 | 83 | 1283300 | 304.536 | 150.01 | 3 | 0.825 | 1.13 | 5804.2 |  | 38490 | 4.504 | 0.9871519 | 230.614 | 0.763179
84 | 1271000 | 34.68 | 170 | 3 | 0.849 | 0.83 | 5749.8 |  | 38129 | 4.653 | 0.9651136 | 33.2558 | 0.833534 | 84 | 1284600 | 304.68 | 165 | 3 | 0.843 | 0.76 | 5812.4 |  | 38545 | 4.653 | 0.9713205 | 33.2558 | 0.862499 | 84 | 1272400 | 304.68 | 160.01 | 3 | 0.837 | 0.78 | 5754.8 |  | 38163 | 4.653 | 0.9746671 | 66.4625 | 0.815851 | 84 | 1277800 | 304.68 | 154.97 | 3 | 0.829 | 1.24 | 5779.4 |  | 38326 | 4.653 | 0.982829 | 83.0658 | 0.842122 | 84 | 1281900 | 304.595 | 150.01 | 3 | 0.824 | 0.97 | 5800.3 |  | 38465 | 4.564 | 0.9869211 | 233.425 | 0.761394
85 | 1269700 | 34.742 | 170 | 3 | 0.849 | 0.72 | 5746 |  | 38104 | 4.716 | 0.9642776 | 33.6559 | 0.832087 | 85 | 1283200 | 304.742 | 165 | 3 | 0.843 | 0.79 | 5805.5 |  | 38499 | 4.716 | 0.9707908 | 33.6559 | 0.861323 | 85 | 1274700 | 304.742 | 160.01 | 3 | 0.838 | 0.77 | 5765.7 |  | 38235 | 4.716 | 0.9738252 | 67.2626 | 0.814383 | 85 | 1275600 | 304.742 | 154.97 | 3 | 0.829 | 1.18 | 5770.8 |  | 38269 | 4.716 | 0.982983 | 84.066 | 0.840849 | 85 | 1283100 | 304.655 | 150.01 | 3 | 0.825 | 0.98 | 5804.9 |  | 38495 | 4.624 | 0.9862287 | 236.237 | 0.75962
86 | 1269800 | 34.804 | 170 | 3 | 0.849 | 0.72 | 5745.8 |  | 38103 | 4.778 | 0.9641256 | 34.056 | 0.830646 | 86 | 1283600 | 304.804 | 165 | 3 | 0.843 | 0.86 | 5805.6 |  | 38499 | 4.778 | 0.9701097 | 34.056 | 0.860152 | 86 | 1273500 | 304.804 | 160.01 | 3 | 0.837 | 0.94 | 5762.3 |  | 38212 | 4.778 | 0.972371 | 68.0628 | 0.812923 | 86 | 1276400 | 304.804 | 154.97 | 3 | 0.83 | 1.16 | 5775.3 |  | 38299 | 4.778 | 0.982444 | 85.0662 | 0.839582 | 86 | 1282800 | 304.715 | 150 | 3 | 0.824 | 1.09 | 5802.2 |  | 38477 | 4.684 | 0.9862287 | 239.049 | 0.757857
87 | 1268700 | 34.867 | 170 | 3 | 0.849 | 0.79 | 5738.7 |  | 38056 | 4.841 | 0.9632895 | 34.456 | 0.829211 | 87 | 1282900 | 304.867 | 165 | 3 | 0.843 | 0.85 | 5803.8 |  | 38488 | 4.841 | 0.9704881 | 34.456 | 0.858985 | 87 | 1272400 | 304.867 | 160.01 | 3 | 0.837 | 1.06 | 5756.7 |  | 38176 | 4.841 | 0.9726772 | 68.8629 | 0.81147 | 87 | 1276600 | 304.867 | 154.97 | 3 | 0.83 | 1.2 | 5773.9 |  | 38290 | 4.841 | 0.981751 | 86.0663 | 0.838321 | 87 | 1281900 | 304.775 | 150 | 3 | 0.824 | 1 | 5800.2 |  | 38464 | 4.745 | 0.9863056 | 241.861 | 0.756103
88 | 1268500 | 34.929 | 170 | 3 | 0.849 | 0.82 | 5737.4 |  | 38047 | 4.904 | 0.9635175 | 34.8561 | 0.827782 | 88 | 1282000 | 304.929 | 165 | 3 | 0.843 | 0.77 | 5800.6 |  | 38466 | 4.904 | 0.96958 | 34.8561 | 0.857823 | 88 | 1270500 | 304.929 | 160.01 | 3 | 0.837 | 1.09 | 5747.3 |  | 38113 | 4.904 | 0.9746671 | 69.6631 | 0.810024 | 88 | 1275900 | 304.929 | 154.97 | 3 | 0.83 | 1.23 | 5770.4 |  | 38266 | 4.904 | 0.982444 | 87.0665 | 0.837065 | 88 | 1281900 | 304.835 | 150 | 3 | 0.825 | 1.03 | 5800.6 |  | 38466 | 4.805 | 0.9863825 | 244.672 | 0.754359
89 | 1267400 | 34.992 | 170 | 3 | 0.849 | 0.76 | 5735.5 |  | 38035 | 4.967 | 0.9630615 | 35.2562 | 0.826359 | 89 | 1282500 | 304.992 | 165 | 3 | 0.843 | 0.78 | 5802.6 |  | 38480 | 4.967 | 0.9695044 | 35.2562 | 0.856666 | 89 | 1270900 | 304.992 | 160.01 | 3 | 0.837 | 1.03 | 5750.5 |  | 38134 | 4.967 | 0.9716057 | 70.4632 | 0.808584 | 89 | 1275000 | 304.992 | 154.97 | 3 | 0.829 | 1.2 | 5767.4 |  | 38246 | 4.967 | 0.981751 | 88.0667 | 0.835816 | 89 | 1282000 | 304.896 | 150 | 3 | 0.825 | 1.05 | 5798.6 |  | 38453 | 4.866 | 0.9847669 | 247.484 | 0.752625
90 | 1267700 | 35.055 | 170 | 3 | 0.849 | 0.7 | 5736.6 |  | 38042 | 5.03 | 0.9627575 | 35.6562 | 0.824942 | 90 | 1281300 | 305.055 | 165 | 3 | 0.843 | 0.84 | 5795.1 |  | 38430 | 5.03 | 0.9687476 | 35.6562 | 0.855513 | 90 | 1273500 | 305.055 | 160.01 | 3 | 0.837 | 1.01 | 5761.4 |  | 38206 | 5.03 | 0.9706107 | 71.2634 | 0.807152 | 90 | 1275900 | 305.055 | 154.97 | 3 | 0.83 | 1.16 | 5773.1 |  | 38284 | 5.03 | 0.981828 | 89.0669 | 0.834572 | 90 | 1282100 | 304.956 | 150 | 3 | 0.824 | 1.03 | 5800.3 |  | 38465 | 4.926 | 0.985767 | 250.296 | 0.7509
91 | 1267100 | 35.118 | 170 | 3 | 0.849 | 0.74 | 5732.5 |  | 38015 | 5.093 | 0.9622254 | 36.0563 | 0.82353 | 91 | 1281200 | 305.118 | 165 | 3 | 0.843 | 0.86 | 5795.3 |  | 38431 | 5.093 | 0.9688233 | 36.0563 | 0.854365 | 91 | 1269500 | 305.118 | 160.01 | 3 | 0.837 | 0.91 | 5740.9 |  | 38070 | 5.093 | 0.9690801 | 72.0635 | 0.805726 | 91 | 1275000 | 305.118 | 154.97 | 3 | 0.83 | 1.17 | 5767.3 |  | 38245 | 5.093 | 0.981443 | 90.0671 | 0.833333 | 91 | 1280000 | 305.017 | 150 | 3 | 0.824 | 0.93 | 5791.8 |  | 38408 | 4.987 | 0.985767 | 253.108 | 0.749185
92 | 1266700 | 35.181 | 170 | 3 | 0.849 | 0.81 | 5728.6 |  | 37989 | 5.156 | 0.9620734 | 36.4564 | 0.822124 | 92 | 1280200 | 305.181 | 165 | 3 | 0.843 | 0.81 | 5791.8 |  | 38408 | 5.156 | 0.9683693 | 36.4564 | 0.853222 | 92 | 1268200 | 305.181 | 160.01 | 3 | 0.837 | 1.13 | 5737 |  | 38044 | 5.156 | 0.9716822 | 72.8637 | 0.804307 | 92 | 1275100 | 305.181 | 154.97 | 3 | 0.83 | 1.23 | 5767.1 |  | 38244 | 5.156 | 0.981135 | 91.0673 | 0.8321 | 92 | 1281300 | 305.077 | 150 | 3 | 0.825 | 0.99 | 5797.4 |  | 38445 | 5.048 | 0.9848438 | 255.919 | 0.747479
93 | 1266000 | 35.244 | 170 | 3 | 0.849 | 0.8 | 5725.5 |  | 37969 | 5.22 | 0.9616174 | 36.8564 | 0.820723 | 93 | 1280300 | 305.244 | 165 | 3 | 0.843 | 0.77 | 5793.1 |  | 38417 | 5.22 | 0.9680666 | 36.8564 | 0.852082 | 93 | 1266200 | 305.244 | 160.01 | 3 | 0.838 | 0.78 | 5726.4 |  | 37974 | 5.22 | 0.9720649 | 73.6638 | 0.802895 | 93 | 1274600 | 305.244 | 154.97 | 3 | 0.83 | 1.23 | 5765 |  | 38231 | 5.22 | 0.981058 | 92.0675 | 0.830873 | 93 | 1281300 | 305.138 | 150 | 3 | 0.824 | 0.97 | 5795.8 |  | 38435 | 5.109 | 0.9859978 | 258.731 | 0.745783
94 | 1265800 | 35.307 | 170 | 3 | 0.849 | 0.72 | 5727.4 |  | 37981 | 5.284 | 0.9613134 | 37.2565 | 0.819328 | 94 | 1279700 | 305.307 | 165 | 3 | 0.843 | 0.79 | 5788.7 |  | 38387 | 5.284 | 0.9678396 | 37.2565 | 0.850948 | 94 | 1269600 | 305.307 | 160.01 | 3 | 0.838 | 0.72 | 5741.7 |  | 38076 | 5.284 | 0.9701515 | 74.464 | 0.801489 | 94 | 1274200 | 305.307 | 154.97 | 3 | 0.83 | 1.18 | 5765.4 |  | 38233 | 5.284 | 0.980673 | 93.0677 | 0.829651 | 94 | 1280100 | 305.199 | 150 | 3 | 0.824 | 0.94 | 5790.1 |  | 38397 | 5.171 | 0.9845361 | 261.543 | 0.744096
95 | 1265200 | 35.371 | 170 | 3 | 0.849 | 0.7 | 5724.7 |  | 37963 | 5.348 | 0.9608573 | 37.6566 | 0.817939 | 95 | 1279300 | 305.371 | 165 | 3 | 0.843 | 0.85 | 5786.5 |  | 38373 | 5.348 | 0.9673099 | 37.6566 | 0.849817 | 95 | 1270100 | 305.371 | 160.01 | 3 | 0.837 | 0.97 | 5745.1 |  | 38099 | 5.348 | 0.9719884 | 75.2641 | 0.80009 | 95 | 1274100 | 305.371 | 154.97 | 3 | 0.83 | 1.16 | 5764.9 |  | 38230 | 5.348 | 0.980904 | 94.0679 | 0.828434 | 95 | 1281600 | 305.26 | 150 | 3 | 0.825 | 0.93 | 5798.5 |  | 38452 | 5.232 | 0.9861517 | 264.355 | 0.742418
96 | 1264800 | 35.435 | 170 | 3 | 0.849 | 0.75 | 5722.1 |  | 37946 | 5.412 | 0.9605533 | 38.0567 | 0.816554 | 96 | 1279000 | 305.435 | 165 | 3 | 0.843 | 0.85 | 5785.7 |  | 38368 | 5.412 | 0.9674612 | 38.0567 | 0.848691 | 96 | 1267600 | 305.435 | 160.01 | 3 | 0.837 | 0.94 | 5732.6 |  | 38015 | 5.412 | 0.97107 | 76.0643 | 0.798697 | 96 | 1273600 | 305.435 | 154.97 | 3 | 0.83 | 1.18 | 5761 |  | 38204 | 5.412 | 0.98075 | 95.0681 | 0.827223 | 96 | 1279700 | 305.322 | 150 | 3 | 0.825 | 1.03 | 5789 |  | 38390 | 5.293 | 0.9847669 | 267.166 | 0.740748
97 | 1264200 | 35.499 | 170 | 3 | 0.849 | 0.8 | 5717 |  | 37912 | 5.476 | 0.9598693 | 38.4567 | 0.815176 | 97 | 1278300 | 305.499 | 165.01 | 3 | 0.843 | 0.8 | 5784.4 |  | 38359 | 5.476 | 0.9668558 | 38.4567 | 0.847569 | 97 | 1270000 | 305.499 | 160.01 | 3 | 0.838 | 0.9 | 5743.1 |  | 38085 | 5.476 | 0.9703811 | 76.8644 | 0.79731 | 97 | 1273900 | 305.499 | 154.97 | 3 | 0.83 | 1.23 | 5761.3 |  | 38206 | 5.476 | 0.979518 | 96.0682 | 0.826016 | 97 | 1281800 | 305.383 | 150 | 3 | 0.825 | 1.12 | 5797.8 |  | 38448 | 5.355 | 0.9847669 | 269.978 | 0.739088
98 | 1263800 | 35.563 | 170 | 3 | 0.849 | 0.78 | 5717.3 |  | 37914 | 5.54 | 0.9599453 | 38.8568 | 0.813802 | 98 | 1278500 | 305.563 | 165.01 | 3 | 0.843 | 0.77 | 5785.4 |  | 38366 | 5.54 | 0.9664775 | 38.8568 | 0.846451 | 98 | 1268800 | 305.563 | 160.01 | 3 | 0.837 | 0.78 | 5738.2 |  | 38053 | 5.54 | 0.9706107 | 77.6646 | 0.795929 | 98 | 1273700 | 305.563 | 154.97 | 3 | 0.83 | 1.23 | 5760.6 |  | 38201 | 5.54 | 0.980365 | 97.0684 | 0.824815 | 98 | 1280000 | 305.444 | 150 | 3 | 0.825 | 1.05 | 5791.6 |  | 38407 | 5.417 | 0.984613 | 272.79 | 0.737436
99 | 1262900 | 35.627 | 170 | 3 | 0.849 | 0.73 | 5713.1 |  | 37886 | 5.605 | 0.9595653 | 39.2569 | 0.812434 | 99 | 1277700 | 305.627 | 165.01 | 3 | 0.843 | 0.79 | 5780.3 |  | 38332 | 5.605 | 0.9664018 | 39.2569 | 0.845338 | 99 | 1267900 | 305.627 | 160.01 | 3 | 0.837 | 0.75 | 5734.9 |  | 38031 | 5.605 | 0.9680086 | 78.4647 | 0.794555 | 99 | 1272100 | 305.627 | 154.97 | 3 | 0.83 | 1.19 | 5756 |  | 38171 | 5.605 | 0.980057 | 98.0686 | 0.823619 | 99 | 1280000 | 305.506 | 150 | 3 | 0.825 | 1.02 | 5791.5 |  | 38406 | 5.479 | 0.9840745 | 275.602 | 0.735793
100 | 1263000 | 35.691 | 170 | 3 | 0.849 | 0.7 | 5714.9 |  | 37898 | 5.67 | 0.9595653 | 39.6569 | 0.81107 | 100 | 1277200 | 305.691 | 165.01 | 3 | 0.843 | 0.83 | 5777.3 |  | 38312 | 5.67 | 0.9659478 | 39.6569 | 0.844228 | 100 | 1268200 | 305.691 | 160.01 | 3 | 0.838 | 0.8 | 5736.4 |  | 38040 | 5.67 | 0.9707638 | 79.2649 | 0.793186 | 100 | 1273200 | 305.691 | 154.97 | 3 | 0.83 | 1.17 | 5760.8 |  | 38203 | 5.67 | 0.980134 | 99.0688 | 0.822428 | 100 | 1279800 | 305.568 | 150 | 3 | 0.825 | 1.03 | 5789.2 |  | 38391 | 5.541 | 0.9836898 | 278.413 | 0.734158
101 | 1262500 | 35.756 | 170 | 3 | 0.849 | 0.73 | 5712.4 |  | 37881 | 5.735 | 0.9588812 | 40.057 | 0.809712 | 101 | 1277100 | 305.756 | 165.01 | 3 | 0.843 | 0.84 | 5776.2 |  | 38305 | 5.735 | 0.9659478 | 40.057 | 0.843123 | 101 | 1264800 | 305.756 | 160.01 | 3 | 0.837 | 0.9 | 5722.6 |  | 37949 | 5.735 | 0.9683912 | 80.065 | 0.791824 | 101 | 1272800 | 305.756 | 154.97 | 3 | 0.83 | 1.17 | 5758.2 |  | 38185 | 5.735 | 0.979364 | 100.069 | 0.821241 | 101 | 1279100 | 305.63 | 150 | 3 | 0.824 | 1.05 | 5785.9 |  | 38369 | 5.603 | 0.9836898 | 281.225 | 0.732532
102 | 1262500 | 35.821 | 170 | 3 | 0.849 | 0.77 | 5709.3 |  | 37861 | 5.8 | 0.9583492 | 40.4571 | 0.808359 | 102 | 1276500 | 305.821 | 165.01 | 3 | 0.843 | 0.82 | 5776.4 |  | 38306 | 5.8 | 0.9655694 | 40.4571 | 0.842021 | 102 | 1268400 | 305.821 | 160.01 | 3 | 0.837 | 0.99 | 5739.4 |  | 38061 | 5.8 | 0.9681616 | 80.8652 | 0.790467 | 102 | 1272900 | 305.821 | 154.97 | 3 | 0.83 | 1.2 | 5756.3 |  | 38173 | 5.8 | 0.979287 | 101.069 | 0.82006 | 102 | 1278600 | 305.692 | 150 | 3 | 0.824 | 0.95 | 5785.6 |  | 38367 | 5.665 | 0.9839975 | 284.037 | 0.730913
103 | 1261600 | 35.886 | 170 | 3 | 0.849 | 0.79 | 5705 |  | 37833 | 5.865 | 0.9576651 | 40.8571 | 0.807011 | 103 | 1276500 | 305.886 | 165.01 | 3 | 0.843 | 0.78 | 5776.4 |  | 38306 | 5.865 | 0.9648884 | 40.8571 | 0.840924 | 103 | 1265300 | 305.886 | 160.01 | 3 | 0.837 | 1.08 | 5724.4 |  | 37961 | 5.865 | 0.9686974 | 81.6653 | 0.789117 | 103 | 1271900 | 305.886 | 154.97 | 3 | 0.83 | 1.23 | 5752.2 |  | 38146 | 5.865 | 0.978902 | 102.069 | 0.818883 | 103 | 1278600 | 305.754 | 150 | 3 | 0.824 | 0.87 | 5785.5 |  | 38366 | 5.728 | 0.9851516 | 286.849 | 0.729303
104 | 1260900 | 35.951 | 170 | 3 | 0.849 | 0.77 | 5703.7 |  | 37824 | 5.93 | 0.9574371 | 41.2572 | 0.805668 | 104 | 1276000 | 305.951 | 165.01 | 3 | 0.843 | 0.76 | 5772.8 |  | 38282 | 5.93 | 0.9646614 | 41.2572 | 0.83983 | 104 | 1265000 | 305.951 | 160.01 | 3 | 0.838 | 0.76 | 5721.8 |  | 37944 | 5.93 | 0.9687739 | 82.4655 | 0.787772 | 104 | 1271800 | 305.951 | 154.97 | 3 | 0.829 | 1.23 | 5753.9 |  | 38156 | 5.93 | 0.978825 | 103.07 | 0.817712 | 104 | 1279000 | 305.816 | 150 | 3 | 0.824 | 1.03 | 5785 |  | 38363 | 5.79 | 0.9836898 | 289.66 | 0.727702
105 | 1260000 | 36.016 | 170 | 3 | 0.849 | 0.72 | 5700.1 |  | 37800 | 5.996 | 0.9575131 | 41.6573 | 0.80433 | 105 | 1275100 | 306.016 | 165.01 | 3 | 0.843 | 0.78 | 5768.3 |  | 38252 | 5.996 | 0.9649641 | 41.6573 | 0.83874 | 105 | 1265700 | 306.016 | 160.01 | 3 | 0.838 | 0.75 | 5723.8 |  | 37957 | 5.996 | 0.9673198 | 83.2656 | 0.786433 | 105 | 1271300 | 306.016 | 154.98 | 3 | 0.829 | 1.2 | 5751.9 |  | 38143 | 5.996 | 0.979056 | 104.07 | 0.816544 | 105 | 1280500 | 305.879 | 150 | 3 | 0.824 | 1.03 | 5793.1 |  | 38417 | 5.853 | 0.982228 | 292.472 | 0.726108
106 | 1259700 | 36.081 | 170 | 3 | 0.849 | 0.7 | 5700.6 |  | 37803 | 6.062 | 0.9569811 | 42.0574 | 0.802996 | 106 | 1274800 | 306.081 | 165.01 | 3 | 0.843 | 0.81 | 5765.6 |  | 38234 | 6.062 | 0.964283 | 42.0574 | 0.837654 | 106 | 1265800 | 306.081 | 160.01 | 3 | 0.837 | 0.79 | 5727.6 |  | 37982 | 6.062 | 0.966784 | 84.0658 | 0.785099 | 106 | 1271200 | 306.081 | 154.98 | 3 | 0.83 | 1.17 | 5751.8 |  | 38143 | 6.062 | 0.978671 | 105.07 | 0.815382 | 106 | 1278600 | 305.941 | 150 | 3 | 0.824 | 0.96 | 5784.4 |  | 38359 | 5.916 | 0.9832282 | 295.284 | 0.724522
107 | 1259800 | 36.147 | 170 | 3 | 0.849 | 0.7 | 5700.5 |  | 37802 | 6.128 | 0.956601 | 42.4574 | 0.801668 | 107 | 1275200 | 306.147 | 165.01 | 3 | 0.843 | 0.83 | 5767.5 |  | 38247 | 6.128 | 0.9639803 | 42.4574 | 0.836572 | 107 | 1263900 | 306.147 | 160.01 | 3 | 0.837 | 0.87 | 5719.3 |  | 37927 | 6.128 | 0.9658656 | 84.8659 | 0.783772 | 107 | 1271500 | 306.147 | 154.98 | 3 | 0.83 | 1.16 | 5752.4 |  | 38147 | 6.128 | 0.978209 | 106.07 | 0.814224 | 107 | 1276700 | 306.004 | 150 | 3 | 0.824 | 0.92 | 5776.9 |  | 38309 | 5.979 | 0.9836898 | 298.096 | 0.722943
108 | 1259100 | 36.213 | 170 | 3 | 0.849 | 0.73 | 5694.3 |  | 37762 | 6.194 | 0.955841 | 42.8575 | 0.800344 | 108 | 1274300 | 306.213 | 165.01 | 3 | 0.843 | 0.82 | 5763.5 |  | 38220 | 6.194 | 0.9636776 | 42.8575 | 0.835494 | 108 | 1263200 | 306.213 | 160.01 | 3 | 0.837 | 0.95 | 5716.1 |  | 37906 | 6.194 | 0.9682382 | 85.6661 | 0.782449 | 108 | 1271000 | 306.213 | 154.98 | 3 | 0.83 | 1.18 | 5750.3 |  | 38133 | 6.194 | 0.978132 | 107.07 | 0.813071 | 108 | 1278000 | 306.067 | 150 | 3 | 0.825 | 0.98 | 5780.4 |  | 38332 | 6.042 | 0.9838437 | 300.907 | 0.721373
109 | 1258600 | 36.279 | 170 | 3 | 0.849 | 0.76 | 5692.2 |  | 37748 | 6.26 | 0.955385 | 43.2576 | 0.799025 | 109 | 1273900 | 306.279 | 165.01 | 3 | 0.843 | 0.79 | 5764.1 |  | 38224 | 6.26 | 0.9632993 | 43.2576 | 0.834419 | 109 | 1262000 | 306.279 | 160.01 | 3 | 0.837 | 1 | 5710.6 |  | 37870 | 6.26 | 0.9663248 | 86.4662 | 0.781132 | 109 | 1270400 | 306.279 | 154.98 | 3 | 0.83 | 1.21 | 5745.5 |  | 38101 | 6.26 | 0.977978 | 108.071 | 0.811922 | 109 | 1278600 | 306.13 | 150 | 3 | 0.824 | 0.95 | 5783.4 |  | 38352 | 6.105 | 0.9830743 | 303.719 | 0.71981
110 | 1257600 | 36.345 | 170 | 3 | 0.849 | 0.76 | 5688 |  | 37720 | 6.326 | 0.955461 | 43.6576 | 0.797711 | 110 | 1273500 | 306.345 | 165.01 | 3 | 0.843 | 0.78 | 5762.5 |  | 38214 | 6.326 | 0.9632993 | 43.6576 | 0.833348 | 110 | 1265100 | 306.345 | 160.01 | 3 | 0.837 | 1.06 | 5723.4 |  | 37955 | 6.326 | 0.9677024 | 87.2664 | 0.779821 | 110 | 1270300 | 306.345 | 154.98 | 3 | 0.83 | 1.22 | 5745.1 |  | 38098 | 6.326 | 0.977362 | 109.071 | 0.810778 | 110 | 1278800 | 306.193 | 150 | 3 | 0.824 | 0.93 | 5784.3 |  | 38358 | 6.168 | 0.9823819 | 306.531 | 0.718255
111 | 1257000 | 36.411 | 170 | 3 | 0.849 | 0.75 | 5685.9 |  | 37706 | 6.393 | 0.9549289 | 44.0577 | 0.796401 | 111 | 1273000 | 306.411 | 165.01 | 3 | 0.843 | 0.77 | 5759 |  | 38190 | 6.393 | 0.9627696 | 44.0577 | 0.832281 | 111 | 1262600 | 306.411 | 160.01 | 3 | 0.837 | 1.07 | 5712.4 |  | 37881 | 6.393 | 0.9665544 | 88.0665 | 0.778515 | 111 | 1270100 | 306.411 | 154.98 | 3 | 0.829 | 1.22 | 5746.1 |  | 38105 | 6.393 | 0.977747 | 110.071 | 0.809638 | 111 | 1277800 | 306.256 | 150 | 3 | 0.824 | 0.91 | 5781.2 |  | 38338 | 6.232 | 0.9826896 | 309.343 | 0.716707
112 | 1257100 | 36.477 | 170 | 3 | 0.849 | 0.73 | 5686.2 |  | 37708 | 6.46 | 0.9545489 | 44.4578 | 0.795096 | 112 | 1273000 | 306.477 | 165.01 | 3 | 0.843 | 0.78 | 5759 |  | 38190 | 6.46 | 0.9626939 | 44.4578 | 0.831217 | 112 | 1264400 | 306.477 | 160.01 | 3 | 0.837 | 1.05 | 5720.7 |  | 37937 | 6.46 | 0.965636 | 88.8667 | 0.777214 | 112 | 1269300 | 306.477 | 154.98 | 3 | 0.829 | 1.21 | 5742.6 |  | 38082 | 6.46 | 0.977824 | 111.071 | 0.808502 | 112 | 1276900 | 306.319 | 150 | 3 | 0.825 | 0.94 | 5776.1 |  | 38304 | 6.295 | 0.982305 | 312.154 | 0.715166
113 | 1256400 | 36.544 | 170 | 3 | 0.849 | 0.71 | 5685.5 |  | 37703 | 6.527 | 0.9543209 | 44.8578 | 0.793795 | 113 | 1272300 | 306.544 | 165.01 | 3 | 0.843 | 0.78 | 5756 |  | 38171 | 6.527 | 0.9623156 | 44.8578 | 0.830157 | 113 | 1262900 | 306.544 | 160.01 | 3 | 0.837 | 1.03 | 5714.6 |  | 37896 | 6.527 | 0.9670902 | 89.6668 | 0.775919 | 113 | 1269800 | 306.544 | 154.99 | 3 | 0.829 | 1.19 | 5744.8 |  | 38096 | 6.527 | 0.977516 | 112.071 | 0.807371 | 113 | 1277300 | 306.383 | 150 | 3 | 0.825 | 1.01 | 5777.2 |  | 38312 | 6.359 | 0.9818434 | 314.966 | 0.713633
114 | 1255900 | 36.611 | 170 | 3 | 0.849 | 0.7 | 5683.5 |  | 37690 | 6.594 | 0.9539409 | 45.2579 | 0.792499 | 114 | 1272200 | 306.611 | 165.01 | 3 | 0.843 | 0.8 | 5753.8 |  | 38156 | 6.594 | 0.9623156 | 45.2579 | 0.829101 | 114 | 1261700 | 306.611 | 160.01 | 3 | 0.837 | 1.03 | 5708.6 |  | 37856 | 6.594 | 0.9660187 | 90.467 | 0.774628 | 114 | 1269900 | 306.611 | 154.99 | 3 | 0.83 | 1.18 | 5745.1 |  | 38098 | 6.594 | 0.977593 | 113.071 | 0.806244 | 114 | 1276800 | 306.446 | 150 | 3 | 0.825 | 1.08 | 5775 |  | 38297 | 6.423 | 0.9819203 | 317.778 | 0.712107
115 | 1255600 | 36.678 | 170 | 3 | 0.849 | 0.69 | 5681.7 |  | 37678 | 6.661 | 0.9537889 | 45.658 | 0.791207 | 115 | 1271700 | 306.678 | 165.01 | 3 | 0.843 | 0.81 | 5751.5 |  | 38141 | 6.661 | 0.9611805 | 45.658 | 0.828048 | 115 | 1263600 | 306.678 | 160.01 | 3 | 0.838 | 0.83 | 5715.8 |  | 37904 | 6.661 | 0.9646411 | 91.2671 | 0.773343 | 115 | 1269500 | 306.678 | 154.99 | 3 | 0.829 | 1.18 | 5743.6 |  | 38089 | 6.661 | 0.977131 | 114.072 | 0.805121 | 115 | 1276200 | 306.51 | 150 | 3 | 0.825 | 1.08 | 5774.6 |  | 38294 | 6.487 | 0.9819203 | 320.59 | 0.710588
116 | 1255100 | 36.745 | 170 | 3 | 0.849 | 0.7 | 5676.5 |  | 37643 | 6.729 | 0.9531808 | 46.0581 | 0.78992 | 116 | 1271700 | 306.745 | 165.01 | 3 | 0.843 | 0.82 | 5751.6 |  | 38142 | 6.729 | 0.9611048 | 46.0581 | 0.826998 | 116 | 1262200 | 306.745 | 160.01 | 3 | 0.837 | 0.89 | 5711.6 |  | 37876 | 6.729 | 0.9652533 | 92.0673 | 0.772063 | 116 | 1269600 | 306.745 | 154.99 | 3 | 0.83 | 1.19 | 5743.8 |  | 38090 | 6.729 | 0.976823 | 115.072 | 0.804003 | 116 | 1276300 | 306.574 | 150 | 3 | 0.824 | 0.92 | 5775.2 |  | 38298 | 6.551 | 0.9815356 | 323.401 | 0.709076
117 | 1254900 | 36.812 | 170 | 3 | 0.849 | 0.71 | 5675.4 |  | 37636 | 6.796 | 0.9529528 | 46.4581 | 0.788637 | 117 | 1270200 | 306.812 | 165.01 | 3 | 0.843 | 0.81 | 5747.8 |  | 38116 | 6.796 | 0.9609535 | 46.4581 | 0.825952 | 117 | 1260400 | 306.812 | 160.01 | 3 | 0.837 | 0.94 | 5702.7 |  | 37817 | 6.796 | 0.963493 | 92.8674 | 0.770788 | 117 | 1269000 | 306.812 | 154.99 | 3 | 0.83 | 1.2 | 5739.1 |  | 38058 | 6.796 | 0.976592 | 116.072 | 0.802889 | 117 | 1276300 | 306.638 | 150 | 3 | 0.824 | 0.95 | 5773.6 |  | 38288 | 6.616 | 0.9819203 | 326.213 | 0.707572
118 | 1254100 | 36.88 | 170 | 3 | 0.849 | 0.73 | 5671.4 |  | 37610 | 6.864 | 0.9523448 | 46.8582 | 0.787359 | 118 | 1270100 | 306.88 | 165.01 | 3 | 0.843 | 0.8 | 5747.4 |  | 38113 | 6.864 | 0.9601211 | 46.8582 | 0.824909 | 118 | 1261200 | 306.88 | 160.01 | 3 | 0.837 | 1.07 | 5705.5 |  | 37836 | 6.864 | 0.9635696 | 93.6676 | 0.769518 | 118 | 1268600 | 306.88 | 154.99 | 3 | 0.83 | 1.2 | 5737.3 |  | 38046 | 6.864 | 0.976361 | 117.072 | 0.801778 | 118 | 1275800 | 306.702 | 150 | 3 | 0.824 | 1 | 5771.4 |  | 38273 | 6.68 | 0.9812279 | 329.025 | 0.706074
119 | 1253800 | 36.947 | 170 | 3 | 0.849 | 0.75 | 5670.8 |  | 37606 | 6.932 | 0.9528008 | 47.2583 | 0.786085 | 119 | 1269900 | 306.947 | 165.01 | 3 | 0.843 | 0.78 | 5746.3 |  | 38106 | 6.932 | 0.9606508 | 47.2583 | 0.82387 | 119 | 1258900 | 306.947 | 160.01 | 3 | 0.837 | 0.92 | 5692.5 |  | 37749 | 6.932 | 0.9638757 | 94.4677 | 0.768253 | 119 | 1268300 | 306.947 | 154.99 | 3 | 0.83 | 1.21 | 5735.8 |  | 38036 | 6.932 | 0.976361 | 118.072 | 0.800672 | 119 | 1276300 | 306.767 | 150 | 3 | 0.824 | 1.02 | 5772.6 |  | 38281 | 6.745 | 0.9816126 | 331.837 | 0.704583
120 | 1253000 | 37.015 | 170 | 3 | 0.849 | 0.75 | 5667.4 |  | 37583 | 7 | 0.9521167 | 47.6583 | 0.784815 | 120 | 1268800 | 307.015 | 165 | 3 | 0.843 | 0.77 | 5741.5 |  | 38074 | 7 | 0.95944 | 47.6583 | 0.822834 | 120 | 1259000 | 307.015 | 160.01 | 3 | 0.837 | 1.07 | 5693.9 |  | 37759 | 7 | 0.9626512 | 95.2679 | 0.766993 | 120 | 1268000 | 307.015 | 154.99 | 3 | 0.829 | 1.21 | 5734.6 |  | 38029 | 7 | 0.975899 | 119.073 | 0.79957 | 120 | 1275400 | 306.831 | 150 | 3 | 0.825 | 1.07 | 5768.7 |  | 38255 | 6.809 | 0.981074 | 334.648 | 0.703098
121 | 1253600 | 37.083 | 170 | 3 | 0.849 | 0.51 | 5668.5 |  | 37590 | 7.069 | 0.9513567 | 48.0584 | 0.783549 | 121 | 1269500 | 307.083 | 165 | 3 | 0.843 | 0.77 | 5743.5 |  | 38088 | 7.069 | 0.9595914 | 48.0584 | 0.821801 | 121 | 1259400 | 307.083 | 160.01 | 3 | 0.837 | 1.07 | 5698 |  | 37786 | 7.069 | 0.9627277 | 96.068 | 0.765738 | 121 | 1268000 | 307.083 | 154.99 | 3 | 0.829 | 1.22 | 5736.3 |  | 38040 | 7.069 | 0.97613 | 120.073 | 0.798472 | 121 | 1275900 | 306.896 | 150 | 3 | 0.825 | 1.04 | 5773.2 |  | 38285 | 6.874 | 0.9819972 | 337.46 | 0.701621
122 | 1252700 | 37.151 | 170 | 3 | 0.849 | 0.71 | 5666.4 |  | 37577 | 7.137 | 0.9510527 | 48.4585 | 0.782288 | 122 | 1267900 | 307.151 | 165 | 3 | 0.843 | 0.78 | 5735.6 |  | 38035 | 7.137 | 0.9589103 | 48.4585 | 0.820772 | 122 | 1257800 | 307.151 | 160.01 | 3 | 0.837 | 1.06 | 5690.9 |  | 37739 | 7.137 | 0.9646411 | 96.8682 | 0.764487 | 122 | 1267400 | 307.151 | 154.99 | 3 | 0.829 | 1.2 | 5734.3 |  | 38027 | 7.137 | 0.975976 | 121.073 | 0.797377 | 122 | 1275200 | 306.96 | 150 | 3 | 0.825 | 1.01 | 5769.8 |  | 38262 | 6.939 | 0.9817664 | 340.272 | 0.70015
123 | 1251700 | 37.22 | 170 | 3 | 0.849 | 0.71 | 5662.3 |  | 37550 | 7.206 | 0.9505966 | 48.8585 | 0.781031 | 123 | 1268100 | 307.22 | 165 | 3 | 0.843 | 0.78 | 5736.4 |  | 38041 | 7.206 | 0.958986 | 48.8585 | 0.819745 | 123 | 1257900 | 307.22 | 160.01 | 3 | 0.837 | 1.06 | 5692 |  | 37746 | 7.206 | 0.9631104 | 97.6683 | 0.763241 | 123 | 1267700 | 307.22 | 154.99 | 3 | 0.829 | 1.2 | 5735.6 |  | 38035 | 7.206 | 0.975283 | 122.073 | 0.796287 | 123 | 1276400 | 307.025 | 150 | 3 | 0.825 | 1.02 | 5775 |  | 38296 | 7.004 | 0.9811509 | 343.084 | 0.698686
124 | 1251300 | 37.288 | 170 | 3 | 0.849 | 0.71 | 5662.3 |  | 37549 | 7.275 | 0.9502926 | 49.2586 | 0.779778 | 124 | 1267200 | 307.288 | 164.99 | 3 | 0.843 | 0.79 | 5732.5 |  | 38015 | 7.275 | 0.9590617 | 49.2586 | 0.818723 | 124 | 1260400 | 307.288 | 160.01 | 3 | 0.837 | 1.05 | 5703.3 |  | 37821 | 7.275 | 0.9620389 | 98.4685 | 0.762 | 124 | 1267500 | 307.288 | 154.99 | 3 | 0.829 | 1.2 | 5734.7 |  | 38029 | 7.275 | 0.975206 | 123.073 | 0.795201 | 124 | 1276100 | 307.09 | 150 | 3 | 0.824 | 0.99 | 5771.9 |  | 38276 | 7.07 | 0.97992 | 345.895 | 0.697228
125 | 1250700 | 37.357 | 170 | 3 | 0.849 | 0.71 | 5659.5 |  | 37531 | 7.344 | 0.9498366 | 49.6587 | 0.778528 | 125 | 1267300 | 307.357 | 164.99 | 3 | 0.843 | 0.79 | 5732.2 |  | 38013 | 7.344 | 0.958305 | 49.6587 | 0.817703 | 125 | 1258400 | 307.357 | 160.01 | 3 | 0.837 | 1.04 | 5693.9 |  | 37759 | 7.344 | 0.9624981 | 99.2686 | 0.760764 | 125 | 1266600 | 307.357 | 154.99 | 3 | 0.829 | 1.18 | 5731.1 |  | 38005 | 7.344 | 0.974975 | 124.074 | 0.794118 | 125 | 1275300 | 307.155 | 150 | 3 | 0.824 | 1.02 | 5768.5 |  | 38254 | 7.135 | 0.9809201 | 348.707 | 0.695776
126 | 1250300 | 37.426 | 170 | 3 | 0.849 | 0.71 | 5657.4 |  | 37517 | 7.413 | 0.9496846 | 50.0588 | 0.777284 | 126 | 1267400 | 307.426 | 164.99 | 3 | 0.843 | 0.79 | 5732.4 |  | 38014 | 7.413 | 0.9579266 | 50.0588 | 0.816686 | 126 | 1257000 | 307.426 | 160.01 | 3 | 0.837 | 1.03 | 5687.5 |  | 37717 | 7.413 | 0.9608909 | 100.069 | 0.759532 | 126 | 1266500 | 307.426 | 154.99 | 3 | 0.829 | 1.19 | 5730.8 |  | 38003 | 7.413 | 0.974898 | 125.074 | 0.793039 | 126 | 1273700 | 307.221 | 150 | 3 | 0.824 | 1 | 5763.2 |  | 38218 | 7.201 | 0.9809201 | 351.519 | 0.694331
127 | 1249700 | 37.495 | 170 | 3 | 0.849 | 0.69 | 5654.9 |  | 37500 | 7.482 | 0.9493806 | 50.4588 | 0.776043 | 127 | 1266400 | 307.495 | 164.99 | 3 | 0.843 | 0.79 | 5727.9 |  | 37984 | 7.482 | 0.9579266 | 50.4588 | 0.815673 | 127 | 1257600 | 307.495 | 160.01 | 3 | 0.837 | 1.03 | 5689.5 |  | 37730 | 7.482 | 0.9615031 | 100.869 | 0.758305 | 127 | 1266200 | 307.495 | 154.99 | 3 | 0.829 | 1.19 | 5728.4 |  | 37988 | 7.482 | 0.975052 | 126.074 | 0.791964 | 127 | 1275000 | 307.286 | 150 | 3 | 0.824 | 1.04 | 5768.7 |  | 38255 | 7.266 | 0.9803816 | 354.331 | 0.692893
128 | 1249500 | 37.564 | 170 | 3 | 0.849 | 0.69 | 5654.1 |  | 37495 | 7.552 | 0.9493046 | 50.8589 | 0.774806 | 128 | 1265900 | 307.564 | 164.99 | 3 | 0.843 | 0.8 | 5725.7 |  | 37970 | 7.552 | 0.9572456 | 50.8589 | 0.814662 | 128 | 1255500 | 307.564 | 160.01 | 3 | 0.837 | 0.77 | 5679.2 |  | 37661 | 7.552 | 0.962345 | 101.669 | 0.757083 | 128 | 1266100 | 307.564 | 154.99 | 3 | 0.83 | 1.18 | 5727.7 |  | 37983 | 7.552 | 0.974898 | 127.074 | 0.790893 | 128 | 1275000 | 307.352 | 150 | 3 | 0.824 | 1.01 | 5769 |  | 38257 | 7.332 | 0.9796122 | 357.142 | 0.69146
129 | 1249100 | 37.633 | 170 | 3 | 0.849 | 0.69 | 5651.8 |  | 37479 | 7.622 | 0.9483165 | 51.259 | 0.773573 | 129 | 1265900 | 307.633 | 164.99 | 3 | 0.843 | 0.8 | 5726.7 |  | 37976 | 7.622 | 0.9572456 | 51.259 | 0.813655 | 129 | 1256300 | 307.633 | 160.01 | 3 | 0.837 | 1.04 | 5684.9 |  | 37699 | 7.622 | 0.9614266 | 102.469 | 0.755865 | 129 | 1266300 | 307.633 | 154.99 | 3 | 0.83 | 1.18 | 5728.2 |  | 37986 | 7.622 | 0.974205 | 128.074 | 0.789825 | 129 | 1274300 | 307.417 | 150 | 3 | 0.824 | 1.01 | 5765.5 |  | 38234 | 7.398 | 0.97992 | 359.954 | 0.690034
130 | 1249000 | 37.703 | 170 | 3 | 0.849 | 0.69 | 5651.4 |  | 37477 | 7.691 | 0.9495326 | 51.659 | 0.772344 | 130 | 1265000 | 307.703 | 164.99 | 3 | 0.843 | 0.8 | 5722.6 |  | 37949 | 7.691 | 0.9564132 | 51.659 | 0.812651 | 130 | 1257400 | 307.703 | 160.01 | 3 | 0.837 | 1.02 | 5689.4 |  | 37729 | 7.691 | 0.9626512 | 103.269 | 0.754651 | 130 | 1266100 | 307.703 | 154.99 | 3 | 0.83 | 1.18 | 5727.1 |  | 37979 | 7.691 | 0.974513 | 129.075 | 0.788761 | 130 | 1273300 | 307.483 | 150 | 3 | 0.824 | 1 | 5761.2 |  | 38205 | 7.464 | 0.9797661 | 362.766 | 0.688614
131 | 1247700 | 37.773 | 170 | 3 | 0.849 | 0.69 | 5645.6 |  | 37438 | 7.762 | 0.9477844 | 52.0591 | 0.771119 | 131 | 1265000 | 307.773 | 164.99 | 3 | 0.843 | 0.8 | 5722.1 |  | 37946 | 7.762 | 0.9564888 | 52.0591 | 0.81165 | 131 | 1256200 | 307.773 | 160.01 | 3 | 0.837 | 1.03 | 5683 |  | 37686 | 7.762 | 0.9599724 | 104.07 | 0.753442 | 131 | 1265200 | 307.773 | 154.99 | 3 | 0.829 | 1.18 | 5723.4 |  | 37954 | 7.762 | 0.974128 | 130.075 | 0.787701 | 131 | 1273700 | 307.549 | 150 | 3 | 0.824 | 0.99 | 5761.4 |  | 38207 | 7.53 | 0.9794584 | 365.578 | 0.6872
132 | 1249300 | 37.842 | 170 | 3 | 0.849 | 0.67 | 5653.2 |  | 37489 | 7.832 | 0.9474044 | 52.4592 | 0.769897 | 132 | 1263900 | 307.842 | 164.99 | 3 | 0.843 | 0.8 | 5717.1 |  | 37913 | 7.832 | 0.9558835 | 52.4592 | 0.810652 | 132 | 1257800 | 307.842 | 160.01 | 3 | 0.837 | 0.81 | 5689.3 |  | 37728 | 7.832 | 0.9606613 | 104.87 | 0.752237 | 132 | 1265600 | 307.842 | 154.99 | 3 | 0.829 | 1.18 | 5724.2 |  | 37960 | 7.832 | 0.973589 | 131.075 | 0.786644 | 132 | 1273500 | 307.615 | 150 | 3 | 0.824 | 0.99 | 5760.5 |  | 38200 | 7.597 | 0.9803816 | 368.39 | 0.685792
133 | 1247000 | 37.913 | 170 | 3 | 0.849 | 0.7 | 5641.8 |  | 37413 | 7.902 | 0.9469484 | 52.8592 | 0.76868 | 133 | 1264000 | 307.913 | 164.99 | 3 | 0.843 | 0.8 | 5718.5 |  | 37922 | 7.902 | 0.9559591 | 52.8592 | 0.809657 | 133 | 1254300 | 307.913 | 160.01 | 3 | 0.838 | 0.79 | 5673.8 |  | 37626 | 7.902 | 0.9598959 | 105.67 | 0.751036 | 133 | 1265100 | 307.913 | 154.99 | 3 | 0.829 | 1.19 | 5722 |  | 37945 | 7.902 | 0.973512 | 132.075 | 0.785591 | 133 | 1273100 | 307.681 | 150 | 3 | 0.825 | 1.05 | 5760 |  | 38197 | 7.663 | 0.9803047 | 371.201 | 0.68439
134 | 1246500 | 37.983 | 170 | 3 | 0.849 | 0.69 | 5639.4 |  | 37397 | 7.973 | 0.9464164 | 53.2593 | 0.767466 | 134 | 1263200 | 307.983 | 164.99 | 3 | 0.843 | 0.8 | 5714.9 |  | 37898 | 7.973 | 0.9552781 | 53.2593 | 0.808665 | 134 | 1255200 | 307.983 | 160.01 | 3 | 0.837 | 0.8 | 5678.7 |  | 37658 | 7.973 | 0.9585948 | 106.47 | 0.74984 | 134 | 1264400 | 307.983 | 154.99 | 3 | 0.829 | 1.19 | 5719 |  | 37926 | 7.973 | 0.973358 | 133.075 | 0.784542 | 134 | 1274300 | 307.748 | 150 | 3 | 0.825 | 1.03 | 5765.6 |  | 38234 | 7.73 | 0.9792276 | 374.013 | 0.682994
135 | 1245900 | 38.053 | 170 | 3 | 0.849 | 0.7 | 5636.7 |  | 37379 | 8.044 | 0.9461883 | 53.6594 | 0.766256 | 135 | 1263300 | 308.053 | 164.99 | 3 | 0.843 | 0.79 | 5715.2 |  | 37900 | 8.044 | 0.9552024 | 53.6594 | 0.807675 | 135 | 1254200 | 308.053 | 160.01 | 3 | 0.837 | 0.79 | 5674.1 |  | 37627 | 8.044 | 0.9602021 | 107.27 | 0.748648 | 135 | 1264300 | 308.053 | 154.99 | 3 | 0.829 | 1.19 | 5718.7 |  | 37923 | 8.044 | 0.973666 | 134.075 | 0.783495 | 135 | 1274200 | 307.814 | 150 | 3 | 0.824 | 1.01 | 5766 |  | 38237 | 7.797 | 0.9794584 | 376.825 | 0.681603
136 | 1245200 | 38.124 | 170 | 3 | 0.849 | 0.7 | 5632.9 |  | 37354 | 8.115 | 0.9458083 | 54.0595 | 0.76505 | 136 | 1262400 | 308.124 | 164.99 | 3 | 0.843 | 0.79 | 5711.8 |  | 37878 | 8.115 | 0.9547484 | 54.0595 | 0.806689 | 136 | 1252500 | 308.124 | 160.01 | 3 | 0.837 | 0.79 | 5666.6 |  | 37578 | 8.115 | 0.9614266 | 108.07 | 0.747461 | 136 | 1264100 | 308.124 | 154.99 | 3 | 0.83 | 1.19 | 5717 |  | 37912 | 8.115 | 0.973127 | 135.076 | 0.782453 | 136 | 1272800 | 307.881 | 150 | 3 | 0.824 | 1 | 5758.6 |  | 38188 | 7.864 | 0.9793045 | 379.637 | 0.680219
137 | 1244900 | 38.195 | 170 | 3 | 0.849 | 0.7 | 5631.3 |  | 37344 | 8.186 | 0.9453523 | 54.4595 | 0.763848 | 137 | 1262300 | 308.195 | 164.99 | 3 | 0.843 | 0.79 | 5711.6 |  | 37876 | 8.186 | 0.9552024 | 54.4595 | 0.805706 | 137 | 1254600 | 308.195 | 160.01 | 3 | 0.838 | 0.8 | 5675.6 |  | 37638 | 8.186 | 0.9582887 | 108.87 | 0.746277 | 137 | 1264500 | 308.195 | 154.99 | 3 | 0.829 | 1.19 | 5718.9 |  | 37925 | 8.186 | 0.973127 | 136.076 | 0.781414 | 137 | 1273100 | 307.948 | 150.01 | 3 | 0.824 | 1 | 5760.2 |  | 38199 | 7.931 | 0.9788429 | 382.448 | 0.67884
138 | 1244400 | 38.266 | 170 | 3 | 0.849 | 0.7 | 5629.3 |  | 37330 | 8.257 | 0.9447442 | 54.8596 | 0.76265 | 138 | 1261700 | 308.266 | 165.01 | 3 | 0.843 | 0.8 | 5708.6 |  | 37856 | 8.257 | 0.9539917 | 54.8596 | 0.804725 | 138 | 1256200 | 308.266 | 160.01 | 3 | 0.837 | 0.79 | 5682.7 |  | 37685 | 8.257 | 0.9589775 | 109.671 | 0.745098 | 138 | 1263800 | 308.266 | 154.99 | 3 | 0.829 | 1.19 | 5715.9 |  | 37905 | 8.257 | 0.972511 | 137.076 | 0.780378 | 138 | 1272900 | 308.015 | 150.01 | 3 | 0.825 | 0.95 | 5759.3 |  | 38192 | 7.998 | 0.9782274 | 385.26 | 0.677467
139 | 1243800 | 38.337 | 170 | 3 | 0.849 | 0.7 | 5626.6 |  | 37312 | 8.329 | 0.9447442 | 55.2597 | 0.761455 | 139 | 1262300 | 308.337 | 165.01 | 3 | 0.843 | 0.8 | 5711 |  | 37872 | 8.329 | 0.9535376 | 55.2597 | 0.803748 | 139 | 1252100 | 308.337 | 160.01 | 3 | 0.837 | 0.99 | 5665.1 |  | 37568 | 8.329 | 0.958901 | 110.471 | 0.743923 | 139 | 1263800 | 308.337 | 154.99 | 3 | 0.829 | 1.19 | 5715.7 |  | 37903 | 8.329 | 0.972434 | 138.076 | 0.779346 | 139 | 1272300 | 308.082 | 150.01 | 3 | 0.825 | 0.97 | 5754.8 |  | 38163 | 8.066 | 0.9788429 | 388.072 | 0.6761
140 | 1243000 | 38.408 | 170 | 3 | 0.849 | 0.69 | 5622.3 |  | 37284 | 8.401 | 0.9437562 | 55.6597 | 0.760263 | 140 | 1260700 | 308.408 | 165.01 | 3 | 0.843 | 0.8 | 5702.2 |  | 37814 | 8.401 | 0.9535376 | 55.6597 | 0.802773 | 140 | 1253000 | 308.408 | 160.01 | 3 | 0.838 | 0.75 | 5668.1 |  | 37588 | 8.401 | 0.9595132 | 111.271 | 0.742752 | 140 | 1263000 | 308.408 | 154.99 | 3 | 0.829 | 1.19 | 5714.1 |  | 37893 | 8.401 | 0.972434 | 139.076 | 0.778317 | 140 | 1271500 | 308.149 | 150.01 | 3 | 0.825 | 0.99 | 5750.7 |  | 38136 | 8.133 | 0.9796892 | 390.884 | 0.674738
141 | 1243000 | 38.48 | 170 | 3 | 0.849 | 0.7 | 5622 |  | 37282 | 8.473 | 0.9436802 | 56.0598 | 0.759076 | 141 | 1260100 | 308.48 | 165.01 | 3 | 0.843 | 0.79 | 5699.5 |  | 37796 | 8.473 | 0.953462 | 56.0598 | 0.801801 | 141 | 1252900 | 308.48 | 160.01 | 3 | 0.837 | 0.75 | 5666 |  | 37574 | 8.473 | 0.958901 | 112.071 | 0.741585 | 141 | 1262900 | 308.48 | 154.99 | 3 | 0.829 | 1.19 | 5713.7 |  | 37890 | 8.473 | 0.972049 | 140.077 | 0.777291 | 141 | 1272300 | 308.217 | 150.01 | 3 | 0.825 | 1.02 | 5754.3 |  | 38159 | 8.201 | 0.9780735 | 393.695 | 0.673382
142 | 1241700 | 38.552 | 170 | 3 | 0.849 | 0.7 | 5616.6 |  | 37246 | 8.545 | 0.9433001 | 56.4599 | 0.757892 | 142 | 1260100 | 308.552 | 165.01 | 3 | 0.843 | 0.79 | 5699.3 |  | 37795 | 8.545 | 0.9528566 | 56.4599 | 0.800831 | 142 | 1253700 | 308.552 | 160.01 | 3 | 0.837 | 0.75 | 5670 |  | 37601 | 8.545 | 0.9585183 | 112.871 | 0.740422 | 142 | 1262900 | 308.552 | 154.99 | 3 | 0.829 | 1.19 | 5713.7 |  | 37890 | 8.545 | 0.971895 | 141.077 | 0.776269 | 142 | 1273400 | 308.284 | 150.01 | 3 | 0.825 | 1.03 | 5758.8 |  | 38189 | 8.269 | 0.9779966 | 396.507 | 0.672032
143 | 1241600 | 38.624 | 170 | 3 | 0.849 | 0.7 | 5618.2 |  | 37257 | 8.617 | 0.9429201 | 56.8599 | 0.756711 | 143 | 1260000 | 308.624 | 165.01 | 3 | 0.843 | 0.79 | 5699.4 |  | 37795 | 8.617 | 0.9527809 | 56.8599 | 0.799865 | 143 | 1252900 | 308.624 | 160.01 | 3 | 0.837 | 1.03 | 5668 |  | 37587 | 8.617 | 0.9576764 | 113.671 | 0.739263 | 143 | 1262400 | 308.624 | 154.99 | 3 | 0.829 | 1.19 | 5710.8 |  | 37871 | 8.617 | 0.972049 | 142.077 | 0.775249 | 143 | 1271300 | 308.352 | 150.01 | 3 | 0.824 | 1.03 | 5752.4 |  | 38147 | 8.337 | 0.9783044 | 399.319 | 0.670686
144 | 1241100 | 38.696 | 170 | 3 | 0.849 | 0.7 | 5615.9 |  | 37241 | 8.689 | 0.9426921 | 57.26 | 0.755534 | 144 | 1259200 | 308.696 | 165.01 | 3 | 0.843 | 0.78 | 5696.1 |  | 37773 | 8.689 | 0.9521756 | 57.26 | 0.798901 | 144 | 1252400 | 308.696 | 160.01 | 3 | 0.837 | 1.04 | 5667.2 |  | 37582 | 8.689 | 0.9586714 | 114.471 | 0.738107 | 144 | 1262200 | 308.696 | 154.99 | 3 | 0.829 | 1.2 | 5709.7 |  | 37864 | 8.689 | 0.97151 | 143.077 | 0.774234 | 144 | 1271200 | 308.42 | 150.01 | 3 | 0.824 | 1.02 | 5752 |  | 38144 | 8.405 | 0.9783044 | 402.131 | 0.669347
145 | 1240600 | 38.768 | 170 | 3 | 0.849 | 0.7 | 5613.8 |  | 37227 | 8.762 | 0.9423121 | 57.6601 | 0.754361 | 145 | 1259100 | 308.768 | 165.01 | 3 | 0.843 | 0.79 | 5695.1 |  | 37767 | 8.762 | 0.9520242 | 57.6601 | 0.79794 | 145 | 1251300 | 308.768 | 160.01 | 3 | 0.837 | 1.04 | 5661.4 |  | 37543 | 8.762 | 0.957906 | 115.272 | 0.736956 | 145 | 1262400 | 308.768 | 154.99 | 3 | 0.829 | 1.21 | 5711 |  | 37872 | 8.762 | 0.97151 | 144.077 | 0.773221 | 145 | 1271600 | 308.488 | 150.01 | 3 | 0.824 | 1 | 5753.9 |  | 38157 | 8.473 | 0.9773042 | 404.942 | 0.668012
146 | 1240300 | 38.84 | 170 | 3 | 0.849 | 0.7 | 5611.7 |  | 37214 | 8.835 | 0.9419321 | 58.0602 | 0.753191 | 146 | 1258300 | 308.84 | 165.01 | 3 | 0.843 | 0.79 | 5690.8 |  | 37738 | 8.835 | 0.9516459 | 58.0602 | 0.796982 | 146 | 1252600 | 308.84 | 160.01 | 3 | 0.837 | 1.04 | 5667.4 |  | 37583 | 8.835 | 0.955763 | 116.072 | 0.735809 | 146 | 1261700 | 308.84 | 154.99 | 3 | 0.829 | 1.21 | 5708.7 |  | 37857 | 8.835 | 0.971279 | 145.078 | 0.772212 | 146 | 1271600 | 308.556 | 150.01 | 3 | 0.824 | 0.9 | 5754.2 |  | 38159 | 8.542 | 0.9773042 | 407.754 | 0.666683
147 | 1239800 | 38.913 | 170 | 3 | 0.849 | 0.7 | 5609.8 |  | 37201 | 8.908 | 0.941552 | 58.4602 | 0.752024 | 147 | 1258100 | 308.913 | 165.01 | 3 | 0.843 | 0.79 | 5689.8 |  | 37732 | 8.908 | 0.9514188 | 58.4602 | 0.796026 | 147 | 1251600 | 308.913 | 160.01 | 3 | 0.837 | 1.04 | 5663.1 |  | 37555 | 8.908 | 0.9565284 | 116.872 | 0.734666 | 147 | 1261700 | 308.913 | 154.99 | 3 | 0.829 | 1.2 | 5708.9 |  | 37858 | 8.908 | 0.970971 | 146.078 | 0.771205 | 147 | 1270300 | 308.624 | 150.01 | 3 | 0.824 | 0.9 | 5746.3 |  | 38107 | 8.61 | 0.9784582 | 410.566 | 0.665359
148 | 1239300 | 38.986 | 170 | 3 | 0.849 | 0.69 | 5607.4 |  | 37185 | 8.981 | 0.941552 | 58.8603 | 0.750861 | 148 | 1257600 | 308.986 | 165.01 | 3 | 0.843 | 0.79 | 5687.9 |  | 37719 | 8.981 | 0.9511162 | 58.8603 | 0.795073 | 148 | 1248800 | 308.986 | 160.01 | 3 | 0.837 | 1.01 | 5650.7 |  | 37472 | 8.981 | 0.9559161 | 117.672 | 0.733526 | 148 | 1261400 | 308.986 | 154.99 | 3 | 0.83 | 1.2 | 5707.7 |  | 37850 | 8.981 | 0.97074 | 147.078 | 0.770202 | 148 | 1270300 | 308.693 | 150.01 | 3 | 0.824 | 0.91 | 5746.1 |  | 38105 | 8.679 | 0.9780735 | 413.378 | 0.664041
149 | 1238800 | 39.059 | 170 | 3 | 0.849 | 0.69 | 5604.9 |  | 37168 | 9.055 | 0.940564 | 59.2604 | 0.749702 | 149 | 1257300 | 309.059 | 165.01 | 3 | 0.843 | 0.79 | 5686.4 |  | 37709 | 9.055 | 0.9511918 | 59.2604 | 0.794123 | 149 | 1249800 | 309.059 | 160.01 | 3 | 0.837 | 0.76 | 5654.2 |  | 37495 | 9.055 | 0.9551508 | 118.472 | 0.732391 | 149 | 1261000 | 309.059 | 154.99 | 3 | 0.83 | 1.2 | 5705.5 |  | 37836 | 9.055 | 0.970586 | 148.078 | 0.769202 | 149 | 1271800 | 308.761 | 150.01 | 3 | 0.825 | 0.91 | 5752.6 |  | 38148 | 8.748 | 0.9777658 | 416.189 | 0.662727
150 | 1238800 | 39.132 | 170 | 3 | 0.849 | 0.69 | 5605.5 |  | 37173 | 9.128 | 0.940488 | 59.6604 | 0.748545 | 150 | 1256900 | 309.132 | 165.01 | 3 | 0.843 | 0.79 | 5685.8 |  | 37705 | 9.128 | 0.9506621 | 59.6604 | 0.793175 | 150 | 1249000 | 309.132 | 160.01 | 3 | 0.837 | 0.93 | 5648.3 |  | 37457 | 9.128 | 0.9562988 | 119.272 | 0.731259 | 150 | 1260700 | 309.132 | 154.99 | 3 | 0.829 | 1.2 | 5703.7 |  | 37824 | 9.128 | 0.969277 | 149.078 | 0.768205 | 150 | 1271300 | 308.83 | 150.01 | 3 | 0.825 | 0.9 | 5750.1 |  | 38131 | 8.817 | 0.9769965 | 419.001 | 0.661419
151 | 1237500 | 39.206 | 170 | 3 | 0.849 | 0.69 | 5596.9 |  | 37116 | 9.202 | 0.9398799 | 60.0605 | 0.747393 | 151 | 1257000 | 309.206 | 165.01 | 3 | 0.843 | 0.78 | 5686.6 |  | 37711 | 9.202 | 0.9500568 | 60.0605 | 0.79223 | 151 | 1248000 | 309.206 | 160.01 | 3 | 0.837 | 0.87 | 5647.8 |  | 37453 | 9.202 | 0.9564519 | 120.073 | 0.73013 | 151 | 1260500 | 309.206 | 154.99 | 3 | 0.829 | 1.2 | 5702.5 |  | 37816 | 9.202 | 0.97074 | 150.079 | 0.767212 | 151 | 1270900 | 308.899 | 150 | 3 | 0.824 | 0.9 | 5748 |  | 38118 | 8.886 | 0.9769965 | 421.813 | 0.660116
152 | 1237400 | 39.279 | 170 | 3 | 0.849 | 0.69 | 5596.3 |  | 37112 | 9.276 | 0.9393479 | 60.4606 | 0.746243 | 152 | 1256300 | 309.279 | 165 | 3 | 0.843 | 0.77 | 5683.5 |  | 37690 | 9.276 | 0.9502838 | 60.4606 | 0.791287 | 152 | 1249500 | 309.279 | 160.01 | 3 | 0.837 | 0.84 | 5654.2 |  | 37496 | 9.276 | 0.9551508 | 120.873 | 0.729006 | 152 | 1258800 | 309.279 | 154.99 | 3 | 0.829 | 1.36 | 5696.8 |  | 37778 | 9.276 | 0.969893 | 151.079 | 0.766221 | 152 | 1269900 | 308.968 | 150 | 3 | 0.824 | 0.91 | 5743.8 |  | 38090 | 8.955 | 0.9766118 | 424.625 | 0.658818
153 | 1236600 | 39.353 | 170 | 3 | 0.849 | 0.69 | 5593.2 |  | 37091 | 9.35 | 0.9391959 | 60.8606 | 0.745097 | 153 | 1255500 | 309.353 | 165 | 3 | 0.843 | 0.77 | 5680.9 |  | 37673 | 9.35 | 0.9489974 | 60.8606 | 0.790347 | 153 | 1249700 | 309.353 | 160 | 3 | 0.837 | 0.94 | 5653.2 |  | 37489 | 9.35 | 0.9566049 | 121.673 | 0.727885 | 153 | 1260700 | 309.353 | 154.99 | 3 | 0.829 | 1.19 | 5703.2 |  | 37821 | 9.35 | 0.970047 | 152.079 | 0.765233 | 153 | 1269900 | 309.037 | 150 | 3 | 0.824 | 0.94 | 5743.8 |  | 38090 | 9.025 | 0.9769195 | 427.436 | 0.657525
154 | 1235900 | 39.427 | 170 | 3 | 0.849 | 0.7 | 5589.3 |  | 37065 | 9.424 | 0.9385878 | 61.2607 | 0.743954 | 154 | 1255800 | 309.427 | 165 | 3 | 0.843 | 0.76 | 5682.3 |  | 37682 | 9.424 | 0.9489974 | 61.2607 | 0.78941 | 154 | 1248000 | 309.427 | 160 | 3 | 0.837 | 0.98 | 5644.5 |  | 37432 | 9.424 | 0.9549977 | 122.473 | 0.726768 | 154 | 1259600 | 309.427 | 154.99 | 3 | 0.829 | 1.2 | 5697.2 |  | 37781 | 9.424 | 0.969816 | 153.079 | 0.764249 | 154 | 1269400 | 309.106 | 150 | 3 | 0.824 | 0.94 | 5742 |  | 38078 | 9.094 | 0.9761502 | 430.248 | 0.656237
155 | 1235700 | 39.501 | 170 | 3 | 0.849 | 0.71 | 5588.7 |  | 37061 | 9.499 | 0.9380558 | 61.6608 | 0.742814 | 155 | 1254100 | 309.501 | 165 | 3 | 0.843 | 0.76 | 5673.3 |  | 37622 | 9.499 | 0.949073 | 61.6608 | 0.788475 | 155 | 1249900 | 309.501 | 160 | 3 | 0.837 | 1.02 | 5654.9 |  | 37500 | 9.499 | 0.9542324 | 123.273 | 0.725655 | 155 | 1259800 | 309.501 | 154.99 | 3 | 0.83 | 1.21 | 5698.3 |  | 37788 | 9.499 | 0.969431 | 154.079 | 0.763267 | 155 | 1269800 | 309.176 | 150 | 3 | 0.824 | 0.94 | 5744 |  | 38091 | 9.164 | 0.9756886 | 433.06 | 0.654954
156 | 1234900 | 39.575 | 170 | 3 | 0.849 | 0.72 | 5587.2 |  | 37051 | 9.574 | 0.9379798 | 62.0609 | 0.741678 | 156 | 1254100 | 309.575 | 165 | 3 | 0.843 | 0.76 | 5674.3 |  | 37629 | 9.574 | 0.9480893 | 62.0609 | 0.787542 | 156 | 1247800 | 309.575 | 160 | 3 | 0.837 | 1.05 | 5645.8 |  | 37440 | 9.574 | 0.9553038 | 124.073 | 0.724545 | 156 | 1259500 | 309.575 | 154.99 | 3 | 0.829 | 1.22 | 5696.4 |  | 37775 | 9.574 | 0.969431 | 155.079 | 0.762288 | 156 | 1268800 | 309.245 | 150 | 3 | 0.824 | 0.93 | 5739.8 |  | 38063 | 9.234 | 0.9755347 | 435.872 | 0.653675
157 | 1234200 | 39.65 | 170 | 3 | 0.849 | 0.71 | 5584.2 |  | 37031 | 9.649 | 0.9372957 | 62.4609 | 0.740545 | 157 | 1254200 | 309.65 | 165 | 3 | 0.843 | 0.76 | 5674.5 |  | 37630 | 9.649 | 0.9484677 | 62.4609 | 0.786613 | 157 | 1246800 | 309.65 | 160 | 3 | 0.837 | 1.04 | 5641.3 |  | 37410 | 9.649 | 0.9552273 | 124.873 | 0.723438 | 157 | 1259000 | 309.65 | 154.99 | 3 | 0.829 | 1.21 | 5694.4 |  | 37762 | 9.649 | 0.969046 | 156.08 | 0.761312 | 157 | 1268200 | 309.315 | 150 | 3 | 0.824 | 0.93 | 5737.7 |  | 38049 | 9.304 | 0.9758424 | 438.683 | 0.652402
158 | 1234100 | 39.725 | 170 | 3 | 0.849 | 0.7 | 5583.6 |  | 37027 | 9.724 | 0.9375238 | 62.861 | 0.739415 | 158 | 1252900 | 309.725 | 165 | 3 | 0.843 | 0.78 | 5666.6 |  | 37578 | 9.724 | 0.9475596 | 62.861 | 0.785685 | 158 | 1248200 | 309.725 | 160 | 3 | 0.837 | 1.02 | 5647.7 |  | 37452 | 9.724 | 0.9541558 | 125.674 | 0.722336 | 158 | 1259000 | 309.725 | 154.99 | 3 | 0.83 | 1.2 | 5696.4 |  | 37775 | 9.724 | 0.969046 | 157.08 | 0.760339 | 158 | 1268000 | 309.385 | 150 | 3 | 0.824 | 0.93 | 5737 |  | 38045 | 9.374 | 0.9758424 | 441.495 | 0.651134
159 | 1233200 | 39.8 | 170 | 3 | 0.849 | 0.68 | 5579.7 |  | 37001 | 9.799 | 0.9366877 | 63.2611 | 0.738289 | 159 | 1253400 | 309.8 | 165 | 3 | 0.843 | 0.78 | 5668.7 |  | 37592 | 9.799 | 0.9474839 | 63.2611 | 0.78476 | 159 | 1248100 | 309.8 | 160 | 3 | 0.837 | 0.75 | 5646.8 |  | 37446 | 9.799 | 0.9549212 | 126.474 | 0.721237 | 159 | 1258500 | 309.8 | 154.99 | 3 | 0.83 | 1.2 | 5694.5 |  | 37763 | 9.799 | 0.968507 | 158.08 | 0.75937 | 159 | 1268400 | 309.455 | 150.01 | 3 | 0.824 | 0.92 | 5738.8 |  | 38057 | 9.444 | 0.976381 | 444.307 | 0.64987
160 | 1233500 | 39.875 | 170 | 3 | 0.849 | 0.68 | 5581.6 |  | 37014 | 9.875 | 0.9366117 | 63.6611 | 0.737165 | 160 | 1252200 | 309.875 | 165 | 3 | 0.843 | 0.78 | 5664.1 |  | 37561 | 9.875 | 0.9476353 | 63.6611 | 0.783838 | 160 | 1246700 | 309.875 | 160 | 3 | 0.837 | 0.89 | 5638.1 |  | 37389 | 9.875 | 0.9536966 | 127.274 | 0.720141 | 160 | 1258500 | 309.875 | 154.99 | 3 | 0.829 | 1.19 | 5694.3 |  | 37762 | 9.875 | 0.968507 | 159.08 | 0.758402 | 160 | 1268400 | 309.525 | 150.01 | 3 | 0.824 | 0.92 | 5738.9 |  | 38057 | 9.515 | 0.9758424 | 447.119 | 0.648611
161 | 1232400 | 39.95 | 170 | 3 | 0.849 | 0.69 | 5573.9 |  | 36963 | 9.95 | 0.9360797 | 64.0612 | 0.736045 | 161 | 1252100 | 309.95 | 165 | 3 | 0.843 | 0.78 | 5664.1 |  | 37561 | 9.95 | 0.9467272 | 64.0612 | 0.782917 | 161 | 1247700 | 309.95 | 160 | 3 | 0.837 | 1.03 | 5647 |  | 37448 | 9.95 | 0.9549212 | 128.074 | 0.719049 | 161 | 1257800 | 309.95 | 154.99 | 3 | 0.83 | 1.19 | 5690.7 |  | 37738 | 9.95 | 0.968969 | 160.08 | 0.757438 | 161 | 1269100 | 309.595 | 150.01 | 3 | 0.824 | 0.97 | 5741.9 |  | 38077 | 9.585 | 0.976304 | 449.93 | 0.647357
162 | 1232300 | 40.026 | 170 | 3 | 0.849 | 0.7 | 5573.2 |  | 36958 | 10.026 | 0.9356996 | 64.4613 | 0.734928 | 162 | 1252300 | 310.026 | 165 | 3 | 0.843 | 0.76 | 5666.6 |  | 37578 | 10.026 | 0.9468785 | 64.4613 | 0.782 | 162 | 1246100 | 310.026 | 160 | 3 | 0.837 | 0.97 | 5635.7 |  | 37373 | 10.026 | 0.9540028 | 128.874 | 0.71796 | 162 | 1257800 | 310.026 | 154.99 | 3 | 0.829 | 1.19 | 5688.8 |  | 37725 | 10.026 | 0.96843 | 161.081 | 0.756477 | 162 | 1268400 | 309.666 | 150.01 | 3 | 0.824 | 0.96 | 5738.8 |  | 38057 | 9.656 | 0.9768426 | 452.742 | 0.646107
163 | 1231600 | 40.101 | 170 | 3 | 0.849 | 0.71 | 5569.9 |  | 36937 | 10.102 | 0.9354716 | 64.8613 | 0.733814 | 163 | 1251100 | 310.101 | 165 | 3 | 0.843 | 0.75 | 5661 |  | 37541 | 10.102 | 0.9462732 | 64.8613 | 0.781084 | 163 | 1247700 | 310.101 | 160.01 | 3 | 0.837 | 1.02 | 5642.9 |  | 37421 | 10.102 | 0.9552273 | 129.674 | 0.716875 | 163 | 1258400 | 310.101 | 154.99 | 3 | 0.829 | 1.2 | 5691.7 |  | 37744 | 10.102 | 0.968199 | 162.081 | 0.755518 | 163 | 1269000 | 309.736 | 150.01 | 3 | 0.824 | 0.95 | 5741.8 |  | 38076 | 9.727 | 0.9753808 | 455.554 | 0.644862
164 | 1231100 | 40.177 | 170 | 3 | 0.849 | 0.71 | 5570.3 |  | 36939 | 10.178 | 0.9348636 | 65.2614 | 0.732703 | 164 | 1251300 | 310.177 | 165 | 3 | 0.843 | 0.75 | 5661 |  | 37541 | 10.178 | 0.9461975 | 65.2614 | 0.780172 | 164 | 1246500 | 310.177 | 160.01 | 3 | 0.837 | 1.03 | 5639.7 |  | 37399 | 10.178 | 0.9505587 | 130.474 | 0.715793 | 164 | 1257700 | 310.177 | 154.99 | 3 | 0.829 | 1.21 | 5688.6 |  | 37724 | 10.178 | 0.967891 | 163.081 | 0.754562 | 164 | 1269700 | 309.807 | 150.01 | 3 | 0.824 | 0.94 | 5745.1 |  | 38098 | 9.798 | 0.9743807 | 458.366 | 0.643622
165 | 1230800 | 40.253 | 170 | 3 | 0.849 | 0.7 | 5569.3 |  | 36932 | 10.255 | 0.9341795 | 65.6615 | 0.731595 | 165 | 1250500 | 310.253 | 165 | 3 | 0.843 | 0.76 | 5655.7 |  | 37505 | 10.255 | 0.9451381 | 65.6615 | 0.779261 | 165 | 1248100 | 310.253 | 160.01 | 3 | 0.837 | 1.03 | 5647 |  | 37448 | 10.255 | 0.9517833 | 131.275 | 0.714714 | 165 | 1257400 | 310.253 | 154.99 | 3 | 0.829 | 1.21 | 5689.5 |  | 37730 | 10.255 | 0.967737 | 164.081 | 0.753609 | 165 | 1267800 | 309.878 | 150.01 | 3 | 0.824 | 0.93 | 5734.6 |  | 38028 | 9.87 | 0.9761502 | 461.177 | 0.642386
166 | 1230000 | 40.329 | 170 | 3 | 0.849 | 0.67 | 5565.7 |  | 36908 | 10.332 | 0.9339515 | 66.0616 | 0.73049 | 166 | 1250400 | 310.329 | 165 | 3 | 0.843 | 0.79 | 5655.4 |  | 37503 | 10.332 | 0.9456678 | 66.0616 | 0.778353 | 166 | 1242000 | 310.329 | 160.01 | 3 | 0.837 | 0.94 | 5619.7 |  | 37267 | 10.332 | 0.9515537 | 132.075 | 0.713639 | 166 | 1257000 | 310.329 | 154.99 | 3 | 0.83 | 1.2 | 5687.1 |  | 37713 | 10.332 | 0.967583 | 165.081 | 0.752659 | 166 | 1266500 | 309.949 | 150.01 | 3 | 0.824 | 0.93 | 5728.5 |  | 37988 | 9.941 | 0.9750731 | 463.989 | 0.641155
167 | 1229100 | 40.406 | 170 | 3 | 0.849 | 0.66 | 5561.7 |  | 36882 | 10.408 | 0.9334195 | 66.4616 | 0.729388 | 167 | 1249000 | 310.406 | 165 | 3 | 0.843 | 0.8 | 5650.2 |  | 37469 | 10.408 | 0.9452894 | 66.4616 | 0.777447 | 167 | 1243600 | 310.406 | 160.01 | 3 | 0.837 | 0.88 | 5624.7 |  | 37300 | 10.408 | 0.9527017 | 132.875 | 0.712567 | 167 | 1256800 | 310.406 | 154.99 | 3 | 0.829 | 1.18 | 5686.1 |  | 37707 | 10.408 | 0.967891 | 166.082 | 0.751711 | 167 | 1268800 | 310.021 | 150.01 | 3 | 0.824 | 0.95 | 5738.3 |  | 38053 | 10.012 | 0.9759963 | 466.801 | 0.639928
168 | 1228800 | 40.483 | 170 | 3 | 0.849 | 0.69 | 5557.6 |  | 36855 | 10.486 | 0.9331915 | 66.8617 | 0.728289 | 168 | 1249700 | 310.483 | 165 | 3 | 0.843 | 0.78 | 5653.2 |  | 37489 | 10.486 | 0.9446841 | 66.8617 | 0.776543 | 168 | 1243300 | 310.483 | 160.01 | 3 | 0.837 | 0.83 | 5625.6 |  | 37306 | 10.486 | 0.9512475 | 133.675 | 0.711498 | 168 | 1256600 | 310.483 | 154.99 | 3 | 0.829 | 1.19 | 5685.4 |  | 37703 | 10.486 | 0.966813 | 167.082 | 0.750767 | 168 | 1267400 | 310.092 | 150.01 | 3 | 0.824 | 0.87 | 5733.8 |  | 38024 | 10.084 | 0.9747653 | 469.613 | 0.638706
169 | 1228100 | 40.559 | 170 | 3 | 0.849 | 0.72 | 5554 |  | 36831 | 10.563 | 0.9328874 | 67.2618 | 0.727194 | 169 | 1249200 | 310.559 | 165 | 3 | 0.843 | 0.75 | 5652.5 |  | 37484 | 10.563 | 0.94423 | 67.2618 | 0.775642 | 169 | 1244800 | 310.559 | 160.01 | 3 | 0.837 | 1 | 5631.5 |  | 37345 | 10.563 | 0.9531609 | 134.475 | 0.710433 | 169 | 1257000 | 310.559 | 154.99 | 3 | 0.829 | 1.2 | 5685.4 |  | 37703 | 10.563 | 0.967275 | 168.082 | 0.749824 | 169 | 1268600 | 310.163 | 150.01 | 3 | 0.824 | 0.87 | 5739.1 |  | 38058 | 10.156 | 0.9748423 | 472.424 | 0.637488
170 | 1227800 | 40.637 | 170 | 3 | 0.849 | 0.72 | 5552.7 |  | 36823 | 10.64 | 0.9321274 | 67.6618 | 0.726101 | 170 | 1248400 | 310.637 | 165 | 3 | 0.843 | 0.75 | 5648.1 |  | 37455 | 10.64 | 0.9439274 | 67.6618 | 0.774743 | 170 | 1242900 | 310.637 | 160.01 | 3 | 0.837 | 1.05 | 5624 |  | 37295 | 10.64 | 0.9531609 | 135.275 | 0.709371 | 170 | 1255600 | 310.637 | 154.99 | 3 | 0.829 | 1.23 | 5679.3 |  | 37662 | 10.64 | 0.966659 | 169.082 | 0.748885 | 170 | 1267000 | 310.235 | 150.01 | 3 | 0.824 | 0.89 | 5732.1 |  | 38012 | 10.228 | 0.9750731 | 475.236 | 0.636274
171 | 1227400 | 40.714 | 170 | 3 | 0.849 | 0.68 | 5553.9 |  | 36831 | 10.718 | 0.9321274 | 68.0619 | 0.725011 | 171 | 1247800 | 310.714 | 165 | 3 | 0.843 | 0.78 | 5643.6 |  | 37426 | 10.718 | 0.943776 | 68.0619 | 0.773846 | 171 | 1245400 | 310.714 | 160.01 | 3 | 0.837 | 1.02 | 5634.9 |  | 37368 | 10.718 | 0.9512475 | 136.076 | 0.708312 | 171 | 1256200 | 310.714 | 154.99 | 3 | 0.83 | 1.22 | 5683.8 |  | 37692 | 10.718 | 0.967044 | 170.082 | 0.747948 | 171 | 1267100 | 310.307 | 150.01 | 3 | 0.824 | 0.89 | 5732.6 |  | 38015 | 10.3 | 0.9743807 | 478.048 | 0.635065
172 | 1226400 | 40.791 | 170 | 3 | 0.849 | 0.66 | 5548.2 |  | 36793 | 10.796 | 0.9315953 | 68.462 | 0.723924 | 172 | 1247400 | 310.791 | 165 | 3 | 0.843 | 0.8 | 5641.7 |  | 37412 | 10.796 | 0.9441544 | 68.462 | 0.772952 | 172 | 1245400 | 310.791 | 160.01 | 3 | 0.837 | 0.92 | 5634.4 |  | 37364 | 10.796 | 0.950023 | 136.876 | 0.707257 | 172 | 1255400 | 310.791 | 155 | 3 | 0.829 | 1.19 | 5680.5 |  | 37670 | 10.796 | 0.966505 | 171.082 | 0.747014 | 172 | 1267400 | 310.379 | 150.01 | 3 | 0.824 | 0.89 | 5732.7 |  | 38016 | 10.372 | 0.9749962 | 480.86 | 0.63386
173 | 1226400 | 40.869 | 170 | 3 | 0.849 | 0.67 | 5546.6 |  | 36782 | 10.874 | 0.9312153 | 68.862 | 0.72284 | 173 | 1247200 | 310.869 | 165 | 3 | 0.843 | 0.8 | 5641.9 |  | 37414 | 10.874 | 0.9432463 | 68.862 | 0.77206 | 173 | 1242900 | 310.869 | 160.01 | 3 | 0.837 | 0.85 | 5621.2 |  | 37277 | 10.874 | 0.950176 | 137.676 | 0.706204 | 173 | 1255900 | 310.869 | 155 | 3 | 0.829 | 1.18 | 5682.1 |  | 37681 | 10.874 | 0.966351 | 172.083 | 0.746083 | 173 | 1266500 | 310.451 | 150.01 | 3 | 0.824 | 0.89 | 5728.7 |  | 37989 | 10.445 | 0.9739191 | 483.671 | 0.63266
174 | 1225700 | 40.947 | 170 | 3 | 0.849 | 0.71 | 5543.1 |  | 36759 | 10.952 | 0.9308353 | 69.2621 | 0.721759 | 174 | 1247700 | 310.947 | 165 | 3 | 0.843 | 0.76 | 5645.9 |  | 37441 | 10.952 | 0.9429436 | 69.2621 | 0.77117 | 174 | 1241300 | 310.947 | 160.01 | 3 | 0.837 | 0.8 | 5615.6 |  | 37240 | 10.952 | 0.9475739 | 138.476 | 0.705155 | 174 | 1255200 | 310.947 | 155 | 3 | 0.829 | 1.21 | 5677 |  | 37647 | 10.952 | 0.966505 | 173.083 | 0.745154 | 174 | 1267300 | 310.523 | 150.01 | 3 | 0.824 | 0.9 | 5732.5 |  | 38015 | 10.518 | 0.9746884 | 486.483 | 0.631464
175 | 1225200 | 41.025 | 170 | 3 | 0.849 | 0.72 | 5541.9 |  | 36751 | 11.031 | 0.9303793 | 69.6622 | 0.720681 | 175 | 1246500 | 311.025 | 165 | 3 | 0.843 | 0.75 | 5638.1 |  | 37389 | 11.031 | 0.9422626 | 69.6622 | 0.770282 | 175 | 1241500 | 311.025 | 160.01 | 3 | 0.837 | 0.79 | 5615.5 |  | 37239 | 11.031 | 0.9497934 | 139.276 | 0.704109 | 175 | 1255000 | 311.025 | 155 | 3 | 0.829 | 1.23 | 5677.3 |  | 37649 | 11.031 | 0.965581 | 174.083 | 0.744227 | 175 | 1265900 | 310.596 | 150.01 | 3 | 0.824 | 0.87 | 5725.9 |  | 37971 | 10.59 | 0.9745345 | 489.295 | 0.630272
176 | 1224700 | 41.103 | 170 | 3 | 0.849 | 0.67 | 5541.5 |  | 36748 | 11.109 | 0.9299992 | 70.0623 | 0.719606 | 176 | 1246100 | 311.103 | 165 | 3 | 0.843 | 0.78 | 5637.4 |  | 37384 | 11.109 | 0.9423383 | 70.0623 | 0.769396 | 176 | 1238100 | 311.103 | 160.01 | 3 | 0.837 | 0.75 | 5601.6 |  | 37147 | 11.109 | 0.9481096 | 140.076 | 0.703066 | 176 | 1255200 | 311.103 | 155 | 3 | 0.829 | 1.22 | 5677.3 |  | 37649 | 11.109 | 0.966043 | 175.083 | 0.743304 | 176 | 1266900 | 310.669 | 150.01 | 3 | 0.824 | 0.86 | 5730.3 |  | 38000 | 10.663 | 0.9739191 | 492.107 | 0.629084
177 | 1224100 | 41.182 | 170 | 3 | 0.849 | 0.65 | 5537.8 |  | 36724 | 11.188 | 0.9294672 | 70.4623 | 0.718534 | 177 | 1245200 | 311.182 | 165 | 3 | 0.843 | 0.81 | 5631.8 |  | 37347 | 11.188 | 0.9418842 | 70.4623 | 0.768513 | 177 | 1241000 | 311.182 | 160.01 | 3 | 0.837 | 0.87 | 5614 |  | 37229 | 11.188 | 0.9493341 | 140.876 | 0.702027 | 177 | 1254000 | 311.182 | 155 | 3 | 0.829 | 1.18 | 5673.8 |  | 37625 | 11.188 | 0.965504 | 176.083 | 0.742382 | 177 | 1266700 | 310.741 | 150.01 | 3 | 0.824 | 0.93 | 5729.1 |  | 37992 | 10.736 | 0.9739191 | 494.918 | 0.627901
178 | 1223600 | 41.26 | 170 | 3 | 0.849 | 0.69 | 5533.6 |  | 36696 | 11.267 | 0.9296952 | 70.8624 | 0.717464 | 178 | 1245300 | 311.26 | 165 | 3 | 0.843 | 0.79 | 5634.2 |  | 37363 | 11.267 | 0.9417329 | 70.8624 | 0.767632 | 178 | 1238800 | 311.26 | 160.01 | 3 | 0.837 | 0.81 | 5602.2 |  | 37151 | 11.267 | 0.9489515 | 141.677 | 0.70099 | 178 | 1254600 | 311.26 | 155 | 3 | 0.829 | 1.18 | 5675.1 |  | 37634 | 11.267 | 0.965427 | 177.084 | 0.741464 | 178 | 1265900 | 310.814 | 150.01 | 3 | 0.824 | 0.93 | 5725.7 |  | 37970 | 10.81 | 0.9737652 | 497.73 | 0.626722
179 | 1222900 | 41.339 | 170 | 3 | 0.849 | 0.73 | 5530.3 |  | 36674 | 11.346 | 0.9287832 | 71.2625 | 0.716398 | 179 | 1244700 | 311.339 | 165 | 3 | 0.843 | 0.75 | 5632.4 |  | 37351 | 11.346 | 0.9407491 | 71.2625 | 0.766753 | 179 | 1240400 | 311.339 | 160.01 | 3 | 0.837 | 1.06 | 5613.3 |  | 37224 | 11.346 | 0.9497934 | 142.477 | 0.699956 | 179 | 1253900 | 311.339 | 155 | 3 | 0.829 | 1.22 | 5671.1 |  | 37608 | 11.346 | 0.965889 | 178.084 | 0.740548 | 179 | 1265900 | 310.887 | 150.01 | 3 | 0.824 | 0.93 | 5725.8 |  | 37971 | 10.883 | 0.9736883 | 500.542 | 0.625546
180 | 1223200 | 41.418 | 170 | 3 | 0.849 | 0.69 | 5533.2 |  | 36693 | 11.426 | 0.9287072 | 71.6625 | 0.715334 | 180 | 1244500 | 311.418 | 165 | 3 | 0.843 | 0.77 | 5629.8 |  | 37333 | 11.426 | 0.9415059 | 71.6625 | 0.765876 | 180 | 1239900 | 311.418 | 160.01 | 3 | 0.837 | 0.76 | 5609.7 |  | 37200 | 11.426 | 0.9484157 | 143.277 | 0.698926 | 180 | 1253800 | 311.418 | 155 | 3 | 0.829 | 1.23 | 5671.7 |  | 37611 | 11.426 | 0.964734 | 179.084 | 0.739634 | 180 | 1265700 | 310.961 | 150.01 | 3 | 0.824 | 0.83 | 5727.4 |  | 37981 | 10.957 | 0.9735344 | 503.354 | 0.624375
181 | 1222000 | 41.497 | 170 | 3 | 0.849 | 0.64 | 5529.8 |  | 36671 | 11.506 | 0.9283271 | 72.0626 | 0.714273 | 181 | 1243200 | 311.497 | 164.99 | 3 | 0.843 | 0.81 | 5623 |  | 37289 | 11.506 | 0.9404465 | 72.0626 | 0.765001 | 181 | 1241000 | 311.497 | 160.01 | 3 | 0.837 | 0.81 | 5612.8 |  | 37221 | 11.506 | 0.9481861 | 144.077 | 0.697898 | 181 | 1254400 | 311.497 | 155 | 3 | 0.83 | 1.2 | 5675.5 |  | 37637 | 11.506 | 0.964965 | 180.084 | 0.738723 | 181 | 1265600 | 311.034 | 150.01 | 3 | 0.824 | 0.92 | 5725.4 |  | 37968 | 11.03 | 0.9734575 | 506.165 | 0.623208
182 | 1221900 | 41.577 | 170 | 3 | 0.849 | 0.68 | 5527.8 |  | 36658 | 11.585 | 0.9279471 | 72.4627 | 0.713215 | 182 | 1244200 | 311.577 | 164.99 | 3 | 0.843 | 0.8 | 5629.2 |  | 37330 | 11.585 | 0.9402194 | 72.4627 | 0.764129 | 182 | 1239200 | 311.577 | 160.01 | 3 | 0.837 | 0.97 | 5604.1 |  | 37163 | 11.585 | 0.9471146 | 144.877 | 0.696874 | 182 | 1252900 | 311.577 | 155 | 3 | 0.829 | 1.18 | 5667.8 |  | 37585 | 11.585 | 0.964888 | 181.084 | 0.737814 | 182 | 1265400 | 311.108 | 150.01 | 3 | 0.824 | 0.91 | 5725.4 |  | 37968 | 11.104 | 0.9736883 | 508.977 | 0.622045
183 | 1221400 | 41.657 | 170 | 3 | 0.849 | 0.72 | 5523.3 |  | 36627 | 11.665 | 0.9274911 | 72.8627 | 0.712159 | 183 | 1242800 | 311.657 | 164.99 | 3 | 0.843 | 0.76 | 5623.3 |  | 37290 | 11.665 | 0.9399168 | 72.8627 | 0.763258 | 183 | 1238900 | 311.657 | 160.01 | 3 | 0.837 | 1.04 | 5605.3 |  | 37171 | 11.665 | 0.946732 | 145.677 | 0.695852 | 183 | 1253200 | 311.657 | 155 | 3 | 0.829 | 1.22 | 5667.9 |  | 37587 | 11.665 | 0.964272 | 182.085 | 0.736908 | 183 | 1265300 | 311.181 | 150.01 | 3 | 0.824 | 0.91 | 5725.1 |  | 37966 | 11.178 | 0.9732267 | 511.789 | 0.620886
184 | 1220900 | 41.736 | 170 | 3 | 0.849 | 0.68 | 5524.1 |  | 36633 | 11.746 | 0.9272631 | 73.2628 | 0.711106 | 184 | 1242500 | 311.736 | 164.99 | 3 | 0.843 | 0.77 | 5619.8 |  | 37267 | 11.746 | 0.9400681 | 73.2628 | 0.76239 | 184 | 1237500 | 311.736 | 160.01 | 3 | 0.837 | 0.97 | 5599.3 |  | 37131 | 11.746 | 0.9471912 | 146.477 | 0.694834 | 184 | 1253100 | 311.736 | 155 | 3 | 0.83 | 1.23 | 5669.4 |  | 37597 | 11.746 | 0.964426 | 183.085 | 0.736004 | 184 | 1265600 | 311.255 | 150.01 | 3 | 0.824 | 0.9 | 5726.3 |  | 37974 | 11.252 | 0.9735344 | 514.601 | 0.619731
185 | 1220300 | 41.816 | 170 | 3 | 0.849 | 0.63 | 5522 |  | 36619 | 11.826 | 0.926503 | 73.6629 | 0.710056 | 185 | 1242100 | 311.816 | 164.99 | 3 | 0.843 | 0.82 | 5618.6 |  | 37260 | 11.826 | 0.93916 | 73.6629 | 0.761523 | 185 | 1237000 | 311.816 | 160.01 | 3 | 0.837 | 0.85 | 5597.1 |  | 37117 | 11.826 | 0.9479565 | 147.278 | 0.693818 | 185 | 1252300 | 311.816 | 155 | 3 | 0.83 | 1.19 | 5665.2 |  | 37569 | 11.826 | 0.964349 | 184.085 | 0.735103 | 185 | 1265000 | 311.329 | 150.01 | 3 | 0.824 | 0.89 | 5724 |  | 37959 | 11.327 | 0.9733805 | 517.412 | 0.61858
186 | 1220000 | 41.897 | 170 | 3 | 0.849 | 0.7 | 5517.8 |  | 36591 | 11.907 | 0.926351 | 74.063 | 0.709009 | 186 | 1242300 | 311.897 | 164.99 | 3 | 0.843 | 0.8 | 5618.6 |  | 37259 | 11.907 | 0.938933 | 74.063 | 0.760659 | 186 | 1237600 | 311.897 | 160.01 | 3 | 0.837 | 0.82 | 5596.9 |  | 37116 | 11.907 | 0.9477269 | 148.078 | 0.692805 | 186 | 1252500 | 311.897 | 155 | 3 | 0.829 | 1.18 | 5667.4 |  | 37583 | 11.907 | 0.964195 | 185.085 | 0.734204 | 186 | 1265400 | 311.403 | 150.01 | 3 | 0.824 | 0.89 | 5724 |  | 37958 | 11.401 | 0.9726112 | 520.224 | 0.617433
187 | 1219000 | 41.977 | 170 | 3 | 0.849 | 0.72 | 5513.5 |  | 36562 | 11.988 | 0.9255909 | 74.463 | 0.707964 | 187 | 1241100 | 311.977 | 164.99 | 3 | 0.843 | 0.75 | 5615 |  | 37235 | 11.988 | 0.9390844 | 74.463 | 0.759797 | 187 | 1238600 | 311.977 | 160.01 | 3 | 0.837 | 0.81 | 5602.1 |  | 37150 | 11.988 | 0.9466554 | 148.878 | 0.691796 | 187 | 1252400 | 311.977 | 155 | 3 | 0.83 | 1.23 | 5664.5 |  | 37564 | 11.988 | 0.963348 | 186.085 | 0.733307 | 187 | 1265200 | 311.478 | 150.01 | 3 | 0.824 | 0.9 | 5722.8 |  | 37950 | 11.476 | 0.9724573 | 523.036 | 0.61629
188 | 1218800 | 42.058 | 170 | 3 | 0.849 | 0.64 | 5514.6 |  | 36570 | 12.069 | 0.9255149 | 74.8631 | 0.706922 | 188 | 1240800 | 312.058 | 164.99 | 3 | 0.843 | 0.8 | 5612.1 |  | 37216 | 12.069 | 0.9384033 | 74.8631 | 0.758937 | 188 | 1238300 | 312.058 | 160.01 | 3 | 0.837 | 0.98 | 5602 |  | 37149 | 12.069 | 0.9461962 | 149.678 | 0.690789 | 188 | 1252200 | 312.058 | 154.99 | 3 | 0.83 | 1.22 | 5665.1 |  | 37568 | 12.069 | 0.963733 | 187.086 | 0.732413 | 188 | 1264200 | 311.552 | 150.01 | 3 | 0.824 | 0.86 | 5718.1 |  | 37920 | 11.551 | 0.9723034 | 525.848 | 0.615151
189 | 1217800 | 42.139 | 170 | 3 | 0.849 | 0.73 | 5510 |  | 36539 | 12.15 | 0.9252109 | 75.2632 | 0.705883 | 189 | 1241000 | 312.139 | 164.99 | 3 | 0.843 | 0.82 | 5613.4 |  | 37225 | 12.15 | 0.9375709 | 75.2632 | 0.758079 | 189 | 1236900 | 312.139 | 160.01 | 3 | 0.837 | 0.86 | 5593.4 |  | 37092 | 12.15 | 0.9475739 | 150.478 | 0.689785 | 189 | 1251100 | 312.139 | 154.99 | 3 | 0.83 | 1.17 | 5660.5 |  | 37537 | 12.15 | 0.963733 | 188.086 | 0.731521 | 189 | 1264000 | 311.627 | 150.01 | 3 | 0.824 | 0.91 | 5717.1 |  | 37912 | 11.626 | 0.972842 | 528.659 | 0.614015
190 | 1217700 | 42.22 | 170 | 3 | 0.849 | 0.8 | 5506.7 |  | 36518 | 12.232 | 0.9242989 | 75.6632 | 0.704847 | 190 | 1240100 | 312.22 | 164.99 | 3 | 0.843 | 0.77 | 5611.4 |  | 37211 | 12.232 | 0.9377223 | 75.6632 | 0.757223 | 190 | 1236300 | 312.22 | 160.01 | 3 | 0.837 | 0.83 | 5593.3 |  | 37092 | 12.232 | 0.9462728 | 151.278 | 0.688784 | 190 | 1251600 | 312.22 | 154.99 | 3 | 0.83 | 1.21 | 5660.7 |  | 37539 | 12.232 | 0.963194 | 189.086 | 0.730632 | 190 | 1263800 | 311.702 | 150 | 3 | 0.824 | 0.91 | 5718.1 |  | 37919 | 11.701 | 0.9723034 | 531.471 | 0.612884
191 | 1217300 | 42.301 | 170 | 3 | 0.849 | 0.75 | 5508.2 |  | 36527 | 12.314 | 0.9242989 | 76.0633 | 0.703813 | 191 | 1239000 | 312.301 | 165 | 3 | 0.843 | 0.78 | 5605.5 |  | 37173 | 12.314 | 0.9374953 | 76.0633 | 0.756369 | 191 | 1238100 | 312.301 | 160.01 | 3 | 0.837 | 0.76 | 5600.6 |  | 37140 | 12.314 | 0.9454309 | 152.079 | 0.687785 | 191 | 1251600 | 312.301 | 154.99 | 3 | 0.829 | 1.24 | 5660.8 |  | 37539 | 12.314 | 0.962886 | 190.086 | 0.729745 | 191 | 1264500 | 311.777 | 150 | 3 | 0.824 | 0.9 | 5720.5 |  | 37935 | 11.776 | 0.9720726 | 534.283 | 0.611756
192 | 1216100 | 42.383 | 170 | 3 | 0.849 | 0.7 | 5501.6 |  | 36484 | 12.395 | 0.9242989 | 76.4634 | 0.702782 | 192 | 1239200 | 312.383 | 165 | 3 | 0.843 | 0.84 | 5604.4 |  | 37166 | 12.395 | 0.9376466 | 76.4634 | 0.755517 | 192 | 1236400 | 312.383 | 160.01 | 3 | 0.837 | 0.87 | 5592.2 |  | 37084 | 12.395 | 0.9439767 | 152.879 | 0.68679 | 192 | 1250900 | 312.383 | 154.99 | 3 | 0.83 | 1.18 | 5659.8 |  | 37532 | 12.395 | 0.962963 | 191.086 | 0.72886 | 192 | 1263800 | 311.852 | 150 | 3 | 0.824 | 0.89 | 5718.7 |  | 37923 | 11.852 | 0.9724573 | 537.095 | 0.610632
193 | 1216100 | 42.465 | 170 | 3 | 0.849 | 0.78 | 5499.8 |  | 36472 | 12.478 | 0.9233108 | 76.8634 | 0.701753 | 193 | 1238900 | 312.465 | 165 | 3 | 0.843 | 0.78 | 5605.1 |  | 37170 | 12.478 | 0.9367386 | 76.8634 | 0.754666 | 193 | 1235300 | 312.465 | 160.01 | 3 | 0.837 | 1.03 | 5587 |  | 37050 | 12.478 | 0.9447421 | 153.679 | 0.685797 | 193 | 1250500 | 312.465 | 154.99 | 3 | 0.829 | 1.19 | 5657.1 |  | 37515 | 12.478 | 0.963425 | 192.086 | 0.727978 | 193 | 1263500 | 311.927 | 150 | 3 | 0.824 | 0.88 | 5717.2 |  | 37914 | 11.927 | 0.9714571 | 539.906 | 0.609512
194 | 1216100 | 42.546 | 170 | 3 | 0.849 | 0.77 | 5500.8 |  | 36478 | 12.56 | 0.9230068 | 77.2635 | 0.700727 | 194 | 1239100 | 312.546 | 165 | 3 | 0.843 | 0.76 | 5607.1 |  | 37183 | 12.56 | 0.9365115 | 77.2635 | 0.753818 | 194 | 1233400 | 312.546 | 160.01 | 3 | 0.837 | 0.97 | 5580 |  | 37004 | 12.56 | 0.9452778 | 154.479 | 0.684808 | 194 | 1250600 | 312.546 | 154.99 | 3 | 0.829 | 1.24 | 5656.1 |  | 37508 | 12.56 | 0.96304 | 193.087 | 0.727097 | 194 | 1264000 | 312.003 | 150 | 3 | 0.824 | 0.8 | 5718.4 |  | 37921 | 12.003 | 0.9718418 | 542.718 | 0.608395
195 | 1214800 | 42.629 | 170 | 3 | 0.849 | 0.69 | 5497.2 |  | 36455 | 12.643 | 0.9229308 | 77.6636 | 0.699703 | 195 | 1237900 | 312.629 | 165 | 3 | 0.843 | 0.84 | 5599.7 |  | 37134 | 12.643 | 0.9357548 | 77.6636 | 0.752972 | 195 | 1234400 | 312.629 | 160.01 | 3 | 0.837 | 0.83 | 5584.7 |  | 37035 | 12.643 | 0.9446655 | 155.279 | 0.683821 | 195 | 1251200 | 312.629 | 154.99 | 3 | 0.83 | 1.19 | 5659.6 |  | 37531 | 12.643 | 0.962501 | 194.087 | 0.726219 | 195 | 1262700 | 312.078 | 150 | 3 | 0.824 | 0.88 | 5712.1 |  | 37879 | 12.079 | 0.9713802 | 545.53 | 0.607282
196 | 1214400 | 42.711 | 170 | 3 | 0.849 | 0.79 | 5492.8 |  | 36425 | 12.725 | 0.9220187 | 78.0637 | 0.698682 | 196 | 1237600 | 312.711 | 165 | 3 | 0.843 | 0.79 | 5599.7 |  | 37134 | 12.725 | 0.9354521 | 78.0637 | 0.752128 | 196 | 1235100 | 312.711 | 160.01 | 3 | 0.837 | 0.84 | 5587.3 |  | 37052 | 12.725 | 0.9445125 | 156.079 | 0.682836 | 196 | 1250700 | 312.711 | 154.99 | 3 | 0.829 | 1.18 | 5657.2 |  | 37515 | 12.725 | 0.962347 | 195.087 | 0.725344 | 196 | 1263200 | 312.154 | 150 | 3 | 0.824 | 0.86 | 5713.9 |  | 37891 | 12.155 | 0.9714571 | 548.342 | 0.606173
197 | 1214300 | 42.794 | 170 | 3 | 0.849 | 0.76 | 5493.8 |  | 36432 | 12.808 | 0.9214867 | 78.4637 | 0.697664 | 197 | 1236600 | 312.794 | 165 | 3 | 0.843 | 0.76 | 5595.6 |  | 37107 | 12.808 | 0.9358305 | 78.4637 | 0.751286 | 197 | 1234300 | 312.794 | 160.01 | 3 | 0.837 | 0.99 | 5583.9 |  | 37030 | 12.808 | 0.9442063 | 156.879 | 0.681855 | 197 | 1250000 | 312.794 | 154.99 | 3 | 0.829 | 1.25 | 5653.4 |  | 37490 | 12.808 | 0.962116 | 196.087 | 0.72447 | 197 | 1262600 | 312.23 | 150 | 3 | 0.824 | 0.89 | 5710.9 |  | 37872 | 12.231 | 0.9713033 | 551.153 | 0.605068
198 | 1213100 | 42.876 | 170 | 3 | 0.849 | 0.7 | 5489 |  | 36400 | 12.892 | 0.9213347 | 78.8638 | 0.696648 | 198 | 1236200 | 312.876 | 165 | 3 | 0.843 | 0.84 | 5591.6 |  | 37081 | 12.892 | 0.9351495 | 78.8638 | 0.750446 | 198 | 1234100 | 312.876 | 160 | 3 | 0.837 | 0.86 | 5582.5 |  | 37020 | 12.892 | 0.9446655 | 157.68 | 0.680876 | 198 | 1249800 | 312.876 | 154.99 | 3 | 0.83 | 1.18 | 5654.2 |  | 37496 | 12.892 | 0.961962 | 197.087 | 0.723599 | 198 | 1262700 | 312.306 | 150 | 3 | 0.824 | 0.89 | 5712.3 |  | 37881 | 12.308 | 0.9712263 | 553.965 | 0.603966
199 | 1212400 | 42.959 | 170 | 3 | 0.849 | 0.81 | 5482.8 |  | 36359 | 12.975 | 0.9208026 | 79.2639 | 0.695635 | 199 | 1236700 | 312.959 | 165 | 3 | 0.843 | 0.78 | 5594.1 |  | 37097 | 12.975 | 0.9352251 | 79.2639 | 0.749607 | 199 | 1233700 | 312.959 | 160 | 3 | 0.837 | 0.83 | 5581.1 |  | 37011 | 12.975 | 0.9436706 | 158.48 | 0.6799 | 199 | 1249500 | 312.959 | 154.99 | 3 | 0.829 | 1.19 | 5653.8 |  | 37493 | 12.975 | 0.961885 | 198.088 | 0.72273 | 199 | 1262500 | 312.382 | 150 | 3 | 0.824 | 0.87 | 5711.7 |  | 37877 | 12.384 | 0.9706109 | 556.777 | 0.602868
200 | 1212200 | 43.043 | 170 | 3 | 0.849 | 0.75 | 5481.8 |  | 36352 | 13.059 | 0.9201946 | 79.6639 | 0.694624 | 200 | 1235800 | 313.043 | 165 | 3 | 0.843 | 0.77 | 5591.5 |  | 37080 | 13.059 | 0.9348468 | 79.6639 | 0.748771 | 200 | 1234300 | 313.043 | 160 | 3 | 0.837 | 0.75 | 5583.6 |  | 37027 | 13.059 | 0.9431349 | 159.28 | 0.678927 | 200 | 1249300 | 313.043 | 155 | 3 | 0.829 | 1.25 | 5650.5 |  | 37471 | 13.059 | 0.961885 | 199.088 | 0.721864 | 200 | 1262400 | 312.459 | 150.02 | 3 | 0.824 | 0.76 | 5712.4 |  | 37882 | 12.461 | 0.9709955 | 559.589 | 0.601773
201 | 1211500 | 43.126 | 170 | 3 | 0.849 | 0.72 | 5481.1 |  | 36348 | 13.143 | 0.9197385 | 80.064 | 0.693616 | 201 | 1235900 | 313.126 | 165 | 3 | 0.843 | 0.84 | 5589.5 |  | 37066 | 13.143 | 0.9349981 | 80.064 | 0.747936 | 201 | 1233000 | 313.126 | 160 | 3 | 0.837 | 0.91 | 5576.9 |  | 36983 | 13.143 | 0.9442063 | 160.08 | 0.677956 | 201 | 1249200 | 313.126 | 155 | 3 | 0.829 | 1.18 | 5651.7 |  | 37479 | 13.143 | 0.962193 | 200.088 | 0.720999 | 201 | 1261600 | 312.535 | 150.02 | 3 | 0.824 | 0.84 | 5707 |  | 37846 | 12.538 | 0.970457 | 562.4 | 0.600682
202 | 1210700 | 43.21 | 170 | 3 | 0.849 | 0.81 | 5475.1 |  | 36308 | 13.227 | 0.9197385 | 80.4641 | 0.692611 | 202 | 1235400 | 313.21 | 165 | 3 | 0.843 | 0.76 | 5588.6 |  | 37061 | 13.227 | 0.9337874 | 80.4641 | 0.747104 | 202 | 1232300 | 313.21 | 160 | 3 | 0.837 | 1.03 | 5573.3 |  | 36959 | 13.227 | 0.9430583 | 160.88 | 0.676988 | 202 | 1249200 | 313.21 | 155 | 3 | 0.829 | 1.22 | 5651.8 |  | 37480 | 13.227 | 0.961269 | 201.088 | 0.720137 | 202 | 1262100 | 312.612 | 150.02 | 3 | 0.824 | 0.85 | 5709.5 |  | 37862 | 12.615 | 0.9706109 | 565.212 | 0.599594
203 | 1210100 | 43.294 | 170 | 3 | 0.849 | 0.7 | 5475.9 |  | 36313 | 13.311 | 0.9192065 | 80.8641 | 0.691607 | 203 | 1235600 | 313.294 | 164.99 | 3 | 0.843 | 0.8 | 5589.8 |  | 37068 | 13.311 | 0.933409 | 80.8641 | 0.746273 | 203 | 1233700 | 313.294 | 160 | 3 | 0.837 | 0.85 | 5582 |  | 37017 | 13.311 | 0.9429053 | 161.68 | 0.676022 | 203 | 1249600 | 313.294 | 155.01 | 3 | 0.83 | 1.23 | 5651.9 |  | 37480 | 13.311 | 0.960884 | 202.088 | 0.719277 | 203 | 1261400 | 312.689 | 150.02 | 3 | 0.824 | 0.87 | 5705.4 |  | 37835 | 12.693 | 0.9699184 | 568.024 | 0.59851
204 | 1210100 | 43.378 | 170 | 3 | 0.849 | 0.76 | 5473.7 |  | 36299 | 13.395 | 0.9187505 | 81.2642 | 0.690607 | 204 | 1234000 | 313.378 | 164.99 | 3 | 0.843 | 0.83 | 5581.1 |  | 37011 | 13.395 | 0.932955 | 81.2642 | 0.745444 | 204 | 1232200 | 313.378 | 160 | 3 | 0.837 | 0.83 | 5572.6 |  | 36954 | 13.395 | 0.9414511 | 162.48 | 0.67506 | 204 | 1248400 | 313.378 | 155.01 | 3 | 0.829 | 1.16 | 5648.9 |  | 37461 | 13.395 | 0.960961 | 203.089 | 0.718419 | 204 | 1261600 | 312.766 | 150.02 | 3 | 0.824 | 0.87 | 5707.2 |  | 37847 | 12.77 | 0.9703031 | 570.836 | 0.59743
205 | 1209400 | 43.462 | 170.01 | 3 | 0.849 | 0.81 | 5469.2 |  | 36269 | 13.48 | 0.9176104 | 81.6643 | 0.689608 | 205 | 1233500 | 313.462 | 164.99 | 3 | 0.843 | 0.74 | 5581.2 |  | 37011 | 13.48 | 0.9334847 | 81.6643 | 0.744617 | 205 | 1232000 | 313.462 | 160 | 3 | 0.837 | 0.76 | 5572 |  | 36951 | 13.48 | 0.9418338 | 163.281 | 0.674099 | 205 | 1247900 | 313.462 | 155.01 | 3 | 0.829 | 1.25 | 5644 |  | 37428 | 13.48 | 0.960807 | 204.089 | 0.717563 | 205 | 1260700 | 312.844 | 150.02 | 3 | 0.824 | 0.84 | 5703.4 |  | 37822 | 12.848 | 0.9698415 | 573.647 | 0.596353
206 | 1208800 | 43.546 | 170.01 | 3 | 0.849 | 0.69 | 5469.7 |  | 36272 | 13.565 | 0.9179144 | 82.0644 | 0.688612 | 206 | 1232900 | 313.546 | 164.99 | 3 | 0.843 | 0.83 | 5577.1 |  | 36984 | 13.565 | 0.9323496 | 82.0644 | 0.743792 | 206 | 1230100 | 313.546 | 160 | 3 | 0.837 | 0.87 | 5564.7 |  | 36902 | 13.565 | 0.9406092 | 164.081 | 0.673142 | 206 | 1248000 | 313.546 | 155.01 | 3 | 0.83 | 1.21 | 5645.5 |  | 37438 | 13.565 | 0.960653 | 205.089 | 0.716709 | 206 | 1261200 | 312.921 | 150.02 | 3 | 0.824 | 0.82 | 5706.5 |  | 37843 | 12.925 | 0.9696107 | 576.459 | 0.595279
207 | 1207300 | 43.631 | 170.01 | 3 | 0.849 | 0.81 | 5460 |  | 36208 | 13.65 | 0.9174584 | 82.4644 | 0.687619 | 207 | 1233600 | 313.631 | 164.99 | 3 | 0.843 | 0.77 | 5579.2 |  | 36998 | 13.65 | 0.9323496 | 82.4644 | 0.742969 | 207 | 1230600 | 313.631 | 160 | 3 | 0.837 | 0.82 | 5564.5 |  | 36901 | 13.65 | 0.9412215 | 164.881 | 0.672187 | 207 | 1247800 | 313.631 | 155.01 | 3 | 0.829 | 1.19 | 5646.1 |  | 37442 | 13.65 | 0.960268 | 206.089 | 0.715858 | 207 | 1260600 | 312.999 | 150.02 | 3 | 0.824 | 0.84 | 5703.1 |  | 37820 | 13.003 | 0.9696876 | 579.271 | 0.594209
208 | 1207700 | 43.716 | 170.01 | 3 | 0.849 | 0.72 | 5465.1 |  | 36241 | 13.736 | 0.9171544 | 82.8645 | 0.686628 | 208 | 1232100 | 313.716 | 164.99 | 3 | 0.843 | 0.77 | 5574.4 |  | 36966 | 13.736 | 0.9321983 | 82.8645 | 0.742147 | 208 | 1229000 | 313.716 | 160 | 3 | 0.837 | 0.73 | 5559 |  | 36864 | 13.736 | 0.9427522 | 165.681 | 0.671235 | 208 | 1247600 | 313.716 | 155.01 | 3 | 0.829 | 1.25 | 5642.6 |  | 37418 | 13.736 | 0.959883 | 207.089 | 0.715009 | 208 | 1260300 | 313.076 | 150.02 | 3 | 0.824 | 0.86 | 5700.4 |  | 37802 | 13.081 | 0.9696107 | 582.083 | 0.593142
209 | 1207100 | 43.801 | 170.01 | 3 | 0.849 | 0.76 | 5461.8 |  | 36220 | 13.821 | 0.9164703 | 83.2646 | 0.68564 | 209 | 1232100 | 313.801 | 164.99 | 3 | 0.843 | 0.83 | 5572.4 |  | 36953 | 13.821 | 0.9316686 | 83.2646 | 0.741328 | 209 | 1229800 | 313.801 | 160 | 3 | 0.837 | 0.99 | 5562.6 |  | 36888 | 13.821 | 0.942293 | 166.481 | 0.670285 | 209 | 1247100 | 313.801 | 155.01 | 3 | 0.829 | 1.16 | 5642.3 |  | 37417 | 13.821 | 0.959883 | 208.09 | 0.714161 | 209 | 1260400 | 313.154 | 150.02 | 3 | 0.824 | 0.86 | 5700.7 |  | 37804 | 13.16 | 0.9695338 | 584.894 | 0.592079
210 | 1206700 | 43.887 | 170.01 | 3 | 0.849 | 0.78 | 5458.8 |  | 36200 | 13.907 | 0.9160143 | 83.6646 | 0.684653 | 210 | 1231900 | 313.887 | 164.99 | 3 | 0.843 | 0.74 | 5574.3 |  | 36966 | 13.907 | 0.9312145 | 83.6646 | 0.74051 | 210 | 1231800 | 313.887 | 160 | 3 | 0.837 | 0.93 | 5572.8 |  | 36956 | 13.907 | 0.9409919 | 167.281 | 0.669338 | 210 | 1246600 | 313.887 | 155.01 | 3 | 0.829 | 1.25 | 5638.1 |  | 37389 | 13.907 | 0.959575 | 209.09 | 0.713316 | 210 | 1260300 | 313.232 | 150.02 | 3 | 0.824 | 0.83 | 5702.3 |  | 37815 | 13.238 | 0.9695338 | 587.706 | 0.591019
211 | 1205800 | 43.972 | 170.01 | 3 | 0.849 | 0.7 | 5456.6 |  | 36185 | 13.993 | 0.9159383 | 84.0647 | 0.68367 | 211 | 1231200 | 313.972 | 164.99 | 3 | 0.843 | 0.83 | 5568.6 |  | 36928 | 13.993 | 0.9310632 | 84.0647 | 0.739694 | 211 | 1231200 | 313.972 | 160 | 3 | 0.837 | 0.81 | 5570.2 |  | 36938 | 13.993 | 0.9393847 | 168.082 | 0.668393 | 211 | 1246600 | 313.972 | 155.01 | 3 | 0.83 | 1.18 | 5640.4 |  | 37404 | 13.993 | 0.960037 | 210.09 | 0.712473 | 211 | 1260200 | 313.311 | 150.02 | 3 | 0.824 | 0.81 | 5702.2 |  | 37814 | 13.317 | 0.9693799 | 590.518 | 0.589963
212 | 1205200 | 44.058 | 170.01 | 3 | 0.849 | 0.82 | 5450.5 |  | 36145 | 14.079 | 0.9152542 | 84.4648 | 0.682688 | 212 | 1230600 | 314.058 | 165 | 3 | 0.843 | 0.74 | 5567.3 |  | 36920 | 14.079 | 0.9312902 | 84.4648 | 0.73888 | 212 | 1229500 | 314.058 | 160 | 3 | 0.837 | 0.77 | 5562.5 |  | 36887 | 14.079 | 0.9400735 | 168.882 | 0.667451 | 212 | 1246200 | 314.058 | 155.01 | 3 | 0.829 | 1.22 | 5638.2 |  | 37390 | 14.079 | 0.959575 | 211.09 | 0.711632 | 212 | 1260200 | 313.389 | 150.02 | 3 | 0.824 | 0.83 | 5700.3 |  | 37801 | 13.395 | 0.9693799 | 593.33 | 0.588909
213 | 1205100 | 44.144 | 170.01 | 3 | 0.849 | 0.68 | 5452.6 |  | 36159 | 14.166 | 0.9151022 | 84.8648 | 0.681709 | 213 | 1230400 | 314.144 | 165 | 3 | 0.843 | 0.8 | 5565.4 |  | 36907 | 14.166 | 0.9307605 | 84.8648 | 0.738067 | 213 | 1227400 | 314.144 | 160 | 3 | 0.837 | 0.82 | 5552.1 |  | 36818 | 14.166 | 0.9392316 | 169.682 | 0.666511 | 213 | 1246800 | 314.144 | 155.01 | 3 | 0.83 | 1.23 | 5640.2 |  | 37403 | 14.166 | 0.959498 | 212.09 | 0.710793 | 213 | 1260000 | 313.468 | 150.01 | 3 | 0.824 | 0.86 | 5699.1 |  | 37794 | 13.474 | 0.9691491 | 596.141 | 0.58786
214 | 1204200 | 44.23 | 170.01 | 3 | 0.849 | 0.81 | 5445.9 |  | 36115 | 14.252 | 0.9143422 | 85.2649 | 0.680732 | 214 | 1230700 | 314.23 | 165 | 3 | 0.843 | 0.78 | 5566.6 |  | 36915 | 14.252 | 0.9303821 | 85.2649 | 0.737256 | 214 | 1228300 | 314.23 | 160 | 3 | 0.837 | 1.04 | 5554.8 |  | 36837 | 14.252 | 0.9402265 | 170.482 | 0.665574 | 214 | 1246200 | 314.23 | 155.01 | 3 | 0.829 | 1.18 | 5638.9 |  | 37394 | 14.252 | 0.95919 | 213.09 | 0.709956 | 214 | 1260000 | 313.546 | 150.01 | 3 | 0.824 | 0.85 | 5700.6 |  | 37803 | 13.553 | 0.9689183 | 598.953 | 0.586813
215 | 1204000 | 44.317 | 170.01 | 3 | 0.849 | 0.7 | 5447.9 |  | 36128 | 14.339 | 0.9146462 | 85.665 | 0.679758 | 215 | 1230000 | 314.317 | 165 | 3 | 0.843 | 0.77 | 5565.3 |  | 36906 | 14.339 | 0.9303065 | 85.665 | 0.736448 | 215 | 1227200 | 314.317 | 160 | 3 | 0.837 | 0.95 | 5552.9 |  | 36824 | 14.339 | 0.9403031 | 171.282 | 0.664639 | 215 | 1246100 | 314.317 | 155.01 | 3 | 0.83 | 1.26 | 5635.7 |  | 37373 | 14.339 | 0.958805 | 214.091 | 0.709121 | 215 | 1259700 | 313.625 | 150.01 | 3 | 0.824 | 0.81 | 5699.4 |  | 37795 | 13.633 | 0.9684567 | 601.765 | 0.58577
216 | 1203000 | 44.403 | 170.01 | 3 | 0.849 | 0.77 | 5442.6 |  | 36092 | 14.426 | 0.9140382 | 86.0651 | 0.678786 | 216 | 1229500 | 314.403 | 165 | 3 | 0.843 | 0.82 | 5561.8 |  | 36883 | 14.426 | 0.9294741 | 86.0651 | 0.73564 | 216 | 1228500 | 314.403 | 160 | 3 | 0.837 | 1 | 5556.1 |  | 36845 | 14.426 | 0.9393081 | 172.082 | 0.663707 | 216 | 1245700 | 314.403 | 155.01 | 3 | 0.829 | 1.16 | 5636.1 |  | 37376 | 14.426 | 0.958266 | 215.091 | 0.708288 | 216 | 1259400 | 313.704 | 150.01 | 3 | 0.824 | 0.81 | 5698.2 |  | 37787 | 13.712 | 0.9683028 | 604.577 | 0.584729
217 | 1203400 | 44.49 | 170.01 | 3 | 0.849 | 0.74 | 5444.3 |  | 36104 | 14.514 | 0.9131261 | 86.4651 | 0.677816 | 217 | 1229400 | 314.49 | 165 | 3 | 0.843 | 0.74 | 5563.3 |  | 36893 | 14.514 | 0.9287174 | 86.4651 | 0.734835 | 217 | 1228600 | 314.49 | 160 | 3 | 0.837 | 0.87 | 5559.1 |  | 36865 | 14.514 | 0.9409919 | 172.882 | 0.662777 | 217 | 1245200 | 314.49 | 155 | 3 | 0.829 | 1.27 | 5631.5 |  | 37345 | 14.514 | 0.957342 | 216.091 | 0.707457 | 217 | 1258800 | 313.784 | 150.01 | 3 | 0.824 | 0.85 | 5694 |  | 37759 | 13.792 | 0.9683028 | 607.388 | 0.583693
218 | 1202600 | 44.577 | 170.01 | 3 | 0.849 | 0.74 | 5442.4 |  | 36091 | 14.601 | 0.9137341 | 86.8652 | 0.676849 | 218 | 1228300 | 314.577 | 165 | 3 | 0.843 | 0.84 | 5555.4 |  | 36840 | 14.601 | 0.9287174 | 86.8652 | 0.734031 | 218 | 1227300 | 314.577 | 160 | 3 | 0.837 | 0.83 | 5550.2 |  | 36806 | 14.601 | 0.9393081 | 173.683 | 0.661849 | 218 | 1244500 | 314.577 | 155 | 3 | 0.83 | 1.17 | 5630.7 |  | 37340 | 14.601 | 0.958035 | 217.091 | 0.706628 | 218 | 1258600 | 313.863 | 150.01 | 3 | 0.824 | 0.85 | 5692.7 |  | 37751 | 13.871 | 0.9682259 | 610.2 | 0.582659
219 | 1201400 | 44.665 | 170.01 | 3 | 0.849 | 0.76 | 5433.2 |  | 36030 | 14.689 | 0.9130501 | 87.2653 | 0.675884 | 219 | 1227300 | 314.665 | 165 | 3 | 0.843 | 0.74 | 5553.4 |  | 36827 | 14.689 | 0.9281877 | 87.2653 | 0.73323 | 219 | 1229500 | 314.665 | 160 | 3 | 0.837 | 0.72 | 5560.9 |  | 36877 | 14.689 | 0.9396143 | 174.483 | 0.660925 | 219 | 1243300 | 314.665 | 155 | 3 | 0.829 | 1.27 | 5623.1 |  | 37289 | 14.689 | 0.957496 | 218.091 | 0.705801 | 219 | 1258600 | 313.943 | 150 | 3 | 0.824 | 0.81 | 5694.8 |  | 37765 | 13.951 | 0.9679181 | 613.012 | 0.581628
220 | 1202200 | 44.752 | 170.01 | 3 | 0.849 | 0.74 | 5440.2 |  | 36076 | 14.777 | 0.912366 | 87.6653 | 0.674921 | 220 | 1227300 | 314.752 | 165 | 3 | 0.843 | 0.84 | 5551.7 |  | 36816 | 14.777 | 0.927885 | 87.6653 | 0.732429 | 220 | 1227300 | 314.752 | 160 | 3 | 0.837 | 0.98 | 5551.4 |  | 36814 | 14.777 | 0.9385428 | 175.283 | 0.660002 | 220 | 1244200 | 314.752 | 155 | 3 | 0.83 | 1.18 | 5627.9 |  | 37321 | 14.777 | 0.957727 | 219.092 | 0.704976 | 220 | 1258500 | 314.022 | 150 | 3 | 0.824 | 0.8 | 5694.4 |  | 37762 | 14.031 | 0.9678412 | 615.824 | 0.580601
221 | 1201300 | 44.84 | 170.01 | 3 | 0.849 | 0.78 | 5433.6 |  | 36033 | 14.866 | 0.911986 | 88.0654 | 0.67396 | 221 | 1226600 | 314.84 | 165 | 3 | 0.843 | 0.73 | 5549.9 |  | 36804 | 14.866 | 0.927885 | 88.0654 | 0.731631 | 221 | 1227700 | 314.84 | 160 | 3 | 0.837 | 0.87 | 5554.6 |  | 36835 | 14.866 | 0.9373182 | 176.083 | 0.659082 | 221 | 1243500 | 314.84 | 155 | 3 | 0.829 | 1.26 | 5624.9 |  | 37301 | 14.866 | 0.957034 | 220.092 | 0.704153 | 221 | 1258100 | 314.102 | 150 | 3 | 0.824 | 0.83 | 5690.8 |  | 37738 | 14.112 | 0.9677643 | 618.635 | 0.579577
222 | 1200400 | 44.928 | 170.01 | 3 | 0.849 | 0.73 | 5432.2 |  | 36023 | 14.954 | 0.911302 | 88.4655 | 0.673002 | 222 | 1226200 | 314.928 | 165 | 3 | 0.843 | 0.84 | 5546 |  | 36778 | 14.954 | 0.927658 | 88.4655 | 0.730834 | 222 | 1226300 | 314.928 | 160 | 3 | 0.837 | 0.83 | 5548.6 |  | 36795 | 14.954 | 0.9380836 | 176.883 | 0.658164 | 222 | 1243800 | 314.928 | 155 | 3 | 0.83 | 1.18 | 5627.5 |  | 37319 | 14.954 | 0.957265 | 221.092 | 0.703332 | 222 | 1258000 | 314.182 | 150.01 | 3 | 0.824 | 0.84 | 5690.4 |  | 37736 | 14.192 | 0.9676104 | 621.447 | 0.578556
223 | 1199900 | 45.017 | 170.01 | 3 | 0.849 | 0.79 | 5425.8 |  | 35981 | 15.043 | 0.91153 | 88.8655 | 0.672046 | 223 | 1226200 | 315.017 | 165 | 3 | 0.843 | 0.72 | 5548.7 |  | 36796 | 15.043 | 0.9270526 | 88.8655 | 0.730039 | 223 | 1224700 | 315.017 | 160 | 3 | 0.837 | 0.74 | 5540.3 |  | 36740 | 15.043 | 0.9386193 | 177.683 | 0.657249 | 223 | 1242900 | 315.017 | 154.99 | 3 | 0.829 | 1.27 | 5621.8 |  | 37281 | 15.043 | 0.956572 | 222.092 | 0.702513 | 223 | 1257900 | 314.263 | 150.01 | 3 | 0.824 | 0.79 | 5691.5 |  | 37743 | 14.273 | 0.966918 | 624.259 | 0.577538
224 | 1199000 | 45.105 | 170.01 | 3 | 0.849 | 0.73 | 5426.1 |  | 35983 | 15.132 | 0.9106939 | 89.2656 | 0.671092 | 224 | 1225900 | 315.105 | 165 | 3 | 0.843 | 0.84 | 5544.2 |  | 36766 | 15.132 | 0.9263715 | 89.2656 | 0.729246 | 224 | 1225700 | 315.105 | 160 | 3 | 0.837 | 0.84 | 5542.9 |  | 36757 | 15.132 | 0.9381601 | 178.483 | 0.656336 | 224 | 1243200 | 315.105 | 154.99 | 3 | 0.83 | 1.18 | 5624.9 |  | 37301 | 15.132 | 0.956572 | 223.092 | 0.701696 | 224 | 1257700 | 314.343 | 150.01 | 3 | 0.824 | 0.8 | 5690.2 |  | 37734 | 14.354 | 0.9673027 | 627.071 | 0.576524
225 | 1199300 | 45.194 | 170.01 | 3 | 0.849 | 0.77 | 5424 |  | 35969 | 15.221 | 0.9103899 | 89.6657 | 0.670141 | 225 | 1225100 | 315.194 | 165 | 3 | 0.843 | 0.72 | 5542.9 |  | 36758 | 15.221 | 0.9265986 | 89.6657 | 0.728454 | 225 | 1226400 | 315.194 | 160 | 3 | 0.837 | 0.72 | 5549.1 |  | 36799 | 15.221 | 0.936859 | 179.284 | 0.655425 | 225 | 1242300 | 315.194 | 154.99 | 3 | 0.829 | 1.27 | 5619.9 |  | 37268 | 15.221 | 0.956572 | 224.093 | 0.700881 | 225 | 1256800 | 314.424 | 150.01 | 3 | 0.824 | 0.84 | 5684.2 |  | 37695 | 14.435 | 0.9669949 | 629.882 | 0.575512
226 | 1198200 | 45.283 | 170.01 | 3 | 0.849 | 0.75 | 5421.5 |  | 35953 | 15.31 | 0.9098579 | 90.0658 | 0.669191 | 226 | 1224200 | 315.283 | 165 | 3 | 0.843 | 0.84 | 5537.4 |  | 36721 | 15.31 | 0.9262959 | 90.0658 | 0.727664 | 226 | 1225800 | 315.283 | 160 | 3 | 0.837 | 1 | 5544.4 |  | 36767 | 15.31 | 0.9363998 | 180.084 | 0.654516 | 226 | 1242300 | 315.283 | 154.99 | 3 | 0.83 | 1.17 | 5619.5 |  | 37265 | 15.31 | 0.956418 | 225.093 | 0.700068 | 226 | 1257300 | 314.505 | 150.01 | 3 | 0.824 | 0.81 | 5687.2 |  | 37714 | 14.516 | 0.9670719 | 632.694 | 0.574503
227 | 1197800 | 45.372 | 170.01 | 3 | 0.849 | 0.76 | 5418.2 |  | 35931 | 15.4 | 0.9094778 | 90.4658 | 0.668244 | 227 | 1224500 | 315.372 | 165 | 3 | 0.843 | 0.73 | 5540.8 |  | 36743 | 15.4 | 0.9261445 | 90.4658 | 0.726876 | 227 | 1224100 | 315.372 | 160 | 3 | 0.837 | 0.84 | 5537.9 |  | 36724 | 15.4 | 0.9363998 | 180.884 | 0.65361 | 227 | 1242300 | 315.372 | 154.99 | 3 | 0.83 | 1.28 | 5619.2 |  | 37264 | 15.4 | 0.955725 | 226.093 | 0.699256 | 227 | 1256900 | 314.586 | 150.01 | 3 | 0.824 | 0.78 | 5687.4 |  | 37715 | 14.597 | 0.9668411 | 635.506 | 0.573498
228 | 1197100 | 45.461 | 170.02 | 3 | 0.848 | 0.74 | 5415.2 |  | 35911 | 15.49 | 0.9085658 | 90.8659 | 0.667299 | 228 | 1224100 | 315.461 | 165 | 3 | 0.843 | 0.83 | 5536.3 |  | 36714 | 15.49 | 0.9256905 | 90.8659 | 0.726089 | 228 | 1223500 | 315.461 | 160 | 3 | 0.837 | 0.84 | 5534.6 |  | 36703 | 15.49 | 0.9362467 | 181.684 | 0.652707 | 228 | 1242100 | 315.461 | 154.99 | 3 | 0.83 | 1.18 | 5619.8 |  | 37268 | 15.49 | 0.955263 | 227.093 | 0.698447 | 228 | 1257000 | 314.667 | 150.01 | 3 | 0.824 | 0.82 | 5686.8 |  | 37712 | 14.679 | 0.9663794 | 638.318 | 0.572495
229 | 1196600 | 45.551 | 170.02 | 3 | 0.849 | 0.72 | 5413.5 |  | 35899 | 15.58 | 0.9089458 | 91.266 | 0.666357 | 229 | 1223900 | 315.551 | 165 | 3 | 0.843 | 0.74 | 5538.3 |  | 36727 | 15.58 | 0.9253121 | 91.266 | 0.725304 | 229 | 1223500 | 315.551 | 160 | 3 | 0.837 | 0.75 | 5534.9 |  | 36704 | 15.58 | 0.936859 | 182.484 | 0.651805 | 229 | 1241200 | 315.551 | 155 | 3 | 0.83 | 1.29 | 5613.9 |  | 37228 | 15.58 | 0.955648 | 228.093 | 0.697639 | 229 | 1256700 | 314.748 | 150.01 | 3 | 0.824 | 0.83 | 5685.2 |  | 37701 | 14.76 | 0.9662256 | 641.129 | 0.571496
230 | 1195400 | 45.641 | 170.02 | 3 | 0.849 | 0.82 | 5406.3 |  | 35852 | 15.67 | 0.9082618 | 91.666 | 0.665416 | 230 | 1223300 | 315.641 | 165 | 3 | 0.843 | 0.8 | 5532.4 |  | 36688 | 15.67 | 0.9250851 | 91.666 | 0.724521 | 230 | 1223300 | 315.641 | 160 | 3 | 0.837 | 1.04 | 5532.5 |  | 36689 | 15.67 | 0.9358641 | 183.284 | 0.650906 | 230 | 1240600 | 315.641 | 155 | 3 | 0.829 | 1.18 | 5613.7 |  | 37227 | 15.67 | 0.955725 | 229.094 | 0.696834 | 230 | 1256100 | 314.83 | 150.01 | 3 | 0.824 | 0.77 | 5683.6 |  | 37691 | 14.842 | 0.9659178 | 643.941 | 0.5705
231 | 1195900 | 45.731 | 170.02 | 3 | 0.849 | 0.68 | 5411.5 |  | 35886 | 15.761 | 0.9081858 | 92.0661 | 0.664478 | 231 | 1222800 | 315.731 | 165 | 3 | 0.843 | 0.77 | 5533.5 |  | 36695 | 15.761 | 0.9242527 | 92.0661 | 0.723739 | 231 | 1224100 | 315.731 | 160 | 3 | 0.837 | 0.8 | 5538.7 |  | 36730 | 15.761 | 0.9372417 | 184.085 | 0.650009 | 231 | 1241100 | 315.731 | 155 | 3 | 0.83 | 1.29 | 5613 |  | 37222 | 15.761 | 0.955725 | 230.094 | 0.69603 | 231 | 1255900 | 314.911 | 150.01 | 3 | 0.824 | 0.8 | 5680.9 |  | 37673 | 14.924 | 0.9660717 | 646.753 | 0.569506
232 | 1195000 | 45.821 | 170.02 | 3 | 0.849 | 0.84 | 5404.3 |  | 35838 | 15.851 | 0.9078057 | 92.4662 | 0.663542 | 232 | 1222500 | 315.821 | 165 | 3 | 0.843 | 0.76 | 5529.4 |  | 36668 | 15.851 | 0.9245554 | 92.4662 | 0.722959 | 232 | 1222800 | 315.821 | 160 | 3 | 0.837 | 1.01 | 5532.2 |  | 36687 | 15.851 | 0.9347926 | 184.885 | 0.649115 | 232 | 1241200 | 315.821 | 155 | 3 | 0.829 | 1.2 | 5616.3 |  | 37245 | 15.851 | 0.95457 | 231.094 | 0.695228 | 232 | 1255500 | 314.993 | 150.01 | 3 | 0.824 | 0.83 | 5678.4 |  | 37656 | 15.006 | 0.9659178 | 649.565 | 0.568516
233 | 1194900 | 45.912 | 170.02 | 3 | 0.849 | 0.66 | 5406.8 |  | 35855 | 15.942 | 0.9071217 | 92.8662 | 0.662607 | 233 | 1221400 | 315.912 | 165 | 3 | 0.843 | 0.81 | 5525.7 |  | 36644 | 15.942 | 0.9241014 | 92.8662 | 0.722181 | 233 | 1224600 | 315.912 | 160 | 3 | 0.837 | 0.85 | 5540 |  | 36738 | 15.942 | 0.9356345 | 185.685 | 0.648222 | 233 | 1241200 | 315.912 | 155 | 3 | 0.83 | 1.25 | 5613.2 |  | 37224 | 15.942 | 0.95534 | 232.094 | 0.694428 | 233 | 1255700 | 315.075 | 150.01 | 3 | 0.824 | 0.78 | 5681 |  | 37673 | 15.089 | 0.9658409 | 652.376 | 0.567528
234 | 1194400 | 46.002 | 170.02 | 3 | 0.849 | 0.81 | 5401 |  | 35817 | 16.034 | 0.9066657 | 93.2663 | 0.661676 | 234 | 1221800 | 316.002 | 165 | 3 | 0.843 | 0.72 | 5527 |  | 36652 | 16.034 | 0.9235717 | 93.2663 | 0.721404 | 234 | 1221400 | 316.002 | 160 | 3 | 0.837 | 0.75 | 5526.4 |  | 36648 | 16.034 | 0.9341038 | 186.485 | 0.647332 | 234 | 1239700 | 316.002 | 155 | 3 | 0.829 | 1.24 | 5609.6 |  | 37200 | 16.034 | 0.9538 | 233.094 | 0.693629 | 234 | 1255500 | 315.157 | 150.01 | 3 | 0.824 | 0.78 | 5680.8 |  | 37672 | 15.171 | 0.965764 | 655.188 | 0.566543
235 | 1193500 | 46.093 | 170.02 | 3 | 0.849 | 0.71 | 5400.3 |  | 35812 | 16.125 | 0.9064376 | 93.6664 | 0.660746 | 235 | 1221200 | 316.093 | 165 | 3 | 0.843 | 0.83 | 5524.4 |  | 36635 | 16.125 | 0.9238744 | 93.6664 | 0.720629 | 235 | 1222500 | 316.093 | 160 | 3 | 0.837 | 0.99 | 5529.8 |  | 36671 | 16.125 | 0.9356345 | 187.285 | 0.646444 | 235 | 1240700 | 316.093 | 155 | 3 | 0.83 | 1.21 | 5611.7 |  | 37214 | 16.125 | 0.953954 | 234.094 | 0.692833 | 235 | 1255400 | 315.24 | 150.01 | 3 | 0.824 | 0.83 | 5678.4 |  | 37656 | 15.254 | 0.9654562 | 658 | 0.565562
236 | 1192900 | 46.185 | 170.02 | 3 | 0.849 | 0.64 | 5396.3 |  | 35785 | 16.217 | 0.9057536 | 94.0665 | 0.659818 | 236 | 1220500 | 316.185 | 165 | 3 | 0.843 | 0.71 | 5522.8 |  | 36624 | 16.217 | 0.9229663 | 94.0665 | 0.719855 | 236 | 1220500 | 316.185 | 160 | 3 | 0.837 | 0.82 | 5522.1 |  | 36620 | 16.217 | 0.9353283 | 188.085 | 0.645558 | 236 | 1238700 | 316.185 | 155 | 3 | 0.829 | 1.3 | 5603.4 |  | 37159 | 16.217 | 0.954108 | 235.095 | 0.692038 | 236 | 1255300 | 315.322 | 150.01 | 3 | 0.824 | 0.78 | 5679.8 |  | 37666 | 15.337 | 0.9651485 | 660.812 | 0.564583
237 | 1192600 | 46.276 | 170.02 | 3 | 0.849 | 0.8 | 5395.5 |  | 35780 | 16.309 | 0.9056776 | 94.4665 | 0.658892 | 237 | 1220900 | 316.276 | 164.99 | 3 | 0.843 | 0.8 | 5521.9 |  | 36618 | 16.309 | 0.9228907 | 94.4665 | 0.719083 | 237 | 1222500 | 316.276 | 160 | 3 | 0.837 | 0.82 | 5528.7 |  | 36663 | 16.309 | 0.9356345 | 188.885 | 0.644675 | 237 | 1238900 | 316.276 | 155 | 3 | 0.83 | 1.19 | 5604.3 |  | 37165 | 16.309 | 0.953261 | 236.095 | 0.691246 | 237 | 1254900 | 315.405 | 150.01 | 3 | 0.824 | 0.78 | 5677.9 |  | 37653 | 15.42 | 0.9653024 | 663.623 | 0.563607
238 | 1191700 | 46.368 | 170.02 | 3 | 0.849 | 0.65 | 5391.7 |  | 35755 | 16.401 | 0.9052216 | 94.8666 | 0.657969 | 238 | 1219700 | 316.368 | 164.99 | 3 | 0.843 | 0.77 | 5519.5 |  | 36602 | 16.401 | 0.9226636 | 94.8666 | 0.718313 | 238 | 1222100 | 316.368 | 160 | 3 | 0.837 | 0.87 | 5528 |  | 36659 | 16.401 | 0.9341803 | 189.686 | 0.643794 | 238 | 1239100 | 316.368 | 155 | 3 | 0.83 | 1.3 | 5604.4 |  | 37165 | 16.401 | 0.954031 | 237.095 | 0.690455 | 238 | 1254500 | 315.488 | 150.01 | 3 | 0.824 | 0.83 | 5674.1 |  | 37628 | 15.503 | 0.9649946 | 666.435 | 0.562634
239 | 1191600 | 46.46 | 170.02 | 3 | 0.849 | 0.8 | 5388.9 |  | 35736 | 16.493 | 0.9049935 | 95.2667 | 0.657048 | 239 | 1219600 | 316.46 | 164.99 | 3 | 0.843 | 0.71 | 5517.9 |  | 36592 | 16.493 | 0.9216799 | 95.2667 | 0.717544 | 239 | 1222500 | 316.46 | 160 | 3 | 0.837 | 0.89 | 5530.3 |  | 36674 | 16.493 | 0.9346395 | 190.486 | 0.642915 | 239 | 1238000 | 316.46 | 155 | 3 | 0.829 | 1.24 | 5600.8 |  | 37142 | 16.493 | 0.953338 | 238.095 | 0.689665 | 239 | 1254700 | 315.571 | 150.01 | 3 | 0.824 | 0.77 | 5677.1 |  | 37647 | 15.586 | 0.9648407 | 669.247 | 0.561664
240 | 1191000 | 46.552 | 170.02 | 3 | 0.849 | 0.7 | 5389.2 |  | 35738 | 16.586 | 0.9042335 | 95.6667 | 0.656128 | 240 | 1219300 | 316.552 | 164.99 | 3 | 0.843 | 0.82 | 5515.7 |  | 36577 | 16.586 | 0.922815 | 95.6667 | 0.716777 | 240 | 1220600 | 316.552 | 160 | 3 | 0.837 | 0.96 | 5521.1 |  | 36613 | 16.586 | 0.9344099 | 191.286 | 0.642038 | 240 | 1239000 | 316.552 | 154.99 | 3 | 0.83 | 1.23 | 5604.2 |  | 37164 | 16.586 | 0.953107 | 239.095 | 0.688878 | 240 | 1254300 | 315.654 | 150.01 | 3 | 0.824 | 0.77 | 5674.6 |  | 37631 | 15.67 | 0.9646099 | 672.059 | 0.560697
241 | 1190700 | 46.644 | 170.02 | 3 | 0.849 | 0.7 | 5386.1 |  | 35718 | 16.679 | 0.9035494 | 96.0668 | 0.655211 | 241 | 1218000 | 316.644 | 164.99 | 3 | 0.843 | 0.69 | 5511.2 |  | 36547 | 16.679 | 0.9212259 | 96.0668 | 0.716011 | 241 | 1221200 | 316.644 | 160 | 3 | 0.837 | 0.83 | 5525.3 |  | 36641 | 16.679 | 0.9319608 | 192.086 | 0.641163 | 241 | 1238100 | 316.644 | 154.99 | 3 | 0.83 | 1.31 | 5600.4 |  | 37139 | 16.679 | 0.953492 | 240.096 | 0.688092 | 241 | 1254100 | 315.737 | 150.01 | 3 | 0.824 | 0.83 | 5672.3 |  | 37616 | 15.754 | 0.9643022 | 674.87 | 0.559732
242 | 1189700 | 46.737 | 170.02 | 3 | 0.849 | 0.81 | 5382.1 |  | 35691 | 16.772 | 0.9042335 | 96.4669 | 0.654296 | 242 | 1219500 | 316.737 | 164.99 | 3 | 0.843 | 0.77 | 5515.4 |  | 36575 | 16.772 | 0.9211502 | 96.4669 | 0.715247 | 242 | 1220900 | 316.737 | 160 | 3 | 0.837 | 0.82 | 5522.2 |  | 36620 | 16.772 | 0.93242 | 192.886 | 0.64029 | 242 | 1237800 | 316.737 | 154.99 | 3 | 0.83 | 1.19 | 5599.6 |  | 37134 | 16.772 | 0.952799 | 241.096 | 0.687308 | 242 | 1253800 | 315.821 | 150.01 | 3 | 0.824 | 0.75 | 5673.6 |  | 37624 | 15.838 | 0.9646099 | 677.682 | 0.558771
243 | 1188800 | 46.83 | 170.02 | 3 | 0.849 | 0.64 | 5378.9 |  | 35670 | 16.866 | 0.9027134 | 96.8669 | 0.653383 | 243 | 1217400 | 316.83 | 164.99 | 3 | 0.843 | 0.79 | 5507.7 |  | 36524 | 16.866 | 0.9209989 | 96.8669 | 0.714484 | 243 | 1217700 | 316.83 | 160 | 3 | 0.837 | 0.93 | 5508.3 |  | 36528 | 16.866 | 0.9337211 | 193.686 | 0.63942 | 243 | 1238300 | 316.83 | 154.99 | 3 | 0.83 | 1.27 | 5600.3 |  | 37138 | 16.866 | 0.952953 | 242.096 | 0.686526 | 243 | 1253400 | 315.905 | 150.01 | 3 | 0.824 | 0.79 | 5670.1 |  | 37601 | 15.922 | 0.9641483 | 680.494 | 0.557812
244 | 1189700 | 46.923 | 170.02 | 3 | 0.849 | 0.75 | 5381.3 |  | 35686 | 16.959 | 0.9029414 | 97.267 | 0.652472 | 244 | 1217300 | 316.923 | 164.99 | 3 | 0.843 | 0.68 | 5507.8 |  | 36525 | 16.959 | 0.9203935 | 97.267 | 0.713723 | 244 | 1218300 | 316.923 | 160 | 3 | 0.837 | 0.82 | 5511.9 |  | 36552 | 16.959 | 0.9307363 | 194.486 | 0.638552 | 244 | 1237400 | 316.923 | 154.99 | 3 | 0.829 | 1.28 | 5598.2 |  | 37124 | 16.959 | 0.952645 | 243.096 | 0.685746 | 244 | 1253800 | 315.989 | 150.01 | 3 | 0.824 | 0.8 | 5670.7 |  | 37605 | 16.006 | 0.9637637 | 683.306 | 0.556856
245 | 1187700 | 47.017 | 170.02 | 3 | 0.849 | 0.79 | 5373.6 |  | 35635 | 17.053 | 0.9028654 | 97.6671 | 0.651563 | 245 | 1217100 | 317.017 | 164.99 | 3 | 0.843 | 0.8 | 5505.4 |  | 36509 | 17.053 | 0.9203935 | 97.6671 | 0.712963 | 245 | 1220000 | 317.017 | 160 | 3 | 0.837 | 0.81 | 5517.7 |  | 36590 | 17.053 | 0.9329558 | 195.287 | 0.637685 | 245 | 1237600 | 317.017 | 154.99 | 3 | 0.83 | 1.19 | 5597.8 |  | 37122 | 17.053 | 0.952106 | 244.096 | 0.684967 | 245 | 1253200 | 316.073 | 150.01 | 3 | 0.824 | 0.73 | 5670.7 |  | 37605 | 16.091 | 0.9643022 | 686.117 | 0.555902
246 | 1188000 | 47.11 | 170.02 | 3 | 0.849 | 0.63 | 5374.7 |  | 35642 | 17.147 | 0.9022574 | 98.0672 | 0.650656 | 246 | 1216300 | 317.11 | 164.99 | 3 | 0.843 | 0.76 | 5503.2 |  | 36494 | 17.147 | 0.9198638 | 98.0672 | 0.712205 | 246 | 1216100 | 317.11 | 160 | 3 | 0.837 | 0.89 | 5501.4 |  | 36482 | 17.147 | 0.9316547 | 196.087 | 0.636821 | 246 | 1237200 | 317.11 | 154.99 | 3 | 0.83 | 1.3 | 5595.3 |  | 37105 | 17.147 | 0.952183 | 245.097 | 0.684191 | 246 | 1252700 | 316.157 | 150.01 | 3 | 0.824 | 0.81 | 5666.5 |  | 37577 | 16.175 | 0.9635329 | 688.929 | 0.554952
247 | 1187900 | 47.204 | 170.02 | 3 | 0.849 | 0.75 | 5372.4 |  | 35627 | 17.241 | 0.9016493 | 98.4672 | 0.649751 | 247 | 1216300 | 317.204 | 164.99 | 3 | 0.843 | 0.68 | 5502.8 |  | 36491 | 17.241 | 0.9197881 | 98.4672 | 0.711449 | 247 | 1219000 | 317.204 | 160 | 3 | 0.837 | 0.83 | 5515 |  | 36572 | 17.241 | 0.9320373 | 196.887 | 0.635959 | 247 | 1236500 | 317.204 | 154.99 | 3 | 0.829 | 1.16 | 5595.8 |  | 37108 | 17.241 | 0.952183 | 246.097 | 0.683415 | 247 | 1253400 | 316.242 | 150.01 | 3 | 0.824 | 1.27 | 5673 |  | 37620 | 16.26 | 0.9632251 | 691.741 | 0.554004
248 | 1187100 | 47.298 | 170.02 | 3 | 0.849 | 0.75 | 5371.2 |  | 35619 | 17.336 | 0.9015733 | 98.8673 | 0.648848 | 248 | 1215600 | 317.298 | 165 | 3 | 0.843 | 0.8 | 5499 |  | 36466 | 17.336 | 0.9197124 | 98.8673 | 0.710694 | 248 | 1217300 | 317.298 | 160 | 3 | 0.837 | 1 | 5506 |  | 36513 | 17.336 | 0.9309659 | 197.687 | 0.635099 | 248 | 1236600 | 317.298 | 154.99 | 3 | 0.829 | 1.09 | 5592.7 |  | 37088 | 17.336 | 0.951336 | 247.097 | 0.682642 | 248 | 1252400 | 316.326 | 150.01 | 3 | 0.824 | 1.21 | 5666.6 |  | 37578 | 16.345 | 0.9629174 | 694.553 | 0.553059
249 | 1186300 | 47.392 | 170.02 | 3 | 0.849 | 0.62 | 5366.4 |  | 35587 | 17.431 | 0.9006612 | 99.2674 | 0.647947 | 249 | 1215500 | 317.392 | 165 | 3 | 0.843 | 1.07 | 5498.4 |  | 36463 | 17.431 | 0.9196368 | 99.2674 | 0.709941 | 249 | 1217800 | 317.392 | 160 | 3 | 0.837 | 0.83 | 5509.4 |  | 36536 | 17.431 | 0.9302771 | 198.487 | 0.634241 | 249 | 1236600 | 317.392 | 154.99 | 3 | 0.829 | 1.21 | 5592.5 |  | 37087 | 17.431 | 0.951567 | 248.097 | 0.68187 | 249 | 1252000 | 316.411 | 150.01 | 3 | 0.824 | 1.27 | 5662.5 |  | 37550 | 16.431 | 0.9637637 | 697.364 | 0.552117
250 | 1186200 | 47.487 | 170.02 | 3 | 0.849 | 0.75 | 5364 |  | 35571 | 17.526 | 0.9002812 | 99.6674 | 0.647048 | 250 | 1215400 | 317.487 | 165 | 3 | 0.843 | 1.1 | 5498.9 |  | 36466 | 17.526 | 0.9190314 | 99.6674 | 0.709189 | 250 | 1216400 | 317.487 | 160 | 3 | 0.837 | 0.72 | 5503.5 |  | 36497 | 17.526 | 0.9304301 | 199.287 | 0.633386 | 250 | 1235500 | 317.487 | 154.99 | 3 | 0.829 | 1.16 | 5590.9 |  | 37076 | 17.526 | 0.951028 | 249.097 | 0.6811 | 250 | 1251600 | 316.496 | 150.01 | 3 | 0.824 | 1.19 | 5663.3 |  | 37556 | 16.516 | 0.9635329 | 700.176 | 0.551177
251 | 1185000 | 47.582 | 170.02 | 3 | 0.849 | 0.78 | 5362.2 |  | 35559 | 17.621 | 0.9005092 | 100.068 | 0.646151 | 251 | 1215300 | 317.582 | 165 | 3 | 0.843 | 1.21 | 5498.4 |  | 36462 | 17.621 | 0.9183504 | 100.068 | 0.708438 | 251 | 1215500 | 317.582 | 160 | 3 | 0.837 | 1.02 | 5497.1 |  | 36454 | 17.621 | 0.9306597 | 200.088 | 0.632532 | 251 | 1235800 | 317.582 | 154.99 | 3 | 0.829 | 1.09 | 5591.5 |  | 37080 | 17.621 | 0.95072 | 250.098 | 0.680332 | 251 | 1252700 | 316.582 | 150.01 | 3 | 0.824 | 0.93 | 5666 |  | 37574 | 16.602 | 0.9623788 | 702.988 | 0.55024
252 | 1184500 | 47.677 | 170.02 | 3 | 0.849 | 0.62 | 5360.4 |  | 35547 | 17.717 | 0.8991411 | 100.468 | 0.645256 | 252 | 1214500 | 317.677 | 165 | 3 | 0.843 | 1.12 | 5495.5 |  | 36443 | 17.717 | 0.9193341 | 100.468 | 0.707689 | 252 | 1215700 | 317.677 | 160 | 3 | 0.837 | 0.83 | 5500.1 |  | 36474 | 17.717 | 0.9294352 | 200.888 | 0.63168 | 252 | 1235100 | 317.677 | 154.99 | 3 | 0.829 | 1.19 | 5585.6 |  | 37040 | 17.717 | 0.950797 | 251.098 | 0.679565 | 252 | 1252400 | 316.667 | 150.01 | 3 | 0.824 | 0.83 | 5665.2 |  | 37568 | 16.687 | 0.9635329 | 705.8 | 0.549306
253 | 1184800 | 47.772 | 170.01 | 3 | 0.849 | 0.69 | 5357.2 |  | 35526 | 17.813 | 0.8989131 | 100.868 | 0.644363 | 253 | 1213600 | 317.772 | 165 | 3 | 0.843 | 1.09 | 5492.9 |  | 36426 | 17.813 | 0.9175936 | 100.868 | 0.706942 | 253 | 1216000 | 317.772 | 160 | 3 | 0.837 | 0.72 | 5501.3 |  | 36482 | 17.813 | 0.9287464 | 201.688 | 0.630831 | 253 | 1234700 | 317.772 | 154.99 | 3 | 0.829 | 1.18 | 5586 |  | 37043 | 17.813 | 0.950797 | 252.098 | 0.6788 | 253 | 1250900 | 316.753 | 150.01 | 3 | 0.824 | 0.88 | 5658.9 |  | 37527 | 16.773 | 0.9629943 | 708.611 | 0.548374
254 | 1183000 | 47.868 | 170.01 | 3 | 0.849 | 0.8 | 5350.4 |  | 35481 | 17.909 | 0.8989131 | 101.268 | 0.643472 | 254 | 1214900 | 317.868 | 165 | 3 | 0.843 | 1.15 | 5496.5 |  | 36450 | 17.909 | 0.9178963 | 101.268 | 0.706196 | 254 | 1214400 | 317.868 | 160 | 3 | 0.837 | 0.92 | 5492 |  | 36420 | 17.909 | 0.9298178 | 202.488 | 0.629983 | 254 | 1234800 | 317.868 | 154.99 | 3 | 0.829 | 1.09 | 5586.1 |  | 37044 | 17.909 | 0.950335 | 253.098 | 0.678037 | 254 | 1252400 | 316.838 | 150.01 | 3 | 0.824 | 0.95 | 5664.5 |  | 37564 | 16.859 | 0.9626866 | 711.423 | 0.547445
255 | 1182700 | 47.964 | 170.01 | 3 | 0.848 | 0.68 | 5351.4 |  | 35487 | 18.005 | 0.8986091 | 101.668 | 0.642583 | 255 | 1212600 | 317.964 | 165 | 3 | 0.843 | 1.24 | 5487.8 |  | 36392 | 18.005 | 0.9170639 | 101.668 | 0.705451 | 255 | 1213500 | 317.964 | 160 | 3 | 0.837 | 0.87 | 5488.8 |  | 36399 | 18.005 | 0.9294352 | 203.288 | 0.629137 | 255 | 1234800 | 317.964 | 154.99 | 3 | 0.83 | 1.15 | 5584.4 |  | 37033 | 18.005 | 0.950104 | 254.098 | 0.677276 | 255 | 1251700 | 316.924 | 150.01 | 3 | 0.824 | 0.89 | 5663.1 |  | 37555 | 16.946 | 0.9626866 | 714.235 | 0.546519
256 | 1182700 | 48.06 | 170.01 | 3 | 0.849 | 0.62 | 5349.5 |  | 35475 | 18.101 | 0.897621 | 102.068 | 0.641696 | 256 | 1213000 | 318.06 | 165 | 3 | 0.843 | 1.06 | 5488.6 |  | 36397 | 18.101 | 0.917518 | 102.068 | 0.704708 | 256 | 1214900 | 318.06 | 160 | 3 | 0.837 | 0.82 | 5496.8 |  | 36452 | 18.101 | 0.9292821 | 204.088 | 0.628294 | 256 | 1234200 | 318.06 | 154.99 | 3 | 0.829 | 1.22 | 5584.1 |  | 37030 | 18.101 | 0.9497959 | 255.098 | 0.676516 | 256 | 1251300 | 317.01 | 150.01 | 3 | 0.824 | 0.98 | 5660 |  | 37534 | 17.032 | 0.9616864 | 717.047 | 0.545595
257 | 1182300 | 48.156 | 170.01 | 3 | 0.849 | 0.75 | 5346.8 |  | 35457 | 18.198 | 0.897317 | 102.468 | 0.640811 | 257 | 1211900 | 318.156 | 165 | 3 | 0.843 | 1.12 | 5483 |  | 36360 | 18.198 | 0.9170639 | 102.468 | 0.703966 | 257 | 1214400 | 318.156 | 160 | 3 | 0.837 | 0.72 | 5494.8 |  | 36438 | 18.198 | 0.928976 | 204.888 | 0.627452 | 257 | 1233900 | 318.156 | 154.99 | 3 | 0.829 | 1.13 | 5583.4 |  | 37026 | 18.198 | 0.9499499 | 256.099 | 0.675757 | 257 | 1251300 | 317.097 | 150.01 | 3 | 0.824 | 0.88 | 5662 |  | 37548 | 17.119 | 0.9623019 | 719.858 | 0.544674
258 | 1181000 | 48.252 | 170.01 | 3 | 0.848 | 0.76 | 5344.5 |  | 35441 | 18.295 | 0.897545 | 102.868 | 0.639928 | 258 | 1212500 | 318.252 | 165 | 3 | 0.843 | 1.22 | 5483.7 |  | 36365 | 18.295 | 0.9166856 | 102.868 | 0.703226 | 258 | 1214200 | 318.252 | 160 | 3 | 0.837 | 1.01 | 5492 |  | 36420 | 18.295 | 0.9297413 | 205.689 | 0.626613 | 258 | 1233500 | 318.252 | 154.99 | 3 | 0.829 | 1.1 | 5578.3 |  | 36992 | 18.295 | 0.9494879 | 257.099 | 0.675001 | 258 | 1250000 | 317.183 | 150.01 | 3 | 0.824 | 0.87 | 5654 |  | 37494 | 17.206 | 0.9618403 | 722.67 | 0.543755
259 | 1180600 | 48.349 | 170.01 | 3 | 0.848 | 0.62 | 5342.9 |  | 35431 | 18.392 | 0.896937 | 103.268 | 0.639046 | 259 | 1211900 | 318.349 | 165 | 3 | 0.843 | 1.15 | 5484.2 |  | 36369 | 18.392 | 0.9163072 | 103.268 | 0.702487 | 259 | 1213800 | 318.349 | 160 | 3 | 0.837 | 0.87 | 5491.3 |  | 36415 | 18.392 | 0.9285933 | 206.489 | 0.625775 | 259 | 1233700 | 318.349 | 154.98 | 3 | 0.829 | 1.19 | 5579.8 |  | 37002 | 18.392 | 0.9493339 | 258.099 | 0.674246 | 259 | 1250800 | 317.27 | 150.01 | 3 | 0.824 | 0.81 | 5657.6 |  | 37518 | 17.293 | 0.9623019 | 725.482 | 0.542839
260 | 1180900 | 48.446 | 170.01 | 3 | 0.849 | 0.61 | 5340.2 |  | 35413 | 18.49 | 0.8962529 | 103.668 | 0.638167 | 260 | 1211400 | 318.446 | 165 | 3 | 0.843 | 1.03 | 5477 |  | 36320 | 18.49 | 0.9160802 | 103.668 | 0.70175 | 260 | 1214800 | 318.446 | 160 | 3 | 0.837 | 0.81 | 5495.8 |  | 36445 | 18.49 | 0.9275983 | 207.289 | 0.62494 | 260 | 1233100 | 318.446 | 154.98 | 3 | 0.829 | 1.21 | 5579.1 |  | 36998 | 18.49 | 0.9495649 | 259.099 | 0.673492 | 260 | 1250200 | 317.357 | 150.01 | 3 | 0.824 | 0.89 | 5656 |  | 37508 | 17.38 | 0.962225 | 728.294 | 0.541926
261 | 1180100 | 48.543 | 170.01 | 3 | 0.849 | 0.74 | 5337 |  | 35392 | 18.588 | 0.8959489 | 104.068 | 0.637289 | 261 | 1210900 | 318.543 | 165 | 3 | 0.843 | 1.06 | 5476.9 |  | 36320 | 18.588 | 0.9153235 | 104.068 | 0.701014 | 261 | 1213300 | 318.543 | 160 | 3 | 0.837 | 0.83 | 5487.3 |  | 36389 | 18.588 | 0.926833 | 208.089 | 0.624106 | 261 | 1232900 | 318.543 | 154.98 | 3 | 0.829 | 1.12 | 5577.5 |  | 36987 | 18.588 | 0.9491799 | 260.099 | 0.67274 | 261 | 1250800 | 317.444 | 150 | 3 | 0.824 | 0.91 | 5658.2 |  | 37522 | 17.468 | 0.9623019 | 731.106 | 0.541015
262 | 1179200 | 48.641 | 170.01 | 3 | 0.849 | 0.77 | 5334.8 |  | 35378 | 18.686 | 0.8956449 | 104.468 | 0.636414 | 262 | 1210600 | 318.641 | 165 | 3 | 0.843 | 1.24 | 5477.9 |  | 36326 | 18.686 | 0.9150965 | 104.468 | 0.70028 | 262 | 1212000 | 318.641 | 160 | 3 | 0.837 | 0.81 | 5483.1 |  | 36361 | 18.686 | 0.9284402 | 208.889 | 0.623274 | 262 | 1233200 | 318.641 | 154.98 | 3 | 0.83 | 1.11 | 5577.1 |  | 36985 | 18.686 | 0.9484869 | 261.1 | 0.67199 | 262 | 1250700 | 317.531 | 150 | 3 | 0.824 | 0.9 | 5659.6 |  | 37531 | 17.555 | 0.9616095 | 733.917 | 0.540107
263 | 1178800 | 48.739 | 170 | 3 | 0.848 | 1.06 | 5336.2 |  | 35387 | 18.784 | 0.8948088 | 104.868 | 0.63554 | 263 | 1209600 | 318.739 | 165 | 3 | 0.843 | 1.17 | 5473.9 |  | 36300 | 18.784 | 0.9145668 | 104.868 | 0.699547 | 263 | 1211000 | 318.739 | 160 | 3 | 0.837 | 0.83 | 5477.1 |  | 36321 | 18.784 | 0.9266034 | 209.689 | 0.622444 | 263 | 1232700 | 318.739 | 154.98 | 3 | 0.83 | 1.18 | 5574.8 |  | 36969 | 18.784 | 0.9480249 | 262.1 | 0.671242 | 263 | 1250800 | 317.619 | 150 | 3 | 0.824 | 0.93 | 5657.4 |  | 37517 | 17.643 | 0.9615325 | 736.729 | 0.539201
264 | 1178400 | 48.837 | 170 | 3 | 0.848 | 0.96 | 5329.7 |  | 35344 | 18.883 | 0.8945808 | 105.268 | 0.634668 | 264 | 1209300 | 318.837 | 165 | 3 | 0.843 | 1.11 | 5469.8 |  | 36273 | 18.883 | 0.9141884 | 105.268 | 0.698815 | 264 | 1213100 | 318.837 | 160 | 3 | 0.837 | 0.83 | 5487.3 |  | 36388 | 18.883 | 0.9274453 | 210.489 | 0.621617 | 264 | 1231800 | 318.837 | 154.98 | 3 | 0.829 | 1.22 | 5572.4 |  | 36953 | 18.883 | 0.9481019 | 263.1 | 0.670495 | 264 | 1249900 | 317.706 | 150 | 3 | 0.824 | 0.83 | 5655.5 |  | 37504 | 17.731 | 0.9616095 | 739.541 | 0.538297
265 | 1177300 | 48.935 | 170 | 3 | 0.848 | 1.06 | 5323.3 |  | 35301 | 18.981 | 0.8942008 | 105.668 | 0.633798 | 265 | 1208600 | 318.935 | 165 | 3 | 0.843 | 1.03 | 5466.7 |  | 36252 | 18.981 | 0.9136587 | 105.668 | 0.698085 | 265 | 1210700 | 318.935 | 160 | 3 | 0.837 | 0.92 | 5478.5 |  | 36330 | 18.981 | 0.9266034 | 211.29 | 0.620791 | 265 | 1231200 | 318.935 | 154.98 | 3 | 0.829 | 1.16 | 5571.3 |  | 36946 | 18.981 | 0.9481789 | 264.1 | 0.669749 | 265 | 1249800 | 317.794 | 150 | 3 | 0.824 | 0.87 | 5652.8 |  | 37486 | 17.819 | 0.9609171 | 742.353 | 0.537397
266 | 1177000 | 49.034 | 170 | 3 | 0.848 | 1.16 | 5324.9 |  | 35312 | 19.08 | 0.8938208 | 106.069 | 0.63293 | 266 | 1208100 | 319.034 | 165 | 3 | 0.843 | 1.12 | 5465.2 |  | 36242 | 19.08 | 0.913356 | 106.069 | 0.697356 | 266 | 1211800 | 319.034 | 160 | 3 | 0.837 | 0.95 | 5480.1 |  | 36341 | 19.08 | 0.9262973 | 212.09 | 0.619967 | 266 | 1231300 | 319.034 | 154.98 | 3 | 0.829 | 1.1 | 5569.3 |  | 36932 | 19.08 | 0.9479479 | 265.1 | 0.669006 | 266 | 1249900 | 317.882 | 150 | 3 | 0.824 | 0.82 | 5655.7 |  | 37506 | 17.908 | 0.9607632 | 745.164 | 0.536498
267 | 1176500 | 49.132 | 170 | 3 | 0.848 | 1.07 | 5324 |  | 35306 | 19.18 | 0.8929847 | 106.469 | 0.632064 | 267 | 1207400 | 319.132 | 165 | 3 | 0.843 | 1.21 | 5463.7 |  | 36232 | 19.18 | 0.9137344 | 106.469 | 0.696629 | 267 | 1210700 | 319.132 | 160 | 3 | 0.837 | 1.01 | 5476.6 |  | 36318 | 19.18 | 0.9259146 | 212.89 | 0.619145 | 267 | 1231400 | 319.132 | 154.98 | 3 | 0.83 | 1.15 | 5568.7 |  | 36928 | 19.18 | 0.9475629 | 266.101 | 0.668263 | 267 | 1249000 | 317.97 | 150.01 | 3 | 0.824 | 0.95 | 5649.1 |  | 37462 | 17.996 | 0.9617633 | 747.976 | 0.535603
268 | 1176000 | 49.231 | 170.01 | 3 | 0.848 | 1 | 5321.5 |  | 35289 | 19.279 | 0.8932887 | 106.869 | 0.6312 | 268 | 1207000 | 319.231 | 165 | 3 | 0.843 | 1.17 | 5459 |  | 36201 | 19.279 | 0.912448 | 106.869 | 0.695903 | 268 | 1210300 | 319.231 | 160 | 3 | 0.837 | 0.86 | 5475 |  | 36307 | 19.279 | 0.9259911 | 213.69 | 0.618325 | 268 | 1231100 | 319.231 | 154.98 | 3 | 0.83 | 1.22 | 5568.7 |  | 36928 | 19.279 | 0.9471009 | 267.101 | 0.667523 | 268 | 1248800 | 318.059 | 150.01 | 3 | 0.824 | 0.87 | 5650.6 |  | 37472 | 18.085 | 0.960994 | 750.788 | 0.534709
269 | 1174900 | 49.331 | 170.01 | 3 | 0.848 | 0.92 | 5314.9 |  | 35245 | 19.379 | 0.8923007 | 107.269 | 0.630337 | 269 | 1207500 | 319.331 | 165 | 3 | 0.843 | 1.04 | 5463.5 |  | 36231 | 19.379 | 0.9127507 | 107.269 | 0.695178 | 269 | 1209800 | 319.331 | 160 | 3 | 0.837 | 0.87 | 5472.3 |  | 36289 | 19.379 | 0.9264503 | 214.49 | 0.617506 | 269 | 1230600 | 319.331 | 154.98 | 3 | 0.829 | 1.23 | 5568 |  | 36924 | 19.379 | 0.9470239 | 268.101 | 0.666784 | 269 | 1250100 | 318.147 | 150.01 | 3 | 0.824 | 0.95 | 5654.5 |  | 37497 | 18.174 | 0.9606093 | 753.6 | 0.533818
270 | 1175300 | 49.43 | 170.01 | 3 | 0.848 | 1.12 | 5314 |  | 35240 | 19.479 | 0.8920727 | 107.669 | 0.629476 | 270 | 1205800 | 319.43 | 165 | 3 | 0.843 | 1.04 | 5453.4 |  | 36164 | 19.479 | 0.9113886 | 107.669 | 0.694455 | 270 | 1209900 | 319.43 | 160 | 3 | 0.837 | 0.77 | 5473.7 |  | 36299 | 19.479 | 0.9260677 | 215.29 | 0.61669 | 270 | 1230000 | 319.43 | 154.98 | 3 | 0.829 | 1.17 | 5565.7 |  | 36909 | 19.479 | 0.9471009 | 269.101 | 0.666046 | 270 | 1249100 | 318.236 | 150.01 | 3 | 0.824 | 0.82 | 5651.9 |  | 37480 | 18.263 | 0.9605324 | 756.411 | 0.53293
271 | 1174000 | 49.53 | 170.01 | 3 | 0.848 | 1.16 | 5308.8 |  | 35205 | 19.579 | 0.8910846 | 108.069 | 0.628617 | 271 | 1206200 | 319.53 | 165 | 3 | 0.843 | 1.1 | 5455.4 |  | 36177 | 19.579 | 0.9109345 | 108.069 | 0.693733 | 271 | 1210500 | 319.53 | 160 | 3 | 0.837 | 0.85 | 5476.4 |  | 36317 | 19.579 | 0.92469 | 216.091 | 0.615876 | 271 | 1229900 | 319.53 | 154.98 | 3 | 0.829 | 1.11 | 5563.7 |  | 36896 | 19.579 | 0.9468699 | 270.101 | 0.66531 | 271 | 1248600 | 318.325 | 150.01 | 3 | 0.824 | 0.85 | 5647.4 |  | 37451 | 18.352 | 0.9604555 | 759.223 | 0.532044
272 | 1173700 | 49.63 | 170.01 | 3 | 0.848 | 1.15 | 5309.6 |  | 35210 | 19.68 | 0.8913886 | 108.469 | 0.62776 | 272 | 1204400 | 319.63 | 165 | 3 | 0.843 | 1.23 | 5449.7 |  | 36139 | 19.68 | 0.9108589 | 108.469 | 0.693013 | 272 | 1210000 | 319.63 | 160 | 3 | 0.837 | 0.79 | 5473.9 |  | 36300 | 19.68 | 0.9241543 | 216.891 | 0.615063 | 272 | 1230000 | 319.63 | 154.98 | 3 | 0.83 | 1.12 | 5562.7 |  | 36889 | 19.68 | 0.9465619 | 271.102 | 0.664576 | 272 | 1248500 | 318.414 | 150.01 | 3 | 0.824 | 0.89 | 5648.4 |  | 37457 | 18.442 | 0.9602246 | 762.035 | 0.53116
273 | 1172400 | 49.73 | 170.01 | 3 | 0.848 | 1.02 | 5304.4 |  | 35176 | 19.781 | 0.8908566 | 108.869 | 0.626905 | 273 | 1203800 | 319.73 | 165 | 3 | 0.843 | 1.19 | 5447.3 |  | 36124 | 19.781 | 0.9106319 | 108.869 | 0.692293 | 273 | 1208200 | 319.73 | 160 | 3 | 0.837 | 1 | 5464.6 |  | 36238 | 19.781 | 0.924537 | 217.691 | 0.614252 | 273 | 1229700 | 319.73 | 154.98 | 3 | 0.83 | 1.19 | 5561.3 |  | 36880 | 19.781 | 0.9460229 | 272.102 | 0.663843 | 273 | 1248400 | 318.503 | 150.01 | 3 | 0.824 | 0.93 | 5646.3 |  | 37443 | 18.531 | 0.9595322 | 764.847 | 0.530279
274 | 1172800 | 49.831 | 170.01 | 3 | 0.848 | 0.99 | 5307.6 |  | 35197 | 19.882 | 0.8907046 | 109.269 | 0.626052 | 274 | 1203700 | 319.831 | 165 | 3 | 0.843 | 1.18 | 5444.4 |  | 36104 | 19.882 | 0.9104805 | 109.269 | 0.691576 | 274 | 1207500 | 319.831 | 160 | 3 | 0.837 | 0.87 | 5463.1 |  | 36228 | 19.882 | 0.9238482 | 218.491 | 0.613443 | 274 | 1229300 | 319.831 | 154.98 | 3 | 0.829 | 1.24 | 5560.8 |  | 36876 | 19.882 | 0.9459459 | 273.102 | 0.663111 | 274 | 1248100 | 318.593 | 150.01 | 3 | 0.824 | 0.91 | 5647.7 |  | 37452 | 18.621 | 0.9596092 | 767.658 | 0.5294
275 | 1172100 | 49.932 | 170.01 | 3 | 0.848 | 0.91 | 5301.7 |  | 35158 | 19.983 | 0.8907046 | 109.669 | 0.6252 | 275 | 1203400 | 319.932 | 165 | 3 | 0.843 | 1.05 | 5443.9 |  | 36101 | 19.983 | 0.9103292 | 109.669 | 0.690859 | 275 | 1208000 | 319.932 | 160 | 3 | 0.837 | 0.89 | 5465.1 |  | 36241 | 19.983 | 0.9224705 | 219.291 | 0.612636 | 275 | 1228600 | 319.932 | 154.98 | 3 | 0.829 | 1.24 | 5559.3 |  | 36866 | 19.983 | 0.9457149 | 274.102 | 0.662381 | 275 | 1247200 | 318.682 | 150.01 | 3 | 0.824 | 0.91 | 5640.8 |  | 37407 | 18.711 | 0.9592245 | 770.47 | 0.528524
276 | 1171900 | 50.033 | 170.01 | 3 | 0.848 | 0.99 | 5299.4 |  | 35143 | 20.085 | 0.8896405 | 110.069 | 0.62435 | 276 | 1203200 | 320.033 | 165 | 3 | 0.843 | 1.03 | 5442 |  | 36088 | 20.085 | 0.9097995 | 110.069 | 0.690144 | 276 | 1207100 | 320.033 | 160 | 3 | 0.837 | 0.78 | 5461.4 |  | 36217 | 20.085 | 0.9230063 | 220.091 | 0.611831 | 276 | 1228500 | 320.033 | 154.98 | 3 | 0.829 | 1.2 | 5559 |  | 36864 | 20.085 | 0.9452529 | 275.102 | 0.661653 | 276 | 1247300 | 318.772 | 150.01 | 3 | 0.824 | 0.86 | 5643.8 |  | 37427 | 18.802 | 0.9591476 | 773.282 | 0.527649
277 | 1171900 | 50.134 | 170.01 | 3 | 0.848 | 1.1 | 5298.5 |  | 35136 | 20.187 | 0.8888044 | 110.469 | 0.623502 | 277 | 1203000 | 320.134 | 165 | 3 | 0.843 | 1.1 | 5441.6 |  | 36085 | 20.187 | 0.9097995 | 110.469 | 0.68943 | 277 | 1205300 | 320.134 | 160 | 3 | 0.837 | 0.71 | 5453.2 |  | 36163 | 20.187 | 0.922394 | 220.891 | 0.611028 | 277 | 1228200 | 320.134 | 154.98 | 3 | 0.829 | 1.14 | 5556.4 |  | 36847 | 20.187 | 0.9452529 | 276.102 | 0.660926 | 277 | 1246800 | 318.862 | 150.01 | 3 | 0.824 | 0.81 | 5639.1 |  | 37396 | 18.892 | 0.9593784 | 776.094 | 0.526778
278 | 1170500 | 50.236 | 170.01 | 3 | 0.848 | 1.12 | 5295.3 |  | 35116 | 20.289 | 0.8885004 | 110.869 | 0.622656 | 278 | 1202300 | 320.236 | 165 | 3 | 0.843 | 1.18 | 5440.5 |  | 36078 | 20.289 | 0.908286 | 110.869 | 0.688718 | 278 | 1206000 | 320.236 | 160 | 3 | 0.837 | 0.91 | 5454 |  | 36168 | 20.289 | 0.923542 | 221.692 | 0.610226 | 278 | 1227600 | 320.236 | 154.98 | 3 | 0.829 | 1.12 | 5552.2 |  | 36819 | 20.289 | 0.9453299 | 277.103 | 0.660201 | 278 | 1246700 | 318.953 | 150.01 | 3 | 0.824 | 0.95 | 5640.5 |  | 37405 | 18.983 | 0.958686 | 778.905 | 0.525908
279 | 1169400 | 50.338 | 170.01 | 3 | 0.848 | 1.17 | 5290.9 |  | 35087 | 20.391 | 0.8886524 | 111.269 | 0.621812 | 279 | 1202300 | 320.338 | 165 | 3 | 0.843 | 1.16 | 5439.9 |  | 36075 | 20.391 | 0.9081347 | 111.269 | 0.688007 | 279 | 1205200 | 320.338 | 160 | 3 | 0.837 | 0.88 | 5451.1 |  | 36149 | 20.391 | 0.9221644 | 222.492 | 0.609426 | 279 | 1227600 | 320.338 | 154.98 | 3 | 0.83 | 1.13 | 5551.9 |  | 36817 | 20.391 | 0.9447139 | 278.103 | 0.659477 | 279 | 1247000 | 319.043 | 150.01 | 3 | 0.824 | 0.85 | 5641.3 |  | 37410 | 19.074 | 0.9589168 | 781.717 | 0.525041
280 | 1169000 | 50.44 | 170.01 | 3 | 0.848 | 1.12 | 5289.6 |  | 35078 | 20.494 | 0.8879684 | 111.67 | 0.620969 | 280 | 1200300 | 320.44 | 165 | 3 | 0.843 | 1.25 | 5432.3 |  | 36024 | 20.494 | 0.908059 | 111.67 | 0.687297 | 280 | 1206700 | 320.44 | 160 | 3 | 0.837 | 0.94 | 5457.8 |  | 36193 | 20.494 | 0.9218583 | 223.292 | 0.608628 | 280 | 1227700 | 320.44 | 154.98 | 3 | 0.83 | 1.17 | 5551.9 |  | 36817 | 20.494 | 0.9450989 | 279.103 | 0.658755 | 280 | 1246100 | 319.134 | 150.01 | 3 | 0.824 | 0.94 | 5636.8 |  | 37381 | 19.165 | 0.9590706 | 784.529 | 0.524177
281 | 1169200 | 50.542 | 170.01 | 3 | 0.848 | 1.02 | 5290.9 |  | 35086 | 20.597 | 0.8865243 | 112.07 | 0.620128 | 281 | 1200100 | 320.542 | 165 | 3 | 0.843 | 1.19 | 5430.9 |  | 36015 | 20.597 | 0.9077563 | 112.07 | 0.686589 | 281 | 1204900 | 320.542 | 160 | 3 | 0.837 | 1.04 | 5453.4 |  | 36164 | 20.597 | 0.922394 | 224.092 | 0.607832 | 281 | 1226900 | 320.542 | 154.98 | 3 | 0.83 | 1.22 | 5549 |  | 36798 | 20.597 | 0.9444829 | 280.103 | 0.658034 | 281 | 1246400 | 319.225 | 150.01 | 3 | 0.824 | 0.81 | 5639.4 |  | 37397 | 19.256 | 0.9583013 | 787.341 | 0.523314
282 | 1168300 | 50.645 | 170.01 | 3 | 0.848 | 1.05 | 5287.2 |  | 35062 | 20.7 | 0.8869043 | 112.47 | 0.619289 | 282 | 1200000 | 320.645 | 165 | 3 | 0.843 | 1.13 | 5426.6 |  | 35986 | 20.7 | 0.9079834 | 112.47 | 0.685882 | 282 | 1204500 | 320.645 | 160 | 3 | 0.837 | 0.87 | 5449.4 |  | 36137 | 20.7 | 0.9213225 | 224.892 | 0.607038 | 282 | 1227400 | 320.645 | 154.98 | 3 | 0.83 | 1.25 | 5552.3 |  | 36820 | 20.7 | 0.9439439 | 281.103 | 0.657314 | 282 | 1246600 | 319.316 | 150.01 | 3 | 0.824 | 0.85 | 5638.4 |  | 37391 | 19.347 | 0.9590706 | 790.152 | 0.522454
283 | 1166400 | 50.748 | 170.01 | 3 | 0.848 | 1 | 5276 |  | 34988 | 20.803 | 0.8869803 | 112.87 | 0.618451 | 283 | 1199600 | 320.748 | 165 | 3 | 0.843 | 1.08 | 5426.2 |  | 35984 | 20.803 | 0.906924 | 112.87 | 0.685176 | 283 | 1205200 | 320.748 | 160 | 3 | 0.837 | 0.97 | 5453.3 |  | 36163 | 20.803 | 0.9215521 | 225.692 | 0.606245 | 283 | 1226600 | 320.748 | 154.98 | 3 | 0.83 | 1.26 | 5550.3 |  | 36807 | 20.803 | 0.9440209 | 282.104 | 0.656597 | 283 | 1245600 | 319.407 | 150.01 | 3 | 0.824 | 0.89 | 5635.8 |  | 37374 | 19.439 | 0.9581474 | 792.964 | 0.521596
284 | 1166900 | 50.851 | 170.01 | 3 | 0.848 | 0.99 | 5277.3 |  | 34996 | 20.907 | 0.8862203 | 113.27 | 0.617616 | 284 | 1199900 | 320.851 | 165 | 3 | 0.843 | 1.05 | 5429 |  | 36002 | 20.907 | 0.9063186 | 113.27 | 0.684471 | 284 | 1203800 | 320.851 | 160 | 3 | 0.837 | 0.84 | 5446.7 |  | 36119 | 20.907 | 0.9209398 | 226.492 | 0.605455 | 284 | 1225900 | 320.851 | 154.98 | 3 | 0.829 | 1.25 | 5546.5 |  | 36781 | 20.907 | 0.9436359 | 283.104 | 0.65588 | 284 | 1246600 | 319.498 | 150.01 | 3 | 0.824 | 0.88 | 5639.1 |  | 37395 | 19.531 | 0.9576858 | 795.776 | 0.520741
285 | 1167000 | 50.954 | 170.01 | 3 | 0.848 | 0.94 | 5277.4 |  | 34997 | 21.011 | 0.8851562 | 113.67 | 0.616782 | 285 | 1198500 | 320.954 | 165 | 3 | 0.843 | 1.1 | 5422.1 |  | 35956 | 21.011 | 0.9063942 | 113.67 | 0.683768 | 285 | 1204100 | 320.954 | 160 | 3 | 0.837 | 0.88 | 5448.2 |  | 36130 | 21.011 | 0.9207868 | 227.293 | 0.604666 | 285 | 1226000 | 320.954 | 154.98 | 3 | 0.829 | 1.23 | 5547.7 |  | 36789 | 21.011 | 0.9434819 | 284.104 | 0.655165 | 285 | 1245400 | 319.59 | 150.01 | 3 | 0.824 | 0.94 | 5633.9 |  | 37361 | 19.623 | 0.9573011 | 798.588 | 0.519888
286 | 1166000 | 51.058 | 170.01 | 3 | 0.848 | 0.93 | 5272.4 |  | 34964 | 21.115 | 0.8856882 | 114.07 | 0.61595 | 286 | 1197700 | 321.058 | 165 | 3 | 0.843 | 1.06 | 5418.1 |  | 35930 | 21.115 | 0.9062429 | 114.07 | 0.683066 | 286 | 1203300 | 321.058 | 160 | 3 | 0.837 | 0.8 | 5443.1 |  | 36096 | 21.115 | 0.9190265 | 228.093 | 0.603878 | 286 | 1225500 | 321.058 | 154.97 | 3 | 0.829 | 1.21 | 5544.6 |  | 36769 | 21.115 | 0.9433279 | 285.104 | 0.654452 | 286 | 1244800 | 319.682 | 150.01 | 3 | 0.824 | 0.81 | 5632 |  | 37349 | 19.715 | 0.9580705 | 801.399 | 0.519037
287 | 1164600 | 51.162 | 170.01 | 3 | 0.848 | 0.98 | 5267.1 |  | 34928 | 21.22 | 0.8842441 | 114.47 | 0.615119 | 287 | 1197800 | 321.162 | 165 | 3 | 0.843 | 1.04 | 5417.2 |  | 35924 | 21.22 | 0.9055619 | 114.47 | 0.682366 | 287 | 1203100 | 321.162 | 160 | 3 | 0.837 | 0.94 | 5444 |  | 36101 | 21.22 | 0.9210929 | 228.893 | 0.603093 | 287 | 1225300 | 321.162 | 154.97 | 3 | 0.829 | 1.19 | 5544 |  | 36765 | 21.22 | 0.9434049 | 286.104 | 0.653739 | 287 | 1244300 | 319.774 | 150.01 | 3 | 0.824 | 0.87 | 5628 |  | 37322 | 19.808 | 0.9579935 | 804.211 | 0.518188
288 | 1165300 | 51.266 | 170.01 | 3 | 0.848 | 0.98 | 5269.1 |  | 34942 | 21.325 | 0.8842441 | 114.87 | 0.61429 | 288 | 1197600 | 321.266 | 165 | 3 | 0.843 | 1.07 | 5416.5 |  | 35919 | 21.325 | 0.9053348 | 114.87 | 0.681666 | 288 | 1200800 | 321.266 | 160 | 3 | 0.837 | 0.73 | 5431.4 |  | 36018 | 21.325 | 0.9204806 | 229.693 | 0.602309 | 288 | 1225100 | 321.266 | 154.97 | 3 | 0.829 | 1.16 | 5542.3 |  | 36754 | 21.325 | 0.9428659 | 287.105 | 0.653029 | 288 | 1245300 | 319.866 | 150.01 | 3 | 0.824 | 0.87 | 5634.7 |  | 37366 | 19.9 | 0.9573011 | 807.023 | 0.517341
289 | 1163400 | 51.371 | 170.01 | 3 | 0.848 | 1.1 | 5261.1 |  | 34888 | 21.43 | 0.883028 | 115.27 | 0.613463 | 289 | 1196700 | 321.371 | 165 | 3 | 0.843 | 1.13 | 5414.4 |  | 35905 | 21.43 | 0.9045025 | 115.27 | 0.680968 | 289 | 1203500 | 321.371 | 160 | 3 | 0.837 | 0.76 | 5443 |  | 36095 | 21.43 | 0.9207102 | 230.493 | 0.601527 | 289 | 1225200 | 321.371 | 154.97 | 3 | 0.829 | 1.16 | 5541.7 |  | 36750 | 21.43 | 0.9428659 | 288.105 | 0.65232 | 289 | 1245200 | 319.959 | 150.01 | 3 | 0.824 | 0.87 | 5631.8 |  | 37347 | 19.993 | 0.9572242 | 809.835 | 0.516497
290 | 1163400 | 51.476 | 170.01 | 3 | 0.848 | 1.04 | 5261.2 |  | 34889 | 21.535 | 0.8838641 | 115.67 | 0.612638 | 290 | 1196400 | 321.476 | 165 | 3 | 0.843 | 1.17 | 5412.7 |  | 35894 | 21.535 | 0.9045025 | 115.67 | 0.680272 | 290 | 1202700 | 321.476 | 160 | 3 | 0.837 | 0.89 | 5442 |  | 36088 | 21.535 | 0.9184142 | 231.293 | 0.600747 | 290 | 1224500 | 321.476 | 154.97 | 3 | 0.829 | 1.14 | 5538.8 |  | 36731 | 21.535 | 0.9427889 | 289.105 | 0.651612 | 290 | 1244300 | 320.051 | 150.01 | 3 | 0.824 | 0.94 | 5628.6 |  | 37326 | 20.086 | 0.9568395 | 812.646 | 0.515655
291 | 1161800 | 51.581 | 170.01 | 3 | 0.848 | 1.14 | 5255.2 |  | 34849 | 21.641 | 0.8831801 | 116.07 | 0.611814 | 291 | 1195300 | 321.581 | 165 | 3 | 0.843 | 1.15 | 5405.5 |  | 35846 | 21.641 | 0.9043511 | 116.07 | 0.679576 | 291 | 1203000 | 321.581 | 160 | 3 | 0.837 | 0.73 | 5440.5 |  | 36078 | 21.641 | 0.9194092 | 232.094 | 0.599968 | 291 | 1224500 | 321.581 | 154.97 | 3 | 0.829 | 1.14 | 5537.9 |  | 36724 | 21.641 | 0.9423269 | 290.105 | 0.650905 | 291 | 1244200 | 320.144 | 150.01 | 3 | 0.824 | 0.83 | 5629 |  | 37329 | 20.179 | 0.9564548 | 815.458 | 0.514815
292 | 1162900 | 51.686 | 170.01 | 3 | 0.848 | 1.06 | 5259.3 |  | 34877 | 21.746 | 0.882192 | 116.47 | 0.610992 | 292 | 1195300 | 321.686 | 165 | 3 | 0.843 | 1.12 | 5407.2 |  | 35857 | 21.746 | 0.9034431 | 116.47 | 0.678882 | 292 | 1200000 | 321.686 | 160.01 | 3 | 0.837 | 0.69 | 5429.2 |  | 36004 | 21.746 | 0.9189499 | 232.894 | 0.599191 | 292 | 1224400 | 321.686 | 154.97 | 3 | 0.83 | 1.13 | 5537.6 |  | 36723 | 21.746 | 0.9422499 | 291.105 | 0.6502 | 292 | 1243700 | 320.237 | 150.02 | 3 | 0.824 | 0.84 | 5625.5 |  | 37305 | 20.273 | 0.9566856 | 818.27 | 0.513978
293 | 1162000 | 51.792 | 170.01 | 3 | 0.848 | 1.05 | 5257.1 |  | 34862 | 21.853 | 0.881736 | 116.87 | 0.610172 | 293 | 1195100 | 321.792 | 165 | 3 | 0.843 | 1.12 | 5407.3 |  | 35858 | 21.853 | 0.903216 | 116.87 | 0.678189 | 293 | 1201300 | 321.792 | 160.01 | 3 | 0.837 | 0.68 | 5432.5 |  | 36025 | 21.853 | 0.9195622 | 233.694 | 0.598416 | 293 | 1223800 | 321.792 | 154.98 | 3 | 0.83 | 1.14 | 5535 |  | 36705 | 21.853 | 0.9418649 | 292.105 | 0.649497 | 293 | 1243200 | 320.33 | 150.02 | 3 | 0.824 | 0.87 | 5624.6 |  | 37300 | 20.366 | 0.9572242 | 821.082 | 0.513142
294 | 1160700 | 51.897 | 170.01 | 3 | 0.848 | 1.16 | 5249.7 |  | 34813 | 21.959 | 0.881964 | 117.271 | 0.609353 | 294 | 1193900 | 321.897 | 165 | 3 | 0.843 | 1.2 | 5403 |  | 35830 | 21.959 | 0.9032917 | 117.271 | 0.677497 | 294 | 1200700 | 321.897 | 160.01 | 3 | 0.837 | 0.87 | 5430.6 |  | 36013 | 21.959 | 0.9185673 | 234.494 | 0.597643 | 294 | 1223700 | 321.897 | 154.98 | 3 | 0.829 | 1.13 | 5534.4 |  | 36701 | 21.959 | 0.9417879 | 293.106 | 0.648795 | 294 | 1243500 | 320.424 | 150.02 | 3 | 0.824 | 0.83 | 5625.2 |  | 37303 | 20.46 | 0.9565318 | 823.893 | 0.512309
295 | 1160100 | 52.004 | 170.01 | 3 | 0.848 | 1.09 | 5248.8 |  | 34807 | 22.066 | 0.88166 | 117.671 | 0.608536 | 295 | 1193600 | 322.004 | 165.01 | 3 | 0.843 | 1.12 | 5398.8 |  | 35802 | 22.066 | 0.9031404 | 117.671 | 0.676807 | 295 | 1201500 | 322.004 | 160.01 | 3 | 0.837 | 0.7 | 5433.8 |  | 36034 | 22.066 | 0.9173427 | 235.294 | 0.596871 | 295 | 1223200 | 322.004 | 154.98 | 3 | 0.829 | 1.13 | 5532.8 |  | 36690 | 22.066 | 0.9418649 | 294.106 | 0.648094 | 295 | 1244200 | 320.517 | 150.02 | 3 | 0.824 | 0.94 | 5627.7 |  | 37320 | 20.554 | 0.9567626 | 826.705 | 0.511478
296 | 1160400 | 52.11 | 170.01 | 3 | 0.848 | 1.06 | 5249.1 |  | 34809 | 22.173 | 0.8806719 | 118.071 | 0.607721 | 296 | 1193700 | 322.11 | 165.01 | 3 | 0.843 | 1.12 | 5400.1 |  | 35811 | 22.173 | 0.9030647 | 118.071 | 0.676118 | 296 | 1200200 | 322.11 | 160.01 | 3 | 0.837 | 0.75 | 5427.9 |  | 35995 | 22.173 | 0.9167304 | 236.094 | 0.596101 | 296 | 1223100 | 322.11 | 154.98 | 3 | 0.829 | 1.13 | 5531.8 |  | 36684 | 22.173 | 0.9417879 | 295.106 | 0.647395 | 296 | 1243300 | 320.611 | 150.02 | 3 | 0.824 | 0.88 | 5625.2 |  | 37303 | 20.648 | 0.9557624 | 829.517 | 0.510649
297 | 1160000 | 52.217 | 170.01 | 3 | 0.848 | 1.04 | 5245.5 |  | 34786 | 22.28 | 0.8801398 | 118.471 | 0.606908 | 297 | 1193500 | 322.217 | 165.01 | 3 | 0.843 | 1.11 | 5398.7 |  | 35802 | 22.28 | 0.9017026 | 118.471 | 0.67543 | 297 | 1198600 | 322.217 | 160.01 | 3 | 0.837 | 0.71 | 5422.7 |  | 35960 | 22.28 | 0.9181081 | 236.894 | 0.595332 | 297 | 1223200 | 322.217 | 154.98 | 3 | 0.829 | 1.14 | 5532.5 |  | 36688 | 22.28 | 0.9409409 | 296.106 | 0.646697 | 297 | 1243600 | 320.705 | 150.02 | 3 | 0.824 | 0.84 | 5625.1 |  | 37303 | 20.743 | 0.9559163 | 832.329 | 0.509822
298 | 1158700 | 52.324 | 170.01 | 3 | 0.848 | 1 | 5241.4 |  | 34758 | 22.387 | 0.8796838 | 118.871 | 0.606096 | 298 | 1193400 | 322.324 | 165.01 | 3 | 0.843 | 1.17 | 5398.6 |  | 35800 | 22.387 | 0.9016269 | 118.871 | 0.674743 | 298 | 1197800 | 322.324 | 160.01 | 3 | 0.837 | 0.72 | 5418.8 |  | 35934 | 22.387 | 0.9184907 | 237.695 | 0.594566 | 298 | 1223100 | 322.324 | 154.98 | 3 | 0.829 | 1.14 | 5533.1 |  | 36693 | 22.387 | 0.9409409 | 297.106 | 0.646 | 298 | 1242300 | 320.799 | 150.02 | 3 | 0.824 | 0.95 | 5620.6 |  | 37273 | 20.837 | 0.9561471 | 835.14 | 0.508997
299 | 1158000 | 52.431 | 170.01 | 3 | 0.848 | 0.99 | 5237.1 |  | 34730 | 22.495 | 0.8793038 | 119.271 | 0.605285 | 299 | 1191600 | 322.431 | 165.01 | 3 | 0.843 | 1.13 | 5388.9 |  | 35736 | 22.495 | 0.9014756 | 119.271 | 0.674058 | 299 | 1199600 | 322.431 | 160.01 | 3 | 0.837 | 0.78 | 5427.3 |  | 35991 | 22.495 | 0.9165774 | 238.495 | 0.593801 | 299 | 1222000 | 322.431 | 154.98 | 3 | 0.829 | 1.15 | 5527 |  | 36652 | 22.495 | 0.9408639 | 298.107 | 0.645305 | 299 | 1242500 | 320.894 | 150.02 | 3 | 0.824 | 0.88 | 5622.6 |  | 37286 | 20.932 | 0.9559163 | 837.952 | 0.508175
300 | 1157400 | 52.538 | 170.01 | 3 | 0.848 | 0.96 | 5233.3 |  | 34704 | 22.603 | 0.8783917 | 119.671 | 0.604477 | 300 | 1191500 | 322.538 | 165.01 | 3 | 0.843 | 1.07 | 5388.8 |  | 35736 | 22.603 | 0.9011729 | 119.671 | 0.673373 | 300 | 1200100 | 322.538 | 160.01 | 3 | 0.837 | 0.75 | 5428.6 |  | 35999 | 22.603 | 0.915659 | 239.295 | 0.593037 | 300 | 1222000 | 322.538 | 154.98 | 3 | 0.829 | 1.16 | 5527.5 |  | 36655 | 22.603 | 0.9404789 | 299.107 | 0.644611 | 300 | 1242800 | 320.988 | 150.02 | 3 | 0.824 | 0.84 | 5620.9 |  | 37274 | 21.027 | 0.9557624 | 840.764 | 0.507355
301 | 1156900 | 52.646 | 170.01 | 3 | 0.848 | 1.02 | 5232.6 |  | 34700 | 22.711 | 0.8782397 | 120.071 | 0.60367 | 301 | 1191300 | 322.646 | 165.01 | 3 | 0.843 | 1.05 | 5388 |  | 35730 | 22.711 | 0.8999622 | 120.071 | 0.67269 | 301 | 1197600 | 322.646 | 160.01 | 3 | 0.837 | 0.95 | 5419.3 |  | 35938 | 22.711 | 0.9171897 | 240.095 | 0.592276 | 301 | 1221900 | 322.646 | 154.98 | 3 | 0.829 | 1.18 | 5527.8 |  | 36658 | 22.711 | 0.9403249 | 300.107 | 0.643918 | 301 | 1242500 | 321.083 | 150.02 | 3 | 0.824 | 0.94 | 5619.5 |  | 37266 | 21.122 | 0.9551469 | 843.576 | 0.506536
302 | 1155700 | 52.754 | 170.01 | 3 | 0.848 | 0.97 | 5226.3 |  | 34658 | 22.82 | 0.8777837 | 120.471 | 0.602864 | 302 | 1190900 | 322.754 | 165.01 | 3 | 0.843 | 1.05 | 5386.9 |  | 35723 | 22.82 | 0.9002649 | 120.471 | 0.672008 | 302 | 1196400 | 322.754 | 160.01 | 3 | 0.837 | 0.86 | 5411.3 |  | 35885 | 22.82 | 0.9161182 | 240.895 | 0.591515 | 302 | 1221400 | 322.754 | 154.98 | 3 | 0.829 | 1.2 | 5524.4 |  | 36635 | 22.82 | 0.9400939 | 301.107 | 0.643227 | 302 | 1242300 | 321.178 | 150.01 | 3 | 0.824 | 0.89 | 5621.5 |  | 37279 | 21.218 | 0.9555316 | 846.387 | 0.50572
303 | 1155500 | 52.862 | 170.01 | 3 | 0.848 | 0.89 | 5225.7 |  | 34654 | 22.929 | 0.8766436 | 120.871 | 0.60206 | 303 | 1189300 | 322.862 | 165.01 | 3 | 0.843 | 1.11 | 5380.2 |  | 35679 | 22.929 | 0.8993568 | 120.871 | 0.671328 | 303 | 1198400 | 322.862 | 160.01 | 3 | 0.837 | 0.82 | 5421.3 |  | 35951 | 22.929 | 0.9166539 | 241.695 | 0.590757 | 303 | 1221200 | 322.862 | 154.98 | 3 | 0.829 | 1.23 | 5525.1 |  | 36639 | 22.929 | 0.9399399 | 302.107 | 0.642538 | 303 | 1241500 | 321.273 | 150.01 | 3 | 0.824 | 0.79 | 5616.8 |  | 37247 | 21.313 | 0.9551469 | 849.199 | 0.504906
304 | 1154900 | 52.971 | 170.01 | 3 | 0.848 | 0.93 | 5223.2 |  | 34637 | 23.038 | 0.8768716 | 121.271 | 0.601258 | 304 | 1189700 | 322.971 | 165.01 | 3 | 0.843 | 1.05 | 5381.3 |  | 35686 | 23.038 | 0.9001892 | 121.271 | 0.670648 | 304 | 1197000 | 322.971 | 160.01 | 3 | 0.837 | 1.01 | 5416.1 |  | 35917 | 23.038 | 0.9157355 | 242.495 | 0.59 | 304 | 1220900 | 322.971 | 154.98 | 3 | 0.829 | 1.26 | 5524.2 |  | 36634 | 23.038 | 0.9401709 | 303.108 | 0.641849 | 304 | 1242000 | 321.369 | 150.01 | 3 | 0.824 | 0.92 | 5618.4 |  | 37258 | 21.409 | 0.9549161 | 852.011 | 0.504094
305 | 1153400 | 53.08 | 170.01 | 3 | 0.848 | 1.01 | 5217.9 |  | 34602 | 23.147 | 0.8752755 | 121.671 | 0.600458 | 305 | 1188500 | 323.08 | 165.01 | 3 | 0.843 | 1.08 | 5375.8 |  | 35650 | 23.147 | 0.8986757 | 121.671 | 0.66997 | 305 | 1197700 | 323.08 | 160.01 | 3 | 0.837 | 0.8 | 5418.6 |  | 35933 | 23.147 | 0.9164243 | 243.296 | 0.589245 | 305 | 1220700 | 323.08 | 154.98 | 3 | 0.83 | 1.27 | 5523.4 |  | 36628 | 23.147 | 0.9397859 | 304.108 | 0.641162 | 305 | 1241500 | 321.464 | 150.01 | 3 | 0.824 | 0.91 | 5617.6 |  | 37253 | 21.505 | 0.9553008 | 854.823 | 0.503284
306 | 1153700 | 53.189 | 170.01 | 3 | 0.848 | 1.05 | 5220.7 |  | 34621 | 23.257 | 0.8753515 | 122.071 | 0.599659 | 306 | 1189600 | 323.189 | 165.01 | 3 | 0.843 | 1.13 | 5381.7 |  | 35688 | 23.257 | 0.8985244 | 122.071 | 0.669293 | 306 | 1196500 | 323.189 | 160 | 3 | 0.837 | 0.96 | 5413 |  | 35896 | 23.257 | 0.9151998 | 244.096 | 0.588491 | 306 | 1221000 | 323.189 | 154.98 | 3 | 0.83 | 1.25 | 5524.6 |  | 36636 | 23.257 | 0.9397859 | 305.108 | 0.640476 | 306 | 1241200 | 321.56 | 150.01 | 3 | 0.824 | 0.82 | 5615 |  | 37235 | 21.601 | 0.9546853 | 857.634 | 0.502476
307 | 1151600 | 53.298 | 170.01 | 3 | 0.848 | 1.04 | 5209.4 |  | 34546 | 23.367 | 0.8748955 | 122.471 | 0.598861 | 307 | 1187600 | 323.298 | 165.01 | 3 | 0.843 | 1.22 | 5371.8 |  | 35623 | 23.367 | 0.8983731 | 122.471 | 0.668618 | 307 | 1197400 | 323.298 | 160 | 3 | 0.837 | 0.9 | 5415.9 |  | 35915 | 23.367 | 0.9151232 | 244.896 | 0.587739 | 307 | 1220500 | 323.298 | 154.98 | 3 | 0.83 | 1.23 | 5521.1 |  | 36613 | 23.367 | 0.9391699 | 306.108 | 0.639792 | 307 | 1241700 | 321.656 | 150.01 | 3 | 0.824 | 0.88 | 5615.7 |  | 37240 | 21.698 | 0.9547623 | 860.446 | 0.501671
308 | 1151700 | 53.408 | 170.01 | 3 | 0.848 | 1.08 | 5210.6 |  | 34554 | 23.477 | 0.8747435 | 122.871 | 0.598066 | 308 | 1187400 | 323.408 | 165.01 | 3 | 0.843 | 1.18 | 5373.2 |  | 35632 | 23.477 | 0.8980704 | 122.871 | 0.667943 | 308 | 1195800 | 323.408 | 160.01 | 3 | 0.837 | 0.88 | 5407.8 |  | 35862 | 23.477 | 0.9138221 | 245.696 | 0.586989 | 308 | 1220500 | 323.408 | 154.98 | 3 | 0.83 | 1.19 | 5520.5 |  | 36609 | 23.477 | 0.9390929 | 307.108 | 0.639109 | 308 | 1240900 | 321.752 | 150.01 | 3 | 0.824 | 0.94 | 5615.1 |  | 37236 | 21.795 | 0.9543007 | 863.258 | 0.500867
309 | 1151100 | 53.518 | 170.01 | 3 | 0.848 | 1.17 | 5208.7 |  | 34541 | 23.588 | 0.8750475 | 123.272 | 0.597271 | 309 | 1187200 | 323.518 | 165.01 | 3 | 0.843 | 1.17 | 5372.1 |  | 35625 | 23.588 | 0.897692 | 123.272 | 0.66727 | 309 | 1195700 | 323.518 | 160.01 | 3 | 0.837 | 0.74 | 5407.6 |  | 35860 | 23.588 | 0.9140517 | 246.496 | 0.58624 | 309 | 1219700 | 323.518 | 154.98 | 3 | 0.83 | 1.14 | 5516 |  | 36579 | 23.588 | 0.9384769 | 308.109 | 0.638427 | 309 | 1241000 | 321.849 | 150.01 | 3 | 0.824 | 0.86 | 5615.7 |  | 37240 | 21.891 | 0.9546084 | 866.07 | 0.500065
310 | 1150900 | 53.628 | 170.01 | 3 | 0.848 | 1.03 | 5208.5 |  | 34540 | 23.699 | 0.8736794 | 123.672 | 0.596479 | 310 | 1186800 | 323.628 | 165.01 | 3 | 0.843 | 1.21 | 5370.9 |  | 35617 | 23.699 | 0.897465 | 123.672 | 0.666597 | 310 | 1194000 | 323.628 | 160.01 | 3 | 0.837 | 0.71 | 5402 |  | 35823 | 23.699 | 0.9137456 | 247.296 | 0.585493 | 310 | 1219600 | 323.628 | 154.98 | 3 | 0.83 | 1.14 | 5515.6 |  | 36576 | 23.699 | 0.9383999 | 309.109 | 0.637747 | 310 | 1240400 | 321.946 | 150.01 | 3 | 0.824 | 0.81 | 5611 |  | 37209 | 21.989 | 0.9538391 | 868.881 | 0.499265
311 | 1151300 | 53.739 | 170.01 | 3 | 0.848 | 0.93 | 5209.2 |  | 34544 | 23.81 | 0.8730714 | 124.072 | 0.595688 | 311 | 1186300 | 323.739 | 165.01 | 3 | 0.843 | 1.15 | 5367.2 |  | 35592 | 23.81 | 0.896784 | 124.072 | 0.665926 | 311 | 1194300 | 323.739 | 160.01 | 3 | 0.837 | 0.76 | 5402.6 |  | 35827 | 23.81 | 0.913516 | 248.097 | 0.584748 | 311 | 1218800 | 323.739 | 154.98 | 3 | 0.829 | 1.16 | 5513.1 |  | 36560 | 23.81 | 0.9380919 | 310.109 | 0.637068 | 311 | 1240800 | 322.042 | 150.01 | 3 | 0.824 | 0.9 | 5612.8 |  | 37221 | 22.086 | 0.9537621 | 871.693 | 0.498468
312 | 1149500 | 53.85 | 170.01 | 3 | 0.848 | 0.97 | 5198.6 |  | 34474 | 23.921 | 0.8727673 | 124.472 | 0.594898 | 312 | 1186000 | 323.85 | 165.02 | 3 | 0.843 | 1.04 | 5364.1 |  | 35572 | 23.921 | 0.8963299 | 124.472 | 0.665256 | 312 | 1193900 | 323.85 | 160.01 | 3 | 0.837 | 0.89 | 5401 |  | 35817 | 23.921 | 0.9133629 | 248.897 | 0.584004 | 312 | 1218700 | 323.85 | 154.98 | 3 | 0.829 | 1.21 | 5513.7 |  | 36564 | 23.921 | 0.9381689 | 311.109 | 0.63639 | 312 | 1239800 | 322.14 | 150.01 | 3 | 0.824 | 0.92 | 5610.3 |  | 37204 | 22.183 | 0.9538391 | 874.505 | 0.497672
313 | 1148700 | 53.961 | 170.01 | 3 | 0.848 | 0.98 | 5195.7 |  | 34455 | 24.033 | 0.8723113 | 124.872 | 0.594111 | 313 | 1185100 | 323.961 | 165.02 | 3 | 0.843 | 1.05 | 5360.1 |  | 35545 | 24.033 | 0.8959516 | 124.872 | 0.664588 | 313 | 1193600 | 323.961 | 160.01 | 3 | 0.837 | 1 | 5400.7 |  | 35815 | 24.033 | 0.9131333 | 249.697 | 0.583261 | 313 | 1218300 | 323.961 | 154.98 | 3 | 0.83 | 1.26 | 5512.4 |  | 36555 | 24.033 | 0.9378609 | 312.109 | 0.635713 | 313 | 1239700 | 322.237 | 150.02 | 3 | 0.824 | 0.84 | 5610.1 |  | 37203 | 22.281 | 0.9538391 | 877.317 | 0.496879
314 | 1148300 | 54.072 | 170.01 | 3 | 0.848 | 0.97 | 5196.4 |  | 34459 | 24.145 | 0.8723113 | 125.272 | 0.593324 | 314 | 1184500 | 324.072 | 165.02 | 3 | 0.843 | 1.17 | 5359.5 |  | 35541 | 24.145 | 0.8956489 | 125.272 | 0.66392 | 314 | 1193400 | 324.072 | 160.01 | 3 | 0.837 | 0.95 | 5399 |  | 35804 | 24.145 | 0.9129803 | 250.497 | 0.582521 | 314 | 1218400 | 324.072 | 154.98 | 3 | 0.83 | 1.27 | 5513 |  | 36559 | 24.145 | 0.9376299 | 313.109 | 0.635038 | 314 | 1239800 | 322.334 | 150.02 | 3 | 0.824 | 0.81 | 5608.9 |  | 37195 | 22.379 | 0.9529158 | 880.128 | 0.496087
315 | 1147700 | 54.184 | 170.01 | 3 | 0.848 | 1.08 | 5193.8 |  | 34442 | 24.257 | 0.8716273 | 125.672 | 0.592539 | 315 | 1184000 | 324.184 | 165.02 | 3 | 0.843 | 1.2 | 5357 |  | 35525 | 24.257 | 0.8956489 | 125.672 | 0.663254 | 315 | 1193100 | 324.184 | 160.01 | 3 | 0.837 | 0.79 | 5396.1 |  | 35784 | 24.257 | 0.9124445 | 251.297 | 0.581781 | 315 | 1218000 | 324.184 | 154.98 | 3 | 0.83 | 1.21 | 5510.8 |  | 36544 | 24.257 | 0.9369369 | 314.11 | 0.634364 | 315 | 1239800 | 322.432 | 150.02 | 3 | 0.824 | 0.89 | 5608.5 |  | 37192 | 22.477 | 0.9533005 | 882.94 | 0.495297
316 | 1147700 | 54.296 | 170 | 3 | 0.848 | 1.05 | 5192.9 |  | 34437 | 24.37 | 0.8710952 | 126.072 | 0.591756 | 316 | 1183600 | 324.296 | 165.01 | 3 | 0.843 | 1.23 | 5353 |  | 35498 | 24.37 | 0.8952705 | 126.072 | 0.662589 | 316 | 1192900 | 324.296 | 160.01 | 3 | 0.837 | 0.69 | 5396.9 |  | 35790 | 24.37 | 0.9119088 | 252.097 | 0.581044 | 316 | 1217700 | 324.296 | 154.98 | 3 | 0.83 | 1.16 | 5508.5 |  | 36529 | 24.37 | 0.9368599 | 315.11 | 0.633692 | 316 | 1238600 | 322.53 | 150.02 | 3 | 0.824 | 0.85 | 5604.5 |  | 37166 | 22.575 | 0.9534544 | 885.752 | 0.49451
317 | 1146800 | 54.408 | 170 | 3 | 0.848 | 1.01 | 5189 |  | 34410 | 24.483 | 0.8702592 | 126.472 | 0.590975 | 317 | 1183600 | 324.408 | 165.01 | 3 | 0.843 | 1.11 | 5355.6 |  | 35516 | 24.483 | 0.8939841 | 126.472 | 0.661925 | 317 | 1192200 | 324.408 | 160.01 | 3 | 0.837 | 0.92 | 5392.2 |  | 35758 | 24.483 | 0.9115261 | 252.897 | 0.580307 | 317 | 1216800 | 324.408 | 154.98 | 3 | 0.829 | 1.16 | 5504.1 |  | 36500 | 24.483 | 0.9367829 | 316.11 | 0.63302 | 317 | 1239100 | 322.628 | 150.02 | 3 | 0.824 | 0.85 | 5606.5 |  | 37180 | 22.674 | 0.9535313 | 888.564 | 0.493724
318 | 1146100 | 54.521 | 170 | 3 | 0.848 | 0.89 | 5184.5 |  | 34381 | 24.596 | 0.8697271 | 126.872 | 0.590195 | 318 | 1183100 | 324.521 | 165.02 | 3 | 0.843 | 1.11 | 5352.4 |  | 35494 | 24.596 | 0.8938328 | 126.872 | 0.661262 | 318 | 1191500 | 324.521 | 160.01 | 3 | 0.837 | 0.91 | 5391.2 |  | 35751 | 24.596 | 0.9114496 | 253.698 | 0.579573 | 318 | 1216700 | 324.521 | 154.98 | 3 | 0.829 | 1.22 | 5504.4 |  | 36502 | 24.596 | 0.9364749 | 317.11 | 0.63235 | 318 | 1239300 | 322.726 | 150.02 | 3 | 0.824 | 0.8 | 5606.9 |  | 37182 | 22.773 | 0.9530697 | 891.375 | 0.49294
319 | 1145000 | 54.634 | 170 | 3 | 0.848 | 1 | 5178.7 |  | 34342 | 24.709 | 0.8693471 | 127.272 | 0.589416 | 319 | 1181400 | 324.634 | 165.02 | 3 | 0.843 | 1.07 | 5344.3 |  | 35441 | 24.709 | 0.8942868 | 127.272 | 0.6606 | 319 | 1191000 | 324.634 | 160.01 | 3 | 0.837 | 0.78 | 5388.5 |  | 35734 | 24.709 | 0.9109904 | 254.498 | 0.57884 | 319 | 1216600 | 324.634 | 154.98 | 3 | 0.83 | 1.27 | 5504.2 |  | 36501 | 24.709 | 0.9364749 | 318.11 | 0.631681 | 319 | 1239400 | 322.825 | 150.02 | 3 | 0.824 | 0.84 | 5605.7 |  | 37174 | 22.871 | 0.952762 | 894.187 | 0.492158
320 | 1144300 | 54.747 | 170 | 3 | 0.848 | 1.08 | 5177.8 |  | 34336 | 24.823 | 0.8698792 | 127.672 | 0.588639 | 320 | 1181200 | 324.747 | 165.02 | 3 | 0.843 | 1.19 | 5343.9 |  | 35438 | 24.823 | 0.8936058 | 127.672 | 0.65994 | 320 | 1190900 | 324.747 | 160.01 | 3 | 0.837 | 0.88 | 5387.7 |  | 35729 | 24.823 | 0.9116026 | 255.298 | 0.578108 | 320 | 1216200 | 324.747 | 154.98 | 3 | 0.83 | 1.24 | 5502.7 |  | 36491 | 24.823 | 0.9357819 | 319.111 | 0.631014 | 320 | 1238800 | 322.924 | 150.02 | 3 | 0.824 | 0.91 | 5605.2 |  | 37171 | 22.971 | 0.9526081 | 896.999 | 0.491379
321 | 1143800 | 54.86 | 170 | 3 | 0.848 | 1.03 | 5175.6 |  | 34322 | 24.937 | 0.8685111 | 128.072 | 0.587863 | 321 | 1181800 | 324.86 | 165.02 | 3 | 0.843 | 1.17 | 5347.6 |  | 35463 | 24.937 | 0.8937571 | 128.072 | 0.65928 | 321 | 1190300 | 324.86 | 160.01 | 3 | 0.837 | 0.87 | 5383.5 |  | 35700 | 24.937 | 0.9101485 | 256.098 | 0.577378 | 321 | 1216200 | 324.86 | 154.98 | 3 | 0.83 | 1.17 | 5500.8 |  | 36478 | 24.937 | 0.9355509 | 320.111 | 0.630348 | 321 | 1238400 | 323.022 | 150.02 | 3 | 0.824 | 0.89 | 5604 |  | 37163 | 23.07 | 0.9522234 | 899.811 | 0.490601
322 | 1144500 | 54.974 | 170 | 3 | 0.848 | 0.92 | 5175.9 |  | 34324 | 25.051 | 0.868055 | 128.472 | 0.587089 | 322 | 1180900 | 324.974 | 165.02 | 3 | 0.843 | 1.09 | 5343.2 |  | 35433 | 25.051 | 0.8927734 | 128.472 | 0.658622 | 322 | 1191100 | 324.974 | 160.01 | 3 | 0.837 | 0.81 | 5387.1 |  | 35724 | 25.051 | 0.9099954 | 256.898 | 0.57665 | 322 | 1215300 | 324.974 | 154.98 | 3 | 0.829 | 1.16 | 5496.4 |  | 36449 | 25.051 | 0.9358589 | 321.111 | 0.629683 | 322 | 1238200 | 323.122 | 150.02 | 3 | 0.824 | 0.83 | 5602 |  | 37149 | 23.17 | 0.9522234 | 902.622 | 0.489825
323 | 1142700 | 55.088 | 170 | 3 | 0.848 | 0.93 | 5166.6 |  | 34262 | 25.166 | 0.8685111 | 128.873 | 0.586317 | 323 | 1181100 | 325.088 | 165.02 | 3 | 0.843 | 1.07 | 5343.5 |  | 35435 | 25.166 | 0.8923193 | 128.873 | 0.657965 | 323 | 1189200 | 325.088 | 160.01 | 3 | 0.837 | 0.82 | 5379.9 |  | 35677 | 25.166 | 0.9103781 | 257.698 | 0.575923 | 323 | 1215000 | 325.088 | 154.98 | 3 | 0.829 | 1.23 | 5495.8 |  | 36445 | 25.166 | 0.9353199 | 322.111 | 0.629019 | 323 | 1237700 | 323.221 | 150.02 | 3 | 0.824 | 0.79 | 5598.1 |  | 37124 | 23.269 | 0.9520695 | 905.434 | 0.489051
324 | 1142100 | 55.202 | 170 | 3 | 0.848 | 1.03 | 5165.7 |  | 34256 | 25.281 | 0.867599 | 129.273 | 0.585546 | 324 | 1179800 | 325.202 | 165.02 | 3 | 0.843 | 1.13 | 5337.6 |  | 35396 | 25.281 | 0.8920166 | 129.273 | 0.657309 | 324 | 1189000 | 325.202 | 160.01 | 3 | 0.837 | 0.84 | 5378 |  | 35664 | 25.281 | 0.9087709 | 258.498 | 0.575197 | 324 | 1215400 | 325.202 | 154.98 | 3 | 0.83 | 1.26 | 5499.3 |  | 36468 | 25.281 | 0.9350119 | 323.111 | 0.628356 | 324 | 1237700 | 323.321 | 150.02 | 3 | 0.824 | 0.83 | 5597.6 |  | 37120 | 23.369 | 0.9512233 | 908.246 | 0.488279
325 | 1142700 | 55.317 | 170 | 3 | 0.848 | 1.1 | 5171.4 |  | 34294 | 25.396 | 0.8664589 | 129.673 | 0.584776 | 325 | 1179200 | 325.317 | 165.02 | 3 | 0.843 | 1.15 | 5335 |  | 35379 | 25.396 | 0.8917896 | 129.673 | 0.656654 | 325 | 1189500 | 325.317 | 160.01 | 3 | 0.837 | 0.67 | 5381.6 |  | 35688 | 25.396 | 0.9091535 | 259.299 | 0.574473 | 325 | 1214700 | 325.317 | 154.99 | 3 | 0.83 | 1.19 | 5495.5 |  | 36443 | 25.396 | 0.9349349 | 324.112 | 0.627695 | 325 | 1237500 | 323.42 | 150.02 | 3 | 0.824 | 0.9 | 5598.1 |  | 37124 | 23.47 | 0.9518387 | 911.058 | 0.487509
326 | 1141500 | 55.432 | 170 | 3 | 0.848 | 0.96 | 5165.3 |  | 34254 | 25.511 | 0.8665349 | 130.073 | 0.584008 | 326 | 1178800 | 325.432 | 165.02 | 3 | 0.843 | 1.11 | 5333.6 |  | 35369 | 25.511 | 0.8908816 | 130.073 | 0.656 | 326 | 1187400 | 325.432 | 160.01 | 3 | 0.837 | 0.93 | 5372.2 |  | 35626 | 25.511 | 0.9082351 | 260.099 | 0.573751 | 326 | 1214300 | 325.432 | 154.99 | 3 | 0.829 | 1.15 | 5492.1 |  | 36420 | 25.511 | 0.9347809 | 325.112 | 0.627035 | 326 | 1236400 | 323.52 | 150.02 | 3 | 0.824 | 0.84 | 5594.5 |  | 37100 | 23.57 | 0.9517618 | 913.869 | 0.48674
327 | 1140000 | 55.547 | 170 | 3 | 0.848 | 0.84 | 5156.2 |  | 34193 | 25.627 | 0.8659269 | 130.473 | 0.583242 | 327 | 1178500 | 325.547 | 165.02 | 3 | 0.843 | 1.03 | 5331.1 |  | 35353 | 25.627 | 0.8908816 | 130.473 | 0.655347 | 327 | 1187900 | 325.547 | 160.01 | 3 | 0.837 | 0.98 | 5374.6 |  | 35642 | 25.627 | 0.9093831 | 260.899 | 0.57303 | 327 | 1214200 | 325.547 | 154.99 | 3 | 0.829 | 1.22 | 5492 |  | 36420 | 25.627 | 0.9347039 | 326.112 | 0.626377 | 327 | 1237200 | 323.621 | 150.02 | 3 | 0.824 | 0.86 | 5597.5 |  | 37120 | 23.671 | 0.9511463 | 916.681 | 0.485974
328 | 1140100 | 55.662 | 170 | 3 | 0.848 | 1.02 | 5156 |  | 34192 | 25.743 | 0.8656229 | 130.873 | 0.582477 | 328 | 1177300 | 325.662 | 165.02 | 3 | 0.843 | 1.07 | 5325.5 |  | 35316 | 25.743 | 0.8904275 | 130.873 | 0.654696 | 328 | 1186700 | 325.662 | 160.01 | 3 | 0.837 | 0.82 | 5367.2 |  | 35593 | 25.743 | 0.908082 | 261.699 | 0.57231 | 328 | 1214000 | 325.662 | 154.99 | 3 | 0.83 | 1.26 | 5493 |  | 36427 | 25.743 | 0.9341649 | 327.112 | 0.625719 | 328 | 1237100 | 323.721 | 150.02 | 3 | 0.824 | 0.79 | 5596.7 |  | 37114 | 23.772 | 0.9513771 | 919.493 | 0.485209
329 | 1139300 | 55.778 | 170 | 3 | 0.848 | 1.08 | 5155.8 |  | 34191 | 25.86 | 0.8645588 | 131.273 | 0.581713 | 329 | 1177300 | 325.778 | 165.02 | 3 | 0.843 | 1.2 | 5327.2 |  | 35327 | 25.86 | 0.8899735 | 131.273 | 0.654045 | 329 | 1188200 | 325.778 | 160.01 | 3 | 0.837 | 0.69 | 5375.8 |  | 35649 | 25.86 | 0.9096893 | 262.499 | 0.571593 | 329 | 1213900 | 325.778 | 154.99 | 3 | 0.83 | 1.17 | 5491.7 |  | 36418 | 25.86 | 0.9340109 | 328.112 | 0.625063 | 329 | 1236300 | 323.822 | 150.02 | 3 | 0.824 | 0.78 | 5592 |  | 37083 | 23.873 | 0.9510694 | 922.305 | 0.484447
330 | 1138900 | 55.894 | 170 | 3 | 0.848 | 0.92 | 5153.6 |  | 34176 | 25.976 | 0.8646348 | 131.673 | 0.580951 | 330 | 1176700 | 325.894 | 165.02 | 3 | 0.843 | 1.13 | 5321.8 |  | 35291 | 25.976 | 0.8896708 | 131.673 | 0.653396 | 330 | 1186500 | 325.894 | 160.01 | 3 | 0.837 | 0.96 | 5368.4 |  | 35601 | 25.976 | 0.9077759 | 263.299 | 0.570876 | 330 | 1213200 | 325.894 | 154.99 | 3 | 0.829 | 1.16 | 5486.8 |  | 36385 | 25.976 | 0.9341649 | 329.113 | 0.624408 | 330 | 1236600 | 323.923 | 150.02 | 3 | 0.824 | 0.82 | 5593.1 |  | 37091 | 23.974 | 0.9505309 | 925.116 | 0.483686
331 | 1137500 | 56.011 | 170 | 3 | 0.848 | 0.96 | 5144.7 |  | 34117 | 26.093 | 0.8643308 | 132.073 | 0.580191 | 331 | 1176100 | 326.011 | 165.02 | 3 | 0.843 | 1.09 | 5321.4 |  | 35288 | 26.093 | 0.8898222 | 132.073 | 0.652748 | 331 | 1188600 | 326.011 | 160.01 | 3 | 0.837 | 0.84 | 5377.8 |  | 35663 | 26.093 | 0.906781 | 264.1 | 0.570161 | 331 | 1213000 | 326.011 | 154.99 | 3 | 0.829 | 1.25 | 5486.9 |  | 36386 | 26.093 | 0.9338569 | 330.113 | 0.623754 | 331 | 1236200 | 324.024 | 150.02 | 3 | 0.824 | 0.87 | 5591.8 |  | 37082 | 24.075 | 0.9505309 | 927.928 | 0.482927
332 | 1137600 | 56.127 | 170 | 3 | 0.848 | 1 | 5147.8 |  | 34137 | 26.211 | 0.8637987 | 132.473 | 0.579432 | 332 | 1175700 | 326.127 | 165.02 | 3 | 0.843 | 1.13 | 5318.6 |  | 35270 | 26.211 | 0.8892168 | 132.473 | 0.6521 | 332 | 1186100 | 326.127 | 160.01 | 3 | 0.837 | 0.67 | 5364.9 |  | 35577 | 26.211 | 0.9068575 | 264.9 | 0.569447 | 332 | 1213200 | 326.127 | 154.99 | 3 | 0.83 | 1.21 | 5489.4 |  | 36403 | 26.211 | 0.9334719 | 331.113 | 0.623101 | 332 | 1235500 | 324.125 | 150.02 | 3 | 0.824 | 0.9 | 5590.5 |  | 37073 | 24.177 | 0.950377 | 930.74 | 0.48217
333 | 1137200 | 56.244 | 170 | 3 | 0.848 | 0.92 | 5145.3 |  | 34121 | 26.328 | 0.8636467 | 132.873 | 0.578674 | 333 | 1175900 | 326.244 | 165.02 | 3 | 0.843 | 1.16 | 5321.6 |  | 35290 | 26.328 | 0.8880061 | 132.873 | 0.651454 | 333 | 1184800 | 326.244 | 160.01 | 3 | 0.837 | 0.95 | 5359.6 |  | 35542 | 26.328 | 0.9067044 | 265.7 | 0.568735 | 333 | 1212800 | 326.244 | 154.99 | 3 | 0.829 | 1.15 | 5485.1 |  | 36374 | 26.328 | 0.9333179 | 332.113 | 0.62245 | 333 | 1235500 | 324.226 | 150.02 | 3 | 0.824 | 0.87 | 5590.7 |  | 37074 | 24.279 | 0.9503 | 933.552 | 0.481415
334 | 1136500 | 56.362 | 170 | 3 | 0.848 | 0.94 | 5140 |  | 34086 | 26.446 | 0.8628867 | 133.273 | 0.577918 | 334 | 1175100 | 326.362 | 165.02 | 3 | 0.843 | 1.05 | 5314.2 |  | 35241 | 26.446 | 0.8886871 | 133.273 | 0.650809 | 334 | 1184900 | 326.362 | 160.01 | 3 | 0.837 | 0.95 | 5361.1 |  | 35552 | 26.446 | 0.9077759 | 266.5 | 0.568025 | 334 | 1212300 | 326.362 | 154.99 | 3 | 0.829 | 1.24 | 5482.8 |  | 36359 | 26.446 | 0.9330099 | 333.113 | 0.621799 | 334 | 1235300 | 324.328 | 150.02 | 3 | 0.824 | 0.83 | 5588.3 |  | 37059 | 24.381 | 0.9502231 | 936.363 | 0.480661
335 | 1136300 | 56.479 | 170 | 3 | 0.848 | 1.05 | 5142.4 |  | 34101 | 26.564 | 0.8619746 | 133.673 | 0.577163 | 335 | 1173500 | 326.479 | 165.02 | 3 | 0.843 | 1.17 | 5308.8 |  | 35205 | 26.564 | 0.8881574 | 133.673 | 0.650165 | 335 | 1184700 | 326.479 | 160.01 | 3 | 0.837 | 0.73 | 5359.3 |  | 35540 | 26.564 | 0.9065514 | 267.3 | 0.567315 | 335 | 1212100 | 326.479 | 154.99 | 3 | 0.83 | 1.22 | 5484.4 |  | 36369 | 26.564 | 0.9324709 | 334.113 | 0.62115 | 335 | 1235200 | 324.43 | 150.02 | 3 | 0.824 | 0.78 | 5588.9 |  | 37063 | 24.484 | 0.9501462 | 939.175 | 0.47991
336 | 1135300 | 56.597 | 170 | 3 | 0.848 | 0.97 | 5137.2 |  | 34067 | 26.683 | 0.8614426 | 134.073 | 0.57641 | 336 | 1174400 | 326.597 | 165.02 | 3 | 0.843 | 1.1 | 5314.2 |  | 35241 | 26.683 | 0.8870223 | 134.073 | 0.649523 | 336 | 1186100 | 326.597 | 160.01 | 3 | 0.837 | 0.83 | 5366.2 |  | 35585 | 26.683 | 0.9055564 | 268.1 | 0.566608 | 336 | 1211700 | 326.597 | 154.99 | 3 | 0.829 | 1.14 | 5480.9 |  | 36346 | 26.683 | 0.9323939 | 335.114 | 0.620503 | 336 | 1235100 | 324.532 | 150.02 | 3 | 0.824 | 0.75 | 5586.8 |  | 37049 | 24.586 | 0.9501462 | 941.987 | 0.47916
337 | 1134100 | 56.715 | 170 | 3 | 0.848 | 0.94 | 5128.7 |  | 34011 | 26.801 | 0.8618986 | 134.474 | 0.575658 | 337 | 1173700 | 326.715 | 165.02 | 3 | 0.843 | 1.02 | 5308.6 |  | 35204 | 26.801 | 0.8869467 | 134.474 | 0.648881 | 337 | 1184500 | 326.715 | 160.01 | 3 | 0.837 | 0.77 | 5359.1 |  | 35539 | 26.801 | 0.9056329 | 268.9 | 0.565901 | 337 | 1211000 | 326.715 | 154.99 | 3 | 0.829 | 1.23 | 5479 |  | 36334 | 26.801 | 0.9320089 | 336.114 | 0.619856 | 337 | 1235000 | 324.635 | 150.02 | 3 | 0.824 | 0.76 | 5585.9 |  | 37042 | 24.689 | 0.9496846 | 944.799 | 0.478412
338 | 1133400 | 56.834 | 170 | 3 | 0.848 | 0.99 | 5127.9 |  | 34005 | 26.92 | 0.8607585 | 134.874 | 0.574908 | 338 | 1172200 | 326.834 | 165.02 | 3 | 0.843 | 1.13 | 5302.3 |  | 35162 | 26.92 | 0.886417 | 134.874 | 0.64824 | 338 | 1183200 | 326.834 | 160.01 | 3 | 0.837 | 0.7 | 5351.8 |  | 35490 | 26.92 | 0.9060921 | 269.701 | 0.565196 | 338 | 1210900 | 326.834 | 154.99 | 3 | 0.83 | 1.2 | 5478.3 |  | 36329 | 26.92 | 0.9319319 | 337.114 | 0.61921 | 338 | 1235000 | 324.737 | 150.01 | 3 | 0.824 | 0.79 | 5586 |  | 37043 | 24.792 | 0.9497615 | 947.61 | 0.477666
339 | 1134000 | 56.952 | 169.99 | 3 | 0.848 | 0.85 | 5130.8 |  | 34025 | 27.04 | 0.8601505 | 135.274 | 0.574159 | 339 | 1172100 | 326.952 | 165.02 | 3 | 0.843 | 1.14 | 5301.1 |  | 35154 | 27.04 | 0.8858872 | 135.274 | 0.647601 | 339 | 1183300 | 326.952 | 160.01 | 3 | 0.837 | 0.95 | 5354.1 |  | 35505 | 27.04 | 0.9053268 | 270.501 | 0.564493 | 339 | 1210400 | 326.952 | 154.99 | 3 | 0.829 | 1.15 | 5475.4 |  | 36310 | 27.04 | 0.9317779 | 338.114 | 0.618566 | 339 | 1234400 | 324.84 | 150.01 | 3 | 0.824 | 0.82 | 5583.1 |  | 37024 | 24.895 | 0.9494538 | 950.422 | 0.476921
340 | 1132500 | 57.071 | 169.99 | 3 | 0.848 | 0.98 | 5121.6 |  | 33964 | 27.16 | 0.8599985 | 135.674 | 0.573411 | 340 | 1171400 | 327.071 | 165.02 | 3 | 0.843 | 1.02 | 5299.3 |  | 35142 | 27.16 | 0.8857359 | 135.674 | 0.646962 | 340 | 1183900 | 327.071 | 160.01 | 3 | 0.837 | 0.84 | 5356.5 |  | 35521 | 27.16 | 0.9051737 | 271.301 | 0.563791 | 340 | 1210300 | 327.071 | 154.99 | 3 | 0.829 | 1.25 | 5474.4 |  | 36303 | 27.16 | 0.9312389 | 339.114 | 0.617923 | 340 | 1234500 | 324.943 | 150.01 | 3 | 0.824 | 0.85 | 5584.5 |  | 37033 | 24.999 | 0.949223 | 953.234 | 0.476179
341 | 1131700 | 57.191 | 169.99 | 3 | 0.848 | 1.03 | 5120.9 |  | 33959 | 27.28 | 0.8590864 | 136.074 | 0.572665 | 341 | 1170700 | 327.191 | 165.02 | 3 | 0.843 | 1.17 | 5296.3 |  | 35122 | 27.28 | 0.8847522 | 136.074 | 0.646325 | 341 | 1182900 | 327.191 | 160 | 3 | 0.837 | 0.69 | 5352.5 |  | 35495 | 27.28 | 0.9044849 | 272.101 | 0.56309 | 341 | 1210100 | 327.191 | 154.99 | 3 | 0.83 | 1.17 | 5475.1 |  | 36308 | 27.28 | 0.9311619 | 340.115 | 0.617281 | 341 | 1234100 | 325.046 | 150.01 | 3 | 0.824 | 0.87 | 5583.8 |  | 37029 | 25.103 | 0.949223 | 956.046 | 0.475438
342 | 1131500 | 57.311 | 169.99 | 3 | 0.848 | 0.9 | 5116.2 |  | 33928 | 27.4 | 0.8588584 | 136.474 | 0.571921 | 342 | 1170500 | 327.311 | 165.02 | 3 | 0.843 | 1.08 | 5294.1 |  | 35107 | 27.4 | 0.8849035 | 136.474 | 0.645688 | 342 | 1182700 | 327.311 | 160 | 3 | 0.837 | 0.79 | 5350.4 |  | 35481 | 27.4 | 0.9022654 | 272.901 | 0.562391 | 342 | 1209400 | 327.311 | 154.99 | 3 | 0.829 | 1.19 | 5469.8 |  | 36272 | 27.4 | 0.9308539 | 341.115 | 0.61664 | 342 | 1233800 | 325.15 | 150.01 | 3 | 0.824 | 0.87 | 5582.6 |  | 37021 | 25.207 | 0.9487613 | 958.857 | 0.474699
343 | 1130300 | 57.431 | 169.99 | 3 | 0.848 | 1.05 | 5114.2 |  | 33915 | 27.52 | 0.8583264 | 136.874 | 0.571177 | 343 | 1169200 | 327.431 | 165.02 | 3 | 0.843 | 1.1 | 5289.5 |  | 35077 | 27.52 | 0.8849035 | 136.874 | 0.645053 | 343 | 1181800 | 327.431 | 160 | 3 | 0.837 | 0.84 | 5346.4 |  | 35454 | 27.52 | 0.904638 | 273.701 | 0.561693 | 343 | 1209300 | 327.431 | 154.99 | 3 | 0.83 | 1.23 | 5471.2 |  | 36282 | 27.52 | 0.9307769 | 342.115 | 0.616001 | 343 | 1233800 | 325.254 | 150.02 | 3 | 0.824 | 0.87 | 5583 |  | 37024 | 25.311 | 0.9486844 | 961.669 | 0.473962
344 | 1130000 | 57.551 | 169.99 | 3 | 0.848 | 0.94 | 5111.7 |  | 33898 | 27.641 | 0.8575663 | 137.274 | 0.570436 | 344 | 1169400 | 327.551 | 165.02 | 3 | 0.843 | 1.14 | 5289.6 |  | 35078 | 27.641 | 0.8845252 | 137.274 | 0.644419 | 344 | 1178900 | 327.551 | 160 | 3 | 0.837 | 0.83 | 5331.8 |  | 35357 | 27.641 | 0.9031838 | 274.501 | 0.560997 | 344 | 1208900 | 327.551 | 154.99 | 3 | 0.829 | 1.15 | 5468.3 |  | 36263 | 27.641 | 0.9304689 | 343.115 | 0.615362 | 344 | 1233200 | 325.358 | 150.02 | 3 | 0.824 | 0.85 | 5580 |  | 37003 | 25.415 | 0.9486075 | 964.481 | 0.473227
345 | 1129300 | 57.671 | 169.99 | 3 | 0.848 | 0.98 | 5107.8 |  | 33872 | 27.763 | 0.8574903 | 137.674 | 0.569695 | 345 | 1169400 | 327.671 | 165.02 | 3 | 0.843 | 1.06 | 5291 |  | 35087 | 27.763 | 0.8846765 | 137.674 | 0.643786 | 345 | 1182000 | 327.671 | 160.01 | 3 | 0.837 | 0.84 | 5348.3 |  | 35467 | 27.763 | 0.9029542 | 275.302 | 0.560302 | 345 | 1208800 | 327.671 | 154.99 | 3 | 0.829 | 1.24 | 5467.5 |  | 36257 | 27.763 | 0.9303149 | 344.115 | 0.614725 | 345 | 1233100 | 325.462 | 150.02 | 3 | 0.824 | 0.82 | 5579.9 |  | 37003 | 25.52 | 0.9483767 | 967.293 | 0.472493
346 | 1128300 | 57.792 | 169.99 | 3 | 0.848 | 1.04 | 5104.8 |  | 33852 | 27.884 | 0.8569583 | 138.074 | 0.568956 | 346 | 1168900 | 327.792 | 165.02 | 3 | 0.843 | 1.17 | 5288.9 |  | 35073 | 27.884 | 0.8836171 | 138.074 | 0.643153 | 346 | 1180100 | 327.792 | 160.01 | 3 | 0.837 | 0.88 | 5338.7 |  | 35403 | 27.884 | 0.9027246 | 276.102 | 0.559608 | 346 | 1208400 | 327.792 | 154.99 | 3 | 0.83 | 1.17 | 5467.4 |  | 36257 | 27.884 | 0.9305459 | 345.116 | 0.614089 | 346 | 1233000 | 325.566 | 150.02 | 3 | 0.824 | 0.79 | 5578 |  | 36990 | 25.624 | 0.9482228 | 970.104 | 0.471761
347 | 1128200 | 57.914 | 169.99 | 3 | 0.848 | 0.95 | 5101.8 |  | 33833 | 28.006 | 0.8561982 | 138.474 | 0.568219 | 347 | 1169100 | 327.914 | 165.02 | 3 | 0.843 | 1.06 | 5290.9 |  | 35087 | 28.006 | 0.8829361 | 138.474 | 0.642522 | 347 | 1179800 | 327.914 | 160.01 | 3 | 0.837 | 0.75 | 5337.7 |  | 35396 | 28.006 | 0.9028777 | 276.902 | 0.558916 | 347 | 1208200 | 327.914 | 154.99 | 3 | 0.829 | 1.21 | 5464.2 |  | 36236 | 28.006 | 0.9300069 | 346.116 | 0.613454 | 347 | 1232700 | 325.671 | 150.02 | 3 | 0.824 | 0.77 | 5575.9 |  | 36976 | 25.729 | 0.947992 | 972.916 | 0.471031
348 | 1127500 | 58.035 | 169.99 | 3 | 0.848 | 1 | 5102.3 |  | 33836 | 28.128 | 0.8562742 | 138.874 | 0.567482 | 348 | 1167700 | 328.035 | 165.02 | 3 | 0.843 | 1.11 | 5282 |  | 35027 | 28.128 | 0.8830117 | 138.874 | 0.641892 | 348 | 1179500 | 328.035 | 160.01 | 3 | 0.837 | 0.7 | 5335.4 |  | 35382 | 28.128 | 0.902342 | 277.702 | 0.558225 | 348 | 1208500 | 328.035 | 154.99 | 3 | 0.83 | 1.2 | 5468.2 |  | 36262 | 28.128 | 0.9300839 | 347.116 | 0.61282 | 348 | 1232500 | 325.775 | 150.02 | 3 | 0.824 | 0.76 | 5576 |  | 36977 | 25.835 | 0.9478381 | 975.728 | 0.470302
349 | 1126500 | 58.157 | 169.99 | 3 | 0.848 | 0.84 | 5097.1 |  | 33801 | 28.251 | 0.8558942 | 139.274 | 0.566747 | 349 | 1166800 | 328.157 | 165.02 | 3 | 0.843 | 1.08 | 5276.5 |  | 34991 | 28.251 | 0.8818767 | 139.274 | 0.641263 | 349 | 1179700 | 328.157 | 160.01 | 3 | 0.837 | 0.95 | 5337.7 |  | 35397 | 28.251 | 0.9017297 | 278.502 | 0.557536 | 349 | 1207800 | 328.157 | 154.99 | 3 | 0.829 | 1.17 | 5463.8 |  | 36233 | 28.251 | 0.9295449 | 348.116 | 0.612188 | 349 | 1232200 | 325.88 | 150.02 | 3 | 0.824 | 0.75 | 5573 |  | 36957 | 25.94 | 0.9476843 | 978.54 | 0.469576
350 | 1126600 | 58.279 | 169.99 | 3 | 0.848 | 1.04 | 5095.1 |  | 33788 | 28.373 | 0.8547541 | 139.674 | 0.566014 | 350 | 1166900 | 328.279 | 165.02 | 3 | 0.843 | 1.08 | 5278.5 |  | 35004 | 28.373 | 0.8814983 | 139.674 | 0.640635 | 350 | 1179000 | 328.279 | 160.01 | 3 | 0.837 | 0.86 | 5332.4 |  | 35361 | 28.373 | 0.9017297 | 279.302 | 0.556848 | 350 | 1207900 | 328.279 | 154.99 | 3 | 0.83 | 1.22 | 5465.4 |  | 36243 | 28.373 | 0.9291599 | 349.116 | 0.611556 | 350 | 1232000 | 325.986 | 150.02 | 3 | 0.824 | 0.74 | 5572.8 |  | 36956 | 26.046 | 0.9475304 | 981.351 | 0.468851
351 | 1126100 | 58.402 | 169.99 | 3 | 0.848 | 0.93 | 5095.6 |  | 33791 | 28.497 | 0.8549821 | 140.075 | 0.565282 | 351 | 1165400 | 328.402 | 165.02 | 3 | 0.843 | 1.11 | 5270.6 |  | 34952 | 28.497 | 0.8809686 | 140.075 | 0.640008 | 351 | 1178200 | 328.402 | 160.01 | 3 | 0.837 | 0.94 | 5330.2 |  | 35347 | 28.497 | 0.9008878 | 280.103 | 0.556161 | 351 | 1207200 | 328.402 | 154.99 | 3 | 0.829 | 1.15 | 5460.3 |  | 36210 | 28.497 | 0.9292369 | 350.117 | 0.610926 | 351 | 1231800 | 326.091 | 150.02 | 3 | 0.824 | 0.73 | 5571.2 |  | 36945 | 26.152 | 0.9473765 | 984.163 | 0.468127
352 | 1124600 | 58.524 | 169.99 | 3 | 0.848 | 1.05 | 5087.1 |  | 33735 | 28.62 | 0.8540701 | 140.475 | 0.564551 | 352 | 1164900 | 328.524 | 165.01 | 3 | 0.843 | 1.09 | 5269.8 |  | 34946 | 28.62 | 0.8808173 | 140.475 | 0.639382 | 352 | 1178200 | 328.524 | 160.01 | 3 | 0.837 | 0.86 | 5330.6 |  | 35350 | 28.62 | 0.9020358 | 280.903 | 0.555476 | 352 | 1206700 | 328.524 | 154.99 | 3 | 0.829 | 1.23 | 5458.8 |  | 36199 | 28.62 | 0.9293139 | 351.117 | 0.610297 | 352 | 1231600 | 326.197 | 150.01 | 3 | 0.824 | 0.73 | 5570.5 |  | 36940 | 26.258 | 0.9472996 | 986.975 | 0.467406
353 | 1124900 | 58.648 | 169.99 | 3 | 0.848 | 0.91 | 5090.1 |  | 33755 | 28.744 | 0.8547541 | 140.875 | 0.563822 | 353 | 1164200 | 328.648 | 165.01 | 3 | 0.843 | 1.12 | 5267.4 |  | 34931 | 28.744 | 0.8802876 | 140.875 | 0.638757 | 353 | 1177100 | 328.648 | 160 | 3 | 0.837 | 0.78 | 5323.1 |  | 35300 | 28.744 | 0.9005817 | 281.703 | 0.554792 | 353 | 1206800 | 328.648 | 154.99 | 3 | 0.829 | 1.15 | 5460.2 |  | 36209 | 28.744 | 0.9286979 | 352.117 | 0.609668 | 353 | 1231400 | 326.303 | 150.01 | 3 | 0.824 | 0.73 | 5569.9 |  | 36936 | 26.364 | 0.9469149 | 989.787 | 0.466686
354 | 1123700 | 58.771 | 169.99 | 3 | 0.848 | 0.97 | 5082.1 |  | 33702 | 28.868 | 0.853386 | 141.275 | 0.563094 | 354 | 1164000 | 328.771 | 165.01 | 3 | 0.843 | 1.08 | 5265.9 |  | 34921 | 28.868 | 0.8805902 | 141.275 | 0.638133 | 354 | 1178600 | 328.771 | 160 | 3 | 0.837 | 0.72 | 5331.5 |  | 35355 | 28.868 | 0.8999694 | 282.503 | 0.554109 | 354 | 1206900 | 328.771 | 154.99 | 3 | 0.829 | 1.23 | 5460.7 |  | 36212 | 28.868 | 0.9284669 | 353.117 | 0.609041 | 354 | 1231300 | 326.409 | 150.01 | 3 | 0.824 | 0.72 | 5569.1 |  | 36931 | 26.471 | 0.9466841 | 992.598 | 0.465968
355 | 1124600 | 58.895 | 169.99 | 3 | 0.848 | 0.84 | 5088.3 |  | 33743 | 28.992 | 0.853082 | 141.675 | 0.562367 | 355 | 1163300 | 328.895 | 165.01 | 3 | 0.843 | 1.12 | 5263.9 |  | 34908 | 28.992 | 0.8796065 | 141.675 | 0.637511 | 355 | 1176700 | 328.895 | 160 | 3 | 0.837 | 0.94 | 5324.2 |  | 35307 | 28.992 | 0.9009643 | 283.303 | 0.553428 | 355 | 1206100 | 328.895 | 154.99 | 3 | 0.829 | 1.14 | 5456.5 |  | 36185 | 28.992 | 0.9283129 | 354.117 | 0.608415 | 355 | 1230800 | 326.515 | 150.01 | 3 | 0.824 | 0.72 | 5567.5 |  | 36921 | 26.578 | 0.9465302 | 995.41 | 0.465251
356 | 1122800 | 59.019 | 170 | 3 | 0.848 | 1.02 | 5078 |  | 33674 | 29.117 | 0.852246 | 142.075 | 0.561642 | 356 | 1163700 | 329.019 | 165.01 | 3 | 0.843 | 1.06 | 5262.1 |  | 34895 | 29.117 | 0.8796065 | 142.075 | 0.636889 | 356 | 1175900 | 329.019 | 160 | 3 | 0.837 | 0.85 | 5321.1 |  | 35287 | 29.117 | 0.8997398 | 284.103 | 0.552748 | 356 | 1205800 | 329.019 | 154.99 | 3 | 0.829 | 1.22 | 5453.7 |  | 36166 | 29.117 | 0.9283899 | 355.117 | 0.607791 | 356 | 1230500 | 326.622 | 150.01 | 3 | 0.824 | 0.72 | 5565.7 |  | 36908 | 26.685 | 0.9466072 | 998.222 | 0.464537
357 | 1122400 | 59.143 | 170 | 3 | 0.848 | 0.93 | 5079.2 |  | 33683 | 29.242 | 0.8520179 | 142.475 | 0.560918 | 357 | 1162400 | 329.143 | 165.01 | 3 | 0.843 | 1.11 | 5256.8 |  | 34860 | 29.242 | 0.8792281 | 142.475 | 0.636268 | 357 | 1177200 | 329.143 | 160 | 3 | 0.837 | 0.94 | 5325.6 |  | 35316 | 29.242 | 0.8986683 | 284.903 | 0.552069 | 357 | 1205600 | 329.143 | 154.99 | 3 | 0.829 | 1.15 | 5453.5 |  | 36165 | 29.242 | 0.9276199 | 356.118 | 0.607167 | 357 | 1230300 | 326.729 | 150.02 | 3 | 0.824 | 0.73 | 5564.6 |  | 36902 | 26.792 | 0.9465302 | 1001.03 | 0.463824
358 | 1121300 | 59.268 | 170 | 3 | 0.848 | 1.04 | 5072 |  | 33635 | 29.367 | 0.8515619 | 142.875 | 0.560196 | 358 | 1162400 | 329.268 | 165.01 | 3 | 0.843 | 1.05 | 5257.8 |  | 34867 | 29.367 | 0.8783201 | 142.875 | 0.635648 | 358 | 1175600 | 329.268 | 160 | 3 | 0.837 | 0.7 | 5319.1 |  | 35273 | 29.367 | 0.8983622 | 285.704 | 0.551392 | 358 | 1205700 | 329.268 | 154.99 | 3 | 0.83 | 1.22 | 5454 |  | 36168 | 29.367 | 0.9277739 | 357.118 | 0.606544 | 358 | 1230400 | 326.836 | 150.02 | 3 | 0.824 | 0.74 | 5565.4 |  | 36907 | 26.9 | 0.9460686 | 1003.85 | 0.463112
359 | 1121000 | 59.393 | 170 | 3 | 0.848 | 0.91 | 5072.9 |  | 33641 | 29.493 | 0.8507258 | 143.275 | 0.559475 | 359 | 1161900 | 329.393 | 165.01 | 3 | 0.843 | 1.09 | 5255.1 |  | 34849 | 29.493 | 0.8783958 | 143.275 | 0.635029 | 359 | 1174200 | 329.393 | 160 | 3 | 0.837 | 0.77 | 5312.3 |  | 35228 | 29.493 | 0.8982091 | 286.504 | 0.550716 | 359 | 1204700 | 329.393 | 154.99 | 3 | 0.829 | 1.16 | 5449 |  | 36135 | 29.493 | 0.9275429 | 358.118 | 0.605923 | 359 | 1230300 | 326.943 | 150.02 | 3 | 0.824 | 0.74 | 5564.4 |  | 36900 | 27.008 | 0.9462225 | 1006.66 | 0.462402
360 | 1120400 | 59.518 | 170 | 3 | 0.848 | 1.03 | 5069.3 |  | 33617 | 29.619 | 0.8505738 | 143.675 | 0.558755 | 360 | 1160700 | 329.518 | 165.02 | 3 | 0.843 | 1.11 | 5251.1 |  | 34822 | 29.619 | 0.8782444 | 143.675 | 0.634411 | 360 | 1173800 | 329.518 | 160 | 3 | 0.837 | 0.72 | 5310 |  | 35213 | 29.619 | 0.897903 | 287.304 | 0.550042 | 360 | 1204900 | 329.518 | 154.99 | 3 | 0.83 | 1.2 | 5450.9 |  | 36147 | 29.619 | 0.9272349 | 359.118 | 0.605303 | 360 | 1229700 | 327.051 | 150.02 | 3 | 0.824 | 0.76 | 5561.9 |  | 36884 | 27.116 | 0.9457609 | 1009.47 | 0.461694
361 | 1119300 | 59.644 | 170 | 3 | 0.848 | 0.92 | 5064.5 |  | 33585 | 29.745 | 0.8497378 | 144.075 | 0.558036 | 361 | 1160800 | 329.644 | 165.02 | 3 | 0.843 | 1.06 | 5253.6 |  | 34839 | 29.745 | 0.8773364 | 144.075 | 0.633794 | 361 | 1173600 | 329.644 | 160 | 3 | 0.837 | 0.92 | 5308.1 |  | 35200 | 29.745 | 0.8981326 | 288.104 | 0.549368 | 361 | 1204600 | 329.644 | 154.99 | 3 | 0.829 | 1.19 | 5447.9 |  | 36128 | 29.745 | 0.9272349 | 360.118 | 0.604683 | 361 | 1229900 | 327.159 | 150.02 | 3 | 0.824 | 0.78 | 5564.1 |  | 36898 | 27.224 | 0.9455301 | 1012.28 | 0.460988
362 | 1119100 | 59.77 | 170 | 3 | 0.848 | 0.95 | 5064 |  | 33582 | 29.872 | 0.8498898 | 144.475 | 0.557319 | 362 | 1160600 | 329.77 | 165.02 | 3 | 0.843 | 1.12 | 5250.1 |  | 34816 | 29.872 | 0.877412 | 144.475 | 0.633179 | 362 | 1173200 | 329.77 | 160 | 3 | 0.837 | 0.91 | 5306.8 |  | 35192 | 29.872 | 0.8962192 | 288.904 | 0.548696 | 362 | 1204200 | 329.77 | 154.99 | 3 | 0.83 | 1.17 | 5448.3 |  | 36130 | 29.872 | 0.9272349 | 361.119 | 0.604065 | 362 | 1229300 | 327.267 | 150.02 | 3 | 0.824 | 0.8 | 5562.4 |  | 36887 | 27.332 | 0.945607 | 1015.09 | 0.460283
363 | 1118000 | 59.896 | 170 | 3 | 0.848 | 0.97 | 5056.3 |  | 33531 | 29.999 | 0.8492818 | 144.875 | 0.556603 | 363 | 1159400 | 329.896 | 165.02 | 3 | 0.843 | 1.03 | 5243.4 |  | 34772 | 29.999 | 0.8760499 | 144.875 | 0.632564 | 363 | 1173500 | 329.896 | 159.99 | 3 | 0.837 | 0.79 | 5310 |  | 35213 | 29.999 | 0.8968315 | 289.704 | 0.548026 | 363 | 1204200 | 329.896 | 155 | 3 | 0.829 | 1.21 | 5446.2 |  | 36116 | 29.999 | 0.9266959 | 362.119 | 0.603448 | 363 | 1229000 | 327.375 | 150.02 | 3 | 0.824 | 0.81 | 5561.6 |  | 36881 | 27.441 | 0.945684 | 1017.9 | 0.45958
364 | 1118200 | 60.023 | 170 | 3 | 0.848 | 0.85 | 5061 |  | 33562 | 30.126 | 0.8482177 | 145.275 | 0.555889 | 364 | 1159500 | 330.023 | 165.02 | 3 | 0.843 | 1.11 | 5244.8 |  | 34780 | 30.126 | 0.8763526 | 145.275 | 0.63195 | 364 | 1171000 | 330.023 | 159.99 | 3 | 0.837 | 0.84 | 5297.5 |  | 35130 | 30.126 | 0.8968315 | 290.504 | 0.547356 | 364 | 1204200 | 330.023 | 155 | 3 | 0.829 | 1.15 | 5448.2 |  | 36129 | 30.126 | 0.9265419 | 363.119 | 0.602832 | 364 | 1229100 | 327.483 | 150.02 | 3 | 0.824 | 0.83 | 5561.2 |  | 36879 | 27.55 | 0.9448377 | 1020.72 | 0.458878
365 | 1117400 | 60.15 | 170 | 3 | 0.848 | 1.01 | 5053 |  | 33509 | 30.254 | 0.8481417 | 145.675 | 0.555175 | 365 | 1157700 | 330.15 | 165.02 | 3 | 0.843 | 1.05 | 5235.6 |  | 34719 | 30.254 | 0.8761256 | 145.675 | 0.631337 | 365 | 1171800 | 330.15 | 159.99 | 3 | 0.837 | 0.71 | 5301.8 |  | 35159 | 30.254 | 0.8962957 | 291.305 | 0.546688 | 365 | 1203500 | 330.15 | 155 | 3 | 0.829 | 1.23 | 5442.8 |  | 36094 | 30.254 | 0.9262339 | 364.119 | 0.602217 | 365 | 1229200 | 327.592 | 150.02 | 3 | 0.824 | 1.6 | 5564.9 |  | 36903 | 27.659 | 0.9447607 | 1023.53 | 0.458178
366 | 1116000 | 60.277 | 170 | 3 | 0.848 | 0.91 | 5047.9 |  | 33475 | 30.382 | 0.8471536 | 146.076 | 0.554464 | 366 | 1158100 | 330.277 | 165.02 | 3 | 0.843 | 1.08 | 5236.9 |  | 34729 | 30.382 | 0.8754446 | 146.076 | 0.630725 | 366 | 1171800 | 330.277 | 159.99 | 3 | 0.837 | 0.78 | 5301.3 |  | 35155 | 30.382 | 0.8963723 | 292.105 | 0.546022 | 366 | 1203300 | 330.277 | 155 | 3 | 0.829 | 1.16 | 5443.7 |  | 36100 | 30.382 | 0.9260799 | 365.119 | 0.601604 | 366 | 1228100 | 327.701 | 150.02 | 3 | 0.824 | 0.9 | 5559.2 |  | 36866 | 27.768 | 0.9447607 | 1026.34 | 0.45748
367 | 1115900 | 60.405 | 169.99 | 3 | 0.848 | 0.97 | 5046.9 |  | 33469 | 30.51 | 0.8473056 | 146.476 | 0.553753 | 367 | 1157800 | 330.405 | 165.02 | 3 | 0.843 | 1.14 | 5238.2 |  | 34737 | 30.51 | 0.8756716 | 146.476 | 0.630114 | 367 | 1171100 | 330.405 | 160 | 3 | 0.837 | 0.91 | 5296.7 |  | 35125 | 30.51 | 0.8962192 | 292.905 | 0.545356 | 367 | 1202900 | 330.405 | 155 | 3 | 0.83 | 1.18 | 5442.8 |  | 36094 | 30.51 | 0.9256949 | 366.12 | 0.600991 | 367 | 1228000 | 327.81 | 150.02 | 3 | 0.824 | 0.87 | 5556.5 |  | 36848 | 27.878 | 0.9446838 | 1029.15 | 0.456783
368 | 1114600 | 60.533 | 169.99 | 3 | 0.848 | 0.98 | 5041.2 |  | 33430 | 30.638 | 0.8464696 | 146.876 | 0.553044 | 368 | 1156900 | 330.533 | 165.01 | 3 | 0.843 | 1.03 | 5232.2 |  | 34697 | 30.638 | 0.8743095 | 146.876 | 0.629504 | 368 | 1171200 | 330.533 | 160 | 3 | 0.837 | 0.88 | 5299.3 |  | 35142 | 30.638 | 0.8956069 | 293.705 | 0.544692 | 368 | 1202700 | 330.533 | 155 | 3 | 0.829 | 1.21 | 5440.2 |  | 36076 | 30.638 | 0.9257719 | 367.12 | 0.600379 | 368 | 1228000 | 327.919 | 150.02 | 3 | 0.824 | 0.84 | 5555.2 |  | 36839 | 27.988 | 0.9441453 | 1031.96 | 0.456088
369 | 1114800 | 60.661 | 169.99 | 3 | 0.848 | 0.9 | 5044.5 |  | 33452 | 30.767 | 0.8460135 | 147.276 | 0.552336 | 369 | 1157200 | 330.661 | 165.01 | 3 | 0.843 | 1.1 | 5234.9 |  | 34715 | 30.767 | 0.8750662 | 147.276 | 0.628895 | 369 | 1171000 | 330.661 | 160 | 3 | 0.837 | 0.8 | 5295.3 |  | 35116 | 30.767 | 0.8950712 | 294.505 | 0.544029 | 369 | 1202200 | 330.661 | 155 | 3 | 0.829 | 1.15 | 5439.5 |  | 36072 | 30.767 | 0.9251559 | 368.12 | 0.599768 | 369 | 1227900 | 328.029 | 150.02 | 3 | 0.824 | 0.8 | 5554.5 |  | 36834 | 28.098 | 0.9441453 | 1034.77 | 0.455395
370 | 1113700 | 60.789 | 169.99 | 3 | 0.848 | 0.95 | 5038 |  | 33409 | 30.897 | 0.8457855 | 147.676 | 0.551629 | 370 | 1155400 | 330.789 | 165.01 | 3 | 0.843 | 1.07 | 5227.4 |  | 34666 | 30.897 | 0.8740068 | 147.676 | 0.628287 | 370 | 1170200 | 330.789 | 160 | 3 | 0.837 | 0.88 | 5293.7 |  | 35105 | 30.897 | 0.8938466 | 295.305 | 0.543368 | 370 | 1202300 | 330.789 | 155 | 3 | 0.829 | 1.21 | 5438.2 |  | 36063 | 30.897 | 0.9255409 | 369.12 | 0.599159 | 370 | 1227200 | 328.139 | 150.02 | 3 | 0.824 | 0.76 | 5550.6 |  | 36809 | 28.208 | 0.9439144 | 1037.59 | 0.454703
371 | 1113100 | 60.918 | 169.99 | 3 | 0.848 | 0.9 | 5036.7 |  | 33401 | 31.026 | 0.8451775 | 148.076 | 0.550924 | 371 | 1156400 | 330.918 | 165.01 | 3 | 0.843 | 1.05 | 5234 |  | 34709 | 31.026 | 0.8734771 | 148.076 | 0.62768 | 371 | 1169500 | 330.918 | 160 | 3 | 0.837 | 0.78 | 5291.3 |  | 35089 | 31.026 | 0.8942293 | 296.106 | 0.542707 | 371 | 1201500 | 330.918 | 155 | 3 | 0.829 | 1.19 | 5434.4 |  | 36038 | 31.026 | 0.9252329 | 370.12 | 0.59855 | 371 | 1227200 | 328.249 | 150.02 | 3 | 0.824 | 0.76 | 5550.5 |  | 36808 | 28.319 | 0.9437606 | 1040.4 | 0.454013
372 | 1112800 | 61.048 | 169.99 | 3 | 0.848 | 0.93 | 5034.9 |  | 33389 | 31.156 | 0.8438094 | 148.476 | 0.55022 | 372 | 1155000 | 331.048 | 165.01 | 3 | 0.843 | 1.1 | 5225.5 |  | 34653 | 31.156 | 0.8736285 | 148.476 | 0.627074 | 372 | 1167900 | 331.048 | 160 | 3 | 0.837 | 0.86 | 5284 |  | 35041 | 31.156 | 0.8945354 | 296.906 | 0.542048 | 372 | 1202000 | 331.048 | 154.99 | 3 | 0.829 | 1.15 | 5438.6 |  | 36066 | 31.156 | 0.9248479 | 371.121 | 0.597943 | 372 | 1226900 | 328.359 | 150.02 | 3 | 0.824 | 0.78 | 5549.5 |  | 36801 | 28.43 | 0.9435298 | 1043.21 | 0.453324
373 | 1112000 | 61.177 | 170 | 3 | 0.848 | 0.99 | 5029.1 |  | 33350 | 31.286 | 0.8443414 | 148.876 | 0.549517 | 373 | 1154300 | 331.177 | 165.01 | 3 | 0.843 | 1.07 | 5222.3 |  | 34632 | 31.286 | 0.8730988 | 148.876 | 0.626469 | 373 | 1168400 | 331.177 | 160 | 3 | 0.837 | 0.88 | 5285.3 |  | 35049 | 31.286 | 0.8945354 | 297.706 | 0.54139 | 373 | 1201600 | 331.177 | 154.99 | 3 | 0.829 | 1.21 | 5435.8 |  | 36047 | 31.286 | 0.9250789 | 372.121 | 0.597337 | 373 | 1226700 | 328.47 | 150.01 | 3 | 0.824 | 0.83 | 5549.8 |  | 36803 | 28.541 | 0.9435298 | 1046.02 | 0.452637
374 | 1110200 | 61.307 | 170 | 3 | 0.848 | 0.96 | 5022.6 |  | 33307 | 31.417 | 0.8434294 | 149.276 | 0.548815 | 374 | 1154500 | 331.307 | 165.01 | 3 | 0.843 | 1.05 | 5225.3 |  | 34651 | 31.417 | 0.8720393 | 149.276 | 0.625865 | 374 | 1168800 | 331.307 | 160 | 3 | 0.837 | 0.79 | 5288.2 |  | 35069 | 31.417 | 0.8932343 | 298.506 | 0.540734 | 374 | 1201100 | 331.307 | 155 | 3 | 0.829 | 1.19 | 5432.6 |  | 36026 | 31.417 | 0.9247709 | 373.121 | 0.596731 | 374 | 1226400 | 328.581 | 150.01 | 3 | 0.824 | 0.86 | 5549.2 |  | 36800 | 28.652 | 0.943222 | 1048.83 | 0.451951
375 | 1110900 | 61.437 | 170 | 3 | 0.848 | 0.92 | 5027 |  | 33336 | 31.548 | 0.8434294 | 149.676 | 0.548115 | 375 | 1153800 | 331.437 | 165.01 | 3 | 0.843 | 1.09 | 5220.4 |  | 34619 | 31.548 | 0.8721907 | 149.676 | 0.625262 | 375 | 1168800 | 331.437 | 160 | 3 | 0.837 | 0.82 | 5288 |  | 35067 | 31.548 | 0.893464 | 299.306 | 0.540079 | 375 | 1201400 | 331.437 | 155 | 3 | 0.829 | 1.15 | 5435.8 |  | 36048 | 31.548 | 0.9243089 | 374.121 | 0.596127 | 375 | 1226400 | 328.692 | 150.01 | 3 | 0.824 | 0.87 | 5549.3 |  | 36800 | 28.763 | 0.9429143 | 1051.65 | 0.451267
376 | 1109700 | 61.568 | 170 | 3 | 0.848 | 0.97 | 5019 |  | 33284 | 31.679 | 0.8422893 | 150.076 | 0.547416 | 376 | 1152400 | 331.568 | 165.01 | 3 | 0.843 | 1.08 | 5213.4 |  | 34572 | 31.679 | 0.872115 | 150.076 | 0.62466 | 376 | 1167100 | 331.568 | 160 | 3 | 0.837 | 0.89 | 5279.4 |  | 35010 | 31.679 | 0.8936936 | 300.106 | 0.539425 | 376 | 1201000 | 331.568 | 155 | 3 | 0.829 | 1.2 | 5433.2 |  | 36030 | 31.679 | 0.9243089 | 375.121 | 0.595524 | 376 | 1226000 | 328.803 | 150.01 | 3 | 0.824 | 0.84 | 5547.2 |  | 36786 | 28.875 | 0.9431451 | 1054.46 | 0.450585
377 | 1109700 | 61.699 | 170 | 3 | 0.848 | 0.98 | 5019.3 |  | 33286 | 31.811 | 0.8420613 | 150.476 | 0.546719 | 377 | 1152600 | 331.699 | 165.01 | 3 | 0.843 | 1.03 | 5216.2 |  | 34591 | 31.811 | 0.8707529 | 150.476 | 0.624059 | 377 | 1167400 | 331.699 | 160 | 3 | 0.837 | 0.88 | 5282.2 |  | 35029 | 31.811 | 0.8923159 | 300.906 | 0.538772 | 377 | 1200400 | 331.699 | 155 | 3 | 0.829 | 1.2 | 5428.9 |  | 36002 | 31.811 | 0.9243089 | 376.121 | 0.594922 | 377 | 1225600 | 328.914 | 150.01 | 3 | 0.824 | 0.78 | 5544.8 |  | 36770 | 28.987 | 0.9425296 | 1057.27 | 0.449904
378 | 1108200 | 61.83 | 170 | 3 | 0.848 | 0.91 | 5014.8 |  | 33255 | 31.943 | 0.8419092 | 150.876 | 0.546022 | 378 | 1152500 | 331.83 | 165.01 | 3 | 0.843 | 1.06 | 5215 |  | 34583 | 31.943 | 0.8706773 | 150.876 | 0.623458 | 378 | 1167700 | 331.83 | 160 | 3 | 0.837 | 0.79 | 5282.2 |  | 35029 | 31.943 | 0.8921629 | 301.707 | 0.53812 | 378 | 1200400 | 331.83 | 155 | 3 | 0.829 | 1.15 | 5431.3 |  | 36017 | 31.943 | 0.9236929 | 377.122 | 0.59432 | 378 | 1225900 | 329.026 | 150.01 | 3 | 0.824 | 0.75 | 5545.7 |  | 36776 | 29.099 | 0.9422988 | 1060.08 | 0.449225
379 | 1107900 | 61.962 | 170 | 3 | 0.848 | 0.87 | 5014.5 |  | 33253 | 32.075 | 0.8407692 | 151.276 | 0.545327 | 379 | 1150700 | 331.962 | 165.01 | 3 | 0.843 | 1.08 | 5205.3 |  | 34519 | 32.075 | 0.8704502 | 151.276 | 0.622859 | 379 | 1165900 | 331.962 | 160 | 3 | 0.837 | 0.79 | 5274.3 |  | 34976 | 32.075 | 0.8921629 | 302.507 | 0.53747 | 379 | 1200400 | 331.962 | 155 | 3 | 0.829 | 1.17 | 5430.8 |  | 36014 | 32.075 | 0.9235389 | 378.122 | 0.59372 | 379 | 1225100 | 329.138 | 150.01 | 3 | 0.824 | 0.77 | 5541.4 |  | 36748 | 29.212 | 0.9425296 | 1062.89 | 0.448547
380 | 1107700 | 62.094 | 170 | 3 | 0.848 | 0.98 | 5009.2 |  | 33219 | 32.207 | 0.8400851 | 151.677 | 0.544633 | 380 | 1150600 | 332.094 | 165.01 | 3 | 0.843 | 1.03 | 5203.6 |  | 34507 | 32.207 | 0.8698449 | 151.677 | 0.622261 | 380 | 1165700 | 332.094 | 160 | 3 | 0.837 | 0.72 | 5273.8 |  | 34973 | 32.207 | 0.8918567 | 303.307 | 0.536821 | 380 | 1199600 | 332.094 | 155 | 3 | 0.829 | 1.2 | 5425.3 |  | 35977 | 32.207 | 0.9237699 | 379.122 | 0.593121 | 380 | 1224800 | 329.25 | 150.01 | 3 | 0.824 | 0.82 | 5541.1 |  | 36746 | 29.324 | 0.9423758 | 1065.7 | 0.447871
381 | 1106200 | 62.226 | 170 | 3 | 0.848 | 0.95 | 5002.3 |  | 33173 | 32.34 | 0.8395531 | 152.077 | 0.543941 | 381 | 1150300 | 332.226 | 165.01 | 3 | 0.843 | 1.03 | 5202.5 |  | 34500 | 32.34 | 0.8693908 | 152.077 | 0.621663 | 381 | 1165700 | 332.226 | 160 | 3 | 0.837 | 0.74 | 5273.4 |  | 34970 | 32.34 | 0.8910914 | 304.107 | 0.536173 | 381 | 1199400 | 332.226 | 155 | 3 | 0.829 | 1.18 | 5425.9 |  | 35981 | 32.34 | 0.9230769 | 380.122 | 0.592523 | 381 | 1225100 | 329.363 | 150.01 | 3 | 0.824 | 0.86 | 5543.4 |  | 36761 | 29.437 | 0.9422219 | 1068.52 | 0.447196
382 | 1105300 | 62.358 | 170 | 3 | 0.848 | 0.91 | 5001.7 |  | 33168 | 32.474 | 0.8394011 | 152.477 | 0.543249 | 382 | 1149500 | 332.358 | 165.01 | 3 | 0.843 | 1.07 | 5200.6 |  | 34487 | 32.474 | 0.8687098 | 152.477 | 0.621067 | 382 | 1165300 | 332.358 | 160 | 3 | 0.837 | 0.91 | 5270.1 |  | 34948 | 32.474 | 0.8910148 | 304.907 | 0.535527 | 382 | 1199700 | 332.358 | 155 | 3 | 0.829 | 1.15 | 5427.9 |  | 35995 | 32.474 | 0.9227689 | 381.122 | 0.591926 | 382 | 1224900 | 329.475 | 150.02 | 3 | 0.824 | 0.83 | 5542.3 |  | 36754 | 29.551 | 0.9421449 | 1071.33 | 0.446523
383 | 1104600 | 62.491 | 170 | 3 | 0.848 | 0.94 | 4996.3 |  | 33133 | 32.607 | 0.838945 | 152.877 | 0.542559 | 383 | 1148900 | 332.491 | 165.01 | 3 | 0.843 | 1.07 | 5197.6 |  | 34467 | 32.607 | 0.8687098 | 152.877 | 0.620471 | 383 | 1164300 | 332.491 | 160 | 3 | 0.837 | 0.91 | 5265.6 |  | 34918 | 32.607 | 0.8912445 | 305.707 | 0.534881 | 383 | 1198800 | 332.491 | 155 | 3 | 0.829 | 1.17 | 5423.3 |  | 35964 | 32.607 | 0.9227689 | 382.123 | 0.59133 | 383 | 1224700 | 329.588 | 150.02 | 3 | 0.824 | 0.77 | 5541.2 |  | 36746 | 29.664 | 0.9416833 | 1074.14 | 0.445851
384 | 1104400 | 62.625 | 170 | 3 | 0.848 | 0.97 | 4994.3 |  | 33120 | 32.741 | 0.837729 | 153.277 | 0.541871 | 384 | 1148000 | 332.625 | 165.01 | 3 | 0.843 | 1 | 5191.9 |  | 34430 | 32.741 | 0.8681044 | 153.277 | 0.619876 | 384 | 1164200 | 332.625 | 160 | 3 | 0.837 | 0.72 | 5267.5 |  | 34931 | 32.741 | 0.8905556 | 306.507 | 0.534237 | 384 | 1198400 | 332.625 | 155 | 3 | 0.829 | 1.19 | 5419.7 |  | 35941 | 32.741 | 0.9224609 | 383.123 | 0.590735 | 384 | 1224600 | 329.702 | 150.02 | 3 | 0.824 | 0.74 | 5538.7 |  | 36730 | 29.778 | 0.9417603 | 1076.95 | 0.445181
385 | 1103800 | 62.758 | 170 | 3 | 0.848 | 0.97 | 4992.4 |  | 33107 | 32.875 | 0.837501 | 153.677 | 0.541183 | 385 | 1148000 | 332.758 | 165.01 | 3 | 0.843 | 1.03 | 5195.3 |  | 34452 | 32.875 | 0.8678017 | 153.677 | 0.619283 | 385 | 1164500 | 332.758 | 160 | 3 | 0.837 | 0.7 | 5268.7 |  | 34939 | 32.875 | 0.8895607 | 307.308 | 0.533595 | 385 | 1198400 | 332.758 | 155 | 3 | 0.829 | 1.18 | 5421.8 |  | 35955 | 32.875 | 0.9225379 | 384.123 | 0.590141 | 385 | 1224000 | 329.815 | 150.02 | 3 | 0.824 | 0.8 | 5536.4 |  | 36714 | 29.892 | 0.9416833 | 1079.76 | 0.444512
386 | 1102200 | 62.892 | 170 | 3 | 0.848 | 0.89 | 4988.3 |  | 33079 | 33.01 | 0.8371209 | 154.077 | 0.540497 | 386 | 1147200 | 332.892 | 165.01 | 3 | 0.843 | 1.05 | 5191.1 |  | 34425 | 33.01 | 0.8666667 | 154.077 | 0.61869 | 386 | 1163600 | 332.892 | 160 | 3 | 0.837 | 0.89 | 5264.1 |  | 34908 | 33.01 | 0.8897903 | 308.108 | 0.532953 | 386 | 1198000 | 332.892 | 155 | 3 | 0.829 | 1.15 | 5420.5 |  | 35946 | 33.01 | 0.9218449 | 385.123 | 0.589548 | 386 | 1224100 | 329.929 | 150.02 | 3 | 0.824 | 0.85 | 5537.8 |  | 36724 | 30.006 | 0.9412987 | 1082.57 | 0.443845
387 | 1101900 | 63.026 | 170 | 3 | 0.848 | 0.91 | 4986.4 |  | 33067 | 33.145 | 0.8365889 | 154.477 | 0.539811 | 387 | 1146800 | 333.026 | 165.01 | 3 | 0.843 | 1.08 | 5188.3 |  | 34406 | 33.145 | 0.8671207 | 154.477 | 0.618098 | 387 | 1162300 | 333.026 | 160 | 3 | 0.837 | 0.89 | 5256.5 |  | 34858 | 33.145 | 0.8895607 | 308.908 | 0.532312 | 387 | 1198100 | 333.026 | 155 | 3 | 0.829 | 1.15 | 5420.3 |  | 35945 | 33.145 | 0.9220759 | 386.123 | 0.588956 | 387 | 1224000 | 330.043 | 150.02 | 3 | 0.824 | 0.8 | 5538.3 |  | 36727 | 30.12 | 0.9410679 | 1085.39 | 0.44318
388 | 1101400 | 63.161 | 170 | 3 | 0.848 | 0.95 | 4981.4 |  | 33034 | 33.28 | 0.8361329 | 154.877 | 0.539128 | 388 | 1145300 | 333.161 | 165.01 | 3 | 0.843 | 1.06 | 5179.9 |  | 34351 | 33.28 | 0.867045 | 154.877 | 0.617507 | 388 | 1162600 | 333.161 | 160 | 3 | 0.837 | 0.9 | 5260.3 |  | 34884 | 33.28 | 0.8888719 | 309.708 | 0.531673 | 388 | 1197200 | 333.161 | 155 | 3 | 0.829 | 1.17 | 5414.2 |  | 35904 | 33.28 | 0.9216139 | 387.124 | 0.588365 | 388 | 1223500 | 330.157 | 150.02 | 3 | 0.824 | 0.74 | 5535.2 |  | 36707 | 30.235 | 0.9407601 | 1088.2 | 0.442515
389 | 1100700 | 63.296 | 170 | 3 | 0.848 | 0.96 | 4977.6 |  | 33008 | 33.416 | 0.8356008 | 155.277 | 0.538445 | 389 | 1145900 | 333.296 | 165.01 | 3 | 0.843 | 1.05 | 5185.9 |  | 34390 | 33.416 | 0.8666667 | 155.277 | 0.616917 | 389 | 1162300 | 333.296 | 160 | 3 | 0.837 | 0.73 | 5258.5 |  | 34871 | 33.416 | 0.8892546 | 310.508 | 0.531035 | 389 | 1197500 | 333.296 | 155 | 3 | 0.829 | 1.18 | 5415.6 |  | 35914 | 33.416 | 0.9211519 | 388.124 | 0.587775 | 389 | 1223200 | 330.271 | 150.02 | 3 | 0.824 | 0.76 | 5532.6 |  | 36689 | 30.35 | 0.940914 | 1091.01 | 0.441853
390 | 1100100 | 63.431 | 170 | 3 | 0.848 | 0.96 | 4974.5 |  | 32988 | 33.552 | 0.8346888 | 155.677 | 0.537763 | 390 | 1145800 | 333.431 | 165.01 | 3 | 0.843 | 1.04 | 5185.1 |  | 34385 | 33.552 | 0.86591 | 155.677 | 0.616328 | 390 | 1161400 | 333.431 | 160 | 3 | 0.837 | 0.7 | 5254.2 |  | 34843 | 33.552 | 0.8886423 | 311.308 | 0.530398 | 390 | 1196900 | 333.431 | 155 | 3 | 0.829 | 1.18 | 5414.9 |  | 35909 | 33.552 | 0.9210749 | 389.124 | 0.587186 | 390 | 1222800 | 330.386 | 150.02 | 3 | 0.824 | 0.83 | 5532.1 |  | 36686 | 30.465 | 0.9409909 | 1093.82 | 0.441192
391 | 1099400 | 63.567 | 170 | 3 | 0.848 | 0.95 | 4973 |  | 32978 | 33.689 | 0.8342327 | 156.077 | 0.537083 | 391 | 1145300 | 333.567 | 165.01 | 3 | 0.843 | 1.03 | 5182.4 |  | 34367 | 33.689 | 0.8653802 | 156.077 | 0.615739 | 391 | 1161900 | 333.567 | 160 | 3 | 0.837 | 0.87 | 5256.6 |  | 34859 | 33.689 | 0.8894842 | 312.109 | 0.529763 | 391 | 1196300 | 333.567 | 155 | 3 | 0.829 | 1.16 | 5413 |  | 35896 | 33.689 | 0.9210749 | 390.124 | 0.586598 | 391 | 1223000 | 330.501 | 150.02 | 3 | 0.824 | 0.82 | 5533 |  | 36692 | 30.58 | 0.9406062 | 1096.63 | 0.440532
392 | 1098200 | 63.703 | 170.01 | 3 | 0.848 | 0.92 | 4970.1 |  | 32959 | 33.825 | 0.8340047 | 156.477 | 0.536404 | 392 | 1144300 | 333.703 | 165.01 | 3 | 0.843 | 1.05 | 5177.8 |  | 34336 | 33.825 | 0.8653802 | 156.477 | 0.615152 | 392 | 1161100 | 333.703 | 160 | 3 | 0.837 | 0.88 | 5252.5 |  | 34831 | 33.825 | 0.8881831 | 312.909 | 0.529128 | 392 | 1196200 | 333.703 | 155 | 3 | 0.829 | 1.16 | 5412.5 |  | 35893 | 33.825 | 0.9207669 | 391.124 | 0.586011 | 392 | 1223100 | 330.616 | 150.02 | 3 | 0.824 | 0.75 | 5533.3 |  | 36694 | 30.696 | 0.9406832 | 1099.45 | 0.439874
393 | 1097600 | 63.84 | 170.01 | 3 | 0.848 | 0.91 | 4967.3 |  | 32940 | 33.962 | 0.8332447 | 156.877 | 0.535726 | 393 | 1143600 | 333.84 | 165.01 | 3 | 0.843 | 1.05 | 5169.9 |  | 34284 | 33.962 | 0.8646235 | 156.877 | 0.614566 | 393 | 1162200 | 333.84 | 160 | 3 | 0.837 | 0.75 | 5256 |  | 34855 | 33.962 | 0.8887953 | 313.709 | 0.528495 | 393 | 1196200 | 333.84 | 154.99 | 3 | 0.829 | 1.16 | 5411.3 |  | 35885 | 33.962 | 0.9202279 | 392.124 | 0.585425 | 393 | 1222600 | 330.731 | 150.02 | 3 | 0.824 | 0.75 | 5530.5 |  | 36675 | 30.812 | 0.9402985 | 1102.26 | 0.439217
394 | 1097300 | 63.976 | 170.01 | 3 | 0.848 | 0.93 | 4965.1 |  | 32926 | 34.1 | 0.8328646 | 157.278 | 0.53505 | 394 | 1143600 | 333.976 | 165.01 | 3 | 0.843 | 1.05 | 5173.7 |  | 34309 | 34.1 | 0.8643965 | 157.278 | 0.61398 | 394 | 1160500 | 333.976 | 160.01 | 3 | 0.837 | 0.89 | 5249.9 |  | 34815 | 34.1 | 0.8867289 | 314.509 | 0.527863 | 394 | 1195800 | 333.976 | 154.99 | 3 | 0.829 | 1.16 | 5408.9 |  | 35869 | 34.1 | 0.9201509 | 393.125 | 0.58484 | 394 | 1222700 | 330.847 | 150.02 | 3 | 0.824 | 0.83 | 5531.2 |  | 36680 | 30.928 | 0.9400677 | 1105.07 | 0.438562
395 | 1096300 | 64.113 | 170.01 | 3 | 0.848 | 0.97 | 4957.7 |  | 32877 | 34.238 | 0.8322566 | 157.678 | 0.534375 | 395 | 1142600 | 334.113 | 165 | 3 | 0.843 | 1.05 | 5171.4 |  | 34294 | 34.238 | 0.8643965 | 157.678 | 0.613396 | 395 | 1161300 | 334.113 | 160.01 | 3 | 0.837 | 0.88 | 5254.6 |  | 34845 | 34.238 | 0.8873412 | 315.309 | 0.527232 | 395 | 1195100 | 334.113 | 154.99 | 3 | 0.829 | 1.17 | 5405.2 |  | 35844 | 34.238 | 0.9201509 | 394.125 | 0.584256 | 395 | 1222200 | 330.963 | 150.03 | 3 | 0.824 | 0.8 | 5529.8 |  | 36671 | 31.044 | 0.9395292 | 1107.88 | 0.437908
396 | 1095800 | 64.251 | 170.01 | 3 | 0.848 | 0.94 | 4955.6 |  | 32863 | 34.376 | 0.8318766 | 158.078 | 0.5337 | 396 | 1142300 | 334.251 | 165 | 3 | 0.843 | 1.03 | 5169.9 |  | 34284 | 34.376 | 0.8625047 | 158.078 | 0.612812 | 396 | 1158600 | 334.251 | 160.01 | 3 | 0.837 | 0.72 | 5241.9 |  | 34761 | 34.376 | 0.8870351 | 316.109 | 0.526602 | 396 | 1195000 | 334.251 | 154.99 | 3 | 0.829 | 1.18 | 5405.1 |  | 35843 | 34.376 | 0.9197659 | 395.125 | 0.583673 | 396 | 1221900 | 331.079 | 150.03 | 3 | 0.824 | 0.73 | 5528 |  | 36658 | 31.161 | 0.9399138 | 1110.69 | 0.437255
397 | 1095000 | 64.389 | 170.01 | 3 | 0.848 | 0.95 | 4951.9 |  | 32839 | 34.514 | 0.8312685 | 158.478 | 0.533027 | 397 | 1142300 | 334.389 | 165 | 3 | 0.843 | 1.03 | 5169.8 |  | 34283 | 34.514 | 0.8632614 | 158.478 | 0.612229 | 397 | 1159400 | 334.389 | 160.01 | 3 | 0.837 | 0.86 | 5246.1 |  | 34789 | 34.514 | 0.885734 | 316.909 | 0.525974 | 397 | 1195000 | 334.389 | 154.99 | 3 | 0.829 | 1.17 | 5404.9 |  | 35843 | 34.514 | 0.9193039 | 396.125 | 0.583091 | 397 | 1221200 | 331.195 | 150.03 | 3 | 0.824 | 0.87 | 5524.1 |  | 36633 | 31.278 | 0.9406062 | 1113.5 | 0.436605
398 | 1094500 | 64.527 | 170.01 | 3 | 0.848 | 0.94 | 4951.4 |  | 32835 | 34.653 | 0.8307365 | 158.878 | 0.532356 | 398 | 1139800 | 334.527 | 165 | 3 | 0.843 | 1.02 | 5155.4 |  | 34188 | 34.653 | 0.8621264 | 158.878 | 0.611647 | 398 | 1159000 | 334.527 | 160.01 | 3 | 0.837 | 0.72 | 5243.8 |  | 34774 | 34.653 | 0.8862697 | 317.71 | 0.525346 | 398 | 1194500 | 334.527 | 154.99 | 3 | 0.829 | 1.17 | 5403.2 |  | 35831 | 34.653 | 0.9191499 | 397.125 | 0.58251 | 398 | 1221700 | 331.312 | 150.03 | 3 | 0.824 | 1.19 | 5525.7 |  | 36643 | 31.395 | 0.9396061 | 1116.32 | 0.435955
399 | 1093700 | 64.665 | 170.01 | 3 | 0.848 | 0.94 | 4947.5 |  | 32809 | 34.792 | 0.8306605 | 159.278 | 0.531685 | 399 | 1140800 | 334.665 | 165 | 3 | 0.843 | 1.01 | 5160 |  | 34218 | 34.792 | 0.8618994 | 159.278 | 0.611066 | 399 | 1157300 | 334.665 | 160.01 | 3 | 0.837 | 0.85 | 5235.7 |  | 34720 | 34.792 | 0.8856574 | 318.51 | 0.52472 | 399 | 1193900 | 334.665 | 154.99 | 3 | 0.829 | 1.16 | 5400.6 |  | 35814 | 34.792 | 0.9188419 | 398.126 | 0.58193 | 399 | 1222600 | 331.429 | 150.03 | 3 | 0.824 | 1.06 | 5528 |  | 36659 | 31.512 | 0.9399908 | 1119.13 | 0.435307
400 | 1093000 | 64.804 | 170.01 | 3 | 0.848 | 0.94 | 4945.3 |  | 32794 | 34.932 | 0.8299764 | 159.678 | 0.531016 | 400 | 1139300 | 334.804 | 165 | 3 | 0.843 | 1.02 | 5153.6 |  | 34176 | 34.932 | 0.8613697 | 159.678 | 0.610486 | 400 | 1158000 | 334.804 | 160.01 | 3 | 0.837 | 0.86 | 5238.2 |  | 34737 | 34.932 | 0.8855044 | 319.31 | 0.524095 | 400 | 1193700 | 334.804 | 154.99 | 3 | 0.829 | 1.16 | 5401.1 |  | 35817 | 34.932 | 0.9186109 | 399.126 | 0.581351 | 400 | 1221300 | 331.546 | 150.03 | 3 | 0.824 | 1.07 | 5523.8 |  | 36631 | 31.63 | 0.939683 | 1121.94 | 0.43466
401 | 1092900 | 64.943 | 170.01 | 3 | 0.848 | 0.93 | 4944.4 |  | 32788 | 35.072 | 0.8297484 | 160.078 | 0.530348 | 401 | 1139000 | 334.943 | 165 | 3 | 0.843 | 1.02 | 5152.6 |  | 34169 | 35.072 | 0.8611426 | 160.078 | 0.609907 | 401 | 1157200 | 334.943 | 160.01 | 3 | 0.837 | 0.86 | 5234 |  | 34709 | 35.072 | 0.8849686 | 320.11 | 0.523471 | 401 | 1193300 | 334.943 | 154.99 | 3 | 0.829 | 1.16 | 5399.1 |  | 35804 | 35.072 | 0.9184569 | 400.126 | 0.580773 | 401 | 1221800 | 331.663 | 150.03 | 3 | 0.824 | 1.14 | 5526.7 |  | 36650 | 31.747 | 0.9396061 | 1124.75 | 0.434015
402 | 1092000 | 65.083 | 170.01 | 3 | 0.848 | 0.93 | 4941.2 |  | 32767 | 35.212 | 0.8286083 | 160.478 | 0.529681 | 402 | 1138300 | 335.083 | 165 | 3 | 0.843 | 1.02 | 5146.5 |  | 34129 | 35.212 | 0.8607643 | 160.478 | 0.609329 | 402 | 1157000 | 335.083 | 160.01 | 3 | 0.837 | 0.86 | 5232.3 |  | 34698 | 35.212 | 0.884739 | 320.91 | 0.522848 | 402 | 1193000 | 335.083 | 154.99 | 3 | 0.829 | 1.15 | 5397.6 |  | 35794 | 35.212 | 0.9182259 | 401.126 | 0.580195 | 402 | 1221400 | 331.781 | 150.03 | 3 | 0.824 | 1.07 | 5526.9 |  | 36651 | 31.866 | 0.9392214 | 1127.56 | 0.433371
403 | 1091700 | 65.223 | 170.01 | 3 | 0.848 | 0.92 | 4940.1 |  | 32760 | 35.353 | 0.8287604 | 160.878 | 0.529015 | 403 | 1138000 | 335.223 | 165 | 3 | 0.843 | 1.02 | 5145.3 |  | 34121 | 35.353 | 0.8605373 | 160.878 | 0.608751 | 403 | 1156300 | 335.223 | 160 | 3 | 0.837 | 0.86 | 5229.4 |  | 34678 | 35.353 | 0.8846625 | 321.71 | 0.522227 | 403 | 1192800 | 335.223 | 154.99 | 3 | 0.829 | 1.16 | 5396.2 |  | 35785 | 35.353 | 0.9178409 | 402.126 | 0.579619 | 403 | 1221300 | 331.898 | 150.02 | 3 | 0.824 | 1.05 | 5524.2 |  | 36634 | 31.984 | 0.9391445 | 1130.37 | 0.432729
404 | 1090200 | 65.363 | 170.01 | 3 | 0.848 | 0.88 | 4933.9 |  | 32719 | 35.494 | 0.8283043 | 161.278 | 0.52835 | 404 | 1137500 | 335.363 | 165 | 3 | 0.843 | 1.02 | 5142.7 |  | 34103 | 35.494 | 0.8600076 | 161.278 | 0.608175 | 404 | 1156000 | 335.363 | 160 | 3 | 0.837 | 0.73 | 5227.5 |  | 34666 | 35.494 | 0.8842798 | 322.51 | 0.521606 | 404 | 1192500 | 335.363 | 154.99 | 3 | 0.829 | 1.16 | 5394.8 |  | 35775 | 35.494 | 0.9175329 | 403.127 | 0.579044 | 404 | 1220800 | 332.017 | 150.02 | 3 | 0.824 | 1.13 | 5523.2 |  | 36627 | 32.103 | 0.9389906 | 1133.19 | 0.432088
405 | 1090400 | 65.504 | 170.01 | 3 | 0.848 | 0.92 | 4934 |  | 32720 | 35.635 | 0.8273163 | 161.678 | 0.527687 | 405 | 1137200 | 335.504 | 165 | 3 | 0.843 | 1.02 | 5145.2 |  | 34120 | 35.635 | 0.8599319 | 161.678 | 0.607599 | 405 | 1155900 | 335.504 | 160 | 3 | 0.837 | 0.86 | 5227.4 |  | 34666 | 35.635 | 0.8836675 | 323.311 | 0.520987 | 405 | 1192000 | 335.504 | 154.99 | 3 | 0.829 | 1.16 | 5391.9 |  | 35756 | 35.635 | 0.9173789 | 404.127 | 0.578469 | 405 | 1220700 | 332.135 | 150.02 | 3 | 0.824 | 1.07 | 5522.2 |  | 36620 | 32.221 | 0.9392214 | 1136 | 0.431449
406 | 1089800 | 65.645 | 170.01 | 3 | 0.848 | 0.92 | 4931.8 |  | 32705 | 35.777 | 0.8270122 | 162.078 | 0.527024 | 406 | 1136500 | 335.645 | 165 | 3 | 0.843 | 1.01 | 5141.7 |  | 34097 | 35.777 | 0.8591752 | 162.078 | 0.607024 | 406 | 1155400 | 335.645 | 160 | 3 | 0.837 | 0.86 | 5225.3 |  | 34651 | 35.777 | 0.8837441 | 324.111 | 0.520369 | 406 | 1191600 | 335.645 | 154.99 | 3 | 0.829 | 1.16 | 5390.4 |  | 35746 | 35.777 | 0.9169169 | 405.127 | 0.577896 | 406 | 1220500 | 332.254 | 150.01 | 3 | 0.824 | 1.06 | 5521.4 |  | 36615 | 32.341 | 0.9387598 | 1138.81 | 0.430811
407 | 1088500 | 65.786 | 170.01 | 3 | 0.848 | 0.92 | 4925.9 |  | 32666 | 35.919 | 0.8263282 | 162.478 | 0.526363 | 407 | 1136400 | 335.786 | 165 | 3 | 0.843 | 1.02 | 5141.6 |  | 34096 | 35.919 | 0.8590238 | 162.478 | 0.60645 | 407 | 1154600 | 335.786 | 160 | 3 | 0.837 | 0.72 | 5221.3 |  | 34625 | 35.919 | 0.8834379 | 324.911 | 0.519752 | 407 | 1191400 | 335.786 | 154.99 | 3 | 0.829 | 1.16 | 5388.9 |  | 35737 | 35.919 | 0.9169169 | 406.127 | 0.577324 | 407 | 1220800 | 332.372 | 150.01 | 3 | 0.824 | 1.13 | 5522.4 |  | 36622 | 32.46 | 0.9386059 | 1141.62 | 0.430174
408 | 1088100 | 65.928 | 170.01 | 3 | 0.848 | 0.92 | 4924.4 |  | 32656 | 36.061 | 0.8259482 | 162.878 | 0.525703 | 408 | 1135400 | 335.928 | 165 | 3 | 0.843 | 1.08 | 5138.1 |  | 34073 | 36.061 | 0.8581158 | 162.878 | 0.605877 | 408 | 1154700 | 335.928 | 160 | 3 | 0.837 | 0.75 | 5223 |  | 34636 | 36.061 | 0.8826726 | 325.711 | 0.519136 | 408 | 1190800 | 335.928 | 154.99 | 3 | 0.829 | 1.16 | 5386.1 |  | 35718 | 36.061 | 0.9165319 | 407.127 | 0.576752 | 408 | 1220200 | 332.492 | 150.01 | 3 | 0.824 | 1.1 | 5521.7 |  | 36617 | 32.58 | 0.9383751 | 1144.43 | 0.429538
409 | 1087200 | 66.07 | 170.01 | 3 | 0.848 | 0.91 | 4920.3 |  | 32629 | 36.204 | 0.8254921 | 163.279 | 0.525045 | 409 | 1135200 | 336.07 | 165 | 3 | 0.843 | 1.07 | 5133.5 |  | 34043 | 36.204 | 0.8574347 | 163.279 | 0.605305 | 409 | 1154300 | 336.07 | 160 | 3 | 0.837 | 0.85 | 5222.8 |  | 34635 | 36.204 | 0.8823664 | 326.511 | 0.518521 | 409 | 1190800 | 336.07 | 154.99 | 3 | 0.829 | 1.17 | 5387.5 |  | 35727 | 36.204 | 0.9163009 | 408.128 | 0.576181 | 409 | 1220000 | 332.611 | 150.01 | 3 | 0.824 | 1.09 | 5518.6 |  | 36596 | 32.699 | 0.9386829 | 1147.24 | 0.428905
410 | 1086700 | 66.212 | 170.01 | 3 | 0.848 | 0.91 | 4917 |  | 32607 | 36.347 | 0.8247321 | 163.679 | 0.524387 | 410 | 1134000 | 336.212 | 165 | 3 | 0.843 | 1.01 | 5130.6 |  | 34023 | 36.347 | 0.8573591 | 163.679 | 0.604733 | 410 | 1153300 | 336.212 | 160 | 3 | 0.837 | 0.82 | 5216.4 |  | 34592 | 36.347 | 0.8826726 | 327.311 | 0.517907 | 410 | 1190300 | 336.212 | 154.99 | 3 | 0.829 | 1.17 | 5385.2 |  | 35711 | 36.347 | 0.9161469 | 409.128 | 0.575612 | 410 | 1219700 | 332.731 | 150.01 | 3 | 0.824 | 1.11 | 5518.6 |  | 36596 | 32.82 | 0.9386829 | 1150.06 | 0.428272
411 | 1086100 | 66.355 | 170.01 | 3 | 0.848 | 0.91 | 4914 |  | 32587 | 36.491 | 0.8247321 | 164.079 | 0.52373 | 411 | 1133100 | 336.355 | 165.01 | 3 | 0.843 | 1 | 5123.2 |  | 33974 | 36.491 | 0.8570564 | 164.079 | 0.604163 | 411 | 1152900 | 336.355 | 160 | 3 | 0.837 | 0.85 | 5214.3 |  | 34579 | 36.491 | 0.8821368 | 328.112 | 0.517295 | 411 | 1190000 | 336.355 | 154.98 | 3 | 0.829 | 1.17 | 5383.5 |  | 35701 | 36.491 | 0.9156079 | 410.128 | 0.575043 | 411 | 1220100 | 332.85 | 150.01 | 3 | 0.824 | 1.03 | 5519.4 |  | 36602 | 32.94 | 0.9379905 | 1152.87 | 0.427641
412 | 1085100 | 66.498 | 170.01 | 3 | 0.848 | 0.91 | 4910.1 |  | 32561 | 36.635 | 0.823896 | 164.479 | 0.523075 | 412 | 1133000 | 336.498 | 165.01 | 3 | 0.843 | 1.08 | 5123.3 |  | 33975 | 36.635 | 0.8569807 | 164.479 | 0.603593 | 412 | 1153300 | 336.498 | 160 | 3 | 0.837 | 0.71 | 5215.4 |  | 34586 | 36.635 | 0.8816011 | 328.912 | 0.516683 | 412 | 1189800 | 336.498 | 154.99 | 3 | 0.829 | 1.17 | 5382.2 |  | 35692 | 36.635 | 0.9153769 | 411.128 | 0.574475 | 412 | 1220100 | 332.971 | 150.02 | 3 | 0.824 | 1.18 | 5519.2 |  | 36600 | 33.061 | 0.9376058 | 1155.68 | 0.427011
413 | 1085100 | 66.642 | 170.01 | 3 | 0.848 | 0.91 | 4910 |  | 32561 | 36.779 | 0.822984 | 164.879 | 0.522421 | 413 | 1132600 | 336.642 | 165.01 | 3 | 0.843 | 1 | 5124.6 |  | 33984 | 36.779 | 0.8553159 | 164.879 | 0.603025 | 413 | 1152600 | 336.642 | 160 | 3 | 0.837 | 0.85 | 5214.5 |  | 34580 | 36.779 | 0.8813715 | 329.712 | 0.516073 | 413 | 1189100 | 336.642 | 154.99 | 3 | 0.829 | 1.17 | 5380.6 |  | 35681 | 36.779 | 0.9152229 | 412.128 | 0.573908 | 413 | 1219200 | 333.091 | 150.02 | 3 | 0.824 | 1.06 | 5516.5 |  | 36582 | 33.182 | 0.9376827 | 1158.49 | 0.426383
414 | 1084000 | 66.786 | 170.01 | 3 | 0.848 | 0.91 | 4903.1 |  | 32515 | 36.924 | 0.8227559 | 165.279 | 0.521768 | 414 | 1132500 | 336.786 | 165 | 3 | 0.843 | 1.01 | 5123.3 |  | 33975 | 36.924 | 0.8556943 | 165.279 | 0.602457 | 414 | 1151900 | 336.786 | 160 | 3 | 0.837 | 0.84 | 5211.6 |  | 34561 | 36.924 | 0.8809123 | 330.512 | 0.515464 | 414 | 1188800 | 336.786 | 154.98 | 3 | 0.829 | 1.18 | 5379.2 |  | 35672 | 36.924 | 0.9149149 | 413.128 | 0.573342 | 414 | 1218700 | 333.212 | 150.02 | 3 | 0.824 | 1.08 | 5512.5 |  | 36556 | 33.303 | 0.9372211 | 1161.3 | 0.425755
415 | 1082800 | 66.93 | 170.01 | 3 | 0.848 | 0.9 | 4896.5 |  | 32471 | 37.069 | 0.8226039 | 165.679 | 0.521116 | 415 | 1130300 | 336.93 | 165 | 3 | 0.843 | 1.02 | 5113.7 |  | 33911 | 37.069 | 0.8554673 | 165.679 | 0.60189 | 415 | 1151600 | 336.93 | 160 | 3 | 0.837 | 0.85 | 5209.6 |  | 34547 | 37.069 | 0.8807592 | 331.312 | 0.514856 | 415 | 1188600 | 336.93 | 154.98 | 3 | 0.829 | 1.17 | 5378.1 |  | 35664 | 37.069 | 0.9149149 | 414.129 | 0.572777 | 415 | 1218800 | 333.333 | 150.02 | 3 | 0.824 | 1.11 | 5514.2 |  | 36567 | 33.424 | 0.9371442 | 1164.12 | 0.42513
416 | 1082500 | 67.075 | 170.01 | 3 | 0.848 | 0.91 | 4895.4 |  | 32464 | 37.214 | 0.8220719 | 166.079 | 0.520465 | 416 | 1130800 | 337.075 | 165 | 3 | 0.843 | 1.07 | 5115.7 |  | 33925 | 37.214 | 0.8553916 | 166.079 | 0.601323 | 416 | 1151000 | 337.075 | 160 | 3 | 0.837 | 0.85 | 5208.4 |  | 34539 | 37.214 | 0.8804531 | 332.112 | 0.514249 | 416 | 1188200 | 337.075 | 154.98 | 3 | 0.829 | 1.17 | 5375.4 |  | 35646 | 37.214 | 0.9143759 | 415.129 | 0.572213 | 416 | 1218200 | 333.454 | 150.02 | 3 | 0.824 | 1.07 | 5511.9 |  | 36552 | 33.546 | 0.9375289 | 1166.93 | 0.424505
417 | 1082300 | 67.22 | 170.01 | 3 | 0.848 | 0.91 | 4894.7 |  | 32459 | 37.36 | 0.8213879 | 166.479 | 0.519815 | 417 | 1130500 | 337.22 | 165 | 3 | 0.843 | 1 | 5113.1 |  | 33907 | 37.36 | 0.8550132 | 166.479 | 0.600758 | 417 | 1150800 | 337.22 | 160 | 3 | 0.837 | 0.84 | 5207.3 |  | 34532 | 37.36 | 0.8797643 | 332.912 | 0.513643 | 417 | 1188200 | 337.22 | 154.98 | 3 | 0.829 | 1.17 | 5376.2 |  | 35652 | 37.36 | 0.9142989 | 416.129 | 0.57165 | 417 | 1218100 | 333.575 | 150.02 | 3 | 0.824 | 1.18 | 5510.3 |  | 36541 | 33.668 | 0.9372211 | 1169.74 | 0.423882
418 | 1081600 | 67.365 | 170.01 | 3 | 0.848 | 0.91 | 4893.8 |  | 32453 | 37.506 | 0.8210838 | 166.879 | 0.519167 | 418 | 1130400 | 337.365 | 165.01 | 3 | 0.843 | 1 | 5116.2 |  | 33928 | 37.506 | 0.8540295 | 166.879 | 0.600194 | 418 | 1150400 | 337.365 | 160 | 3 | 0.837 | 0.7 | 5203.7 |  | 34508 | 37.506 | 0.8794581 | 333.713 | 0.513038 | 418 | 1187500 | 337.365 | 154.99 | 3 | 0.829 | 1.18 | 5370.7 |  | 35616 | 37.506 | 0.9139139 | 417.129 | 0.571088 | 418 | 1218600 | 333.697 | 150.02 | 3 | 0.824 | 1.03 | 5514.4 |  | 36568 | 33.79 | 0.937298 | 1172.55 | 0.423261
419 | 1080700 | 67.511 | 170.01 | 3 | 0.848 | 0.92 | 4888.1 |  | 32415 | 37.652 | 0.8203238 | 167.279 | 0.51852 | 419 | 1129900 | 337.511 | 165 | 3 | 0.843 | 0.98 | 5113.6 |  | 33911 | 37.652 | 0.8533485 | 167.279 | 0.59963 | 419 | 1149500 | 337.511 | 160 | 3 | 0.837 | 0.83 | 5200 |  | 34483 | 37.652 | 0.8789224 | 334.513 | 0.512434 | 419 | 1187400 | 337.511 | 154.99 | 3 | 0.829 | 1.18 | 5370.7 |  | 35615 | 37.652 | 0.9137599 | 418.129 | 0.570527 | 419 | 1218200 | 333.819 | 150.02 | 3 | 0.824 | 1.11 | 5510.8 |  | 36544 | 33.913 | 0.936144 | 1175.36 | 0.42264
420 | 1080300 | 67.657 | 170.02 | 3 | 0.848 | 0.91 | 4889 |  | 32421 | 37.799 | 0.8200198 | 167.679 | 0.517873 | 420 | 1128600 | 337.657 | 165 | 3 | 0.843 | 1.06 | 5107.3 |  | 33869 | 37.799 | 0.8528944 | 167.679 | 0.599067 | 420 | 1149100 | 337.657 | 160 | 3 | 0.837 | 0.75 | 5196.4 |  | 34460 | 37.799 | 0.8789224 | 335.313 | 0.511832 | 420 | 1186900 | 337.657 | 154.99 | 3 | 0.829 | 1.19 | 5367.8 |  | 35596 | 37.799 | 0.9136059 | 419.13 | 0.569966 | 420 | 1218300 | 333.941 | 150.02 | 3 | 0.824 | 1.1 | 5513.4 |  | 36562 | 34.035 | 0.9366826 | 1178.17 | 0.422021
421 | 1079300 | 67.803 | 170.02 | 3 | 0.848 | 0.89 | 4884.5 |  | 32392 | 37.947 | 0.8194117 | 168.079 | 0.517228 | 421 | 1127700 | 337.803 | 165 | 3 | 0.843 | 0.99 | 5099.3 |  | 33816 | 37.947 | 0.8529701 | 168.079 | 0.598505 | 421 | 1148400 | 337.803 | 160 | 3 | 0.837 | 0.84 | 5196.5 |  | 34460 | 37.947 | 0.8783101 | 336.113 | 0.51123 | 421 | 1186700 | 337.803 | 154.99 | 3 | 0.829 | 1.19 | 5369.1 |  | 35605 | 37.947 | 0.9131439 | 420.13 | 0.569407 | 421 | 1216800 | 334.064 | 150.02 | 3 | 0.824 | 1.12 | 5504.7 |  | 36504 | 34.158 | 0.936221 | 1180.99 | 0.421404
422 | 1078900 | 67.95 | 170.02 | 3 | 0.848 | 0.92 | 4881.4 |  | 32371 | 38.094 | 0.8188797 | 168.479 | 0.516584 | 422 | 1127100 | 337.95 | 165 | 3 | 0.843 | 1 | 5095.8 |  | 33792 | 38.094 | 0.8522134 | 168.479 | 0.597944 | 422 | 1148400 | 337.95 | 160 | 3 | 0.837 | 0.85 | 5194.7 |  | 34449 | 38.094 | 0.8779274 | 336.913 | 0.51063 | 422 | 1186500 | 337.95 | 154.99 | 3 | 0.829 | 1.19 | 5367.9 |  | 35597 | 38.094 | 0.9130669 | 421.13 | 0.568848 | 422 | 1217500 | 334.186 | 150.02 | 3 | 0.824 | 1.07 | 5508.3 |  | 36528 | 34.282 | 0.9359132 | 1183.8 | 0.420787
423 | 1078100 | 68.098 | 170.02 | 3 | 0.848 | 0.87 | 4875.5 |  | 32332 | 38.242 | 0.8181196 | 168.88 | 0.515941 | 423 | 1127200 | 338.098 | 165.01 | 3 | 0.843 | 1.07 | 5101.8 |  | 33833 | 38.242 | 0.8522134 | 168.88 | 0.597384 | 423 | 1147600 | 338.098 | 160 | 3 | 0.837 | 0.83 | 5192.7 |  | 34435 | 38.242 | 0.8776978 | 337.713 | 0.51003 | 423 | 1185900 | 338.098 | 154.99 | 3 | 0.829 | 1.18 | 5365.9 |  | 35584 | 38.242 | 0.9128359 | 422.13 | 0.56829 | 423 | 1216900 | 334.309 | 150.02 | 3 | 0.824 | 1.08 | 5505.5 |  | 36509 | 34.405 | 0.9357593 | 1186.61 | 0.420172
424 | 1077400 | 68.245 | 170.02 | 3 | 0.848 | 0.89 | 4872.2 |  | 32310 | 38.391 | 0.8184237 | 169.28 | 0.5153 | 424 | 1126200 | 338.245 | 165.01 | 3 | 0.843 | 1.07 | 5094.7 |  | 33785 | 38.391 | 0.8517594 | 169.28 | 0.596824 | 424 | 1147100 | 338.245 | 160 | 3 | 0.837 | 0.83 | 5189.4 |  | 34413 | 38.391 | 0.8775448 | 338.513 | 0.509432 | 424 | 1185800 | 338.245 | 154.99 | 3 | 0.829 | 1.18 | 5363.7 |  | 35569 | 38.391 | 0.9123739 | 423.13 | 0.567734 | 424 | 1216500 | 334.433 | 150.01 | 3 | 0.824 | 1.13 | 5504.6 |  | 36504 | 34.529 | 0.9359902 | 1189.42 | 0.419559
425 | 1076400 | 68.393 | 170.02 | 3 | 0.848 | 0.9 | 4868.5 |  | 32285 | 38.54 | 0.8171316 | 169.68 | 0.514659 | 425 | 1126200 | 338.393 | 165.01 | 3 | 0.843 | 0.98 | 5094.5 |  | 33784 | 38.54 | 0.850927 | 169.68 | 0.596265 | 425 | 1146800 | 338.393 | 160 | 3 | 0.837 | 0.82 | 5188.5 |  | 34407 | 38.54 | 0.876856 | 339.314 | 0.508835 | 425 | 1185500 | 338.393 | 154.99 | 3 | 0.829 | 1.19 | 5362.3 |  | 35560 | 38.54 | 0.9122969 | 424.131 | 0.567178 | 425 | 1216300 | 334.556 | 150.01 | 3 | 0.824 | 1.11 | 5502.3 |  | 36488 | 34.653 | 0.9355285 | 1192.23 | 0.418946
426 | 1076800 | 68.542 | 170.02 | 3 | 0.848 | 0.87 | 4872.8 |  | 32314 | 38.689 | 0.8169035 | 170.08 | 0.514019 | 426 | 1125600 | 338.542 | 165 | 3 | 0.843 | 0.97 | 5090.9 |  | 33760 | 38.689 | 0.8503216 | 170.08 | 0.595708 | 426 | 1146600 | 338.542 | 160 | 3 | 0.837 | 0.73 | 5185.4 |  | 34387 | 38.689 | 0.8766264 | 340.114 | 0.508239 | 426 | 1184900 | 338.542 | 154.99 | 3 | 0.829 | 1.2 | 5359.1 |  | 35539 | 38.689 | 0.9119889 | 425.131 | 0.566623 | 426 | 1216600 | 334.68 | 150.01 | 3 | 0.824 | 1.07 | 5503.2 |  | 36494 | 34.777 | 0.9356055 | 1195.04 | 0.418335
427 | 1075100 | 68.691 | 170.02 | 3 | 0.848 | 0.84 | 4864.8 |  | 32261 | 38.838 | 0.8162955 | 170.48 | 0.513381 | 427 | 1124500 | 338.691 | 165 | 3 | 0.843 | 1.06 | 5085 |  | 33721 | 38.838 | 0.8503973 | 170.48 | 0.595151 | 427 | 1145700 | 338.691 | 160 | 3 | 0.837 | 0.85 | 5183.8 |  | 34376 | 38.838 | 0.8761672 | 340.914 | 0.507644 | 427 | 1184800 | 338.691 | 154.99 | 3 | 0.829 | 1.2 | 5359.6 |  | 35542 | 38.838 | 0.9117579 | 426.131 | 0.566069 | 427 | 1216000 | 334.804 | 150.02 | 3 | 0.824 | 1.05 | 5500.2 |  | 36474 | 34.902 | 0.9357593 | 1197.86 | 0.417725
428 | 1074800 | 68.84 | 170.02 | 3 | 0.848 | 0.84 | 4859.8 |  | 32228 | 38.988 | 0.8160675 | 170.88 | 0.512743 | 428 | 1123700 | 338.84 | 165 | 3 | 0.843 | 1.01 | 5084.5 |  | 33717 | 38.988 | 0.8500189 | 170.88 | 0.594594 | 428 | 1145400 | 338.84 | 160 | 3 | 0.837 | 0.83 | 5182.8 |  | 34369 | 38.988 | 0.8757845 | 341.714 | 0.50705 | 428 | 1184400 | 338.84 | 154.99 | 3 | 0.829 | 1.18 | 5359.2 |  | 35539 | 38.988 | 0.9111419 | 427.131 | 0.565515 | 428 | 1216100 | 334.928 | 150.02 | 3 | 0.824 | 1.11 | 5501.7 |  | 36484 | 35.027 | 0.9356055 | 1200.67 | 0.417117
429 | 1074000 | 68.989 | 170.02 | 3 | 0.848 | 0.87 | 4857.2 |  | 32210 | 39.138 | 0.8153074 | 171.28 | 0.512107 | 429 | 1123800 | 338.989 | 165 | 3 | 0.843 | 0.99 | 5083.1 |  | 33708 | 39.138 | 0.8490352 | 171.28 | 0.594039 | 429 | 1144800 | 338.989 | 160 | 3 | 0.837 | 0.82 | 5179.1 |  | 34345 | 39.138 | 0.8752487 | 342.514 | 0.506457 | 429 | 1184100 | 338.989 | 154.98 | 3 | 0.829 | 1.18 | 5356.5 |  | 35521 | 39.138 | 0.9112959 | 428.131 | 0.564963 | 429 | 1216300 | 335.053 | 150.02 | 3 | 0.824 | 1.08 | 5502.6 |  | 36490 | 35.152 | 0.93499 | 1203.48 | 0.41651
430 | 1073700 | 69.139 | 170.02 | 3 | 0.848 | 0.91 | 4855.7 |  | 32201 | 39.289 | 0.8150034 | 171.68 | 0.511472 | 430 | 1123300 | 339.139 | 165 | 3 | 0.843 | 0.95 | 5080.6 |  | 33692 | 39.289 | 0.8481271 | 171.68 | 0.593485 | 430 | 1144300 | 339.139 | 160 | 3 | 0.837 | 0.84 | 5175.1 |  | 34318 | 39.289 | 0.8749426 | 343.314 | 0.505865 | 430 | 1183300 | 339.139 | 154.98 | 3 | 0.829 | 1.2 | 5351.6 |  | 35489 | 39.289 | 0.9108339 | 429.132 | 0.564411 | 430 | 1216100 | 335.178 | 150.02 | 3 | 0.824 | 1.04 | 5501.8 |  | 36485 | 35.277 | 0.93499 | 1206.29 | 0.415904
431 | 1072700 | 69.289 | 170.02 | 3 | 0.848 | 0.87 | 4854 |  | 32189 | 39.44 | 0.8145474 | 172.08 | 0.510838 | 431 | 1122000 | 339.289 | 165 | 3 | 0.843 | 1.05 | 5073.5 |  | 33645 | 39.44 | 0.8479001 | 172.08 | 0.592931 | 431 | 1143600 | 339.289 | 160 | 3 | 0.837 | 0.86 | 5172.6 |  | 34302 | 39.44 | 0.8746365 | 344.115 | 0.505274 | 431 | 1183500 | 339.289 | 154.98 | 3 | 0.829 | 1.21 | 5353.9 |  | 35504 | 39.44 | 0.9108339 | 430.132 | 0.563861 | 431 | 1215300 | 335.303 | 150.02 | 3 | 0.824 | 1.1 | 5496.9 |  | 36453 | 35.403 | 0.9349131 | 1209.1 | 0.415299
432 | 1072300 | 69.44 | 170.01 | 3 | 0.848 | 0.82 | 4852.3 |  | 32178 | 39.592 | 0.8140154 | 172.48 | 0.510205 | 432 | 1120800 | 339.44 | 165 | 3 | 0.843 | 1.08 | 5071.8 |  | 33633 | 39.592 | 0.8481271 | 172.48 | 0.592378 | 432 | 1143200 | 339.44 | 160 | 3 | 0.837 | 0.84 | 5172.9 |  | 34304 | 39.592 | 0.8745599 | 344.915 | 0.504684 | 432 | 1182900 | 339.44 | 154.98 | 3 | 0.83 | 1.19 | 5352.3 |  | 35493 | 39.592 | 0.9106029 | 431.132 | 0.563311 | 432 | 1215300 | 335.428 | 150.02 | 3 | 0.824 | 1.07 | 5499.5 |  | 36469 | 35.529 | 0.9349131 | 1211.92 | 0.414696
433 | 1071700 | 69.591 | 170.01 | 3 | 0.848 | 0.9 | 4847.1 |  | 32143 | 39.744 | 0.8130273 | 172.88 | 0.509573 | 433 | 1120500 | 339.591 | 164.99 | 3 | 0.843 | 0.97 | 5068.5 |  | 33612 | 39.744 | 0.8474461 | 172.88 | 0.591826 | 433 | 1142800 | 339.591 | 160 | 3 | 0.837 | 0.82 | 5170.6 |  | 34289 | 39.744 | 0.8742538 | 345.715 | 0.504096 | 433 | 1182900 | 339.591 | 154.98 | 3 | 0.829 | 1.19 | 5350.6 |  | 35482 | 39.744 | 0.9106799 | 432.132 | 0.562762 | 433 | 1215200 | 335.554 | 150.02 | 3 | 0.824 | 1.14 | 5496.8 |  | 36452 | 35.655 | 0.9347592 | 1214.73 | 0.414094
434 | 1071000 | 69.743 | 170.01 | 3 | 0.848 | 0.84 | 4846.7 |  | 32141 | 39.896 | 0.8124192 | 173.28 | 0.508942 | 434 | 1120800 | 339.743 | 164.99 | 3 | 0.843 | 0.97 | 5069.3 |  | 33617 | 39.896 | 0.8475218 | 173.28 | 0.591275 | 434 | 1142700 | 339.743 | 160 | 3 | 0.837 | 0.81 | 5167.7 |  | 34270 | 39.896 | 0.8737946 | 346.515 | 0.503508 | 434 | 1182600 | 339.743 | 154.98 | 3 | 0.83 | 1.21 | 5348.4 |  | 35468 | 39.896 | 0.9099099 | 433.132 | 0.562214 | 434 | 1215200 | 335.68 | 150.02 | 3 | 0.824 | 1.01 | 5498.8 |  | 36465 | 35.781 | 0.9347592 | 1217.54 | 0.413493
435 | 1069700 | 69.895 | 170.01 | 3 | 0.848 | 0.8 | 4840.4 |  | 32099 | 40.048 | 0.8127233 | 173.68 | 0.508313 | 435 | 1119900 | 339.895 | 164.99 | 3 | 0.843 | 1.06 | 5064.4 |  | 33584 | 40.048 | 0.8461597 | 173.68 | 0.590724 | 435 | 1142300 | 339.895 | 160 | 3 | 0.837 | 0.85 | 5167.1 |  | 34265 | 40.048 | 0.8734119 | 347.315 | 0.502921 | 435 | 1182700 | 339.895 | 154.98 | 3 | 0.83 | 1.2 | 5349.7 |  | 35476 | 40.048 | 0.9094479 | 434.132 | 0.561667 | 435 | 1215000 | 335.806 | 150.02 | 3 | 0.824 | 1.08 | 5495.8 |  | 36445 | 35.908 | 0.9341437 | 1220.35 | 0.412894
436 | 1068900 | 70.047 | 170.01 | 3 | 0.848 | 0.84 | 4833.3 |  | 32051 | 40.202 | 0.8114312 | 174.08 | 0.507684 | 436 | 1120000 | 340.047 | 165 | 3 | 0.843 | 1 | 5067.8 |  | 33607 | 40.202 | 0.8455543 | 174.08 | 0.590174 | 436 | 1141700 | 340.047 | 160 | 3 | 0.837 | 0.81 | 5166.1 |  | 34259 | 40.202 | 0.8731823 | 348.115 | 0.502336 | 436 | 1181700 | 340.047 | 154.98 | 3 | 0.83 | 1.18 | 5347.2 |  | 35460 | 40.202 | 0.9094479 | 435.133 | 0.561121 | 436 | 1215000 | 335.932 | 150.02 | 3 | 0.824 | 1.07 | 5498.5 |  | 36463 | 36.035 | 0.9340668 | 1223.16 | 0.412295
437 | 1069300 | 70.199 | 170.02 | 3 | 0.848 | 0.84 | 4835.6 |  | 32067 | 40.355 | 0.8108231 | 174.481 | 0.507056 | 437 | 1118200 | 340.199 | 165 | 3 | 0.843 | 0.95 | 5057.4 |  | 33538 | 40.355 | 0.8463867 | 174.481 | 0.589626 | 437 | 1141200 | 340.199 | 160 | 3 | 0.837 | 0.84 | 5161.1 |  | 34225 | 40.355 | 0.87257 | 348.915 | 0.501751 | 437 | 1181100 | 340.199 | 154.98 | 3 | 0.829 | 1.21 | 5341.5 |  | 35422 | 40.355 | 0.9091399 | 436.133 | 0.560576 | 437 | 1214200 | 336.059 | 150.02 | 3 | 0.824 | 1.06 | 5492.9 |  | 36426 | 36.162 | 0.9339898 | 1225.97 | 0.411698
438 | 1067600 | 70.353 | 170.02 | 3 | 0.848 | 0.8 | 4831.8 |  | 32042 | 40.509 | 0.8108991 | 174.881 | 0.50643 | 438 | 1117400 | 340.353 | 165 | 3 | 0.843 | 1.07 | 5052 |  | 33502 | 40.509 | 0.8452516 | 174.881 | 0.589077 | 438 | 1140900 | 340.353 | 160 | 3 | 0.837 | 0.85 | 5161 |  | 34225 | 40.509 | 0.8723404 | 349.716 | 0.501168 | 438 | 1181100 | 340.353 | 154.98 | 3 | 0.83 | 1.22 | 5343.2 |  | 35433 | 40.509 | 0.9087549 | 437.133 | 0.560031 | 438 | 1214100 | 336.186 | 150.02 | 3 | 0.824 | 1.1 | 5492.3 |  | 36422 | 36.29 | 0.9336821 | 1228.79 | 0.411103
439 | 1066800 | 70.506 | 170.02 | 3 | 0.848 | 0.83 | 4824.4 |  | 31993 | 40.663 | 0.8099871 | 175.281 | 0.505804 | 439 | 1118500 | 340.506 | 165 | 3 | 0.843 | 1.06 | 5061.7 |  | 33566 | 40.663 | 0.8444949 | 175.281 | 0.58853 | 439 | 1140100 | 340.506 | 160 | 3 | 0.837 | 0.68 | 5158.8 |  | 34210 | 40.663 | 0.8722639 | 350.516 | 0.500585 | 439 | 1180700 | 340.506 | 154.98 | 3 | 0.83 | 1.18 | 5342.3 |  | 35427 | 40.663 | 0.9087549 | 438.133 | 0.559488 | 439 | 1214000 | 336.313 | 150.02 | 3 | 0.824 | 1.07 | 5493 |  | 36427 | 36.418 | 0.9335282 | 1231.6 | 0.410508
440 | 1066900 | 70.66 | 170.02 | 3 | 0.848 | 0.82 | 4824.8 |  | 31995 | 40.818 | 0.809379 | 175.681 | 0.50518 | 440 | 1117000 | 340.66 | 165 | 3 | 0.843 | 0.96 | 5052.1 |  | 33503 | 40.818 | 0.8443435 | 175.681 | 0.587984 | 440 | 1139800 | 340.66 | 160 | 3 | 0.837 | 0.85 | 5156.4 |  | 34194 | 40.818 | 0.8716516 | 351.316 | 0.500004 | 440 | 1180200 | 340.66 | 154.98 | 3 | 0.829 | 1.22 | 5339.1 |  | 35406 | 40.818 | 0.9083699 | 439.133 | 0.558945 | 440 | 1213600 | 336.441 | 150.02 | 3 | 0.824 | 1.12 | 5489.6 |  | 36404 | 36.546 | 0.9336821 | 1234.41 | 0.409915
441 | 1065700 | 70.814 | 170.02 | 3 | 0.848 | 0.82 | 4820.7 |  | 31968 | 40.973 | 0.809151 | 176.081 | 0.504557 | 441 | 1116000 | 340.814 | 165 | 3 | 0.843 | 1.01 | 5045.4 |  | 33458 | 40.973 | 0.8441165 | 176.081 | 0.587438 | 441 | 1139700 | 340.814 | 160 | 3 | 0.837 | 0.84 | 5155.9 |  | 34191 | 40.973 | 0.8709628 | 352.116 | 0.499423 | 441 | 1180200 | 340.814 | 154.98 | 3 | 0.83 | 1.21 | 5339.1 |  | 35406 | 40.973 | 0.9081389 | 440.134 | 0.558403 | 441 | 1213400 | 336.569 | 150.02 | 3 | 0.824 | 1.03 | 5487.1 |  | 36388 | 36.674 | 0.9336052 | 1237.22 | 0.409323
442 | 1064900 | 70.969 | 170.02 | 3 | 0.848 | 0.88 | 4815.8 |  | 31936 | 41.128 | 0.808619 | 176.481 | 0.503934 | 442 | 1115800 | 340.969 | 165 | 3 | 0.843 | 1.04 | 5049.8 |  | 33487 | 41.128 | 0.8430571 | 176.481 | 0.586893 | 442 | 1138900 | 340.969 | 160 | 3 | 0.837 | 0.81 | 5153.2 |  | 34173 | 41.128 | 0.8706567 | 352.916 | 0.498844 | 442 | 1179700 | 340.969 | 154.98 | 3 | 0.83 | 1.18 | 5337.9 |  | 35398 | 41.128 | 0.9080619 | 441.134 | 0.557862 | 442 | 1213600 | 336.697 | 150.02 | 3 | 0.824 | 1.1 | 5490.9 |  | 36413 | 36.803 | 0.9336052 | 1240.03 | 0.408732
443 | 1064600 | 71.124 | 170.02 | 3 | 0.848 | 0.8 | 4815.3 |  | 31932 | 41.284 | 0.8078589 | 176.881 | 0.503313 | 443 | 1115500 | 341.124 | 165 | 3 | 0.843 | 1.03 | 5045.7 |  | 33460 | 41.284 | 0.8432841 | 176.881 | 0.586349 | 443 | 1138000 | 341.124 | 160 | 3 | 0.837 | 0.86 | 5146.7 |  | 34130 | 41.284 | 0.8701975 | 353.716 | 0.498266 | 443 | 1179400 | 341.124 | 154.99 | 3 | 0.83 | 1.23 | 5334.1 |  | 35373 | 41.284 | 0.9077539 | 442.134 | 0.557322 | 443 | 1213500 | 336.825 | 150.02 | 3 | 0.824 | 1.09 | 5489.4 |  | 36403 | 36.932 | 0.9332974 | 1242.84 | 0.408143
444 | 1063900 | 71.279 | 170.02 | 3 | 0.848 | 0.84 | 4812.6 |  | 31915 | 41.44 | 0.8071749 | 177.281 | 0.502693 | 444 | 1114100 | 341.279 | 165 | 3 | 0.843 | 1 | 5036.6 |  | 33400 | 41.44 | 0.8419221 | 177.281 | 0.585806 | 444 | 1137600 | 341.279 | 160 | 3 | 0.837 | 0.8 | 5146.4 |  | 34128 | 41.44 | 0.8701975 | 354.516 | 0.497688 | 444 | 1179300 | 341.279 | 154.99 | 3 | 0.83 | 1.18 | 5335.3 |  | 35381 | 41.44 | 0.9075229 | 443.134 | 0.556782 | 444 | 1213500 | 336.954 | 150.01 | 3 | 0.824 | 1.04 | 5491.1 |  | 36414 | 37.061 | 0.932682 | 1245.66 | 0.407555
445 | 1062900 | 71.435 | 170.02 | 3 | 0.848 | 0.87 | 4806.6 |  | 31875 | 41.597 | 0.8064908 | 177.681 | 0.502074 | 445 | 1114400 | 341.435 | 165 | 3 | 0.843 | 1 | 5044.6 |  | 33453 | 41.597 | 0.8419977 | 177.681 | 0.585263 | 445 | 1137000 | 341.435 | 160 | 3 | 0.837 | 0.84 | 5142.4 |  | 34101 | 41.597 | 0.8701209 | 355.317 | 0.497112 | 445 | 1178900 | 341.435 | 154.99 | 3 | 0.829 | 1.21 | 5332.3 |  | 35361 | 41.597 | 0.9070609 | 444.134 | 0.556244 | 445 | 1213100 | 337.083 | 150.01 | 3 | 0.824 | 1.11 | 5487.1 |  | 36388 | 37.19 | 0.9329128 | 1248.47 | 0.406968
446 | 1062000 | 71.591 | 170.02 | 3 | 0.848 | 0.81 | 4805.8 |  | 31870 | 41.754 | 0.8055788 | 178.081 | 0.501456 | 446 | 1112600 | 341.591 | 165 | 3 | 0.843 | 1.09 | 5032.1 |  | 33370 | 41.754 | 0.8419221 | 178.081 | 0.584722 | 446 | 1137000 | 341.591 | 160 | 3 | 0.837 | 0.83 | 5142.1 |  | 34100 | 41.754 | 0.8695086 | 356.117 | 0.496536 | 446 | 1178600 | 341.591 | 154.99 | 3 | 0.83 | 1.21 | 5330.5 |  | 35349 | 41.754 | 0.9068299 | 445.135 | 0.555706 | 446 | 1212300 | 337.212 | 150.01 | 3 | 0.824 | 1.07 | 5481.4 |  | 36350 | 37.32 | 0.9329897 | 1251.28 | 0.406382
447 | 1061100 | 71.748 | 170.02 | 3 | 0.848 | 0.88 | 4798.9 |  | 31824 | 41.911 | 0.8050467 | 178.481 | 0.500839 | 447 | 1112700 | 341.748 | 165 | 3 | 0.843 | 0.96 | 5032.6 |  | 33373 | 41.911 | 0.8409383 | 178.481 | 0.584181 | 447 | 1136900 | 341.748 | 160 | 3 | 0.837 | 0.8 | 5144.2 |  | 34114 | 41.911 | 0.869126 | 356.917 | 0.495962 | 447 | 1178000 | 341.748 | 154.99 | 3 | 0.829 | 1.18 | 5329.7 |  | 35343 | 41.911 | 0.9064449 | 446.135 | 0.555169 | 447 | 1212600 | 337.341 | 150.01 | 3 | 0.824 | 1.04 | 5487.9 |  | 36393 | 37.45 | 0.9319895 | 1254.09 | 0.405797
448 | 1059900 | 71.905 | 170.02 | 3 | 0.848 | 0.75 | 4795.4 |  | 31800 | 42.069 | 0.8053508 | 178.881 | 0.500223 | 448 | 1112600 | 341.905 | 165 | 3 | 0.843 | 0.99 | 5034.1 |  | 33383 | 42.069 | 0.840787 | 178.881 | 0.58364 | 448 | 1136100 | 341.905 | 160 | 3 | 0.837 | 0.84 | 5139.1 |  | 34080 | 42.069 | 0.8685902 | 357.717 | 0.495389 | 448 | 1177700 | 341.905 | 154.99 | 3 | 0.83 | 1.23 | 5326.4 |  | 35322 | 42.069 | 0.9064449 | 447.135 | 0.554634 | 448 | 1212700 | 337.471 | 150.01 | 3 | 0.824 | 1.11 | 5485.5 |  | 36377 | 37.58 | 0.9325281 | 1256.9 | 0.405214
449 | 1059200 | 72.062 | 170.02 | 3 | 0.848 | 0.87 | 4789.2 |  | 31759 | 42.227 | 0.8045147 | 179.281 | 0.499608 | 449 | 1111300 | 342.062 | 165 | 3 | 0.843 | 1.06 | 5029.2 |  | 33351 | 42.227 | 0.8399546 | 179.281 | 0.583101 | 449 | 1135600 | 342.062 | 160 | 3 | 0.837 | 0.78 | 5138.7 |  | 34077 | 42.227 | 0.8686668 | 358.517 | 0.494816 | 449 | 1177200 | 342.062 | 154.99 | 3 | 0.829 | 1.17 | 5326.6 |  | 35323 | 42.227 | 0.9062139 | 448.135 | 0.554098 | 449 | 1211400 | 337.601 | 150.01 | 3 | 0.824 | 1.06 | 5480.2 |  | 36342 | 37.711 | 0.9322203 | 1259.71 | 0.404632
450 | 1059600 | 72.22 | 170.02 | 3 | 0.848 | 0.8 | 4794.6 |  | 31795 | 42.386 | 0.8039067 | 179.681 | 0.498994 | 450 | 1111100 | 342.22 | 165 | 3 | 0.843 | 1.04 | 5026.5 |  | 33333 | 42.386 | 0.8395762 | 179.681 | 0.582563 | 450 | 1134900 | 342.22 | 160 | 3 | 0.837 | 0.84 | 5132.6 |  | 34037 | 42.386 | 0.868131 | 359.317 | 0.494245 | 450 | 1177200 | 342.22 | 154.99 | 3 | 0.829 | 1.23 | 5324.1 |  | 35307 | 42.386 | 0.9055979 | 449.135 | 0.553564 | 450 | 1212100 | 337.731 | 150.01 | 3 | 0.824 | 1.04 | 5485.2 |  | 36375 | 37.842 | 0.9319895 | 1262.53 | 0.404051
451 | 1058500 | 72.378 | 170.02 | 3 | 0.848 | 0.79 | 4786.8 |  | 31743 | 42.545 | 0.8034506 | 180.082 | 0.498381 | 451 | 1110000 | 342.378 | 165 | 3 | 0.843 | 1 | 5022.3 |  | 33305 | 42.545 | 0.8391979 | 180.082 | 0.582025 | 451 | 1135000 | 342.378 | 160 | 3 | 0.837 | 0.77 | 5135.7 |  | 34057 | 42.545 | 0.8676718 | 360.118 | 0.493675 | 451 | 1176900 | 342.378 | 154.99 | 3 | 0.829 | 1.17 | 5324.9 |  | 35312 | 42.545 | 0.9056749 | 450.136 | 0.553031 | 451 | 1211700 | 337.862 | 150.01 | 3 | 0.824 | 1.09 | 5481.3 |  | 36349 | 37.973 | 0.9309894 | 1265.34 | 0.403471
452 | 1057700 | 72.537 | 170.03 | 3 | 0.848 | 0.8 | 4783.6 |  | 31722 | 42.704 | 0.8029186 | 180.482 | 0.497769 | 452 | 1109500 | 342.537 | 165 | 3 | 0.843 | 1.03 | 5019 |  | 33283 | 42.704 | 0.8387439 | 180.482 | 0.581488 | 452 | 1134300 | 342.537 | 160 | 3 | 0.837 | 0.83 | 5129.8 |  | 34018 | 42.704 | 0.8672891 | 360.918 | 0.493105 | 452 | 1176100 | 342.537 | 154.98 | 3 | 0.829 | 1.23 | 5319.1 |  | 35273 | 42.704 | 0.9052899 | 451.136 | 0.552498 | 452 | 1211400 | 337.993 | 150.01 | 3 | 0.824 | 1.09 | 5480.7 |  | 36345 | 38.104 | 0.9315279 | 1268.15 | 0.402893
453 | 1057100 | 72.696 | 170.03 | 3 | 0.848 | 0.85 | 4782.4 |  | 31714 | 42.864 | 0.8021585 | 180.882 | 0.497159 | 453 | 1109000 | 342.696 | 165 | 3 | 0.843 | 1.07 | 5019.1 |  | 33284 | 42.864 | 0.8377601 | 180.882 | 0.580951 | 453 | 1133700 | 342.696 | 160 | 3 | 0.837 | 0.76 | 5129.8 |  | 34018 | 42.864 | 0.8670595 | 361.718 | 0.492537 | 453 | 1176200 | 342.696 | 154.98 | 3 | 0.83 | 1.17 | 5321.9 |  | 35292 | 42.864 | 0.9049819 | 452.136 | 0.551966 | 453 | 1210100 | 338.124 | 150.01 | 3 | 0.824 | 1.02 | 5476.1 |  | 36315 | 38.236 | 0.9319126 | 1270.96 | 0.402315
454 | 1056400 | 72.855 | 170.03 | 3 | 0.848 | 0.79 | 4778.4 |  | 31688 | 43.024 | 0.8019305 | 181.282 | 0.496549 | 454 | 1108400 | 342.855 | 165 | 3 | 0.843 | 0.97 | 5013.6 |  | 33247 | 43.024 | 0.8376088 | 181.282 | 0.580416 | 454 | 1133200 | 342.855 | 160 | 3 | 0.837 | 0.83 | 5125.5 |  | 33989 | 43.024 | 0.8663707 | 362.518 | 0.49197 | 454 | 1175700 | 342.855 | 154.98 | 3 | 0.83 | 1.22 | 5319 |  | 35273 | 43.024 | 0.9047509 | 453.136 | 0.551435 | 454 | 1210800 | 338.255 | 150.01 | 3 | 0.824 | 1.07 | 5477.1 |  | 36321 | 38.368 | 0.9316818 | 1273.77 | 0.401739
455 | 1055400 | 73.015 | 170.03 | 3 | 0.848 | 0.85 | 4773.8 |  | 31657 | 43.185 | 0.8007905 | 181.682 | 0.49594 | 455 | 1107100 | 343.015 | 165 | 3 | 0.843 | 1.06 | 5006.2 |  | 33199 | 43.185 | 0.8373818 | 181.682 | 0.579881 | 455 | 1132900 | 343.015 | 160 | 3 | 0.837 | 0.76 | 5125.8 |  | 33992 | 43.185 | 0.8663707 | 363.318 | 0.491403 | 455 | 1175300 | 343.015 | 154.98 | 3 | 0.83 | 1.16 | 5316.9 |  | 35259 | 43.185 | 0.9044429 | 454.136 | 0.550905 | 455 | 1211300 | 338.387 | 150.01 | 3 | 0.824 | 1.07 | 5480 |  | 36340 | 38.5 | 0.9312971 | 1276.59 | 0.401164
456 | 1055100 | 73.175 | 170.03 | 3 | 0.848 | 0.71 | 4773.8 |  | 31657 | 43.346 | 0.8004104 | 182.082 | 0.495332 | 456 | 1106900 | 343.175 | 165 | 3 | 0.843 | 1.06 | 5007.5 |  | 33207 | 43.346 | 0.8369277 | 182.082 | 0.579347 | 456 | 1132000 | 343.175 | 160 | 3 | 0.837 | 0.82 | 5119.5 |  | 33950 | 43.346 | 0.8660646 | 364.118 | 0.490838 | 456 | 1175000 | 343.175 | 154.98 | 3 | 0.83 | 1.23 | 5314.8 |  | 35245 | 43.346 | 0.9042119 | 455.136 | 0.550376 | 456 | 1211000 | 338.519 | 150.01 | 3 | 0.824 | 1.02 | 5475.9 |  | 36313 | 38.633 | 0.9312202 | 1279.4 | 0.400591
457 | 1053600 | 73.336 | 170.03 | 3 | 0.848 | 0.86 | 4763.6 |  | 31589 | 43.507 | 0.7997264 | 182.482 | 0.494726 | 457 | 1106600 | 343.336 | 165 | 3 | 0.843 | 0.97 | 5003.2 |  | 33178 | 43.507 | 0.8358683 | 182.482 | 0.578814 | 457 | 1132000 | 343.336 | 160 | 3 | 0.837 | 0.76 | 5122.1 |  | 33967 | 43.507 | 0.8656054 | 364.918 | 0.490273 | 457 | 1174600 | 343.336 | 154.99 | 3 | 0.829 | 1.16 | 5313.9 |  | 35239 | 43.507 | 0.9042119 | 456.137 | 0.549847 | 457 | 1210500 | 338.651 | 150.01 | 3 | 0.824 | 1.03 | 5477.6 |  | 36324 | 38.765 | 0.9307586 | 1282.21 | 0.400018
458 | 1053100 | 73.497 | 170.03 | 3 | 0.848 | 0.74 | 4765.4 |  | 31602 | 43.669 | 0.7995744 | 182.882 | 0.49412 | 458 | 1106000 | 343.497 | 165 | 3 | 0.843 | 1.01 | 5005.8 |  | 33196 | 43.669 | 0.8350359 | 182.882 | 0.578281 | 458 | 1131600 | 343.497 | 160 | 3 | 0.837 | 0.79 | 5117.5 |  | 33936 | 43.669 | 0.8652992 | 365.719 | 0.48971 | 458 | 1174300 | 343.497 | 154.99 | 3 | 0.83 | 1.22 | 5311.2 |  | 35221 | 43.669 | 0.9040579 | 457.137 | 0.54932 | 458 | 1210400 | 338.784 | 150.01 | 3 | 0.824 | 1.11 | 5475.5 |  | 36311 | 38.899 | 0.9300662 | 1285.02 | 0.399447
459 | 1052200 | 73.658 | 170.03 | 3 | 0.848 | 0.81 | 4758 |  | 31552 | 43.832 | 0.7990423 | 183.282 | 0.493515 | 459 | 1104600 | 343.658 | 165 | 3 | 0.843 | 1.01 | 4997.3 |  | 33139 | 43.832 | 0.8357927 | 183.282 | 0.57775 | 459 | 1131000 | 343.658 | 160 | 3 | 0.837 | 0.79 | 5115.6 |  | 33924 | 43.832 | 0.8644574 | 366.519 | 0.489147 | 459 | 1174300 | 343.658 | 154.99 | 3 | 0.829 | 1.18 | 5313 |  | 35233 | 43.832 | 0.9032879 | 458.137 | 0.548793 | 459 | 1209800 | 338.916 | 150.01 | 3 | 0.824 | 1.04 | 5470 |  | 36274 | 39.032 | 0.9300662 | 1287.83 | 0.398876
460 | 1052000 | 73.82 | 170.02 | 3 | 0.848 | 0.78 | 4761.3 |  | 31574 | 43.994 | 0.7982063 | 183.682 | 0.492912 | 460 | 1103500 | 343.82 | 165 | 3 | 0.843 | 1.09 | 4993.1 |  | 33111 | 43.994 | 0.8353386 | 183.682 | 0.577219 | 460 | 1130600 | 343.82 | 160 | 3 | 0.837 | 0.75 | 5115 |  | 33920 | 43.994 | 0.8642278 | 367.319 | 0.488586 | 460 | 1174100 | 343.82 | 154.99 | 3 | 0.83 | 1.19 | 5310.6 |  | 35217 | 43.994 | 0.9032879 | 459.137 | 0.548267 | 460 | 1208900 | 339.05 | 150.02 | 3 | 0.824 | 1.02 | 5471.3 |  | 36282 | 39.166 | 0.9301431 | 1290.64 | 0.398307
461 | 1051300 | 73.983 | 170.02 | 3 | 0.848 | 0.75 | 4756 |  | 31539 | 44.157 | 0.7977502 | 184.082 | 0.492309 | 461 | 1104500 | 343.983 | 165 | 3 | 0.843 | 0.94 | 4996.3 |  | 33132 | 44.157 | 0.8348846 | 184.082 | 0.576689 | 461 | 1129500 | 343.983 | 160 | 3 | 0.837 | 0.82 | 5108.7 |  | 33878 | 44.157 | 0.8643808 | 368.119 | 0.488025 | 461 | 1173100 | 343.983 | 154.99 | 3 | 0.829 | 1.22 | 5306.9 |  | 35192 | 44.157 | 0.9029029 | 460.137 | 0.547741 | 461 | 1208900 | 339.183 | 150.02 | 3 | 0.824 | 1.01 | 5470.4 |  | 36277 | 39.3 | 0.9298354 | 1293.46 | 0.39774
462 | 1050200 | 74.145 | 170.02 | 3 | 0.848 | 0.83 | 4750.7 |  | 31504 | 44.321 | 0.7972942 | 184.482 | 0.491708 | 462 | 1103900 | 344.145 | 165 | 3 | 0.843 | 0.97 | 4990.6 |  | 33095 | 44.321 | 0.8339765 | 184.482 | 0.576159 | 462 | 1129200 | 344.145 | 160 | 3 | 0.837 | 0.74 | 5109.5 |  | 33883 | 44.321 | 0.8636155 | 368.919 | 0.487466 | 462 | 1173100 | 344.145 | 154.99 | 3 | 0.829 | 1.16 | 5306.8 |  | 35192 | 44.321 | 0.9026719 | 461.138 | 0.547217 | 462 | 1209000 | 339.317 | 150.02 | 3 | 0.824 | 1.05 | 5468.6 |  | 36265 | 39.434 | 0.9292968 | 1296.27 | 0.397173
463 | 1049600 | 74.308 | 170.02 | 3 | 0.848 | 0.75 | 4749.2 |  | 31494 | 44.485 | 0.7967622 | 184.882 | 0.491107 | 463 | 1103300 | 344.308 | 165 | 3 | 0.843 | 1.07 | 4994.6 |  | 33122 | 44.485 | 0.8339009 | 184.882 | 0.575631 | 463 | 1129400 | 344.308 | 160 | 3 | 0.837 | 0.78 | 5107.6 |  | 33871 | 44.485 | 0.8632328 | 369.719 | 0.486907 | 463 | 1172600 | 344.308 | 154.99 | 3 | 0.83 | 1.23 | 5303.9 |  | 35172 | 44.485 | 0.9022869 | 462.138 | 0.546693 | 463 | 1208600 | 339.451 | 150.02 | 3 | 0.824 | 1.05 | 5467.2 |  | 36256 | 39.568 | 0.9296046 | 1299.08 | 0.396607
464 | 1049000 | 74.472 | 170.01 | 3 | 0.848 | 0.82 | 4744.2 |  | 31461 | 44.649 | 0.7963061 | 185.282 | 0.490507 | 464 | 1102100 | 344.472 | 165 | 3 | 0.843 | 0.93 | 4985.1 |  | 33058 | 44.649 | 0.8338252 | 185.282 | 0.575103 | 464 | 1128400 | 344.472 | 160 | 3 | 0.837 | 0.79 | 5104.5 |  | 33850 | 44.649 | 0.8631563 | 370.519 | 0.486349 | 464 | 1172300 | 344.472 | 154.99 | 3 | 0.829 | 1.19 | 5304.4 |  | 35176 | 44.649 | 0.9021329 | 463.138 | 0.54617 | 464 | 1207900 | 339.585 | 150.02 | 3 | 0.824 | 1.01 | 5462.1 |  | 36222 | 39.703 | 0.9295276 | 1301.89 | 0.396043
465 | 1048300 | 74.636 | 170.01 | 3 | 0.848 | 0.8 | 4743.1 |  | 31453 | 44.814 | 0.7955461 | 185.682 | 0.489909 | 465 | 1102000 | 344.636 | 165 | 3 | 0.843 | 1.02 | 4986.1 |  | 33065 | 44.814 | 0.8327658 | 185.682 | 0.574575 | 465 | 1127900 | 344.636 | 160 | 3 | 0.837 | 0.73 | 5103.2 |  | 33842 | 44.814 | 0.862544 | 371.32 | 0.485793 | 465 | 1171800 | 344.636 | 154.99 | 3 | 0.83 | 1.18 | 5299.9 |  | 35146 | 44.814 | 0.9017479 | 464.138 | 0.545648 | 465 | 1208300 | 339.719 | 150.02 | 3 | 0.824 | 1.03 | 5468.3 |  | 36263 | 39.838 | 0.9292199 | 1304.7 | 0.39548
466 | 1047700 | 74.8 | 170.01 | 3 | 0.848 | 0.74 | 4739.4 |  | 31429 | 44.98 | 0.7950141 | 186.083 | 0.489311 | 466 | 1101900 | 344.8 | 165 | 3 | 0.843 | 1.02 | 4984.9 |  | 33057 | 44.98 | 0.8326901 | 186.083 | 0.574049 | 466 | 1127800 | 344.8 | 160 | 3 | 0.837 | 0.79 | 5100.8 |  | 33825 | 44.98 | 0.8620848 | 372.12 | 0.485237 | 466 | 1171600 | 344.8 | 154.99 | 3 | 0.829 | 1.24 | 5300.4 |  | 35150 | 44.98 | 0.9016709 | 465.138 | 0.545127 | 466 | 1208200 | 339.854 | 150.02 | 3 | 0.824 | 1.01 | 5466.4 |  | 36250 | 39.974 | 0.9298354 | 1307.51 | 0.394918
467 | 1046700 | 74.965 | 170.01 | 3 | 0.848 | 0.79 | 4733.4 |  | 31390 | 45.145 | 0.79471 | 186.483 | 0.488714 | 467 | 1100500 | 344.965 | 165 | 3 | 0.843 | 1.02 | 4980.6 |  | 33029 | 45.145 | 0.8316307 | 186.483 | 0.573523 | 467 | 1127000 | 344.965 | 160 | 3 | 0.837 | 0.78 | 5098.9 |  | 33813 | 45.145 | 0.8617787 | 372.92 | 0.484682 | 467 | 1171100 | 344.965 | 154.99 | 3 | 0.829 | 1.18 | 5299.2 |  | 35141 | 45.145 | 0.9012859 | 466.139 | 0.544607 | 467 | 1207800 | 339.989 | 150.02 | 3 | 0.824 | 1.03 | 5464 |  | 36234 | 40.109 | 0.9289891 | 1310.33 | 0.394357
468 | 1046000 | 75.131 | 170.01 | 3 | 0.848 | 0.8 | 4733.5 |  | 31390 | 45.311 | 0.79395 | 186.883 | 0.488119 | 468 | 1100400 | 345.131 | 165 | 3 | 0.843 | 0.99 | 4976.1 |  | 32999 | 45.311 | 0.8310253 | 186.883 | 0.572998 | 468 | 1126400 | 345.131 | 160 | 3 | 0.837 | 0.73 | 5095.4 |  | 33790 | 45.311 | 0.8611664 | 373.72 | 0.484128 | 468 | 1171000 | 345.131 | 154.99 | 3 | 0.83 | 1.19 | 5296 |  | 35120 | 45.311 | 0.9010549 | 467.139 | 0.544087 | 468 | 1208600 | 340.125 | 150.02 | 3 | 0.824 | 1.03 | 5467.7 |  | 36259 | 40.245 | 0.9292199 | 1313.14 | 0.393797
469 | 1045600 | 75.296 | 170.01 | 3 | 0.848 | 0.67 | 4731.6 |  | 31378 | 45.478 | 0.7931899 | 187.283 | 0.487524 | 469 | 1099000 | 345.296 | 165.01 | 3 | 0.843 | 1.04 | 4975.1 |  | 32992 | 45.478 | 0.8309497 | 187.283 | 0.572474 | 469 | 1126000 | 345.296 | 160 | 3 | 0.837 | 0.77 | 5092.3 |  | 33769 | 45.478 | 0.8609368 | 374.52 | 0.483575 | 469 | 1170500 | 345.296 | 154.98 | 3 | 0.83 | 1.24 | 5294.7 |  | 35111 | 45.478 | 0.9006699 | 468.139 | 0.543568 | 469 | 1207500 | 340.26 | 150.02 | 3 | 0.824 | 1.01 | 5464.2 |  | 36235 | 40.382 | 0.9285275 | 1315.95 | 0.393238
470 | 1044600 | 75.462 | 170.01 | 3 | 0.848 | 0.81 | 4723.1 |  | 31321 | 45.645 | 0.7930379 | 187.683 | 0.48693 | 470 | 1098200 | 345.462 | 165.01 | 3 | 0.843 | 0.98 | 4966.2 |  | 32933 | 45.645 | 0.8301173 | 187.683 | 0.571951 | 470 | 1125200 | 345.462 | 160 | 3 | 0.837 | 0.8 | 5091.4 |  | 33764 | 45.645 | 0.8605541 | 375.32 | 0.483023 | 470 | 1170200 | 345.462 | 154.98 | 3 | 0.829 | 1.19 | 5294.7 |  | 35112 | 45.645 | 0.9003619 | 469.139 | 0.54305 | 470 | 1207800 | 340.396 | 150.02 | 3 | 0.824 | 0.99 | 5465.9 |  | 36247 | 40.518 | 0.9289121 | 1318.76 | 0.392681
471 | 1043600 | 75.629 | 170.01 | 3 | 0.848 | 0.81 | 4721.7 |  | 31312 | 45.812 | 0.7925819 | 188.083 | 0.486338 | 471 | 1098100 | 345.629 | 165.01 | 3 | 0.843 | 1.01 | 4968.5 |  | 32949 | 45.812 | 0.8298903 | 188.083 | 0.571428 | 471 | 1124900 | 345.629 | 160 | 3 | 0.837 | 0.74 | 5090.1 |  | 33755 | 45.812 | 0.860401 | 376.121 | 0.482472 | 471 | 1169700 | 345.629 | 154.98 | 3 | 0.83 | 1.18 | 5290.5 |  | 35083 | 45.812 | 0.9000539 | 470.139 | 0.542533 | 471 | 1206900 | 340.533 | 150.02 | 3 | 0.824 | 0.98 | 5460.4 |  | 36210 | 40.655 | 0.9284505 | 1321.57 | 0.392124
472 | 1043400 | 75.796 | 170.02 | 3 | 0.848 | 0.73 | 4720.5 |  | 31304 | 45.98 | 0.7918218 | 188.483 | 0.485746 | 472 | 1097000 | 345.796 | 165.01 | 3 | 0.843 | 0.99 | 4961.7 |  | 32903 | 45.98 | 0.8298903 | 188.483 | 0.570906 | 472 | 1124400 | 345.796 | 160 | 3 | 0.837 | 0.61 | 5086 |  | 33728 | 45.98 | 0.8597888 | 376.921 | 0.481922 | 472 | 1169300 | 345.796 | 154.98 | 3 | 0.83 | 1.24 | 5288.5 |  | 35070 | 45.98 | 0.8998229 | 471.14 | 0.542016 | 472 | 1207400 | 340.669 | 150.02 | 3 | 0.824 | 1 | 5461.7 |  | 36219 | 40.792 | 0.9285275 | 1324.39 | 0.391569
473 | 1042800 | 75.963 | 170.02 | 3 | 0.848 | 0.71 | 4715.7 |  | 31272 | 46.148 | 0.7914418 | 188.883 | 0.485155 | 473 | 1096700 | 345.963 | 165.01 | 3 | 0.843 | 1.03 | 4963.8 |  | 32917 | 46.148 | 0.8288309 | 188.883 | 0.570385 | 473 | 1124200 | 345.963 | 160 | 3 | 0.837 | 0.79 | 5085.3 |  | 33723 | 46.148 | 0.8597888 | 377.721 | 0.481373 | 473 | 1168900 | 345.963 | 154.98 | 3 | 0.829 | 1.24 | 5289.4 |  | 35076 | 46.148 | 0.8996689 | 472.14 | 0.541501 | 473 | 1206800 | 340.806 | 150.02 | 3 | 0.824 | 1.05 | 5459.3 |  | 36203 | 40.929 | 0.9282197 | 1327.2 | 0.391015
474 | 1041800 | 76.131 | 170.02 | 3 | 0.848 | 0.81 | 4711.5 |  | 31244 | 46.317 | 0.7908338 | 189.283 | 0.484565 | 474 | 1096700 | 346.131 | 165.01 | 3 | 0.843 | 1 | 4959.2 |  | 32887 | 46.317 | 0.8283768 | 189.283 | 0.569864 | 474 | 1123400 | 346.131 | 160 | 3 | 0.837 | 0.79 | 5083 |  | 33708 | 46.317 | 0.8591 | 378.521 | 0.480825 | 474 | 1168600 | 346.131 | 154.98 | 3 | 0.83 | 1.18 | 5286.6 |  | 35058 | 46.317 | 0.8994379 | 473.14 | 0.540986 | 474 | 1206900 | 340.943 | 150.02 | 3 | 0.824 | 1.07 | 5457.7 |  | 36193 | 41.067 | 0.9285275 | 1330.01 | 0.390462
475 | 1041300 | 76.299 | 170.02 | 3 | 0.848 | 0.8 | 4711.4 |  | 31244 | 46.486 | 0.7903017 | 189.683 | 0.483977 | 475 | 1095300 | 346.299 | 165.01 | 3 | 0.843 | 1.02 | 4956.6 |  | 32870 | 46.486 | 0.8278471 | 189.683 | 0.569344 | 475 | 1123400 | 346.299 | 160 | 3 | 0.837 | 0.73 | 5083 |  | 33707 | 46.486 | 0.8591 | 379.321 | 0.480277 | 475 | 1168400 | 346.299 | 154.98 | 3 | 0.83 | 1.2 | 5284.1 |  | 35041 | 46.486 | 0.8987449 | 474.14 | 0.540472 | 475 | 1206500 | 341.08 | 150.02 | 3 | 0.824 | 1 | 5455.1 |  | 36176 | 41.205 | 0.9275273 | 1332.82 | 0.38991
476 | 1040500 | 76.468 | 170.02 | 3 | 0.848 | 0.73 | 4706.8 |  | 31213 | 46.655 | 0.7895417 | 190.083 | 0.483389 | 476 | 1094700 | 346.468 | 165.01 | 3 | 0.843 | 1.07 | 4952 |  | 32839 | 46.655 | 0.8276958 | 190.083 | 0.568825 | 476 | 1122500 | 346.468 | 160 | 3 | 0.837 | 0.72 | 5077.5 |  | 33671 | 46.655 | 0.8584877 | 380.121 | 0.479731 | 476 | 1168100 | 346.468 | 154.98 | 3 | 0.83 | 1.24 | 5282.6 |  | 35031 | 46.655 | 0.8984369 | 475.14 | 0.539958 | 476 | 1206900 | 341.218 | 150.02 | 3 | 0.824 | 0.98 | 5457.4 |  | 36191 | 41.344 | 0.9274504 | 1335.63 | 0.389359
477 | 1039800 | 76.637 | 170.02 | 3 | 0.848 | 0.7 | 4702 |  | 31181 | 46.825 | 0.7888576 | 190.483 | 0.482802 | 477 | 1094000 | 346.637 | 165.01 | 3 | 0.843 | 1.02 | 4949.4 |  | 32821 | 46.825 | 0.8270148 | 190.483 | 0.568307 | 477 | 1122500 | 346.637 | 160 | 3 | 0.837 | 0.78 | 5076.3 |  | 33663 | 46.825 | 0.8578754 | 380.921 | 0.479186 | 477 | 1167200 | 346.637 | 154.98 | 3 | 0.83 | 1.26 | 5280.1 |  | 35015 | 46.825 | 0.8981289 | 476.14 | 0.539446 | 477 | 1205600 | 341.356 | 150.02 | 3 | 0.824 | 1.05 | 5453.3 |  | 36164 | 41.482 | 0.9276042 | 1338.44 | 0.38881
478 | 1038800 | 76.806 | 170.02 | 3 | 0.848 | 0.79 | 4698.2 |  | 31156 | 46.996 | 0.7883256 | 190.883 | 0.482216 | 478 | 1093800 | 346.806 | 165 | 3 | 0.843 | 0.92 | 4949.9 |  | 32825 | 46.996 | 0.8266364 | 190.883 | 0.567789 | 478 | 1121700 | 346.806 | 160 | 3 | 0.837 | 0.81 | 5073 |  | 33641 | 46.996 | 0.8577223 | 381.722 | 0.478641 | 478 | 1166800 | 346.806 | 154.98 | 3 | 0.83 | 1.21 | 5279.5 |  | 35011 | 46.996 | 0.8982829 | 477.141 | 0.538934 | 478 | 1205500 | 341.495 | 150.02 | 3 | 0.824 | 0.98 | 5451.2 |  | 36150 | 41.621 | 0.9277581 | 1341.26 | 0.388261
479 | 1037900 | 76.976 | 170.01 | 3 | 0.848 | 0.82 | 4695.8 |  | 31140 | 47.167 | 0.7877176 | 191.283 | 0.481631 | 479 | 1092900 | 346.976 | 165 | 3 | 0.843 | 1.03 | 4946 |  | 32799 | 47.167 | 0.8258797 | 191.283 | 0.567273 | 479 | 1120900 | 346.976 | 160.01 | 3 | 0.837 | 0.79 | 5071.9 |  | 33634 | 47.167 | 0.8573397 | 382.522 | 0.478098 | 479 | 1166400 | 346.976 | 154.98 | 3 | 0.83 | 0.84 | 5272.6 |  | 34965 | 47.167 | 0.8979749 | 478.141 | 0.538423 | 479 | 1205700 | 341.633 | 150.02 | 3 | 0.824 | 0.98 | 5455 |  | 36175 | 41.76 | 0.9275273 | 1344.07 | 0.387714
480 | 1037200 | 77.147 | 170.01 | 3 | 0.848 | 0.8 | 4693.6 |  | 31125 | 47.338 | 0.7871095 | 191.684 | 0.481047 | 480 | 1092400 | 347.147 | 165 | 3 | 0.843 | 1.09 | 4941.7 |  | 32771 | 47.338 | 0.8261067 | 191.684 | 0.566756 | 480 | 1120700 | 347.147 | 160.01 | 3 | 0.837 | 0.75 | 5069.1 |  | 33615 | 47.338 | 0.8571866 | 383.322 | 0.477555 | 480 | 1166600 | 347.147 | 154.98 | 3 | 0.83 | 0.77 | 5275.9 |  | 34987 | 47.338 | 0.8975129 | 479.141 | 0.537913 | 480 | 1205900 | 341.772 | 150.02 | 3 | 0.824 | 1.04 | 5457.1 |  | 36188 | 41.9 | 0.926758 | 1346.88 | 0.387167
481 | 1036400 | 77.318 | 170.01 | 3 | 0.848 | 0.74 | 4688.9 |  | 31094 | 47.51 | 0.7866535 | 192.084 | 0.480464 | 481 | 1091400 | 347.318 | 165 | 3 | 0.843 | 1.05 | 4936.6 |  | 32737 | 47.51 | 0.8255013 | 192.084 | 0.566241 | 481 | 1120200 | 347.318 | 160.01 | 3 | 0.837 | 0.72 | 5068.2 |  | 33609 | 47.51 | 0.8564978 | 384.122 | 0.477013 | 481 | 1166200 | 347.318 | 154.97 | 3 | 0.83 | 0.89 | 5274.5 |  | 34978 | 47.51 | 0.8974359 | 480.141 | 0.537403 | 481 | 1205600 | 341.911 | 150.02 | 3 | 0.824 | 0.97 | 5453.7 |  | 36166 | 42.039 | 0.926681 | 1349.69 | 0.386622
482 | 1035600 | 77.489 | 170.01 | 3 | 0.848 | 0.71 | 4683.9 |  | 31061 | 47.682 | 0.7862735 | 192.484 | 0.479882 | 482 | 1091700 | 347.489 | 165 | 3 | 0.843 | 1.01 | 4941.2 |  | 32767 | 47.682 | 0.824896 | 192.484 | 0.565726 | 482 | 1120000 | 347.489 | 160.01 | 3 | 0.837 | 0.74 | 5065.4 |  | 33591 | 47.682 | 0.855962 | 384.922 | 0.476472 | 482 | 1165600 | 347.489 | 154.97 | 3 | 0.83 | 0.91 | 5272.3 |  | 34963 | 47.682 | 0.8971279 | 481.141 | 0.536894 | 482 | 1204600 | 342.051 | 150.02 | 3 | 0.824 | 1.04 | 5449.7 |  | 36139 | 42.18 | 0.926681 | 1352.5 | 0.386078
483 | 1035000 | 77.661 | 170.01 | 3 | 0.848 | 0.71 | 4680.6 |  | 31039 | 47.854 | 0.7855894 | 192.884 | 0.479301 | 483 | 1090900 | 347.661 | 165 | 3 | 0.843 | 1.01 | 4934.8 |  | 32725 | 47.854 | 0.8248203 | 192.884 | 0.565212 | 483 | 1119100 | 347.661 | 160.01 | 3 | 0.837 | 0.77 | 5061 |  | 33562 | 47.854 | 0.8555028 | 385.722 | 0.475932 | 483 | 1165500 | 347.661 | 154.97 | 3 | 0.83 | 0.9 | 5273.7 |  | 34972 | 47.854 | 0.8968969 | 482.142 | 0.536386 | 483 | 1204500 | 342.19 | 150.01 | 3 | 0.824 | 1.02 | 5446.5 |  | 36118 | 42.32 | 0.9264502 | 1355.31 | 0.385535
484 | 1034500 | 77.833 | 170.01 | 3 | 0.848 | 0.75 | 4678.1 |  | 31023 | 48.027 | 0.7849814 | 193.284 | 0.478721 | 484 | 1090100 | 347.833 | 165.02 | 3 | 0.843 | 1 | 4933.6 |  | 32717 | 48.027 | 0.8233068 | 193.284 | 0.564699 | 484 | 1118400 | 347.833 | 160.01 | 3 | 0.837 | 0.81 | 5058.7 |  | 33547 | 48.027 | 0.8551202 | 386.522 | 0.475393 | 484 | 1165100 | 347.833 | 154.98 | 3 | 0.83 | 0.88 | 5271.5 |  | 34958 | 48.027 | 0.8965889 | 483.142 | 0.535879 | 484 | 1204500 | 342.331 | 150.01 | 3 | 0.824 | 0.97 | 5448.6 |  | 36132 | 42.461 | 0.9260655 | 1358.13 | 0.384993
485 | 1033600 | 78.005 | 170.01 | 3 | 0.848 | 0.79 | 4674.5 |  | 30999 | 48.201 | 0.7844493 | 193.684 | 0.478142 | 485 | 1090000 | 348.005 | 165.02 | 3 | 0.843 | 0.93 | 4927.3 |  | 32675 | 48.201 | 0.8231555 | 193.684 | 0.564186 | 485 | 1117800 | 348.005 | 160.01 | 3 | 0.837 | 0.82 | 5057.6 |  | 33539 | 48.201 | 0.854814 | 387.323 | 0.474855 | 485 | 1164800 | 348.005 | 154.98 | 3 | 0.83 | 0.78 | 5268.4 |  | 34937 | 48.201 | 0.8962039 | 484.142 | 0.535373 | 485 | 1204200 | 342.471 | 150.01 | 3 | 0.824 | 1.03 | 5449 |  | 36135 | 42.602 | 0.9260655 | 1360.94 | 0.384452
486 | 1032800 | 78.178 | 170.01 | 3 | 0.848 | 0.8 | 4672.8 |  | 30987 | 48.375 | 0.7839173 | 194.084 | 0.477564 | 486 | 1088000 | 348.178 | 165.02 | 3 | 0.843 | 1.02 | 4924 |  | 32653 | 48.375 | 0.8233825 | 194.084 | 0.563674 | 486 | 1117300 | 348.178 | 160 | 3 | 0.837 | 0.8 | 5055.6 |  | 33526 | 48.375 | 0.8545079 | 388.123 | 0.474318 | 486 | 1164400 | 348.178 | 154.98 | 3 | 0.83 | 0.84 | 5266.4 |  | 34924 | 48.375 | 0.8971279 | 485.142 | 0.534867 | 486 | 1203700 | 342.612 | 150.01 | 3 | 0.824 | 1.04 | 5446.8 |  | 36120 | 42.743 | 0.9261425 | 1363.75 | 0.383912
487 | 1032100 | 78.352 | 170.02 | 3 | 0.848 | 0.8 | 4670.5 |  | 30972 | 48.549 | 0.7830052 | 194.484 | 0.476986 | 487 | 1087800 | 348.352 | 165.02 | 3 | 0.843 | 1.05 | 4922.8 |  | 32646 | 48.549 | 0.8224745 | 194.484 | 0.563163 | 487 | 1116900 | 348.352 | 160 | 3 | 0.837 | 0.78 | 5054 |  | 33515 | 48.549 | 0.8540487 | 388.923 | 0.473781 | 487 | 1163900 | 348.352 | 154.97 | 3 | 0.83 | 0.82 | 5263.8 |  | 34907 | 48.549 | 0.8957419 | 486.142 | 0.534362 | 487 | 1203700 | 342.753 | 150.01 | 3 | 0.824 | 0.97 | 5444.8 |  | 36107 | 42.885 | 0.9256039 | 1366.56 | 0.383374
488 | 1031400 | 78.526 | 170.01 | 3 | 0.848 | 0.78 | 4667.3 |  | 30951 | 48.724 | 0.7825492 | 194.884 | 0.47641 | 488 | 1088100 | 348.526 | 165.02 | 3 | 0.843 | 0.98 | 4920.7 |  | 32632 | 48.724 | 0.8221718 | 194.884 | 0.562653 | 488 | 1116500 | 348.526 | 160 | 3 | 0.837 | 0.76 | 5051.9 |  | 33502 | 48.724 | 0.8537425 | 389.723 | 0.473246 | 488 | 1165100 | 348.526 | 154.97 | 3 | 0.83 | 0.85 | 5273.2 |  | 34969 | 48.724 | 0.8954339 | 487.143 | 0.533858 | 488 | 1203800 | 342.894 | 150.01 | 3 | 0.824 | 0.98 | 5445.6 |  | 36112 | 43.026 | 0.9256039 | 1369.37 | 0.382836
489 | 1030200 | 78.7 | 170.01 | 3 | 0.848 | 0.76 | 4661.9 |  | 30915 | 48.899 | 0.7823212 | 195.284 | 0.475834 | 489 | 1086900 | 348.7 | 165.02 | 3 | 0.843 | 1.08 | 4920.2 |  | 32628 | 48.899 | 0.8211124 | 195.284 | 0.562143 | 489 | 1115900 | 348.7 | 160 | 3 | 0.837 | 0.74 | 5047.3 |  | 33471 | 48.899 | 0.8534364 | 390.523 | 0.472711 | 489 | 1163300 | 348.7 | 154.97 | 3 | 0.83 | 0.88 | 5262.4 |  | 34897 | 48.899 | 0.8964349 | 488.143 | 0.533354 | 489 | 1203100 | 343.036 | 150.01 | 3 | 0.824 | 1.04 | 5444 |  | 36102 | 43.169 | 0.9256809 | 1372.18 | 0.382299
490 | 1029600 | 78.875 | 170.01 | 3 | 0.848 | 0.74 | 4659.6 |  | 30900 | 49.075 | 0.7816372 | 195.684 | 0.47526 | 490 | 1086500 | 348.875 | 165.02 | 3 | 0.843 | 1.09 | 4914.8 |  | 32592 | 49.075 | 0.8210367 | 195.684 | 0.561634 | 490 | 1115500 | 348.875 | 160 | 3 | 0.837 | 0.72 | 5046 |  | 33462 | 49.075 | 0.8532068 | 391.323 | 0.472178 | 490 | 1162900 | 348.875 | 154.97 | 3 | 0.83 | 0.89 | 5259.7 |  | 34880 | 49.075 | 0.8948949 | 489.143 | 0.532852 | 490 | 1203100 | 343.177 | 150.01 | 3 | 0.824 | 0.97 | 5440 |  | 36075 | 43.311 | 0.924373 | 1375 | 0.381764
491 | 1029300 | 79.05 | 170.01 | 3 | 0.848 | 0.72 | 4656.5 |  | 30880 | 49.251 | 0.7808771 | 196.084 | 0.474686 | 491 | 1085100 | 349.05 | 165.01 | 3 | 0.843 | 0.99 | 4907.7 |  | 32545 | 49.251 | 0.8204313 | 196.084 | 0.561126 | 491 | 1115100 | 349.05 | 160 | 3 | 0.837 | 0.72 | 5043.3 |  | 33444 | 49.251 | 0.8527476 | 392.124 | 0.471645 | 491 | 1164200 | 349.05 | 154.97 | 3 | 0.83 | 0.91 | 5267.1 |  | 34929 | 49.251 | 0.8947409 | 490.143 | 0.53235 | 491 | 1203200 | 343.32 | 150.01 | 3 | 0.824 | 0.97 | 5442.8 |  | 36094 | 43.454 | 0.9248346 | 1377.81 | 0.381229
492 | 1028400 | 79.226 | 170.01 | 3 | 0.848 | 0.71 | 4653.7 |  | 30861 | 49.428 | 0.7804971 | 196.484 | 0.474114 | 492 | 1085000 | 349.226 | 165.01 | 3 | 0.843 | 1.08 | 4912 |  | 32574 | 49.428 | 0.8199773 | 196.484 | 0.560618 | 492 | 1114800 | 349.226 | 160 | 3 | 0.837 | 0.72 | 5042.4 |  | 33438 | 49.428 | 0.8523649 | 392.924 | 0.471113 | 492 | 1162200 | 349.226 | 154.98 | 3 | 0.83 | 0.91 | 5257 |  | 34861 | 49.428 | 0.8937399 | 491.143 | 0.531849 | 492 | 1201500 | 343.462 | 150.01 | 3 | 0.824 | 1.02 | 5436.6 |  | 36053 | 43.597 | 0.9247577 | 1380.62 | 0.380696
493 | 1027400 | 79.402 | 170.01 | 3 | 0.848 | 0.7 | 4647.7 |  | 30821 | 49.605 | 0.780117 | 196.884 | 0.473542 | 493 | 1084200 | 349.402 | 165.01 | 3 | 0.843 | 1.06 | 4904.7 |  | 32525 | 49.605 | 0.8197503 | 196.884 | 0.560111 | 493 | 1114200 | 349.402 | 160 | 3 | 0.837 | 0.71 | 5038.9 |  | 33415 | 49.605 | 0.8518292 | 393.724 | 0.470582 | 493 | 1162000 | 349.402 | 154.98 | 3 | 0.83 | 0.85 | 5257 |  | 34861 | 49.605 | 0.8942789 | 492.143 | 0.531348 | 493 | 1202100 | 343.605 | 150.01 | 3 | 0.824 | 0.96 | 5438.6 |  | 36066 | 43.74 | 0.9240652 | 1383.43 | 0.380164
494 | 1026900 | 79.579 | 170.01 | 3 | 0.848 | 0.7 | 4646 |  | 30810 | 49.782 | 0.779281 | 197.285 | 0.472971 | 494 | 1083600 | 349.579 | 165.01 | 3 | 0.843 | 1 | 4901.2 |  | 32502 | 49.782 | 0.8191449 | 197.285 | 0.559605 | 494 | 1113700 | 349.579 | 160 | 3 | 0.837 | 0.72 | 5037.1 |  | 33404 | 49.782 | 0.851523 | 394.524 | 0.470052 | 494 | 1160700 | 349.579 | 154.98 | 3 | 0.83 | 0.84 | 5250.9 |  | 34821 | 49.782 | 0.8937399 | 493.144 | 0.530849 | 494 | 1202000 | 343.748 | 150.01 | 3 | 0.824 | 1.01 | 5438.9 |  | 36068 | 43.884 | 0.9242191 | 1386.24 | 0.379632
495 | 1026400 | 79.756 | 170.01 | 3 | 0.848 | 0.7 | 4641.8 |  | 30782 | 49.96 | 0.778749 | 197.685 | 0.472402 | 495 | 1083300 | 349.756 | 165.01 | 3 | 0.843 | 1.01 | 4903.6 |  | 32518 | 49.96 | 0.8188422 | 197.685 | 0.559099 | 495 | 1113000 | 349.756 | 160 | 3 | 0.837 | 0.72 | 5034.6 |  | 33387 | 49.96 | 0.8510638 | 395.324 | 0.469523 | 495 | 1161400 | 349.756 | 154.98 | 3 | 0.83 | 0.93 | 5254.1 |  | 34842 | 49.96 | 0.8945869 | 494.144 | 0.53035 | 495 | 1201100 | 343.891 | 150.01 | 3 | 0.824 | 1.01 | 5431 |  | 36015 | 44.028 | 0.9240652 | 1389.06 | 0.379102
496 | 1025300 | 79.933 | 170.01 | 3 | 0.848 | 0.7 | 4638.4 |  | 30759 | 50.139 | 0.7782929 | 198.085 | 0.471833 | 496 | 1082500 | 349.933 | 165.01 | 3 | 0.843 | 1.07 | 4897.2 |  | 32476 | 50.139 | 0.8180855 | 198.085 | 0.558594 | 496 | 1112600 | 349.933 | 160.01 | 3 | 0.837 | 0.73 | 5031.6 |  | 33367 | 50.139 | 0.8505281 | 396.124 | 0.468994 | 496 | 1160700 | 349.933 | 154.98 | 3 | 0.83 | 0.86 | 5251 |  | 34822 | 50.139 | 0.8932779 | 495.144 | 0.529851 | 496 | 1201300 | 344.035 | 150.01 | 3 | 0.824 | 0.94 | 5430.1 |  | 36010 | 44.173 | 0.9233728 | 1391.87 | 0.378573
497 | 1024600 | 80.111 | 170.02 | 3 | 0.848 | 0.71 | 4635.7 |  | 30742 | 50.318 | 0.7779129 | 198.485 | 0.471265 | 497 | 1082100 | 350.111 | 165 | 3 | 0.843 | 1.02 | 4895.2 |  | 32462 | 50.318 | 0.8177828 | 198.485 | 0.55809 | 497 | 1112000 | 350.111 | 160.01 | 3 | 0.837 | 0.73 | 5029.1 |  | 33350 | 50.318 | 0.850222 | 396.924 | 0.468467 | 497 | 1161800 | 350.111 | 154.98 | 3 | 0.83 | 0.92 | 5256.2 |  | 34856 | 50.318 | 0.8931239 | 496.144 | 0.529354 | 497 | 1201100 | 344.179 | 150.01 | 3 | 0.824 | 1.01 | 5434.6 |  | 36039 | 44.317 | 0.9239883 | 1394.68 | 0.378045
498 | 1024000 | 80.29 | 170.02 | 3 | 0.848 | 0.73 | 4633.9 |  | 30730 | 50.497 | 0.7771528 | 198.885 | 0.470698 | 498 | 1081100 | 350.29 | 165 | 3 | 0.843 | 1.01 | 4893.5 |  | 32451 | 50.497 | 0.8167234 | 198.885 | 0.557587 | 498 | 1111300 | 350.29 | 160.01 | 3 | 0.837 | 0.75 | 5027.3 |  | 33338 | 50.497 | 0.8496862 | 397.725 | 0.46794 | 498 | 1160100 | 350.29 | 154.99 | 3 | 0.83 | 0.91 | 5248.4 |  | 34805 | 50.497 | 0.8928929 | 497.144 | 0.528857 | 498 | 1200200 | 344.324 | 150.02 | 3 | 0.824 | 1.01 | 5431.1 |  | 36016 | 44.462 | 0.9239883 | 1397.49 | 0.377518
499 | 1023500 | 80.469 | 170.02 | 3 | 0.848 | 0.74 | 4631.6 |  | 30714 | 50.677 | 0.7766208 | 199.285 | 0.470131 | 499 | 1080700 | 350.469 | 165 | 3 | 0.843 | 1.05 | 4888.6 |  | 32418 | 50.677 | 0.8165721 | 199.285 | 0.557084 | 499 | 1110900 | 350.469 | 160.01 | 3 | 0.837 | 0.76 | 5026.3 |  | 33331 | 50.677 | 0.8494566 | 398.525 | 0.467415 | 499 | 1159900 | 350.469 | 154.99 | 3 | 0.83 | 0.9 | 5245.9 |  | 34788 | 50.677 | 0.8925079 | 498.145 | 0.528361 | 499 | 1201000 | 344.468 | 150.02 | 3 | 0.824 | 0.95 | 5433 |  | 36029 | 44.607 | 0.9228343 | 1400.3 | 0.376992
500 | 1022500 | 80.648 | 170.02 | 3 | 0.848 | 0.76 | 4626.4 |  | 30680 | 50.857 | 0.7761648 | 199.685 | 0.469566 | 500 | 1079300 | 350.648 | 165.01 | 3 | 0.843 | 1.02 | 4881.8 |  | 32373 | 50.857 | 0.8160424 | 199.685 | 0.556582 | 500 | 1110200 | 350.648 | 160.01 | 3 | 0.837 | 0.78 | 5023.6 |  | 33314 | 50.857 | 0.8489974 | 399.325 | 0.46689 | 500 | 1159600 | 350.648 | 154.98 | 3 | 0.83 | 0.88 | 5244 |  | 34775 | 50.857 | 0.8921229 | 499.145 | 0.527866 | 500 | 1201000 | 344.613 | 150.02 | 3 | 0.824 | 1.01 | 5435.5 |  | 36046 | 44.753 | 0.9229112 | 1403.11 | 0.376467
501 | 1021800 | 80.828 | 170.02 | 3 | 0.848 | 0.75 | 4623.6 |  | 30661 | 51.038 | 0.7758608 | 200.085 | 0.469002 | 501 | 1079100 | 350.828 | 165.01 | 3 | 0.843 | 0.93 | 4883.1 |  | 32382 | 51.038 | 0.815891 | 200.085 | 0.55608 | 501 | 1109900 | 350.828 | 160.01 | 3 | 0.837 | 0.8 | 5022 |  | 33303 | 51.038 | 0.8486147 | 400.125 | 0.466366 | 501 | 1159100 | 350.828 | 154.98 | 3 | 0.83 | 0.87 | 5242 |  | 34762 | 51.038 | 0.8917379 | 500.145 | 0.527371 | 501 | 1199500 | 344.758 | 150.02 | 3 | 0.823 | 1 | 5425.9 |  | 35982 | 44.899 | 0.9226804 | 1405.93 | 0.375943
502 | 1021200 | 81.008 | 170.02 | 3 | 0.848 | 0.74 | 4621 |  | 30644 | 51.219 | 0.7752527 | 200.485 | 0.468438 | 502 | 1078400 | 351.008 | 165.01 | 3 | 0.843 | 0.98 | 4876.7 |  | 32339 | 51.219 | 0.8152857 | 200.485 | 0.55558 | 502 | 1109300 | 351.008 | 160.01 | 3 | 0.837 | 0.79 | 5019.1 |  | 33284 | 51.219 | 0.8485382 | 400.925 | 0.465843 | 502 | 1158600 | 351.008 | 154.98 | 3 | 0.83 | 0.88 | 5239.8 |  | 34747 | 51.219 | 0.8906599 | 501.145 | 0.526878 | 502 | 1199600 | 344.904 | 150.02 | 3 | 0.824 | 0.95 | 5425.3 |  | 35977 | 45.045 | 0.9226804 | 1408.74 | 0.37542
503 | 1020800 | 81.189 | 170.02 | 3 | 0.848 | 0.69 | 4618.5 |  | 30627 | 51.401 | 0.7740366 | 200.885 | 0.467876 | 503 | 1078200 | 351.189 | 165.01 | 3 | 0.843 | 0.95 | 4875.6 |  | 32332 | 51.401 | 0.814983 | 200.885 | 0.55508 | 503 | 1108800 | 351.189 | 160 | 3 | 0.837 | 0.77 | 5015.8 |  | 33262 | 51.401 | 0.8477728 | 401.725 | 0.46532 | 503 | 1158100 | 351.189 | 154.98 | 3 | 0.83 | 0.81 | 5238.1 |  | 34736 | 51.401 | 0.8909679 | 502.145 | 0.526384 | 503 | 1199300 | 345.05 | 150.02 | 3 | 0.823 | 0.98 | 5428.8 |  | 36001 | 45.192 | 0.9222957 | 1411.55 | 0.374898
504 | 1020000 | 81.37 | 170.02 | 3 | 0.848 | 0.86 | 4614.8 |  | 30603 | 51.583 | 0.7736566 | 201.285 | 0.467314 | 504 | 1077400 | 351.37 | 165.01 | 3 | 0.843 | 0.91 | 4875 |  | 32328 | 51.583 | 0.8144533 | 201.285 | 0.55458 | 504 | 1108700 | 351.37 | 160 | 3 | 0.837 | 0.73 | 5015.1 |  | 33257 | 51.583 | 0.8475432 | 402.525 | 0.464799 | 504 | 1156700 | 351.37 | 154.98 | 3 | 0.83 | 0.87 | 5232.9 |  | 34702 | 51.583 | 0.8908139 | 503.146 | 0.525892 | 504 | 1199300 | 345.196 | 150.02 | 3 | 0.823 | 0.99 | 5423.8 |  | 35968 | 45.338 | 0.9222957 | 1414.36 | 0.374377
505 | 1018400 | 81.552 | 170.02 | 3 | 0.848 | 1.1 | 4605.5 |  | 30541 | 51.766 | 0.7728206 | 201.685 | 0.466754 | 505 | 1077000 | 351.552 | 165.01 | 3 | 0.843 | 1.04 | 4874.6 |  | 32326 | 51.766 | 0.8141506 | 201.685 | 0.554081 | 505 | 1107700 | 351.552 | 160.01 | 3 | 0.837 | 0.7 | 5009.6 |  | 33221 | 51.766 | 0.8467779 | 403.326 | 0.464278 | 505 | 1157100 | 351.552 | 154.98 | 3 | 0.83 | 0.95 | 5235.4 |  | 34719 | 51.766 | 0.8908909 | 504.146 | 0.5254 | 505 | 1198800 | 345.343 | 150.02 | 3 | 0.824 | 0.92 | 5420.3 |  | 35944 | 45.485 | 0.9225265 | 1417.17 | 0.373857
506 | 1017900 | 81.734 | 170.02 | 3 | 0.848 | 1.13 | 4603.6 |  | 30529 | 51.949 | 0.7727445 | 202.085 | 0.466194 | 506 | 1076300 | 351.734 | 165 | 3 | 0.843 | 1.04 | 4868.6 |  | 32286 | 51.949 | 0.8136209 | 202.085 | 0.553583 | 506 | 1107400 | 351.734 | 160.01 | 3 | 0.837 | 0.7 | 5008.1 |  | 33211 | 51.949 | 0.8466248 | 404.126 | 0.463759 | 506 | 1156900 | 351.734 | 154.98 | 3 | 0.83 | 0.88 | 5234 |  | 34709 | 51.949 | 0.8903519 | 505.146 | 0.524909 | 506 | 1198800 | 345.489 | 150.01 | 3 | 0.824 | 0.98 | 5423.8 |  | 35968 | 45.633 | 0.9220649 | 1419.98 | 0.373338
507 | 1016800 | 81.917 | 170.02 | 3 | 0.848 | 1.2 | 4600.3 |  | 30507 | 52.132 | 0.7722125 | 202.485 | 0.465635 | 507 | 1075900 | 351.917 | 165 | 3 | 0.843 | 0.95 | 4866.7 |  | 32273 | 52.132 | 0.8132425 | 202.485 | 0.553086 | 507 | 1106400 | 351.917 | 160.01 | 3 | 0.837 | 0.74 | 5004.1 |  | 33185 | 52.132 | 0.8461656 | 404.926 | 0.46324 | 507 | 1157000 | 351.917 | 154.98 | 3 | 0.83 | 0.92 | 5234.6 |  | 34713 | 52.132 | 0.8889659 | 506.146 | 0.524419 | 507 | 1199100 | 345.636 | 150.01 | 3 | 0.824 | 1 | 5425.5 |  | 35979 | 45.781 | 0.9216033 | 1422.8 | 0.372821
508 | 1016700 | 82.1 | 170.02 | 3 | 0.848 | 1.19 | 4600.9 |  | 30510 | 52.316 | 0.7719085 | 202.885 | 0.465077 | 508 | 1075200 | 352.1 | 165 | 3 | 0.843 | 0.98 | 4866 |  | 32268 | 52.316 | 0.8124101 | 202.885 | 0.552589 | 508 | 1106200 | 352.1 | 160.01 | 3 | 0.837 | 1.04 | 5006.6 |  | 33201 | 52.316 | 0.8460126 | 405.726 | 0.462722 | 508 | 1156300 | 352.1 | 154.98 | 3 | 0.83 | 0.82 | 5229 |  | 34676 | 52.316 | 0.8897359 | 507.146 | 0.52393 | 508 | 1198500 | 345.784 | 150.01 | 3 | 0.824 | 0.99 | 5422.8 |  | 35961 | 45.929 | 0.9216033 | 1425.61 | 0.372304
509 | 1016000 | 82.283 | 170.02 | 3 | 0.848 | 1.12 | 4596.7 |  | 30483 | 52.501 | 0.7706924 | 203.286 | 0.46452 | 509 | 1074700 | 352.283 | 165 | 3 | 0.843 | 0.98 | 4863.5 |  | 32252 | 52.501 | 0.8120318 | 203.286 | 0.552093 | 509 | 1105600 | 352.283 | 160.01 | 3 | 0.837 | 1.27 | 5002.2 |  | 33172 | 52.501 | 0.8455533 | 406.526 | 0.462205 | 509 | 1154500 | 352.283 | 154.98 | 3 | 0.83 | 0.75 | 5220.7 |  | 34621 | 52.501 | 0.8893509 | 508.147 | 0.523441 | 509 | 1197900 | 345.932 | 150.01 | 3 | 0.823 | 0.98 | 5418.9 |  | 35935 | 46.077 | 0.9213725 | 1428.42 | 0.371788
510 | 1015600 | 82.467 | 170.02 | 3 | 0.848 | 1.11 | 4593.2 |  | 30460 | 52.686 | 0.7700844 | 203.686 | 0.463964 | 510 | 1073600 | 352.467 | 165 | 3 | 0.843 | 0.92 | 4853.7 |  | 32187 | 52.686 | 0.8115021 | 203.686 | 0.551598 | 510 | 1105400 | 352.467 | 160.01 | 3 | 0.837 | 1.22 | 5000.6 |  | 33161 | 52.686 | 0.8451707 | 407.326 | 0.461688 | 510 | 1155500 | 352.467 | 154.98 | 3 | 0.83 | 0.88 | 5228.1 |  | 34670 | 52.686 | 0.8885809 | 509.147 | 0.522953 | 510 | 1197900 | 346.08 | 150.01 | 3 | 0.823 | 0.95 | 5418.7 |  | 35934 | 46.226 | 0.920757 | 1431.23 | 0.371273
511 | 1014000 | 82.652 | 170.02 | 3 | 0.848 | 1.07 | 4585.3 |  | 30407 | 52.871 | 0.7698564 | 204.086 | 0.463408 | 511 | 1073100 | 352.652 | 165 | 3 | 0.843 | 1.04 | 4854.7 |  | 32194 | 52.871 | 0.8111994 | 204.086 | 0.551103 | 511 | 1104800 | 352.652 | 160.01 | 3 | 0.837 | 1.21 | 4996.7 |  | 33135 | 52.871 | 0.8449411 | 408.127 | 0.461173 | 511 | 1155000 | 352.652 | 154.99 | 3 | 0.83 | 0.89 | 5225.3 |  | 34652 | 52.871 | 0.8898899 | 510.147 | 0.522466 | 511 | 1197600 | 346.228 | 150.01 | 3 | 0.823 | 0.96 | 5418.7 |  | 35934 | 46.375 | 0.9206032 | 1434.04 | 0.370759
512 | 1013200 | 82.837 | 170.02 | 3 | 0.848 | 1.15 | 4584.6 |  | 30402 | 53.057 | 0.7692483 | 204.486 | 0.462854 | 512 | 1072400 | 352.837 | 165 | 3 | 0.843 | 1.03 | 4851.5 |  | 32172 | 53.057 | 0.8102913 | 204.486 | 0.550609 | 512 | 1104300 | 352.837 | 160.01 | 3 | 0.837 | 1.27 | 4994.8 |  | 33123 | 53.057 | 0.8445584 | 408.927 | 0.460658 | 512 | 1154000 | 352.837 | 154.99 | 3 | 0.83 | 0.87 | 5220.5 |  | 34620 | 53.057 | 0.8891969 | 511.147 | 0.521979 | 512 | 1196800 | 346.377 | 150.01 | 3 | 0.823 | 0.98 | 5412.1 |  | 35890 | 46.524 | 0.9204493 | 1436.86 | 0.370246
513 | 1012900 | 83.022 | 170.02 | 3 | 0.848 | 1.16 | 4583.6 |  | 30396 | 53.243 | 0.7686403 | 204.886 | 0.4623 | 513 | 1072000 | 353.022 | 165 | 3 | 0.843 | 0.91 | 4850.8 |  | 32168 | 53.243 | 0.809686 | 204.886 | 0.550116 | 513 | 1104000 | 353.022 | 160.01 | 3 | 0.837 | 1.29 | 4995.2 |  | 33126 | 53.243 | 0.8439461 | 409.727 | 0.460144 | 513 | 1155700 | 353.022 | 154.99 | 3 | 0.83 | 0.83 | 5226.6 |  | 34660 | 53.243 | 0.8882729 | 512.147 | 0.521493 | 513 | 1196600 | 346.526 | 150.01 | 3 | 0.823 | 0.98 | 5412.2 |  | 35891 | 46.674 | 0.9206801 | 1439.67 | 0.369735
514 | 1012100 | 83.208 | 170.01 | 3 | 0.848 | 1.1 | 4577.8 |  | 30358 | 53.43 | 0.7680322 | 205.286 | 0.461748 | 514 | 1070800 | 353.208 | 165 | 3 | 0.843 | 1 | 4842.4 |  | 32112 | 53.43 | 0.8097616 | 205.286 | 0.549624 | 514 | 1103500 | 353.208 | 160 | 3 | 0.837 | 1.23 | 4992.2 |  | 33106 | 53.43 | 0.84364 | 410.527 | 0.459632 | 514 | 1154800 | 353.208 | 154.99 | 3 | 0.83 | 0.81 | 5224.3 |  | 34644 | 53.43 | 0.8875029 | 513.147 | 0.521008 | 514 | 1196400 | 346.675 | 150.01 | 3 | 0.824 | 0.95 | 5411.1 |  | 35883 | 46.824 | 0.9202954 | 1442.48 | 0.369224
515 | 1011300 | 83.394 | 170.01 | 3 | 0.848 | 1.09 | 4572.8 |  | 30324 | 53.617 | 0.7672722 | 205.686 | 0.461196 | 515 | 1070000 | 353.394 | 165 | 3 | 0.843 | 1.03 | 4840.6 |  | 32100 | 53.617 | 0.8093833 | 205.686 | 0.549132 | 515 | 1102700 | 353.394 | 160 | 3 | 0.837 | 1.21 | 4987.1 |  | 33072 | 53.617 | 0.8434104 | 411.327 | 0.459119 | 515 | 1153600 | 353.394 | 154.99 | 3 | 0.83 | 0.83 | 5219.6 |  | 34614 | 53.617 | 0.8874259 | 514.148 | 0.520523 | 515 | 1196700 | 346.825 | 150.01 | 3 | 0.823 | 0.95 | 5417.2 |  | 35924 | 46.974 | 0.9199877 | 1445.29 | 0.368714
516 | 1010500 | 83.581 | 170.01 | 3 | 0.848 | 1.18 | 4571.5 |  | 30315 | 53.805 | 0.7668921 | 206.086 | 0.460645 | 516 | 1070100 | 353.581 | 165 | 3 | 0.843 | 0.92 | 4840 |  | 32096 | 53.805 | 0.8086266 | 206.086 | 0.54864 | 516 | 1102300 | 353.581 | 160 | 3 | 0.837 | 1.28 | 4985.2 |  | 33059 | 53.805 | 0.8428746 | 412.127 | 0.458608 | 516 | 1152600 | 353.581 | 154.99 | 3 | 0.83 | 0.9 | 5215.2 |  | 34584 | 53.805 | 0.8875799 | 515.148 | 0.520039 | 516 | 1196200 | 346.975 | 150.01 | 3 | 0.823 | 0.96 | 5410.1 |  | 35877 | 47.125 | 0.9202954 | 1448.1 | 0.368205
517 | 1009500 | 83.768 | 170.01 | 3 | 0.848 | 1.12 | 4568 |  | 30293 | 53.994 | 0.7661321 | 206.486 | 0.460095 | 517 | 1069600 | 353.768 | 165 | 3 | 0.843 | 0.95 | 4840.3 |  | 32098 | 53.994 | 0.8079455 | 206.486 | 0.54815 | 517 | 1102000 | 353.768 | 160 | 3 | 0.837 | 1.26 | 4986.2 |  | 33066 | 53.994 | 0.8425685 | 412.927 | 0.458098 | 517 | 1152500 | 353.768 | 154.99 | 3 | 0.83 | 0.91 | 5215.8 |  | 34588 | 53.994 | 0.8867329 | 516.148 | 0.519556 | 517 | 1195800 | 347.125 | 150.01 | 3 | 0.824 | 0.97 | 5406.7 |  | 35854 | 47.276 | 0.9192183 | 1450.91 | 0.367697
518 | 1009000 | 83.956 | 170.01 | 3 | 0.848 | 1.06 | 4564.6 |  | 30270 | 54.182 | 0.7656001 | 206.886 | 0.459546 | 518 | 1068600 | 353.956 | 165 | 3 | 0.843 | 1.04 | 4836 |  | 32070 | 54.182 | 0.8078698 | 206.886 | 0.54766 | 518 | 1101300 | 353.956 | 160 | 3 | 0.837 | 1.21 | 4980.7 |  | 33029 | 54.182 | 0.8422624 | 413.728 | 0.457588 | 518 | 1152700 | 353.956 | 154.99 | 3 | 0.83 | 0.86 | 5213.6 |  | 34574 | 54.182 | 0.8858859 | 517.148 | 0.519074 | 518 | 1196200 | 347.276 | 150.01 | 3 | 0.824 | 0.95 | 5412.6 |  | 35894 | 47.427 | 0.9192183 | 1453.73 | 0.367191
519 | 1008000 | 84.145 | 170.01 | 3 | 0.848 | 1.14 | 4559.2 |  | 30234 | 54.372 | 0.764308 | 207.286 | 0.458997 | 519 | 1067700 | 354.145 | 165 | 3 | 0.843 | 0.98 | 4829.6 |  | 32027 | 54.372 | 0.8072645 | 207.286 | 0.54717 | 519 | 1100900 | 354.145 | 160 | 3 | 0.837 | 1.26 | 4978.9 |  | 33018 | 54.372 | 0.8420328 | 414.528 | 0.457079 | 519 | 1151600 | 354.145 | 154.99 | 3 | 0.83 | 0.94 | 5209.4 |  | 34546 | 54.372 | 0.8868869 | 518.148 | 0.518592 | 519 | 1194800 | 347.427 | 150.01 | 3 | 0.823 | 0.97 | 5405.1 |  | 35844 | 47.579 | 0.9188337 | 1456.54 | 0.366685
520 | 1007300 | 84.333 | 170.01 | 3 | 0.848 | 1.16 | 4557.7 |  | 30224 | 54.561 | 0.764156 | 207.686 | 0.45845 | 520 | 1067600 | 354.333 | 165 | 3 | 0.843 | 0.99 | 4829.5 |  | 32026 | 54.561 | 0.8068861 | 207.686 | 0.546681 | 520 | 1100500 | 354.333 | 160 | 3 | 0.837 | 1.26 | 4979.4 |  | 33020 | 54.561 | 0.841497 | 415.328 | 0.456571 | 520 | 1150500 | 354.333 | 154.99 | 3 | 0.83 | 0.76 | 5202.9 |  | 34503 | 54.561 | 0.8864249 | 519.149 | 0.518111 | 520 | 1194800 | 347.578 | 150.01 | 3 | 0.823 | 0.93 | 5406 |  | 35850 | 47.731 | 0.9186029 | 1459.35 | 0.36618
521 | 1005600 | 84.523 | 170.01 | 3 | 0.848 | 1.08 | 4548 |  | 30160 | 54.752 | 0.7639279 | 208.086 | 0.457904 | 521 | 1066800 | 354.523 | 165 | 3 | 0.843 | 1.03 | 4823.7 |  | 31988 | 54.752 | 0.8060537 | 208.086 | 0.546193 | 521 | 1100200 | 354.523 | 160 | 3 | 0.837 | 1.21 | 4976.3 |  | 33000 | 54.752 | 0.8413439 | 416.128 | 0.456064 | 521 | 1151800 | 354.523 | 154.99 | 3 | 0.83 | 0.84 | 5210.9 |  | 34556 | 54.752 | 0.8861939 | 520.149 | 0.517631 | 521 | 1194300 | 347.73 | 150.01 | 3 | 0.823 | 0.96 | 5403.9 |  | 35835 | 47.883 | 0.9190645 | 1462.16 | 0.365676
522 | 1005400 | 84.712 | 170.01 | 3 | 0.848 | 1.17 | 4547.8 |  | 30159 | 54.942 | 0.7624078 | 208.486 | 0.457358 | 522 | 1066300 | 354.712 | 165 | 3 | 0.843 | 0.92 | 4822.4 |  | 31980 | 54.942 | 0.8065078 | 208.486 | 0.545706 | 522 | 1099500 | 354.712 | 160 | 3 | 0.837 | 1.28 | 4973.3 |  | 32980 | 54.942 | 0.8405021 | 416.928 | 0.455558 | 522 | 1151200 | 354.712 | 154.99 | 3 | 0.83 | 0.93 | 5208 |  | 34537 | 54.942 | 0.8860399 | 521.149 | 0.517151 | 522 | 1194000 | 347.882 | 150.01 | 3 | 0.823 | 0.98 | 5406.2 |  | 35851 | 48.035 | 0.9182951 | 1464.97 | 0.365173
523 | 1005100 | 84.903 | 170.01 | 3 | 0.848 | 1.12 | 4547.6 |  | 30157 | 55.133 | 0.7623318 | 208.887 | 0.456813 | 523 | 1065200 | 354.903 | 165 | 3 | 0.843 | 0.96 | 4820 |  | 31964 | 55.133 | 0.8059024 | 208.887 | 0.545219 | 523 | 1099300 | 354.903 | 160 | 3 | 0.837 | 1.23 | 4974.4 |  | 32987 | 55.133 | 0.8402725 | 417.728 | 0.455052 | 523 | 1150900 | 354.903 | 154.99 | 3 | 0.83 | 0.87 | 5204.4 |  | 34513 | 55.133 | 0.8858859 | 522.149 | 0.516672 | 523 | 1194600 | 348.034 | 150.01 | 3 | 0.823 | 0.91 | 5403.5 |  | 35833 | 48.188 | 0.918449 | 1467.78 | 0.364671
524 | 1003100 | 85.093 | 170.01 | 3 | 0.848 | 1.1 | 4536 |  | 30080 | 55.325 | 0.7615718 | 209.287 | 0.456269 | 524 | 1065800 | 355.093 | 165 | 3 | 0.843 | 1.06 | 4823.6 |  | 31988 | 55.325 | 0.80507 | 209.287 | 0.544733 | 524 | 1098200 | 355.093 | 160 | 3 | 0.837 | 1.24 | 4967 |  | 32938 | 55.325 | 0.8399663 | 418.528 | 0.454548 | 524 | 1150700 | 355.093 | 154.99 | 3 | 0.83 | 0.94 | 5205.5 |  | 34520 | 55.325 | 0.8854239 | 523.149 | 0.516194 | 524 | 1193600 | 348.186 | 150.01 | 3 | 0.823 | 0.95 | 5400.2 |  | 35811 | 48.341 | 0.9180643 | 1470.6 | 0.36417
525 | 1003000 | 85.284 | 170.01 | 3 | 0.848 | 1.17 | 4539 |  | 30100 | 55.517 | 0.7609637 | 209.687 | 0.455726 | 525 | 1065000 | 355.284 | 165 | 3 | 0.843 | 0.91 | 4818.1 |  | 31951 | 55.517 | 0.804843 | 209.687 | 0.544248 | 525 | 1097900 | 355.284 | 160 | 3 | 0.837 | 1.27 | 4966.7 |  | 32937 | 55.517 | 0.8395837 | 419.329 | 0.454044 | 525 | 1150500 | 355.284 | 154.99 | 3 | 0.83 | 0.84 | 5204.7 |  | 34515 | 55.517 | 0.8848849 | 524.15 | 0.515716 | 525 | 1193800 | 348.339 | 150.01 | 3 | 0.824 | 0.94 | 5401.2 |  | 35818 | 48.495 | 0.917295 | 1473.41 | 0.36367
526 | 1002000 | 85.476 | 170.01 | 3 | 0.848 | 1.06 | 4533.5 |  | 30063 | 55.71 | 0.7606597 | 210.087 | 0.455184 | 526 | 1063900 | 355.476 | 165 | 3 | 0.843 | 1.04 | 4811.1 |  | 31904 | 55.71 | 0.8041619 | 210.087 | 0.543763 | 526 | 1097500 | 355.476 | 160 | 3 | 0.837 | 1.21 | 4964.7 |  | 32923 | 55.71 | 0.8392775 | 420.129 | 0.453541 | 526 | 1149900 | 355.476 | 154.99 | 3 | 0.83 | 0.84 | 5200 |  | 34484 | 55.71 | 0.8848849 | 525.15 | 0.515239 | 526 | 1193300 | 348.492 | 150.01 | 3 | 0.823 | 0.9 | 5397.5 |  | 35793 | 48.649 | 0.9176796 | 1476.22 | 0.363171
527 | 1001200 | 85.668 | 170.01 | 3 | 0.848 | 1.14 | 4527.9 |  | 30027 | 55.903 | 0.7598617 | 210.487 | 0.454642 | 527 | 1063600 | 355.668 | 165 | 3 | 0.843 | 1 | 4811.5 |  | 31907 | 55.903 | 0.8040106 | 210.487 | 0.543279 | 527 | 1097000 | 355.668 | 160 | 3 | 0.837 | 1.27 | 4961.3 |  | 32901 | 55.903 | 0.8385122 | 420.929 | 0.453039 | 527 | 1149200 | 355.668 | 154.99 | 3 | 0.83 | 0.92 | 5198 |  | 34470 | 55.903 | 0.8844229 | 526.15 | 0.514763 | 527 | 1192300 | 348.646 | 150.01 | 3 | 0.823 | 0.99 | 5395.7 |  | 35781 | 48.803 | 0.9176027 | 1479.03 | 0.362673
528 | 1000800 | 85.861 | 170.01 | 3 | 0.848 | 1.08 | 4528.8 |  | 30033 | 56.097 | 0.759094 | 210.887 | 0.454102 | 528 | 1062700 | 355.861 | 165.01 | 3 | 0.843 | 0.94 | 4804.8 |  | 31863 | 56.097 | 0.8035566 | 210.887 | 0.542795 | 528 | 1096600 | 355.861 | 160 | 3 | 0.837 | 1.21 | 4960.7 |  | 32897 | 56.097 | 0.8387418 | 421.729 | 0.452537 | 528 | 1149200 | 355.861 | 154.99 | 3 | 0.83 | 0.81 | 5196.6 |  | 34461 | 56.097 | 0.8845769 | 527.15 | 0.514288 | 528 | 1192800 | 348.8 | 150.01 | 3 | 0.823 | 0.93 | 5393.8 |  | 35769 | 48.958 | 0.9174488 | 1481.84 | 0.362176
529 | 999750 | 86.054 | 170.02 | 3 | 0.848 | 1.16 | 4522 |  | 29987 | 56.291 | 0.7586076 | 211.287 | 0.453562 | 529 | 1062500 | 356.054 | 165.01 | 3 | 0.843 | 1 | 4806.5 |  | 31874 | 56.291 | 0.8031782 | 211.287 | 0.542312 | 529 | 1095600 | 356.054 | 160 | 3 | 0.837 | 1.27 | 4954.8 |  | 32857 | 56.291 | 0.8378234 | 422.529 | 0.452036 | 529 | 1148600 | 356.054 | 154.99 | 3 | 0.83 | 0.87 | 5196.8 |  | 34462 | 56.291 | 0.8836529 | 528.15 | 0.513813 | 529 | 1192700 | 348.954 | 150.01 | 3 | 0.823 | 0.89 | 5395.4 |  | 35779 | 49.112 | 0.9175258 | 1484.66 | 0.361679
530 | 998740 | 86.248 | 170.02 | 3 | 0.848 | 1.07 | 4519.3 |  | 29969 | 56.486 | 0.7583796 | 211.687 | 0.453024 | 530 | 1061900 | 356.248 | 165.01 | 3 | 0.843 | 0.97 | 4802.9 |  | 31850 | 56.486 | 0.8024215 | 211.687 | 0.54183 | 530 | 1095900 | 356.248 | 160 | 3 | 0.837 | 1.21 | 4959 |  | 32885 | 56.486 | 0.8376703 | 423.329 | 0.451537 | 530 | 1148800 | 356.248 | 154.99 | 3 | 0.83 | 0.88 | 5195.8 |  | 34456 | 56.486 | 0.8838839 | 529.151 | 0.513339 | 530 | 1192500 | 349.109 | 150.01 | 3 | 0.823 | 1 | 5396.9 |  | 35790 | 49.268 | 0.9174488 | 1487.47 | 0.361184
531 | 998100 | 86.442 | 170.01 | 3 | 0.848 | 1.12 | 4513.8 |  | 29933 | 56.681 | 0.7574067 | 212.087 | 0.452486 | 531 | 1061400 | 356.442 | 165.01 | 3 | 0.843 | 0.94 | 4801.5 |  | 31841 | 56.681 | 0.8017404 | 212.087 | 0.541349 | 531 | 1094700 | 356.442 | 160 | 3 | 0.837 | 1.26 | 4951.9 |  | 32838 | 56.681 | 0.8371345 | 424.13 | 0.451038 | 531 | 1147600 | 356.442 | 154.99 | 3 | 0.83 | 0.84 | 5190.7 |  | 34422 | 56.681 | 0.8831139 | 530.151 | 0.512865 | 531 | 1192600 | 349.263 | 150.01 | 3 | 0.823 | 0.92 | 5394.9 |  | 35776 | 49.423 | 0.9168334 | 1490.28 | 0.36069
532 | 997800 | 86.637 | 170.01 | 3 | 0.848 | 1.12 | 4515.1 |  | 29942 | 56.877 | 0.7567987 | 212.487 | 0.451948 | 532 | 1060400 | 356.637 | 165.01 | 3 | 0.843 | 0.96 | 4798.3 |  | 31819 | 56.877 | 0.8015891 | 212.487 | 0.540868 | 532 | 1094500 | 356.637 | 160 | 3 | 0.837 | 1.21 | 4952.6 |  | 32843 | 56.877 | 0.8369815 | 424.93 | 0.450539 | 532 | 1147900 | 356.637 | 154.99 | 3 | 0.83 | 0.87 | 5195 |  | 34450 | 56.877 | 0.8830369 | 531.151 | 0.512392 | 532 | 1192500 | 349.419 | 150.01 | 3 | 0.823 | 0.91 | 5393.9 |  | 35770 | 49.579 | 0.9168334 | 1493.09 | 0.360196
533 | 996520 | 86.832 | 170.01 | 3 | 0.848 | 1.15 | 4506 |  | 29881 | 57.073 | 0.7559322 | 212.887 | 0.451412 | 533 | 1059500 | 356.832 | 165.01 | 3 | 0.843 | 0.98 | 4794 |  | 31791 | 57.073 | 0.8009837 | 212.887 | 0.540387 | 533 | 1093800 | 356.832 | 160 | 3 | 0.837 | 1.26 | 4947.9 |  | 32812 | 57.073 | 0.8366753 | 425.73 | 0.450042 | 533 | 1146900 | 356.832 | 154.99 | 3 | 0.83 | 0.85 | 5188.4 |  | 34407 | 57.073 | 0.8831139 | 532.151 | 0.51192 | 533 | 1191700 | 349.574 | 150.01 | 3 | 0.824 | 0.95 | 5391.9 |  | 35756 | 49.735 | 0.9166795 | 1495.9 | 0.359704
534 | 995720 | 87.028 | 170.01 | 3 | 0.848 | 1.08 | 4505.9 |  | 29881 | 57.269 | 0.7556206 | 213.287 | 0.450877 | 534 | 1059300 | 357.028 | 165.01 | 3 | 0.843 | 0.98 | 4790.7 |  | 31770 | 57.269 | 0.800227 | 213.287 | 0.539908 | 534 | 1093600 | 357.028 | 160.01 | 3 | 0.837 | 1.2 | 4948.3 |  | 32814 | 57.269 | 0.8360631 | 426.53 | 0.449545 | 534 | 1146800 | 357.028 | 154.99 | 3 | 0.83 | 0.89 | 5189.2 |  | 34412 | 57.269 | 0.8822669 | 533.151 | 0.511449 | 534 | 1191700 | 349.73 | 150.01 | 3 | 0.823 | 0.89 | 5394 |  | 35770 | 49.892 | 0.9166026 | 1498.71 | 0.359212
535 | 994580 | 87.224 | 170.01 | 3 | 0.848 | 1.16 | 4497.6 |  | 29826 | 57.467 | 0.7550961 | 213.687 | 0.450342 | 535 | 1058500 | 357.224 | 165.01 | 3 | 0.843 | 0.97 | 4788.8 |  | 31757 | 57.467 | 0.800454 | 213.687 | 0.539429 | 535 | 1093200 | 357.224 | 160.01 | 3 | 0.837 | 1.26 | 4945.9 |  | 32798 | 57.467 | 0.83591 | 427.33 | 0.449049 | 535 | 1146900 | 357.224 | 154.99 | 3 | 0.83 | 0.86 | 5188.5 |  | 34407 | 57.467 | 0.8832679 | 534.151 | 0.510978 | 535 | 1191500 | 349.886 | 150.01 | 3 | 0.823 | 0.94 | 5391.2 |  | 35752 | 50.049 | 0.9166026 | 1501.53 | 0.358722
536 | 994170 | 87.42 | 170.01 | 3 | 0.848 | 1.08 | 4498.9 |  | 29834 | 57.664 | 0.7544197 | 214.087 | 0.449808 | 536 | 1057500 | 357.42 | 165.01 | 3 | 0.843 | 1.02 | 4782.6 |  | 31716 | 57.664 | 0.799319 | 214.087 | 0.53895 | 536 | 1092400 | 357.42 | 160.01 | 3 | 0.837 | 1.2 | 4942.6 |  | 32776 | 57.664 | 0.8353743 | 428.13 | 0.448554 | 536 | 1145800 | 357.42 | 154.99 | 3 | 0.83 | 0.97 | 5182.3 |  | 34366 | 57.664 | 0.8818049 | 535.152 | 0.510508 | 536 | 1191400 | 350.043 | 150.01 | 3 | 0.823 | 0.91 | 5391 |  | 35750 | 50.206 | 0.9161409 | 1504.34 | 0.358232
537 | 993480 | 87.618 | 170.01 | 3 | 0.848 | 1.16 | 4496 |  | 29815 | 57.862 | 0.7539485 | 214.488 | 0.449276 | 537 | 1057800 | 357.618 | 165 | 3 | 0.843 | 0.95 | 4785.9 |  | 31737 | 57.862 | 0.7989406 | 214.488 | 0.538473 | 537 | 1092200 | 357.618 | 160.01 | 3 | 0.837 | 1.23 | 4941.2 |  | 32767 | 57.862 | 0.8352212 | 428.93 | 0.44806 | 537 | 1147100 | 357.618 | 154.99 | 3 | 0.83 | 0.81 | 5189.4 |  | 34413 | 57.862 | 0.8816509 | 536.152 | 0.510038 | 537 | 1191400 | 350.2 | 150.01 | 3 | 0.823 | 0.91 | 5389.1 |  | 35738 | 50.363 | 0.9158332 | 1507.15 | 0.357744
538 | 992590 | 87.815 | 170.01 | 3 | 0.848 | 1.1 | 4491.1 |  | 29782 | 58.061 | 0.7529832 | 214.888 | 0.448744 | 538 | 1056300 | 357.815 | 164.99 | 3 | 0.843 | 1.02 | 4781.5 |  | 31708 | 58.061 | 0.7988649 | 214.888 | 0.537995 | 538 | 1091500 | 357.815 | 160.01 | 3 | 0.837 | 1.22 | 4936.1 |  | 32734 | 58.061 | 0.834762 | 429.731 | 0.447567 | 538 | 1145200 | 357.815 | 154.99 | 3 | 0.83 | 0.9 | 5182.2 |  | 34366 | 58.061 | 0.8810349 | 537.152 | 0.50957 | 538 | 1190800 | 350.357 | 150.01 | 3 | 0.823 | 0.97 | 5389.5 |  | 35740 | 50.521 | 0.916064 | 1509.96 | 0.357256
539 | 991970 | 88.013 | 170.01 | 3 | 0.848 | 1.09 | 4488.9 |  | 29768 | 58.26 | 0.7529528 | 215.288 | 0.448212 | 539 | 1055800 | 358.013 | 165 | 3 | 0.843 | 1 | 4777 |  | 31679 | 58.26 | 0.7975785 | 215.288 | 0.537519 | 539 | 1091300 | 358.013 | 160 | 3 | 0.837 | 1.2 | 4937.1 |  | 32740 | 58.26 | 0.8343028 | 430.531 | 0.447074 | 539 | 1145000 | 358.013 | 154.99 | 3 | 0.83 | 0.88 | 5179.7 |  | 34349 | 58.26 | 0.8804189 | 538.152 | 0.509101 | 539 | 1190400 | 350.514 | 150.01 | 3 | 0.823 | 0.91 | 5384.8 |  | 35709 | 50.679 | 0.9155255 | 1512.77 | 0.356769
540 | 990700 | 88.212 | 170.01 | 3 | 0.848 | 1.15 | 4480 |  | 29709 | 58.46 | 0.7517519 | 215.688 | 0.447682 | 540 | 1055700 | 358.212 | 165 | 3 | 0.843 | 0.92 | 4774.8 |  | 31664 | 58.46 | 0.7973515 | 215.688 | 0.537043 | 540 | 1090700 | 358.212 | 160 | 3 | 0.837 | 1.23 | 4932.7 |  | 32711 | 58.46 | 0.8340732 | 431.331 | 0.446582 | 540 | 1144200 | 358.212 | 154.99 | 3 | 0.83 | 0.88 | 5175.9 |  | 34323 | 58.46 | 0.8804959 | 539.152 | 0.508634 | 540 | 1190700 | 350.672 | 150.01 | 3 | 0.823 | 0.96 | 5383.5 |  | 35700 | 50.838 | 0.9152947 | 1515.58 | 0.356283
541 | 990660 | 88.411 | 170.01 | 3 | 0.848 | 1.08 | 4482.8 |  | 29727 | 58.66 | 0.7512123 | 216.088 | 0.447152 | 541 | 1054000 | 358.411 | 165 | 3 | 0.843 | 1.03 | 4766.4 |  | 31608 | 58.66 | 0.7973515 | 216.088 | 0.536568 | 541 | 1090100 | 358.411 | 160 | 3 | 0.837 | 1.19 | 4931.6 |  | 32704 | 58.66 | 0.833614 | 432.131 | 0.446091 | 541 | 1143400 | 358.411 | 154.99 | 3 | 0.83 | 0.98 | 5171.7 |  | 34296 | 58.66 | 0.8801109 | 540.153 | 0.508167 | 541 | 1190000 | 350.83 | 150.01 | 3 | 0.823 | 0.92 | 5388 |  | 35730 | 50.997 | 0.9150639 | 1518.4 | 0.355798
542 | 989080 | 88.611 | 170.01 | 3 | 0.848 | 1.14 | 4476.2 |  | 29684 | 58.861 | 0.7507943 | 216.488 | 0.446624 | 542 | 1053700 | 358.611 | 165 | 3 | 0.843 | 0.99 | 4767.3 |  | 31614 | 58.861 | 0.7964434 | 216.488 | 0.536093 | 542 | 1089800 | 358.611 | 160 | 3 | 0.837 | 1.2 | 4930.9 |  | 32699 | 58.861 | 0.8332313 | 432.931 | 0.445601 | 542 | 1143500 | 358.611 | 154.99 | 3 | 0.83 | 0.82 | 5172.7 |  | 34302 | 58.861 | 0.8798029 | 541.153 | 0.507701 | 542 | 1189700 | 350.989 | 150.01 | 3 | 0.823 | 0.95 | 5383.1 |  | 35698 | 51.156 | 0.9146792 | 1521.21 | 0.355314
543 | 988370 | 88.811 | 170.01 | 3 | 0.848 | 1.13 | 4469.2 |  | 29637 | 59.062 | 0.7501786 | 216.888 | 0.446096 | 543 | 1053700 | 358.811 | 165 | 3 | 0.843 | 0.99 | 4766.6 |  | 31610 | 59.062 | 0.7959894 | 216.888 | 0.535619 | 543 | 1089200 | 358.811 | 160 | 3 | 0.837 | 1.22 | 4925.5 |  | 32664 | 59.062 | 0.8330017 | 433.731 | 0.445111 | 543 | 1143000 | 358.811 | 154.99 | 3 | 0.83 | 0.97 | 5173 |  | 34304 | 59.062 | 0.8797259 | 542.153 | 0.507236 | 543 | 1189400 | 351.148 | 150.01 | 3 | 0.823 | 0.89 | 5384.5 |  | 35707 | 51.316 | 0.9146792 | 1524.02 | 0.354831
544 | 987820 | 89.012 | 170.01 | 3 | 0.848 | 1.07 | 4469.9 |  | 29642 | 59.264 | 0.7494642 | 217.288 | 0.445569 | 544 | 1052500 | 359.012 | 165 | 3 | 0.843 | 1.03 | 4759.4 |  | 31562 | 59.264 | 0.7952327 | 217.288 | 0.535146 | 544 | 1088700 | 359.012 | 160 | 3 | 0.837 | 1.18 | 4925.7 |  | 32664 | 59.264 | 0.832619 | 434.531 | 0.444622 | 544 | 1142600 | 359.012 | 154.99 | 3 | 0.83 | 0.94 | 5167.3 |  | 34267 | 59.264 | 0.8791099 | 543.153 | 0.506771 | 544 | 1188900 | 351.307 | 150.01 | 3 | 0.823 | 0.95 | 5376.1 |  | 35652 | 51.475 | 0.9142176 | 1526.83 | 0.354349
545 | 987010 | 89.213 | 170.01 | 3 | 0.848 | 1.12 | 4465.3 |  | 29612 | 59.466 | 0.7489093 | 217.688 | 0.445042 | 545 | 1051900 | 359.213 | 165 | 3 | 0.843 | 0.96 | 4759.3 |  | 31561 | 59.466 | 0.7947787 | 217.688 | 0.534673 | 545 | 1088400 | 359.213 | 159.99 | 3 | 0.837 | 1.19 | 4924.8 |  | 32659 | 59.466 | 0.8320833 | 435.332 | 0.444134 | 545 | 1142500 | 359.213 | 154.99 | 3 | 0.83 | 0.88 | 5168.4 |  | 34274 | 59.466 | 0.8788789 | 544.153 | 0.506307 | 545 | 1188900 | 351.467 | 150.01 | 3 | 0.823 | 0.89 | 5378.6 |  | 35668 | 51.636 | 0.9139868 | 1529.64 | 0.353867
546 | 986070 | 89.415 | 170.01 | 3 | 0.848 | 1.15 | 4459.3 |  | 29572 | 59.669 | 0.7486585 | 218.088 | 0.444517 | 546 | 1050900 | 359.415 | 165 | 3 | 0.843 | 0.93 | 4756.1 |  | 31540 | 59.669 | 0.7943246 | 218.088 | 0.534201 | 546 | 1087900 | 359.415 | 160 | 3 | 0.837 | 1.21 | 4919.7 |  | 32625 | 59.669 | 0.8317006 | 436.132 | 0.443647 | 546 | 1141700 | 359.415 | 154.99 | 3 | 0.83 | 0.9 | 5164.5 |  | 34248 | 59.669 | 0.8784939 | 545.154 | 0.505843 | 546 | 1188300 | 351.626 | 150.01 | 3 | 0.823 | 0.99 | 5374.8 |  | 35642 | 51.796 | 0.9139868 | 1532.45 | 0.353387
547 | 985340 | 89.617 | 170.01 | 3 | 0.848 | 1.1 | 4459 |  | 29570 | 59.872 | 0.7479213 | 218.488 | 0.443992 | 547 | 1050300 | 359.617 | 165 | 3 | 0.843 | 1.02 | 4749.9 |  | 31499 | 59.872 | 0.7937949 | 218.488 | 0.533729 | 547 | 1087200 | 359.617 | 160 | 3 | 0.837 | 1.19 | 4918.6 |  | 32618 | 59.872 | 0.8312414 | 436.932 | 0.44316 | 547 | 1141400 | 359.617 | 154.99 | 3 | 0.83 | 0.91 | 5162 |  | 34231 | 59.872 | 0.8771849 | 546.154 | 0.50538 | 547 | 1188000 | 351.787 | 150.01 | 3 | 0.823 | 0.93 | 5374.8 |  | 35643 | 51.957 | 0.9143714 | 1535.27 | 0.352907
548 | 985010 | 89.82 | 170.01 | 3 | 0.848 | 1.09 | 4456.5 |  | 29553 | 60.076 | 0.7473284 | 218.888 | 0.443468 | 548 | 1049700 | 359.82 | 165 | 3 | 0.843 | 0.98 | 4749.9 |  | 31499 | 60.076 | 0.7938706 | 218.888 | 0.533258 | 548 | 1086700 | 359.82 | 160.01 | 3 | 0.837 | 1.17 | 4916.8 |  | 32605 | 60.076 | 0.8310118 | 437.732 | 0.442675 | 548 | 1140900 | 359.82 | 154.99 | 3 | 0.83 | 0.9 | 5161.8 |  | 34230 | 60.076 | 0.8781089 | 547.154 | 0.504918 | 548 | 1188000 | 351.947 | 150 | 3 | 0.823 | 0.94 | 5371.9 |  | 35623 | 52.118 | 0.9138329 | 1538.08 | 0.352429
549 | 984040 | 90.023 | 170.01 | 3 | 0.848 | 1.13 | 4451.4 |  | 29519 | 60.281 | 0.7464696 | 219.288 | 0.442945 | 549 | 1049000 | 360.023 | 165 | 3 | 0.843 | 0.96 | 4748.8 |  | 31492 | 60.281 | 0.7931139 | 219.288 | 0.532788 | 549 | 1086100 | 360.023 | 160.01 | 3 | 0.837 | 1.18 | 4913.2 |  | 32582 | 60.281 | 0.830476 | 438.532 | 0.44219 | 549 | 1139200 | 360.023 | 154.99 | 3 | 0.83 | 0.83 | 5153.5 |  | 34175 | 60.281 | 0.8778009 | 548.154 | 0.504456 | 549 | 1188500 | 352.108 | 150 | 3 | 0.823 | 0.88 | 5376.5 |  | 35654 | 52.28 | 0.9138329 | 1540.89 | 0.351951
550 | 983260 | 90.227 | 170.01 | 3 | 0.848 | 1.13 | 4446.4 |  | 29486 | 60.485 | 0.7460895 | 219.688 | 0.442423 | 550 | 1049100 | 360.227 | 165 | 3 | 0.843 | 0.97 | 4747.7 |  | 31484 | 60.485 | 0.7925085 | 219.688 | 0.532318 | 550 | 1085800 | 360.227 | 160.01 | 3 | 0.837 | 1.2 | 4910.5 |  | 32564 | 60.485 | 0.8301699 | 439.332 | 0.441706 | 550 | 1140400 | 360.227 | 154.99 | 3 | 0.83 | 0.85 | 5160 |  | 34218 | 60.485 | 0.8777239 | 549.154 | 0.503995 | 550 | 1187800 | 352.269 | 150.01 | 3 | 0.823 | 0.93 | 5371.2 |  | 35619 | 52.442 | 0.913756 | 1543.7 | 0.351474
551 | 982130 | 90.432 | 170.01 | 3 | 0.848 | 1.08 | 4444.2 |  | 29472 | 60.691 | 0.7453599 | 220.089 | 0.441902 | 551 | 1048100 | 360.432 | 165 | 3 | 0.843 | 0.95 | 4743 |  | 31453 | 60.691 | 0.7919788 | 220.089 | 0.531849 | 551 | 1085100 | 360.432 | 160.01 | 3 | 0.837 | 1.18 | 4907.1 |  | 32541 | 60.691 | 0.8300168 | 440.133 | 0.441222 | 551 | 1140000 | 360.432 | 154.99 | 3 | 0.83 | 0.92 | 5157.9 |  | 34204 | 60.691 | 0.8781089 | 550.155 | 0.503535 | 551 | 1187800 | 352.431 | 150.01 | 3 | 0.823 | 0.89 | 5373.3 |  | 35633 | 52.604 | 0.9132174 | 1546.51 | 0.350998
552 | 981630 | 90.636 | 170.01 | 3 | 0.848 | 1.07 | 4441.9 |  | 29456 | 60.897 | 0.7447898 | 220.489 | 0.441381 | 552 | 1047300 | 360.636 | 165 | 3 | 0.843 | 0.99 | 4739.7 |  | 31431 | 60.897 | 0.7919031 | 220.489 | 0.531381 | 552 | 1084700 | 360.636 | 160 | 3 | 0.837 | 1.16 | 4908 |  | 32547 | 60.897 | 0.8294811 | 440.933 | 0.44074 | 552 | 1139900 | 360.636 | 154.99 | 3 | 0.83 | 0.85 | 5155.5 |  | 34188 | 60.897 | 0.8771849 | 551.155 | 0.503075 | 552 | 1187700 | 352.593 | 150.01 | 3 | 0.823 | 0.94 | 5375.2 |  | 35646 | 52.767 | 0.9129097 | 1549.33 | 0.350523
553 | 980670 | 90.842 | 170.01 | 3 | 0.848 | 1.07 | 4435.2 |  | 29412 | 61.103 | 0.7442274 | 220.889 | 0.440862 | 553 | 1046600 | 360.842 | 165 | 3 | 0.843 | 0.98 | 4733.9 |  | 31393 | 61.103 | 0.7908437 | 220.889 | 0.530913 | 553 | 1084500 | 360.842 | 160 | 3 | 0.837 | 1.19 | 4905.8 |  | 32533 | 61.103 | 0.8290984 | 441.733 | 0.440258 | 553 | 1140400 | 360.842 | 154.99 | 3 | 0.83 | 0.9 | 5157.9 |  | 34205 | 61.103 | 0.8765689 | 552.155 | 0.502616 | 553 | 1187000 | 352.755 | 150.02 | 3 | 0.823 | 0.91 | 5369 |  | 35605 | 52.93 | 0.9129097 | 1552.14 | 0.350049
554 | 979920 | 91.048 | 170.01 | 3 | 0.848 | 1.09 | 4431.9 |  | 29390 | 61.31 | 0.7437486 | 221.289 | 0.440343 | 554 | 1046500 | 361.048 | 165.01 | 3 | 0.843 | 0.9 | 4733.8 |  | 31392 | 61.31 | 0.7902384 | 221.289 | 0.530446 | 554 | 1083800 | 361.048 | 160 | 3 | 0.837 | 1.19 | 4901.8 |  | 32506 | 61.31 | 0.8289454 | 442.533 | 0.439777 | 554 | 1139200 | 361.048 | 154.99 | 3 | 0.83 | 0.91 | 5154.8 |  | 34184 | 61.31 | 0.8764149 | 553.155 | 0.502158 | 554 | 1186600 | 352.918 | 150.02 | 3 | 0.823 | 0.87 | 5369.3 |  | 35606 | 53.093 | 0.9126789 | 1554.95 | 0.349576
555 | 979180 | 91.254 | 170.01 | 3 | 0.848 | 1.11 | 4428.7 |  | 29369 | 61.518 | 0.7433838 | 221.689 | 0.439824 | 555 | 1045100 | 361.254 | 165.01 | 3 | 0.843 | 0.99 | 4728.7 |  | 31358 | 61.518 | 0.7897843 | 221.689 | 0.529979 | 555 | 1083300 | 361.254 | 160 | 3 | 0.837 | 1.19 | 4899.4 |  | 32490 | 61.518 | 0.8283331 | 443.333 | 0.439296 | 555 | 1138400 | 361.254 | 154.99 | 3 | 0.83 | 0.87 | 5149.7 |  | 34150 | 61.518 | 0.8761839 | 554.155 | 0.5017 | 555 | 1186600 | 353.081 | 150.02 | 3 | 0.823 | 0.94 | 5366.1 |  | 35585 | 53.257 | 0.9122173 | 1557.76 | 0.349103
556 | 978550 | 91.461 | 170.01 | 3 | 0.848 | 1.1 | 4427.4 |  | 29360 | 61.726 | 0.7426617 | 222.089 | 0.439307 | 556 | 1044300 | 361.461 | 165.01 | 3 | 0.843 | 1 | 4723 |  | 31320 | 61.726 | 0.7892546 | 222.089 | 0.529513 | 556 | 1083100 | 361.461 | 160 | 3 | 0.837 | 1.19 | 4899.6 |  | 32492 | 61.726 | 0.8278739 | 444.133 | 0.438817 | 556 | 1138200 | 361.461 | 154.99 | 3 | 0.83 | 0.95 | 5151 |  | 34158 | 61.726 | 0.8754909 | 555.155 | 0.501243 | 556 | 1186300 | 353.244 | 150.02 | 3 | 0.823 | 0.89 | 5370 |  | 35611 | 53.421 | 0.9120634 | 1560.57 | 0.348632
557 | 978070 | 91.669 | 170.01 | 3 | 0.848 | 1.1 | 4425.7 |  | 29349 | 61.934 | 0.7417192 | 222.489 | 0.438791 | 557 | 1043700 | 361.669 | 165.01 | 3 | 0.843 | 0.98 | 4720.3 |  | 31302 | 61.934 | 0.7888006 | 222.489 | 0.529048 | 557 | 1082300 | 361.669 | 160 | 3 | 0.837 | 1.18 | 4895.7 |  | 32466 | 61.934 | 0.8274912 | 444.933 | 0.438338 | 557 | 1137900 | 361.669 | 154.99 | 3 | 0.83 | 0.91 | 5149.1 |  | 34146 | 61.934 | 0.8753369 | 556.156 | 0.500787 | 557 | 1185700 | 353.408 | 150.02 | 3 | 0.823 | 0.94 | 5362.6 |  | 35562 | 53.585 | 0.9117557 | 1563.38 | 0.348161
558 | 977120 | 91.877 | 170.01 | 3 | 0.848 | 1.08 | 4420.6 |  | 29315 | 62.144 | 0.7413848 | 222.889 | 0.438275 | 558 | 1043000 | 361.877 | 165.01 | 3 | 0.843 | 1 | 4716.8 |  | 31279 | 62.144 | 0.7887249 | 222.889 | 0.528583 | 558 | 1081700 | 361.877 | 160 | 3 | 0.837 | 1.17 | 4893.6 |  | 32452 | 62.144 | 0.827032 | 445.734 | 0.43786 | 558 | 1137000 | 361.877 | 154.99 | 3 | 0.83 | 0.92 | 5145.3 |  | 34121 | 62.144 | 0.8751829 | 557.156 | 0.500331 | 558 | 1185500 | 353.572 | 150.02 | 3 | 0.823 | 0.94 | 5361.4 |  | 35554 | 53.75 | 0.9119095 | 1566.2 | 0.347692
559 | 975880 | 92.085 | 170.01 | 3 | 0.848 | 1.08 | 4414.5 |  | 29275 | 62.353 | 0.7406932 | 223.289 | 0.43776 | 559 | 1042400 | 362.085 | 165.01 | 3 | 0.843 | 0.99 | 4714.4 |  | 31263 | 62.353 | 0.7881196 | 223.289 | 0.528119 | 559 | 1081200 | 362.085 | 160 | 3 | 0.837 | 1.17 | 4891.8 |  | 32440 | 62.353 | 0.8266493 | 446.534 | 0.437382 | 559 | 1136800 | 362.085 | 154.98 | 3 | 0.83 | 0.93 | 5141.3 |  | 34094 | 62.353 | 0.8747979 | 558.156 | 0.499876 | 559 | 1185100 | 353.736 | 150.02 | 3 | 0.823 | 0.85 | 5360.1 |  | 35545 | 53.915 | 0.9115248 | 1569.01 | 0.347223
560 | 975440 | 92.295 | 170.01 | 3 | 0.848 | 1.05 | 4412.6 |  | 29262 | 62.563 | 0.7402903 | 223.689 | 0.437246 | 560 | 1042300 | 362.295 | 165.01 | 3 | 0.843 | 0.96 | 4715.8 |  | 31272 | 62.563 | 0.7873628 | 223.689 | 0.527655 | 560 | 1080600 | 362.295 | 160 | 3 | 0.837 | 1.17 | 4888.8 |  | 32420 | 62.563 | 0.826037 | 447.334 | 0.436906 | 560 | 1136600 | 362.295 | 154.98 | 3 | 0.83 | 0.86 | 5141.8 |  | 34098 | 62.563 | 0.8747209 | 559.156 | 0.499421 | 560 | 1185300 | 353.901 | 150.02 | 3 | 0.823 | 0.92 | 5364.3 |  | 35573 | 54.081 | 0.911294 | 1571.82 | 0.346755
561 | 974530 | 92.504 | 170.01 | 3 | 0.848 | 1.06 | 4407.9 |  | 29231 | 62.774 | 0.7394847 | 224.089 | 0.436732 | 561 | 1041500 | 362.504 | 165.01 | 3 | 0.843 | 0.95 | 4712.3 |  | 31250 | 62.774 | 0.7873628 | 224.089 | 0.527192 | 561 | 1080100 | 362.504 | 159.99 | 3 | 0.837 | 1.17 | 4885.8 |  | 32400 | 62.774 | 0.825884 | 448.134 | 0.43643 | 561 | 1136100 | 362.504 | 154.98 | 3 | 0.83 | 0.87 | 5139.2 |  | 34081 | 62.774 | 0.8742589 | 560.156 | 0.498967 | 561 | 1184800 | 354.066 | 150.01 | 3 | 0.823 | 0.91 | 5359.2 |  | 35539 | 54.246 | 0.911294 | 1574.63 | 0.346288
562 | 974000 | 92.714 | 170.01 | 3 | 0.848 | 1.06 | 4405 |  | 29212 | 62.986 | 0.738755 | 224.489 | 0.43622 | 562 | 1040500 | 362.714 | 165.01 | 3 | 0.843 | 0.95 | 4707.8 |  | 31219 | 62.986 | 0.7866818 | 224.489 | 0.52673 | 562 | 1079300 | 362.714 | 159.99 | 3 | 0.837 | 1.18 | 4881.6 |  | 32372 | 62.986 | 0.8252717 | 448.934 | 0.435954 | 562 | 1136000 | 362.714 | 154.98 | 3 | 0.83 | 0.92 | 5139.3 |  | 34081 | 62.986 | 0.8739509 | 561.157 | 0.498514 | 562 | 1184500 | 354.232 | 150.01 | 3 | 0.823 | 0.87 | 5360.1 |  | 35545 | 54.413 | 0.9103708 | 1577.44 | 0.345822
563 | 972940 | 92.925 | 170.01 | 3 | 0.848 | 1.06 | 4399.7 |  | 29176 | 63.197 | 0.7377214 | 224.889 | 0.435708 | 563 | 1040500 | 362.925 | 165.01 | 3 | 0.843 | 0.98 | 4707.3 |  | 31216 | 63.197 | 0.7863791 | 224.889 | 0.526268 | 563 | 1079100 | 362.925 | 159.99 | 3 | 0.837 | 1.18 | 4880.4 |  | 32364 | 63.197 | 0.8249656 | 449.734 | 0.43548 | 563 | 1135400 | 362.925 | 154.97 | 3 | 0.83 | 0.93 | 5136.5 |  | 34062 | 63.197 | 0.8745669 | 562.157 | 0.498061 | 563 | 1184500 | 354.397 | 150.01 | 3 | 0.824 | 0.91 | 5355.6 |  | 35516 | 54.579 | 0.9102939 | 1580.25 | 0.345356
564 | 971980 | 93.137 | 170.01 | 3 | 0.848 | 1.08 | 4395.2 |  | 29147 | 63.41 | 0.7374401 | 225.289 | 0.435197 | 564 | 1039600 | 363.137 | 165 | 3 | 0.843 | 0.98 | 4703.7 |  | 31192 | 63.41 | 0.7857737 | 225.289 | 0.525807 | 564 | 1078300 | 363.137 | 159.99 | 3 | 0.837 | 1.18 | 4876.7 |  | 32340 | 63.41 | 0.824736 | 450.534 | 0.435006 | 564 | 1135000 | 363.137 | 154.97 | 3 | 0.83 | 0.93 | 5133.9 |  | 34045 | 63.41 | 0.8732579 | 563.157 | 0.497609 | 564 | 1183300 | 354.564 | 150.01 | 3 | 0.823 | 0.97 | 5352.8 |  | 35497 | 54.746 | 0.9103708 | 1583.07 | 0.344892
565 | 970620 | 93.348 | 170.01 | 3 | 0.848 | 1.06 | 4389.4 |  | 29108 | 63.623 | 0.7370677 | 225.689 | 0.434687 | 565 | 1039200 | 363.348 | 165.01 | 3 | 0.843 | 0.93 | 4701.7 |  | 31179 | 63.623 | 0.7853197 | 225.689 | 0.525346 | 565 | 1077900 | 363.348 | 159.99 | 3 | 0.837 | 1.18 | 4876.6 |  | 32339 | 63.623 | 0.8240471 | 451.335 | 0.434533 | 565 | 1135800 | 363.348 | 154.97 | 3 | 0.83 | 0.87 | 5137.9 |  | 34072 | 63.623 | 0.8726419 | 564.157 | 0.497158 | 565 | 1183200 | 354.73 | 150.01 | 3 | 0.823 | 0.91 | 5353 |  | 35498 | 54.913 | 0.9100631 | 1585.88 | 0.344428
566 | 970250 | 93.561 | 170.01 | 3 | 0.848 | 1.06 | 4388.4 |  | 29101 | 63.836 | 0.7363761 | 226.09 | 0.434177 | 566 | 1038400 | 363.561 | 165.01 | 3 | 0.843 | 0.95 | 4698.6 |  | 31158 | 63.836 | 0.7850927 | 226.09 | 0.524886 | 566 | 1077600 | 363.561 | 159.99 | 3 | 0.837 | 1.18 | 4875 |  | 32329 | 63.836 | 0.8235879 | 452.135 | 0.434061 | 566 | 1134100 | 363.561 | 154.97 | 3 | 0.83 | 0.88 | 5129 |  | 34013 | 63.836 | 0.8729499 | 565.157 | 0.496707 | 566 | 1183300 | 354.897 | 150.01 | 3 | 0.823 | 0.88 | 5350.4 |  | 35481 | 55.081 | 0.9097553 | 1588.69 | 0.343965
567 | 969760 | 93.774 | 170.01 | 3 | 0.848 | 1.06 | 4386.1 |  | 29086 | 64.05 | 0.7355096 | 226.49 | 0.433669 | 567 | 1037800 | 363.774 | 165.01 | 3 | 0.843 | 0.94 | 4696 |  | 31141 | 64.05 | 0.7841846 | 226.49 | 0.524426 | 567 | 1076700 | 363.774 | 159.99 | 3 | 0.837 | 1.21 | 4870.2 |  | 32296 | 64.05 | 0.8232053 | 452.935 | 0.43359 | 567 | 1133300 | 363.774 | 154.97 | 3 | 0.83 | 0.94 | 5128.3 |  | 34008 | 64.05 | 0.8727189 | 566.158 | 0.496257 | 567 | 1182900 | 355.064 | 150.01 | 3 | 0.823 | 0.97 | 5353.5 |  | 35502 | 55.249 | 0.9097553 | 1591.5 | 0.343503
568 | 968850 | 93.987 | 170.02 | 3 | 0.848 | 1.09 | 4381.3 |  | 29054 | 64.265 | 0.7347876 | 226.89 | 0.433161 | 568 | 1037500 | 363.987 | 165.01 | 3 | 0.843 | 0.94 | 4694.3 |  | 31130 | 64.265 | 0.7837306 | 226.89 | 0.523968 | 568 | 1076100 | 363.987 | 159.99 | 3 | 0.837 | 1.18 | 4867.1 |  | 32276 | 64.265 | 0.8229757 | 453.735 | 0.433119 | 568 | 1133700 | 363.987 | 154.97 | 3 | 0.83 | 0.88 | 5128.2 |  | 34008 | 64.265 | 0.8724879 | 567.158 | 0.495808 | 568 | 1182500 | 355.232 | 150.01 | 3 | 0.823 | 0.9 | 5350.2 |  | 35480 | 55.417 | 0.9097553 | 1594.31 | 0.343042
569 | 967710 | 94.201 | 170.02 | 3 | 0.848 | 1.1 | 4375.8 |  | 29018 | 64.48 | 0.7344911 | 227.29 | 0.432654 | 569 | 1036300 | 364.201 | 165.01 | 3 | 0.843 | 0.97 | 4688.7 |  | 31093 | 64.48 | 0.7827469 | 227.29 | 0.523509 | 569 | 1075600 | 364.201 | 159.99 | 3 | 0.837 | 1.18 | 4866.4 |  | 32271 | 64.48 | 0.8225165 | 454.535 | 0.432649 | 569 | 1133400 | 364.201 | 154.97 | 3 | 0.83 | 0.89 | 5128 |  | 34006 | 64.48 | 0.8713329 | 568.158 | 0.495359 | 569 | 1182500 | 355.4 | 150.01 | 3 | 0.823 | 0.85 | 5350.9 |  | 35485 | 55.586 | 0.9093707 | 1597.13 | 0.342582
570 | 966760 | 94.416 | 170.03 | 3 | 0.848 | 1.09 | 4372.8 |  | 28998 | 64.695 | 0.7339667 | 227.69 | 0.432147 | 570 | 1035700 | 364.416 | 165.01 | 3 | 0.843 | 0.96 | 4686.3 |  | 31077 | 64.695 | 0.7822928 | 227.69 | 0.523052 | 570 | 1075300 | 364.416 | 159.99 | 3 | 0.837 | 1.18 | 4864.6 |  | 32259 | 64.695 | 0.8219042 | 455.335 | 0.43218 | 570 | 1133100 | 364.416 | 154.97 | 3 | 0.83 | 0.89 | 5126.3 |  | 33995 | 64.695 | 0.8715639 | 569.158 | 0.49491 | 570 | 1182500 | 355.568 | 150.01 | 3 | 0.823 | 0.9 | 5347 |  | 35458 | 55.755 | 0.9088321 | 1599.94 | 0.342123
571 | 966370 | 94.631 | 170.03 | 3 | 0.848 | 1.07 | 4370.9 |  | 28985 | 64.912 | 0.7333587 | 228.09 | 0.431642 | 571 | 1034400 | 364.631 | 165 | 3 | 0.843 | 0.94 | 4680.2 |  | 31037 | 64.912 | 0.7824442 | 228.09 | 0.522595 | 571 | 1074700 | 364.631 | 159.99 | 3 | 0.837 | 1.18 | 4862.1 |  | 32243 | 64.912 | 0.8220572 | 456.136 | 0.431711 | 571 | 1131600 | 364.631 | 154.97 | 3 | 0.83 | 0.9 | 5118.9 |  | 33946 | 64.912 | 0.8714099 | 570.158 | 0.494463 | 571 | 1182000 | 355.737 | 150.01 | 3 | 0.823 | 0.92 | 5345.9 |  | 35451 | 55.924 | 0.9088321 | 1602.75 | 0.341664
572 | 965680 | 94.846 | 170.03 | 3 | 0.848 | 1.08 | 4370 |  | 28979 | 65.128 | 0.7326822 | 228.49 | 0.431137 | 572 | 1033800 | 364.846 | 165 | 3 | 0.843 | 0.94 | 4676 |  | 31009 | 65.128 | 0.7817631 | 228.49 | 0.522138 | 572 | 1073900 | 364.846 | 159.99 | 3 | 0.837 | 1.17 | 4859.6 |  | 32226 | 65.128 | 0.8212154 | 456.936 | 0.431243 | 572 | 1131900 | 364.846 | 154.97 | 3 | 0.83 | 0.96 | 5120.6 |  | 33957 | 65.128 | 0.8707939 | 571.159 | 0.494016 | 572 | 1181300 | 355.906 | 150.01 | 3 | 0.823 | 0.92 | 5345.6 |  | 35449 | 56.094 | 0.9088321 | 1605.56 | 0.341207
573 | 964880 | 95.063 | 170.03 | 3 | 0.848 | 1.07 | 4366 |  | 28953 | 65.346 | 0.7321046 | 228.89 | 0.430633 | 573 | 1034000 | 365.063 | 164.99 | 3 | 0.843 | 0.93 | 4677 |  | 31016 | 65.346 | 0.7813091 | 228.89 | 0.521682 | 573 | 1074100 | 365.063 | 159.99 | 3 | 0.837 | 1.2 | 4860.1 |  | 32229 | 65.346 | 0.82045 | 457.736 | 0.430776 | 573 | 1131700 | 365.063 | 154.97 | 3 | 0.83 | 0.9 | 5120.8 |  | 33959 | 65.346 | 0.8704859 | 572.159 | 0.493569 | 573 | 1181300 | 356.075 | 150.01 | 3 | 0.823 | 0.81 | 5341.8 |  | 35424 | 56.264 | 0.9086013 | 1608.37 | 0.34075
574 | 963990 | 95.279 | 170.01 | 3 | 0.848 | 1.06 | 4362.5 |  | 28930 | 65.564 | 0.7312229 | 229.29 | 0.43013 | 574 | 1033100 | 365.279 | 164.99 | 3 | 0.843 | 0.93 | 4672.1 |  | 30983 | 65.564 | 0.7806281 | 229.29 | 0.521227 | 574 | 1073000 | 365.279 | 159.99 | 3 | 0.837 | 1.17 | 4855.5 |  | 32199 | 65.564 | 0.82045 | 458.536 | 0.43031 | 574 | 1130900 | 365.279 | 154.97 | 3 | 0.83 | 0.9 | 5113.6 |  | 33911 | 65.564 | 0.8706399 | 573.159 | 0.493123 | 574 | 1181300 | 356.245 | 150.01 | 3 | 0.823 | 0.89 | 5346.2 |  | 35453 | 56.434 | 0.9079858 | 1611.18 | 0.340294
575 | 963230 | 95.497 | 170.01 | 3 | 0.848 | 1.07 | 4358.7 |  | 28904 | 65.782 | 0.7304249 | 229.69 | 0.429628 | 575 | 1032500 | 365.497 | 164.99 | 3 | 0.843 | 0.94 | 4673.4 |  | 30991 | 65.782 | 0.7806281 | 229.69 | 0.520772 | 575 | 1072000 | 365.497 | 159.99 | 3 | 0.837 | 1.17 | 4847.9 |  | 32149 | 65.782 | 0.8198377 | 459.336 | 0.429844 | 575 | 1130500 | 365.497 | 154.97 | 3 | 0.83 | 0.9 | 5111.7 |  | 33898 | 65.782 | 0.8700239 | 574.159 | 0.492678 | 575 | 1181000 | 356.415 | 150.01 | 3 | 0.823 | 0.94 | 5343.5 |  | 35436 | 56.605 | 0.907832 | 1614 | 0.339839
576 | 962070 | 95.715 | 170.01 | 3 | 0.848 | 1.08 | 4352.2 |  | 28861 | 66.001 | 0.7303565 | 230.09 | 0.429126 | 576 | 1031600 | 365.715 | 164.99 | 3 | 0.843 | 0.93 | 4667.6 |  | 30953 | 66.001 | 0.779493 | 230.09 | 0.520318 | 576 | 1072000 | 365.715 | 159.99 | 3 | 0.837 | 1.18 | 4848.2 |  | 32150 | 66.001 | 0.8197612 | 460.136 | 0.429379 | 576 | 1130700 | 365.715 | 154.96 | 3 | 0.83 | 0.91 | 5115.6 |  | 33924 | 66.001 | 0.8695619 | 575.159 | 0.492233 | 576 | 1180200 | 356.585 | 150.01 | 3 | 0.823 | 0.93 | 5340.7 |  | 35417 | 56.776 | 0.9079089 | 1616.81 | 0.339384
577 | 961020 | 95.933 | 170.01 | 3 | 0.848 | 1.08 | 4345.5 |  | 28817 | 66.22 | 0.7297028 | 230.49 | 0.428625 | 577 | 1031600 | 365.933 | 164.99 | 3 | 0.843 | 0.95 | 4667.7 |  | 30954 | 66.22 | 0.7791146 | 230.49 | 0.519864 | 577 | 1071200 | 365.933 | 159.99 | 3 | 0.837 | 1.18 | 4844.3 |  | 32125 | 66.22 | 0.8191489 | 460.936 | 0.428915 | 577 | 1129900 | 365.933 | 154.96 | 3 | 0.83 | 0.92 | 5112.3 |  | 33902 | 66.22 | 0.8696389 | 576.159 | 0.491789 | 577 | 1180000 | 356.756 | 150.02 | 3 | 0.823 | 0.87 | 5337.8 |  | 35397 | 56.948 | 0.9076012 | 1619.62 | 0.338931
578 | 960930 | 96.152 | 170.02 | 3 | 0.848 | 1.09 | 4346.5 |  | 28823 | 66.441 | 0.728882 | 230.89 | 0.428125 | 578 | 1030100 | 366.152 | 164.99 | 3 | 0.843 | 0.94 | 4660.9 |  | 30908 | 66.441 | 0.7785849 | 230.89 | 0.519411 | 578 | 1071100 | 366.152 | 159.99 | 3 | 0.837 | 1.17 | 4845.4 |  | 32132 | 66.441 | 0.8185367 | 461.737 | 0.428452 | 578 | 1129300 | 366.152 | 154.96 | 3 | 0.83 | 0.95 | 5109.4 |  | 33883 | 66.441 | 0.8691769 | 577.16 | 0.491346 | 578 | 1180100 | 356.927 | 150.01 | 3 | 0.823 | 0.81 | 5336.2 |  | 35387 | 57.12 | 0.9074473 | 1622.43 | 0.338478
579 | 960070 | 96.371 | 170.02 | 3 | 0.848 | 1.08 | 4345.1 |  | 28814 | 66.661 | 0.7282207 | 231.29 | 0.427625 | 579 | 1029600 | 366.371 | 164.99 | 3 | 0.843 | 0.95 | 4656.5 |  | 30880 | 66.661 | 0.7779796 | 231.29 | 0.518959 | 579 | 1070300 | 366.371 | 159.99 | 3 | 0.837 | 1.15 | 4843.3 |  | 32118 | 66.661 | 0.8183836 | 462.537 | 0.427989 | 579 | 1129400 | 366.371 | 154.96 | 3 | 0.83 | 0.95 | 5111.7 |  | 33898 | 66.661 | 0.8687919 | 578.16 | 0.490903 | 579 | 1179700 | 357.099 | 150.01 | 3 | 0.823 | 0.86 | 5335.7 |  | 35383 | 57.292 | 0.9069857 | 1625.24 | 0.338026
580 | 958990 | 96.592 | 170.02 | 3 | 0.848 | 1.06 | 4339.4 |  | 28776 | 66.883 | 0.7271338 | 231.691 | 0.427127 | 580 | 1028900 | 366.592 | 165 | 3 | 0.843 | 0.98 | 4653.4 |  | 30859 | 66.883 | 0.7776012 | 231.691 | 0.518507 | 580 | 1069500 | 366.592 | 160 | 3 | 0.837 | 1.16 | 4837.5 |  | 32080 | 66.883 | 0.8177713 | 463.337 | 0.427527 | 580 | 1128800 | 366.592 | 154.96 | 3 | 0.83 | 0.92 | 5107.5 |  | 33870 | 66.883 | 0.8690229 | 579.16 | 0.490461 | 580 | 1179500 | 357.271 | 150.02 | 3 | 0.823 | 0.84 | 5332.8 |  | 35364 | 57.465 | 0.906601 | 1628.05 | 0.337575
581 | 958120 | 96.812 | 170.02 | 3 | 0.848 | 1.04 | 4333 |  | 28734 | 67.104 | 0.7268982 | 232.091 | 0.426629 | 581 | 1028100 | 366.812 | 165 | 3 | 0.843 | 0.93 | 4651.2 |  | 30845 | 67.104 | 0.7770715 | 232.091 | 0.518056 | 581 | 1069300 | 366.812 | 160 | 3 | 0.837 | 1.22 | 4835.9 |  | 32069 | 67.104 | 0.8173886 | 464.137 | 0.427065 | 581 | 1128300 | 366.812 | 154.96 | 3 | 0.83 | 0.93 | 5104.4 |  | 33850 | 67.104 | 0.8684839 | 580.16 | 0.490019 | 581 | 1178900 | 357.443 | 150.02 | 3 | 0.823 | 0.87 | 5331.5 |  | 35356 | 57.638 | 0.9065241 | 1630.87 | 0.337125
582 | 956690 | 97.034 | 170.02 | 3 | 0.848 | 1.07 | 4326.5 |  | 28691 | 67.327 | 0.726237 | 232.491 | 0.426132 | 582 | 1027600 | 367.034 | 165 | 3 | 0.843 | 0.92 | 4649.1 |  | 30830 | 67.327 | 0.7766932 | 232.491 | 0.517605 | 582 | 1068500 | 367.034 | 160 | 3 | 0.837 | 1.17 | 4833.4 |  | 32053 | 67.327 | 0.8169294 | 464.937 | 0.426605 | 582 | 1128600 | 367.034 | 154.96 | 3 | 0.83 | 0.93 | 5105.4 |  | 33856 | 67.327 | 0.8680219 | 581.16 | 0.489578 | 582 | 1178400 | 357.616 | 150.02 | 3 | 0.823 | 0.92 | 5332.3 |  | 35361 | 57.811 | 0.9062933 | 1633.68 | 0.336676
583 | 956380 | 97.255 | 170.01 | 3 | 0.848 | 1.06 | 4327.2 |  | 28696 | 67.55 | 0.7257506 | 232.891 | 0.425635 | 583 | 1026900 | 367.255 | 165 | 3 | 0.843 | 0.95 | 4645.2 |  | 30804 | 67.55 | 0.7757851 | 232.891 | 0.517155 | 583 | 1068000 | 367.255 | 160.01 | 3 | 0.837 | 1.14 | 4832.5 |  | 32046 | 67.55 | 0.8165468 | 465.737 | 0.426145 | 583 | 1127900 | 367.255 | 154.96 | 3 | 0.83 | 0.9 | 5101.6 |  | 33831 | 67.55 | 0.8674059 | 582.161 | 0.489138 | 583 | 1178300 | 357.789 | 150.02 | 3 | 0.823 | 0.91 | 5331.2 |  | 35354 | 57.985 | 0.9060625 | 1636.49 | 0.336227
584 | 955510 | 97.478 | 170.01 | 3 | 0.848 | 1.02 | 4323.9 |  | 28674 | 67.773 | 0.7253933 | 233.291 | 0.42514 | 584 | 1026400 | 367.478 | 165 | 3 | 0.843 | 0.95 | 4641.8 |  | 30782 | 67.773 | 0.7756337 | 233.291 | 0.516705 | 584 | 1067400 | 367.478 | 160 | 3 | 0.837 | 1.16 | 4829 |  | 32023 | 67.773 | 0.8163172 | 466.537 | 0.425685 | 584 | 1127300 | 367.478 | 154.96 | 3 | 0.83 | 0.94 | 5098.2 |  | 33808 | 67.773 | 0.8670979 | 583.161 | 0.488698 | 584 | 1178000 | 357.962 | 150.02 | 3 | 0.823 | 0.88 | 5330.5 |  | 35349 | 58.159 | 0.9059086 | 1639.3 | 0.33578
585 | 954870 | 97.701 | 170.01 | 3 | 0.848 | 1.14 | 4318.2 |  | 28636 | 67.997 | 0.7241012 | 233.691 | 0.424645 | 585 | 1025200 | 367.701 | 165 | 3 | 0.843 | 0.92 | 4638.7 |  | 30762 | 67.997 | 0.7751797 | 233.691 | 0.516256 | 585 | 1066900 | 367.701 | 160 | 3 | 0.837 | 1.18 | 4826.3 |  | 32005 | 67.997 | 0.815858 | 467.338 | 0.425227 | 585 | 1126500 | 367.701 | 154.96 | 3 | 0.83 | 0.94 | 5097.7 |  | 33805 | 67.997 | 0.8674059 | 584.161 | 0.488259 | 585 | 1177700 | 358.136 | 150.02 | 3 | 0.823 | 0.86 | 5327.5 |  | 35329 | 58.334 | 0.9059086 | 1642.11 | 0.335333
586 | 954400 | 97.924 | 170.01 | 3 | 0.848 | 1.06 | 4318.7 |  | 28639 | 68.222 | 0.7237136 | 234.091 | 0.424151 | 586 | 1025000 | 367.924 | 164.99 | 3 | 0.843 | 0.93 | 4636.5 |  | 30747 | 68.222 | 0.7744987 | 234.091 | 0.515808 | 586 | 1066600 | 367.924 | 160 | 3 | 0.837 | 1.17 | 4826.2 |  | 32005 | 68.222 | 0.8151691 | 468.138 | 0.424769 | 586 | 1126100 | 367.924 | 154.96 | 3 | 0.83 | 0.9 | 5095 |  | 33788 | 68.222 | 0.8664819 | 585.161 | 0.48782 | 586 | 1177500 | 358.31 | 150.02 | 3 | 0.823 | 0.84 | 5326 |  | 35319 | 58.509 | 0.9059086 | 1644.92 | 0.334887
587 | 952700 | 98.148 | 170.01 | 3 | 0.848 | 1.02 | 4310.9 |  | 28588 | 68.447 | 0.7230752 | 234.491 | 0.423657 | 587 | 1024400 | 368.148 | 164.99 | 3 | 0.843 | 0.95 | 4632.5 |  | 30720 | 68.447 | 0.7738176 | 234.491 | 0.51536 | 587 | 1066000 | 368.148 | 160 | 3 | 0.837 | 1.21 | 4823.6 |  | 31988 | 68.447 | 0.8145569 | 468.938 | 0.424312 | 587 | 1126500 | 368.148 | 154.96 | 3 | 0.83 | 0.96 | 5095.3 |  | 33789 | 68.447 | 0.8659429 | 586.161 | 0.487382 | 587 | 1177500 | 358.485 | 150.02 | 3 | 0.823 | 0.81 | 5325.5 |  | 35316 | 58.684 | 0.9057547 | 1647.74 | 0.334442
588 | 952190 | 98.373 | 170.01 | 3 | 0.848 | 1.08 | 4306.7 |  | 28560 | 68.673 | 0.7225583 | 234.891 | 0.423165 | 588 | 1023500 | 368.373 | 164.99 | 3 | 0.843 | 0.92 | 4630.9 |  | 30709 | 68.673 | 0.7732879 | 234.891 | 0.514912 | 588 | 1065100 | 368.373 | 160 | 3 | 0.837 | 1.18 | 4817.5 |  | 31947 | 68.673 | 0.8140211 | 469.738 | 0.423855 | 588 | 1125300 | 368.373 | 154.96 | 3 | 0.83 | 0.93 | 5090 |  | 33754 | 68.673 | 0.8654039 | 587.162 | 0.486945 | 588 | 1177500 | 358.66 | 150.02 | 3 | 0.823 | 0.79 | 5328.7 |  | 35337 | 58.859 | 0.9056778 | 1650.55 | 0.333997
589 | 951350 | 98.598 | 170.01 | 3 | 0.848 | 1.04 | 4303.8 |  | 28540 | 68.899 | 0.7217831 | 235.291 | 0.422673 | 589 | 1022600 | 368.598 | 164.99 | 3 | 0.843 | 0.93 | 4626.3 |  | 30679 | 68.899 | 0.7732123 | 235.291 | 0.514466 | 589 | 1064300 | 368.598 | 160 | 3 | 0.837 | 1.13 | 4816.4 |  | 31940 | 68.899 | 0.8139446 | 470.538 | 0.4234 | 589 | 1124600 | 368.598 | 154.97 | 3 | 0.83 | 0.9 | 5087.8 |  | 33739 | 68.899 | 0.8652499 | 588.162 | 0.486508 | 589 | 1177300 | 358.835 | 150.02 | 3 | 0.823 | 0.84 | 5324.4 |  | 35309 | 59.035 | 0.9052162 | 1653.36 | 0.333554
590 | 950670 | 98.824 | 170.01 | 3 | 0.848 | 1.02 | 4301.9 |  | 28528 | 69.126 | 0.7216159 | 235.691 | 0.422182 | 590 | 1021900 | 368.824 | 164.99 | 3 | 0.843 | 0.94 | 4625.3 |  | 30672 | 69.126 | 0.7721529 | 235.691 | 0.514019 | 590 | 1063600 | 368.824 | 160 | 3 | 0.837 | 1.18 | 4810 |  | 31897 | 69.126 | 0.8131792 | 471.338 | 0.422945 | 590 | 1123900 | 368.824 | 154.98 | 3 | 0.83 | 0.93 | 5084 |  | 33715 | 69.126 | 0.8649419 | 589.162 | 0.486072 | 590 | 1177200 | 359.01 | 150.02 | 3 | 0.823 | 0.85 | 5325.1 |  | 35313 | 59.212 | 0.9050623 | 1656.17 | 0.333111
591 | 949650 | 99.05 | 170.01 | 3 | 0.848 | 1.08 | 4294.4 |  | 28478 | 69.354 | 0.720339 | 236.091 | 0.421691 | 591 | 1021800 | 369.05 | 164.99 | 3 | 0.843 | 0.94 | 4622.8 |  | 30656 | 69.354 | 0.7716988 | 236.091 | 0.513574 | 591 | 1063500 | 369.05 | 160 | 3 | 0.837 | 1.14 | 4810.6 |  | 31901 | 69.354 | 0.8127966 | 472.139 | 0.42249 | 591 | 1123700 | 369.05 | 154.98 | 3 | 0.83 | 0.96 | 5084.2 |  | 33716 | 69.354 | 0.8652499 | 590.162 | 0.485636 | 591 | 1176600 | 359.186 | 150.02 | 3 | 0.823 | 0.86 | 5322 |  | 35293 | 59.389 | 0.9050623 | 1658.98 | 0.332669
592 | 949430 | 99.277 | 170.01 | 3 | 0.848 | 1.04 | 4296.1 |  | 28489 | 69.582 | 0.7197765 | 236.491 | 0.421202 | 592 | 1020400 | 369.277 | 164.99 | 3 | 0.843 | 0.96 | 4614.6 |  | 30601 | 69.582 | 0.7710935 | 236.491 | 0.513129 | 592 | 1062500 | 369.277 | 160 | 3 | 0.837 | 1.19 | 4806.4 |  | 31873 | 69.582 | 0.8123374 | 472.939 | 0.422036 | 592 | 1123300 | 369.277 | 154.98 | 3 | 0.83 | 0.93 | 5080.7 |  | 33692 | 69.582 | 0.8640949 | 591.162 | 0.485201 | 592 | 1176400 | 359.363 | 150.02 | 3 | 0.823 | 0.86 | 5322.6 |  | 35296 | 59.566 | 0.9046776 | 1661.8 | 0.332227
593 | 947750 | 99.505 | 170.01 | 3 | 0.848 | 1.08 | 4287.4 |  | 28432 | 69.811 | 0.7192217 | 236.891 | 0.420713 | 593 | 1019800 | 369.505 | 164.99 | 3 | 0.843 | 0.92 | 4613.9 |  | 30597 | 69.811 | 0.7707151 | 236.891 | 0.512684 | 593 | 1062000 | 369.505 | 160 | 3 | 0.837 | 1.16 | 4804 |  | 31857 | 69.811 | 0.8119547 | 473.739 | 0.421584 | 593 | 1123700 | 369.505 | 154.98 | 3 | 0.83 | 0.95 | 5083.7 |  | 33713 | 69.811 | 0.8646339 | 592.163 | 0.484767 | 593 | 1176400 | 359.54 | 150.02 | 3 | 0.823 | 0.86 | 5321.6 |  | 35290 | 59.743 | 0.9045238 | 1664.61 | 0.331787
594 | 947010 | 99.733 | 170.01 | 3 | 0.848 | 1.02 | 4284 |  | 28409 | 70.04 | 0.7186517 | 237.292 | 0.420225 | 594 | 1019000 | 369.733 | 164.99 | 3 | 0.843 | 0.98 | 4610.2 |  | 30572 | 70.04 | 0.7706394 | 237.292 | 0.51224 | 594 | 1061400 | 369.733 | 160 | 3 | 0.837 | 1.13 | 4803 |  | 31851 | 70.04 | 0.811572 | 474.539 | 0.421131 | 594 | 1122200 | 369.733 | 154.98 | 3 | 0.83 | 0.92 | 5075.3 |  | 33657 | 70.04 | 0.8636329 | 593.163 | 0.484333 | 594 | 1175900 | 359.717 | 150.02 | 3 | 0.823 | 0.86 | 5319 |  | 35272 | 59.921 | 0.9043699 | 1667.42 | 0.331347
595 | 946280 | 99.962 | 170.01 | 3 | 0.848 | 1.1 | 4280.2 |  | 28384 | 70.27 | 0.7179296 | 237.692 | 0.419737 | 595 | 1018500 | 369.962 | 164.99 | 3 | 0.843 | 0.92 | 4607 |  | 30551 | 70.27 | 0.7700341 | 237.692 | 0.511797 | 595 | 1060900 | 369.962 | 160.01 | 3 | 0.837 | 1.16 | 4797.9 |  | 31817 | 70.27 | 0.8111128 | 475.339 | 0.42068 | 595 | 1122900 | 369.962 | 154.98 | 3 | 0.83 | 0.94 | 5079.2 |  | 33682 | 70.27 | 0.8633249 | 594.163 | 0.4839 | 595 | 1175700 | 359.894 | 150.02 | 3 | 0.823 | 0.86 | 5317.7 |  | 35264 | 60.099 | 0.9041391 | 1670.23 | 0.330909
596 | 945530 | 100.191 | 170.01 | 3 | 0.848 | 1.04 | 4279.1 |  | 28376 | 70.501 | 0.7173444 | 238.092 | 0.419251 | 596 | 1018400 | 370.191 | 164.99 | 3 | 0.843 | 0.94 | 4606.8 |  | 30549 | 70.501 | 0.7696557 | 238.092 | 0.511354 | 596 | 1060400 | 370.191 | 160.01 | 3 | 0.837 | 1.12 | 4798.5 |  | 31821 | 70.501 | 0.8108067 | 476.139 | 0.420229 | 596 | 1121600 | 370.191 | 154.98 | 3 | 0.83 | 0.94 | 5072.4 |  | 33637 | 70.501 | 0.8628629 | 595.163 | 0.483467 | 596 | 1175500 | 360.072 | 150.02 | 3 | 0.823 | 0.86 | 5318.7 |  | 35271 | 60.278 | 0.9039852 | 1673.04 | 0.330471
597 | 944580 | 100.421 | 170.02 | 3 | 0.847 | 1.06 | 4271.9 |  | 28329 | 70.732 | 0.7159611 | 238.492 | 0.418765 | 597 | 1017600 | 370.421 | 164.99 | 3 | 0.843 | 0.9 | 4606.1 |  | 30545 | 70.732 | 0.7689747 | 238.492 | 0.510912 | 597 | 1059800 | 370.421 | 160.01 | 3 | 0.837 | 1.18 | 4793 |  | 31784 | 70.732 | 0.810424 | 476.939 | 0.419778 | 597 | 1121200 | 370.421 | 154.97 | 3 | 0.83 | 0.93 | 5071.3 |  | 33630 | 70.732 | 0.8636329 | 596.163 | 0.483035 | 597 | 1175200 | 360.25 | 150.02 | 3 | 0.823 | 0.86 | 5316 |  | 35253 | 60.457 | 0.9034467 | 1675.85 | 0.330033
598 | 943810 | 100.652 | 170.02 | 3 | 0.848 | 1.02 | 4271.4 |  | 28325 | 70.963 | 0.7158547 | 238.892 | 0.418279 | 598 | 1017100 | 370.652 | 165 | 3 | 0.843 | 0.97 | 4600.7 |  | 30509 | 70.963 | 0.7682936 | 238.892 | 0.51047 | 598 | 1059400 | 370.652 | 160.01 | 3 | 0.837 | 1.13 | 4793.7 |  | 31789 | 70.963 | 0.8098883 | 477.74 | 0.419329 | 598 | 1120600 | 370.652 | 154.97 | 3 | 0.83 | 0.95 | 5069.3 |  | 33617 | 70.963 | 0.8629399 | 597.163 | 0.482603 | 598 | 1175000 | 360.429 | 150.02 | 3 | 0.823 | 0.85 | 5314.9 |  | 35246 | 60.636 | 0.9034467 | 1678.67 | 0.329597
599 | 941990 | 100.883 | 170.02 | 3 | 0.847 | 1.07 | 4259.9 |  | 28250 | 71.196 | 0.7146918 | 239.292 | 0.417795 | 599 | 1016200 | 370.883 | 165 | 3 | 0.843 | 0.89 | 4597.5 |  | 30488 | 71.196 | 0.7678396 | 239.292 | 0.510029 | 599 | 1058900 | 370.883 | 160.01 | 3 | 0.837 | 1.18 | 4788.6 |  | 31755 | 71.196 | 0.8096587 | 478.54 | 0.41888 | 599 | 1121600 | 370.883 | 154.97 | 3 | 0.83 | 0.96 | 5073.8 |  | 33647 | 71.196 | 0.8629399 | 598.164 | 0.482172 | 599 | 1174300 | 360.608 | 150.02 | 3 | 0.823 | 0.84 | 5311.3 |  | 35222 | 60.816 | 0.9031389 | 1681.48 | 0.329161
600 | 941850 | 101.114 | 170.02 | 3 | 0.848 | 1.01 | 4262.6 |  | 28267 | 71.428 | 0.714555 | 239.692 | 0.417311 | 600 | 1015300 | 371.114 | 164.99 | 3 | 0.843 | 0.97 | 4592.3 |  | 30454 | 71.428 | 0.7675369 | 239.692 | 0.509588 | 600 | 1058200 | 371.114 | 160 | 3 | 0.837 | 1.14 | 4787.9 |  | 31751 | 71.428 | 0.8088933 | 479.34 | 0.418432 | 600 | 1120700 | 371.114 | 154.98 | 3 | 0.83 | 0.93 | 5070.5 |  | 33625 | 71.428 | 0.8618619 | 599.164 | 0.481742 | 600 | 1174300 | 360.787 | 150.02 | 3 | 0.823 | 0.83 | 5311 |  | 35219 | 60.996 | 0.9029081 | 1684.29 | 0.328726
601 | 940320 | 101.347 | 170.02 | 3 | 0.848 | 1.08 | 4252.3 |  | 28199 | 71.662 | 0.7139469 | 240.092 | 0.416828 | 601 | 1014700 | 371.347 | 165 | 3 | 0.843 | 0.9 | 4591 |  | 30445 | 71.662 | 0.7664775 | 240.092 | 0.509148 | 601 | 1057900 | 371.347 | 160 | 3 | 0.837 | 1.15 | 4784.4 |  | 31727 | 71.662 | 0.8087402 | 480.14 | 0.417984 | 601 | 1120700 | 371.347 | 154.98 | 3 | 0.83 | 0.93 | 5069.1 |  | 33616 | 71.662 | 0.8617849 | 600.164 | 0.481312 | 601 | 1173900 | 360.967 | 150.02 | 3 | 0.823 | 0.83 | 5309.4 |  | 35209 | 61.177 | 0.9027543 | 1687.1 | 0.328292
602 | 940140 | 101.579 | 170.02 | 3 | 0.848 | 1.07 | 4254.8 |  | 28216 | 71.896 | 0.7132705 | 240.492 | 0.416346 | 602 | 1014300 | 371.579 | 165 | 3 | 0.843 | 0.96 | 4590.2 |  | 30439 | 71.896 | 0.7663261 | 240.492 | 0.508709 | 602 | 1056900 | 371.579 | 160 | 3 | 0.837 | 1.17 | 4780 |  | 31698 | 71.896 | 0.808128 | 480.94 | 0.417537 | 602 | 1119300 | 371.579 | 154.98 | 3 | 0.83 | 0.97 | 5062.3 |  | 33570 | 71.896 | 0.8614769 | 601.164 | 0.480883 | 602 | 1173600 | 361.147 | 150.02 | 3 | 0.823 | 0.83 | 5308.6 |  | 35204 | 61.358 | 0.9025235 | 1689.91 | 0.327859
603 | 939340 | 101.813 | 170.01 | 3 | 0.848 | 1.06 | 4247.4 |  | 28166 | 72.131 | 0.7127309 | 240.892 | 0.415864 | 603 | 1012900 | 371.813 | 164.99 | 3 | 0.843 | 0.92 | 4583.2 |  | 30393 | 72.131 | 0.7657208 | 240.892 | 0.50827 | 603 | 1056700 | 371.813 | 160 | 3 | 0.837 | 1.16 | 4781.5 |  | 31708 | 72.131 | 0.8077453 | 481.74 | 0.417091 | 603 | 1119200 | 371.813 | 154.98 | 3 | 0.83 | 0.9 | 5062.5 |  | 33572 | 72.131 | 0.8613229 | 602.164 | 0.480454 | 603 | 1173400 | 361.328 | 150.02 | 3 | 0.823 | 0.85 | 5308 |  | 35200 | 61.539 | 0.9021388 | 1692.72 | 0.327426
604 | 938450 | 102.047 | 170.02 | 3 | 0.848 | 1.07 | 4245.9 |  | 28157 | 72.366 | 0.7118112 | 241.292 | 0.415383 | 604 | 1012700 | 372.047 | 164.99 | 3 | 0.843 | 0.89 | 4582.7 |  | 30390 | 72.366 | 0.7649641 | 241.292 | 0.507831 | 604 | 1055900 | 372.047 | 160.02 | 3 | 0.837 | 1.15 | 4775.5 |  | 31668 | 72.366 | 0.8075157 | 482.54 | 0.416646 | 604 | 1118800 | 372.047 | 154.98 | 3 | 0.83 | 0.97 | 5059.7 |  | 33553 | 72.366 | 0.8615539 | 603.165 | 0.480026 | 604 | 1173100 | 361.509 | 150.01 | 3 | 0.823 | 0.87 | 5308 |  | 35200 | 61.721 | 0.9024465 | 1695.54 | 0.326995
605 | 937740 | 102.282 | 170.02 | 3 | 0.848 | 1.01 | 4241.8 |  | 28129 | 72.602 | 0.7111044 | 241.692 | 0.414903 | 605 | 1011900 | 372.282 | 165 | 3 | 0.843 | 0.94 | 4576.1 |  | 30346 | 72.602 | 0.7648127 | 241.692 | 0.507393 | 605 | 1055400 | 372.282 | 160.02 | 3 | 0.837 | 1.14 | 4774.9 |  | 31664 | 72.602 | 0.807133 | 483.341 | 0.416201 | 605 | 1118600 | 372.282 | 154.99 | 3 | 0.83 | 0.96 | 5060 |  | 33555 | 72.602 | 0.8610149 | 604.165 | 0.479598 | 605 | 1172600 | 361.69 | 150.01 | 3 | 0.823 | 0.84 | 5304.1 |  | 35174 | 61.903 | 0.9019849 | 1698.35 | 0.326564
606 | 936530 | 102.517 | 170.02 | 3 | 0.848 | 1.1 | 4234.9 |  | 28083 | 72.838 | 0.7107471 | 242.092 | 0.414424 | 606 | 1010900 | 372.517 | 165 | 3 | 0.843 | 0.93 | 4573.9 |  | 30332 | 72.838 | 0.7636776 | 242.092 | 0.506956 | 606 | 1055100 | 372.517 | 160.02 | 3 | 0.837 | 1.13 | 4773.3 |  | 31654 | 72.838 | 0.8065207 | 484.141 | 0.415757 | 606 | 1118900 | 372.517 | 154.99 | 3 | 0.83 | 0.91 | 5059.6 |  | 33553 | 72.838 | 0.8601679 | 605.165 | 0.479171 | 606 | 1173000 | 361.872 | 150.01 | 3 | 0.823 | 0.87 | 5310 |  | 35213 | 62.086 | 0.9019849 | 1701.16 | 0.326134
607 | 935600 | 102.753 | 170.02 | 3 | 0.848 | 1.09 | 4233.5 |  | 28075 | 73.075 | 0.7102303 | 242.492 | 0.413945 | 607 | 1010700 | 372.753 | 165 | 3 | 0.843 | 0.9 | 4574.8 |  | 30338 | 73.075 | 0.763829 | 242.492 | 0.506519 | 607 | 1054600 | 372.753 | 160.02 | 3 | 0.837 | 1.14 | 4769.7 |  | 31630 | 73.075 | 0.8059085 | 484.941 | 0.415313 | 607 | 1118200 | 372.753 | 154.99 | 3 | 0.83 | 1.06 | 5056.4 |  | 33531 | 73.075 | 0.8599369 | 606.165 | 0.478745 | 607 | 1172400 | 362.054 | 150.01 | 3 | 0.823 | 0.89 | 5305.3 |  | 35182 | 62.269 | 0.901908 | 1703.97 | 0.325704
608 | 935130 | 102.989 | 170.02 | 3 | 0.848 | 1.02 | 4231.5 |  | 28061 | 73.313 | 0.7093714 | 242.892 | 0.413467 | 608 | 1009200 | 372.989 | 165 | 3 | 0.843 | 0.97 | 4565.4 |  | 30275 | 73.313 | 0.7630723 | 242.892 | 0.506083 | 608 | 1053800 | 372.989 | 160.01 | 3 | 0.837 | 1.17 | 4768 |  | 31619 | 73.313 | 0.8055258 | 485.741 | 0.41487 | 608 | 1117100 | 372.989 | 154.99 | 3 | 0.83 | 0.93 | 5053.5 |  | 33512 | 73.313 | 0.8597059 | 607.165 | 0.478319 | 608 | 1172400 | 362.237 | 150.01 | 3 | 0.823 | 0.85 | 5304.6 |  | 35177 | 62.452 | 0.9012156 | 1706.78 | 0.325275
609 | 934450 | 103.226 | 170.02 | 3 | 0.848 | 1.05 | 4225.9 |  | 28024 | 73.551 | 0.7085506 | 243.293 | 0.41299 | 609 | 1009400 | 373.226 | 165 | 3 | 0.843 | 0.91 | 4567.2 |  | 30287 | 73.551 | 0.7629209 | 243.293 | 0.505647 | 609 | 1053000 | 373.226 | 160.01 | 3 | 0.837 | 1.11 | 4765.5 |  | 31603 | 73.551 | 0.8052197 | 486.541 | 0.414428 | 609 | 1116800 | 373.226 | 154.99 | 3 | 0.83 | 0.93 | 5049.9 |  | 33488 | 73.551 | 0.8596289 | 608.166 | 0.477894 | 609 | 1172300 | 362.42 | 150.02 | 3 | 0.823 | 0.83 | 5302.1 |  | 35161 | 62.635 | 0.9011386 | 1709.6 | 0.324848
610 | 933320 | 103.464 | 170.02 | 3 | 0.848 | 1.09 | 4223.3 |  | 28007 | 73.79 | 0.7079653 | 243.693 | 0.412513 | 610 | 1008400 | 373.464 | 165 | 3 | 0.843 | 0.89 | 4562.4 |  | 30255 | 73.79 | 0.7618615 | 243.693 | 0.505212 | 610 | 1052500 | 373.464 | 160.01 | 3 | 0.837 | 1.11 | 4760.8 |  | 31571 | 73.79 | 0.804837 | 487.341 | 0.413986 | 610 | 1116500 | 373.464 | 154.99 | 3 | 0.83 | 0.98 | 5050.3 |  | 33491 | 73.79 | 0.8587819 | 609.166 | 0.477469 | 610 | 1171400 | 362.603 | 150.02 | 3 | 0.823 | 0.84 | 5298.2 |  | 35135 | 62.82 | 0.9009848 | 1712.41 | 0.32442
611 | 932240 | 103.702 | 170.02 | 3 | 0.847 | 1.03 | 4218.8 |  | 27977 | 74.03 | 0.7070609 | 244.093 | 0.412037 | 611 | 1008200 | 373.702 | 165 | 3 | 0.843 | 0.97 | 4560.1 |  | 30240 | 74.03 | 0.7611805 | 244.093 | 0.504778 | 611 | 1052100 | 373.702 | 160.01 | 3 | 0.837 | 1.19 | 4759.2 |  | 31560 | 74.03 | 0.8045308 | 488.142 | 0.413546 | 611 | 1116400 | 373.702 | 155 | 3 | 0.83 | 0.95 | 5049.4 |  | 33485 | 74.03 | 0.8587049 | 610.166 | 0.477045 | 611 | 1171300 | 362.786 | 150.03 | 3 | 0.823 | 0.87 | 5298.1 |  | 35134 | 63.004 | 0.9009848 | 1715.22 | 0.323994
612 | 931470 | 103.941 | 170.02 | 3 | 0.848 | 1.01 | 4213.4 |  | 27941 | 74.27 | 0.7066581 | 244.493 | 0.411562 | 612 | 1006800 | 373.941 | 165 | 3 | 0.843 | 0.94 | 4554.9 |  | 30206 | 74.27 | 0.7606508 | 244.493 | 0.504344 | 612 | 1051600 | 373.941 | 160 | 3 | 0.837 | 1.12 | 4758.4 |  | 31555 | 74.27 | 0.803842 | 488.942 | 0.413105 | 612 | 1115300 | 373.941 | 155 | 3 | 0.83 | 0.93 | 5046.7 |  | 33467 | 74.27 | 0.8581659 | 611.166 | 0.476621 | 612 | 1171100 | 362.971 | 150.03 | 3 | 0.823 | 0.88 | 5299.3 |  | 35142 | 63.189 | 0.9009848 | 1718.03 | 0.323568
613 | 930280 | 104.181 | 170.02 | 3 | 0.848 | 1.04 | 4206.9 |  | 27898 | 74.511 | 0.7060956 | 244.893 | 0.411088 | 613 | 1005900 | 374.181 | 165 | 3 | 0.843 | 0.93 | 4551.1 |  | 30181 | 74.511 | 0.7600454 | 244.893 | 0.50391 | 613 | 1051200 | 374.181 | 160 | 3 | 0.837 | 1.11 | 4756.2 |  | 31541 | 74.511 | 0.8035359 | 489.742 | 0.412666 | 613 | 1115200 | 374.181 | 155 | 3 | 0.83 | 0.92 | 5042.8 |  | 33441 | 74.511 | 0.8585509 | 612.166 | 0.476198 | 613 | 1171100 | 363.155 | 150.03 | 3 | 0.823 | 0.86 | 5299.1 |  | 35141 | 63.374 | 0.900754 | 1720.84 | 0.323144
614 | 929750 | 104.421 | 170.02 | 3 | 0.848 | 1.08 | 4205.2 |  | 27886 | 74.752 | 0.7053812 | 245.293 | 0.410614 | 614 | 1005200 | 374.421 | 165.01 | 3 | 0.843 | 0.88 | 4546.9 |  | 30152 | 74.752 | 0.7601211 | 245.293 | 0.503477 | 614 | 1050300 | 374.421 | 160 | 3 | 0.837 | 1.08 | 4750.4 |  | 31502 | 74.752 | 0.8030767 | 490.542 | 0.412227 | 614 | 1114500 | 374.421 | 155 | 3 | 0.83 | 0.99 | 5039.5 |  | 33420 | 74.752 | 0.8567029 | 613.166 | 0.475776 | 614 | 1171100 | 363.34 | 150.03 | 3 | 0.823 | 0.81 | 5298.5 |  | 35137 | 63.56 | 0.9002154 | 1723.65 | 0.32272
615 | 929010 | 104.662 | 170.02 | 3 | 0.848 | 1.12 | 4203.8 |  | 27878 | 74.994 | 0.7047199 | 245.693 | 0.410141 | 615 | 1004400 | 374.662 | 165.01 | 3 | 0.843 | 0.92 | 4542.2 |  | 30122 | 74.994 | 0.7591373 | 245.693 | 0.503045 | 615 | 1049900 | 374.662 | 160 | 3 | 0.837 | 1.14 | 4747.8 |  | 31485 | 74.994 | 0.802694 | 491.342 | 0.411789 | 615 | 1115000 | 374.662 | 155 | 3 | 0.83 | 0.95 | 5046.5 |  | 33465 | 74.994 | 0.8567799 | 614.167 | 0.475354 | 615 | 1170800 | 363.525 | 150.03 | 3 | 0.823 | 0.81 | 5295.6 |  | 35118 | 63.746 | 0.9004462 | 1726.47 | 0.322296
616 | 928070 | 104.903 | 170.02 | 3 | 0.848 | 1.03 | 4199.7 |  | 27850 | 75.237 | 0.7042563 | 246.093 | 0.409668 | 616 | 1004500 | 374.903 | 165.01 | 3 | 0.843 | 0.95 | 4543.4 |  | 30129 | 75.237 | 0.758532 | 246.093 | 0.502613 | 616 | 1049300 | 374.903 | 160 | 3 | 0.837 | 1.19 | 4746.6 |  | 31477 | 75.237 | 0.8023879 | 492.142 | 0.411351 | 616 | 1112600 | 374.903 | 154.99 | 3 | 0.83 | 0.94 | 5031.5 |  | 33366 | 75.237 | 0.8563179 | 615.167 | 0.474933 | 616 | 1170100 | 363.711 | 150.02 | 3 | 0.823 | 0.85 | 5292.7 |  | 35098 | 63.932 | 0.9001385 | 1729.28 | 0.321874
617 | 927200 | 105.145 | 170.02 | 3 | 0.848 | 0.98 | 4194 |  | 27813 | 75.48 | 0.7033822 | 246.493 | 0.409197 | 617 | 1003200 | 375.145 | 165.01 | 3 | 0.843 | 0.93 | 4539 |  | 30100 | 75.48 | 0.7573969 | 246.493 | 0.502181 | 617 | 1048800 | 375.145 | 160.01 | 3 | 0.837 | 1.15 | 4746 |  | 31473 | 75.48 | 0.8016225 | 492.942 | 0.410914 | 617 | 1112700 | 375.145 | 154.99 | 3 | 0.83 | 0.99 | 5034.6 |  | 33387 | 75.48 | 0.8569339 | 616.167 | 0.474512 | 617 | 1170400 | 363.897 | 150.02 | 3 | 0.823 | 0.85 | 5296.2 |  | 35122 | 64.119 | 0.8999846 | 1732.09 | 0.321452
618 | 926590 | 105.388 | 170.02 | 3 | 0.848 | 0.98 | 4190 |  | 27786 | 75.724 | 0.7030326 | 246.893 | 0.408726 | 618 | 1002400 | 375.388 | 165.01 | 3 | 0.843 | 0.99 | 4535.3 |  | 30076 | 75.724 | 0.7570942 | 246.893 | 0.50175 | 618 | 1048400 | 375.388 | 160.01 | 3 | 0.837 | 1.14 | 4743.3 |  | 31455 | 75.724 | 0.8008572 | 493.743 | 0.410478 | 618 | 1112100 | 375.388 | 154.99 | 3 | 0.83 | 0.94 | 5028.6 |  | 33347 | 75.724 | 0.8561639 | 617.167 | 0.474092 | 618 | 1170000 | 364.083 | 150.02 | 3 | 0.823 | 0.79 | 5292.5 |  | 35097 | 64.306 | 0.8996769 | 1734.9 | 0.321031
619 | 925440 | 105.631 | 170.02 | 3 | 0.848 | 1.02 | 4185.3 |  | 27755 | 75.968 | 0.7027058 | 247.293 | 0.408256 | 619 | 1000900 | 375.631 | 165.01 | 3 | 0.843 | 0.93 | 4529 |  | 30034 | 75.968 | 0.7568672 | 247.293 | 0.50132 | 619 | 1047400 | 375.631 | 160.01 | 3 | 0.837 | 1.08 | 4740.5 |  | 31436 | 75.968 | 0.800551 | 494.543 | 0.410042 | 619 | 1112900 | 375.631 | 154.99 | 3 | 0.83 | 0.92 | 5032.2 |  | 33371 | 75.968 | 0.8557019 | 618.167 | 0.473672 | 619 | 1169800 | 364.27 | 150.02 | 3 | 0.823 | 0.8 | 5291.1 |  | 35088 | 64.494 | 0.8993691 | 1737.71 | 0.32061
620 | 924980 | 105.875 | 170.02 | 3 | 0.848 | 1.07 | 4183 |  | 27739 | 76.213 | 0.7017709 | 247.693 | 0.407786 | 620 | 1000500 | 375.875 | 165.01 | 3 | 0.843 | 0.89 | 4526.1 |  | 30015 | 76.213 | 0.7562845 | 247.693 | 0.50089 | 620 | 1046400 | 375.875 | 160.01 | 3 | 0.837 | 1.12 | 4733.4 |  | 31389 | 76.213 | 0.8000153 | 495.343 | 0.409607 | 620 | 1111900 | 375.875 | 154.99 | 3 | 0.83 | 0.97 | 5028 |  | 33343 | 76.213 | 0.8549319 | 619.168 | 0.473253 | 620 | 1169400 | 364.457 | 150.02 | 3 | 0.823 | 0.84 | 5291 |  | 35087 | 64.682 | 0.8993691 | 1740.52 | 0.320191
621 | 924550 | 106.119 | 170.01 | 3 | 0.848 | 1.05 | 4183.1 |  | 27740 | 76.459 | 0.7014745 | 248.093 | 0.407317 | 621 | 1000200 | 376.119 | 165.01 | 3 | 0.843 | 0.88 | 4523.5 |  | 29997 | 76.459 | 0.7559364 | 248.093 | 0.500461 | 621 | 1046000 | 376.119 | 160.01 | 3 | 0.837 | 1.1 | 4729.9 |  | 31366 | 76.459 | 0.7998622 | 496.143 | 0.409173 | 621 | 1111300 | 376.119 | 154.99 | 3 | 0.83 | 0.97 | 5029.7 |  | 33354 | 76.459 | 0.8542389 | 620.168 | 0.472834 | 621 | 1169000 | 364.645 | 150.02 | 3 | 0.823 | 0.81 | 5289.2 |  | 35075 | 64.87 | 0.8988306 | 1743.34 | 0.319772
622 | 923320 | 106.364 | 170.01 | 3 | 0.848 | 1.1 | 4177.8 |  | 27705 | 76.705 | 0.7005624 | 248.493 | 0.406849 | 622 | 999430 | 376.364 | 165 | 3 | 0.843 | 0.86 | 4523 |  | 29994 | 76.705 | 0.7551495 | 248.493 | 0.500032 | 622 | 1045300 | 376.364 | 160.01 | 3 | 0.837 | 1.08 | 4727.4 |  | 31349 | 76.705 | 0.799403 | 496.943 | 0.408739 | 622 | 1110300 | 376.364 | 154.99 | 3 | 0.83 | 0.98 | 5020.8 |  | 33295 | 76.705 | 0.8545469 | 621.168 | 0.472416 | 622 | 1169000 | 364.833 | 150.01 | 3 | 0.823 | 0.77 | 5288.7 |  | 35072 | 65.059 | 0.8987537 | 1746.15 | 0.319354
623 | 922930 | 106.61 | 170.01 | 3 | 0.848 | 1.06 | 4176.7 |  | 27698 | 76.952 | 0.7001292 | 248.894 | 0.406382 | 623 | 998970 | 376.61 | 165 | 3 | 0.843 | 0.86 | 4517.8 |  | 29959 | 76.952 | 0.7550435 | 248.894 | 0.499604 | 623 | 1045100 | 376.61 | 160.01 | 3 | 0.837 | 1.12 | 4726.3 |  | 31343 | 76.952 | 0.7990969 | 497.743 | 0.408306 | 623 | 1109400 | 376.61 | 155 | 3 | 0.83 | 1.04 | 5017.2 |  | 33271 | 76.952 | 0.8542389 | 622.168 | 0.471999 | 623 | 1168300 | 365.021 | 150.01 | 3 | 0.823 | 0.82 | 5284 |  | 35041 | 65.249 | 0.8987537 | 1748.96 | 0.318937
624 | 921730 | 106.856 | 170.01 | 3 | 0.848 | 1.07 | 4170.9 |  | 27659 | 77.2 | 0.6994148 | 249.294 | 0.405915 | 624 | 997930 | 376.856 | 165 | 3 | 0.843 | 0.86 | 4513 |  | 29928 | 77.2 | 0.754196 | 249.294 | 0.499176 | 624 | 1044500 | 376.856 | 160 | 3 | 0.837 | 1.09 | 4723.1 |  | 31321 | 77.2 | 0.7984846 | 498.543 | 0.407874 | 624 | 1109800 | 376.856 | 155 | 3 | 0.83 | 0.96 | 5019.4 |  | 33286 | 77.2 | 0.8536229 | 623.168 | 0.471582 | 624 | 1168200 | 365.21 | 150.01 | 3 | 0.823 | 0.82 | 5286.2 |  | 35055 | 65.438 | 0.898292 | 1751.77 | 0.31852
625 | 921160 | 107.103 | 170.01 | 3 | 0.848 | 1.06 | 4168.2 |  | 27641 | 77.448 | 0.6988827 | 249.694 | 0.405449 | 625 | 997790 | 377.103 | 165 | 3 | 0.843 | 0.87 | 4515.5 |  | 29944 | 77.448 | 0.7537117 | 249.694 | 0.498749 | 625 | 1044100 | 377.103 | 160 | 3 | 0.837 | 1.12 | 4721.6 |  | 31311 | 77.448 | 0.7979489 | 499.344 | 0.407442 | 625 | 1109400 | 377.103 | 155 | 3 | 0.83 | 1.04 | 5018 |  | 33276 | 77.448 | 0.8530069 | 624.169 | 0.471166 | 625 | 1168200 | 365.4 | 150.01 | 3 | 0.823 | 0.78 | 5284.1 |  | 35041 | 65.628 | 0.8980612 | 1754.58 | 0.318104
626 | 920220 | 107.351 | 170.01 | 3 | 0.848 | 1.06 | 4164.1 |  | 27614 | 77.697 | 0.6980543 | 250.094 | 0.404983 | 626 | 996670 | 377.351 | 165 | 3 | 0.843 | 0.85 | 4507.5 |  | 29891 | 77.697 | 0.7531517 | 250.094 | 0.498323 | 626 | 1043300 | 377.351 | 160 | 3 | 0.837 | 1.12 | 4718.5 |  | 31290 | 77.697 | 0.7977958 | 500.144 | 0.407011 | 626 | 1108600 | 377.351 | 155 | 3 | 0.83 | 0.99 | 5014.3 |  | 33252 | 77.697 | 0.8530839 | 625.169 | 0.47075 | 626 | 1167600 | 365.589 | 150.01 | 3 | 0.823 | 0.84 | 5281.6 |  | 35024 | 65.819 | 0.8977535 | 1757.39 | 0.317689
627 | 919520 | 107.599 | 170.01 | 3 | 0.848 | 1.1 | 4161 |  | 27593 | 77.946 | 0.6974386 | 250.494 | 0.404519 | 627 | 996030 | 377.599 | 164.99 | 3 | 0.843 | 0.87 | 4504.6 |  | 29872 | 77.946 | 0.7527885 | 250.494 | 0.497896 | 627 | 1042600 | 377.599 | 160 | 3 | 0.837 | 1.1 | 4714.7 |  | 31265 | 77.946 | 0.797107 | 500.944 | 0.406581 | 627 | 1107800 | 377.599 | 154.99 | 3 | 0.83 | 1.02 | 5009.9 |  | 33223 | 77.946 | 0.8536999 | 626.169 | 0.470335 | 627 | 1167300 | 365.779 | 150.02 | 3 | 0.823 | 0.82 | 5282 |  | 35027 | 66.01 | 0.8978304 | 1760.21 | 0.317275
628 | 918430 | 107.848 | 170.01 | 3 | 0.848 | 1.07 | 4156 |  | 27560 | 78.197 | 0.697013 | 250.894 | 0.404055 | 628 | 995290 | 377.848 | 165 | 3 | 0.843 | 0.85 | 4501.2 |  | 29850 | 78.197 | 0.7519334 | 250.894 | 0.497471 | 628 | 1042400 | 377.848 | 160 | 3 | 0.837 | 1.11 | 4714.1 |  | 31261 | 78.197 | 0.7964947 | 501.744 | 0.406151 | 628 | 1107900 | 377.848 | 154.98 | 3 | 0.83 | 0.99 | 5014.5 |  | 33254 | 78.197 | 0.8534689 | 627.169 | 0.46992 | 628 | 1166900 | 365.97 | 150.02 | 3 | 0.823 | 0.79 | 5278 |  | 35001 | 66.201 | 0.8975996 | 1763.02 | 0.316861
629 | 917620 | 108.097 | 170.01 | 3 | 0.848 | 1.09 | 4152.4 |  | 27536 | 78.447 | 0.6964202 | 251.294 | 0.403591 | 629 | 994810 | 378.097 | 165 | 3 | 0.843 | 0.88 | 4502.2 |  | 29856 | 78.447 | 0.7515475 | 251.294 | 0.497046 | 629 | 1041500 | 378.097 | 160 | 3 | 0.837 | 1.07 | 4710 |  | 31234 | 78.447 | 0.7963417 | 502.544 | 0.405722 | 629 | 1108700 | 378.097 | 154.98 | 3 | 0.83 | 1.03 | 5014.7 |  | 33255 | 78.447 | 0.8526219 | 628.169 | 0.469506 | 629 | 1167000 | 366.161 | 150.02 | 3 | 0.823 | 0.84 | 5279.8 |  | 35013 | 66.392 | 0.8973688 | 1765.83 | 0.316448
630 | 917060 | 108.348 | 170.02 | 3 | 0.848 | 1.04 | 4150.1 |  | 27521 | 78.699 | 0.6955157 | 251.694 | 0.403129 | 630 | 993680 | 378.348 | 165 | 3 | 0.843 | 0.86 | 4497.4 |  | 29825 | 78.699 | 0.7508362 | 251.694 | 0.496621 | 630 | 1040700 | 378.348 | 160 | 3 | 0.837 | 1.11 | 4707.4 |  | 31217 | 78.699 | 0.7958059 | 503.344 | 0.405293 | 630 | 1108400 | 378.348 | 154.98 | 3 | 0.83 | 0.94 | 5012.6 |  | 33241 | 78.699 | 0.8525449 | 629.17 | 0.469092 | 630 | 1166700 | 366.352 | 150.02 | 3 | 0.823 | 0.78 | 5278.9 |  | 35007 | 66.585 | 0.897138 | 1768.64 | 0.316036
631 | 916280 | 108.598 | 170.02 | 3 | 0.848 | 1.02 | 4146.1 |  | 27495 | 78.951 | 0.6949533 | 252.094 | 0.402667 | 631 | 993170 | 378.598 | 164.99 | 3 | 0.843 | 0.9 | 4493.1 |  | 29796 | 78.951 | 0.7506621 | 252.094 | 0.496197 | 631 | 1040500 | 378.598 | 160 | 3 | 0.837 | 1.09 | 4706.9 |  | 31214 | 78.951 | 0.7953467 | 504.145 | 0.404865 | 631 | 1107300 | 378.598 | 154.98 | 3 | 0.83 | 0.96 | 5010.4 |  | 33226 | 78.951 | 0.8516979 | 630.17 | 0.468679 | 631 | 1166400 | 366.543 | 150.02 | 3 | 0.823 | 0.81 | 5275.7 |  | 34985 | 66.777 | 0.8969072 | 1771.45 | 0.315624
632 | 915090 | 108.85 | 170.02 | 3 | 0.848 | 1 | 4139.9 |  | 27454 | 79.204 | 0.694178 | 252.494 | 0.402205 | 632 | 992230 | 378.85 | 164.99 | 3 | 0.843 | 0.89 | 4488.5 |  | 29765 | 79.204 | 0.7500038 | 252.494 | 0.495774 | 632 | 1039800 | 378.85 | 160 | 3 | 0.837 | 1.14 | 4705.5 |  | 31205 | 79.204 | 0.7951171 | 504.945 | 0.404438 | 632 | 1107200 | 378.85 | 154.98 | 3 | 0.83 | 0.95 | 5008.2 |  | 33212 | 79.204 | 0.8514669 | 631.17 | 0.468266 | 632 | 1166100 | 366.736 | 150.02 | 3 | 0.823 | 0.81 | 5275.9 |  | 34987 | 66.97 | 0.8968303 | 1774.27 | 0.315213
633 | 914350 | 109.102 | 170.02 | 3 | 0.847 | 0.97 | 4134.9 |  | 27420 | 79.457 | 0.6935776 | 252.894 | 0.401745 | 633 | 992000 | 379.102 | 164.99 | 3 | 0.843 | 0.92 | 4487.9 |  | 29761 | 79.457 | 0.7490276 | 252.894 | 0.495351 | 633 | 1039200 | 379.102 | 159.99 | 3 | 0.837 | 1.18 | 4703.3 |  | 31190 | 79.457 | 0.7942752 | 505.745 | 0.404011 | 633 | 1106100 | 379.102 | 154.98 | 3 | 0.83 | 0.94 | 5005 |  | 33190 | 79.457 | 0.8515439 | 632.17 | 0.467854 | 633 | 1165800 | 366.928 | 150.02 | 3 | 0.823 | 0.78 | 5273 |  | 34968 | 67.163 | 0.8965995 | 1777.08 | 0.314803
634 | 913330 | 109.355 | 170.02 | 3 | 0.847 | 1.02 | 4130.8 |  | 27393 | 79.711 | 0.6932355 | 253.294 | 0.401285 | 634 | 991130 | 379.355 | 164.99 | 3 | 0.843 | 0.91 | 4484.7 |  | 29740 | 79.711 | 0.7485585 | 253.294 | 0.494928 | 634 | 1038900 | 379.355 | 159.99 | 3 | 0.837 | 1.12 | 4701.2 |  | 31176 | 79.711 | 0.7938925 | 506.545 | 0.403585 | 634 | 1105800 | 379.355 | 154.98 | 3 | 0.83 | 0.96 | 5000.3 |  | 33160 | 79.711 | 0.8504659 | 633.17 | 0.467443 | 634 | 1165700 | 367.121 | 150.02 | 3 | 0.823 | 0.82 | 5274.5 |  | 34978 | 67.357 | 0.8965225 | 1779.89 | 0.314394
635 | 912540 | 109.608 | 170.02 | 3 | 0.847 | 1.05 | 4128 |  | 27375 | 79.966 | 0.6925439 | 253.694 | 0.400826 | 635 | 989840 | 379.608 | 165 | 3 | 0.843 | 0.87 | 4478.9 |  | 29702 | 79.966 | 0.7479985 | 253.694 | 0.494506 | 635 | 1037800 | 379.608 | 159.99 | 3 | 0.837 | 1.15 | 4695.6 |  | 31138 | 79.966 | 0.7936629 | 507.345 | 0.40316 | 635 | 1105900 | 379.608 | 154.98 | 3 | 0.83 | 0.97 | 5002.8 |  | 33176 | 79.966 | 0.8507739 | 634.17 | 0.467032 | 635 | 1165400 | 367.314 | 150.02 | 3 | 0.823 | 0.77 | 5272.1 |  | 34962 | 67.551 | 0.8961379 | 1782.7 | 0.313985
636 | 912090 | 109.862 | 170.01 | 3 | 0.848 | 1.09 | 4127 |  | 27368 | 80.221 | 0.691837 | 254.094 | 0.400367 | 636 | 989220 | 379.862 | 165 | 3 | 0.843 | 0.86 | 4473.8 |  | 29668 | 80.477 | 0.7470299 | 254.094 | 0.494085 | 636 | 1037300 | 379.862 | 159.99 | 3 | 0.837 | 1.07 | 4690.8 |  | 31107 | 80.221 | 0.7932037 | 508.145 | 0.402735 | 636 | 1104500 | 379.862 | 154.98 | 3 | 0.83 | 0.96 | 4995.2 |  | 33125 | 80.221 | 0.8493878 | 635.171 | 0.466621 | 636 | 1165300 | 367.508 | 150.01 | 3 | 0.823 | 0.83 | 5270.5 |  | 34951 | 67.746 | 0.8961379 | 1785.51 | 0.313578
637 | 911180 | 110.117 | 170.01 | 3 | 0.848 | 1.02 | 4122.6 |  | 27339 | 80.477 | 0.691153 | 254.495 | 0.399909 | 637 | 988480 | 380.117 | 165 | 3 | 0.843 | 0.89 | 4470.7 |  | 29647 | 80.734 | 0.7461445 | 254.495 | 0.493664 | 637 | 1037000 | 380.117 | 159.99 | 3 | 0.837 | 1.11 | 4689.7 |  | 31099 | 80.477 | 0.7928211 | 508.945 | 0.402311 | 637 | 1104900 | 380.117 | 154.98 | 3 | 0.83 | 1.01 | 4999.8 |  | 33156 | 80.477 | 0.8495418 | 636.171 | 0.466211 | 637 | 1164800 | 367.702 | 150.01 | 3 | 0.823 | 0.77 | 5269.7 |  | 34946 | 67.941 | 0.8956763 | 1788.32 | 0.31317
638 | 910250 | 110.372 | 170 | 3 | 0.848 | 0.98 | 4117.6 |  | 27306 | 80.734 | 0.6905146 | 254.895 | 0.399452 | 639 | 987200 | 380.628 | 165 | 3 | 0.843 | 0.89 | 4466.1 |  | 29617 | 80.991 | 0.7454559 | 254.895 | 0.493243 | 638 | 1036400 | 380.372 | 159.99 | 3 | 0.837 | 1.18 | 4690.6 |  | 31106 | 80.734 | 0.7921323 | 509.746 | 0.401887 | 638 | 1103100 | 380.372 | 154.98 | 3 | 0.83 | 0.98 | 4990.1 |  | 33091 | 80.734 | 0.8495418 | 637.171 | 0.465802 | 638 | 1164800 | 367.897 | 150.01 | 3 | 0.823 | 0.82 | 5268.7 |  | 34939 | 68.136 | 0.8959071 | 1791.14 | 0.312764
639 | 909350 | 110.628 | 170 | 3 | 0.848 | 1.03 | 4112.6 |  | 27273 | 80.991 | 0.6897545 | 255.295 | 0.398995 | 640 | 986030 | 380.885 | 165 | 3 | 0.843 | 0.85 | 4459.8 |  | 29575 | 81.249 | 0.7449565 | 255.295 | 0.492823 | 639 | 1035900 | 380.628 | 159.99 | 3 | 0.837 | 1.13 | 4687.7 |  | 31086 | 80.991 | 0.79152 | 510.546 | 0.401464 | 639 | 1103300 | 380.628 | 154.97 | 3 | 0.83 | 1 | 4992.2 |  | 33106 | 80.991 | 0.8490028 | 638.171 | 0.465393 | 639 | 1164200 | 368.092 | 150.01 | 3 | 0.823 | 0.76 | 5266.6 |  | 34925 | 68.332 | 0.8955993 | 1793.95 | 0.312358
640 | 908510 | 110.885 | 170 | 3 | 0.848 | 1.04 | 4109.4 |  | 27251 | 81.249 | 0.6892605 | 255.695 | 0.398539 | 641 | 985120 | 381.142 | 165 | 3 | 0.843 | 0.89 | 4455.9 |  | 29549 | 81.508 | 0.7447522 | 255.695 | 0.492404 | 640 | 1035000 | 380.885 | 159.99 | 3 | 0.837 | 1.13 | 4680.5 |  | 31039 | 81.249 | 0.7912138 | 511.346 | 0.401042 | 640 | 1103300 | 380.885 | 154.96 | 3 | 0.83 | 1.02 | 4990.9 |  | 33097 | 81.249 | 0.8480788 | 639.171 | 0.464985 | 640 | 1164500 | 368.287 | 150.01 | 3 | 0.823 | 0.81 | 5267.2 |  | 34929 | 68.528 | 0.8955224 | 1796.76 | 0.311953
641 | 907510 | 111.142 | 170.01 | 3 | 0.848 | 1 | 4106.2 |  | 27230 | 81.508 | 0.6886828 | 256.095 | 0.398084 | 642 | 984460 | 381.4 | 165 | 3 | 0.843 | 0.91 | 4452.8 |  | 29528 | 81.767 | 0.7439274 | 256.095 | 0.491985 | 641 | 1034200 | 381.142 | 159.99 | 3 | 0.837 | 1.09 | 4676.9 |  | 31015 | 81.508 | 0.7910608 | 512.146 | 0.40062 | 641 | 1102600 | 381.142 | 154.96 | 3 | 0.83 | 1 | 4987.6 |  | 33075 | 81.508 | 0.8478478 | 640.172 | 0.464577 | 641 | 1164100 | 368.483 | 150.01 | 3 | 0.823 | 0.75 | 5266.4 |  | 34924 | 68.725 | 0.8950608 | 1799.57 | 0.311549
642 | 906860 | 111.4 | 170.01 | 3 | 0.848 | 1 | 4100.7 |  | 27193 | 81.767 | 0.6883636 | 256.495 | 0.39763 | 643 | 984190 | 381.659 | 165 | 3 | 0.843 | 0.86 | 4453.3 |  | 29532 | 82.027 | 0.7431631 | 256.495 | 0.491567 | 642 | 1033800 | 381.4 | 159.99 | 3 | 0.837 | 1.19 | 4676.5 |  | 31012 | 81.767 | 0.7904485 | 512.946 | 0.400199 | 642 | 1101400 | 381.4 | 154.96 | 3 | 0.83 | 0.99 | 4980.7 |  | 33029 | 81.767 | 0.8483098 | 641.172 | 0.46417 | 642 | 1164000 | 368.679 | 150.01 | 3 | 0.823 | 0.8 | 5264.7 |  | 34912 | 68.922 | 0.8950608 | 1802.38 | 0.311145
643 | 906100 | 111.659 | 170.01 | 3 | 0.847 | 1.02 | 4099.4 |  | 27185 | 82.027 | 0.6872235 | 256.895 | 0.397176 | 644 | 983100 | 381.918 | 165 | 3 | 0.843 | 0.86 | 4446.1 |  | 29484 | 82.288 | 0.7426939 | 256.895 | 0.491149 | 643 | 1033600 | 381.659 | 159.99 | 3 | 0.837 | 1.14 | 4677 |  | 31016 | 82.027 | 0.7898362 | 513.746 | 0.399779 | 643 | 1101100 | 381.659 | 154.96 | 3 | 0.83 | 0.98 | 4980.3 |  | 33026 | 82.027 | 0.8479248 | 642.172 | 0.463763 | 643 | 1163400 | 368.876 | 150.01 | 3 | 0.823 | 0.76 | 5262.3 |  | 34897 | 69.119 | 0.8946761 | 1805.19 | 0.310742
644 | 905680 | 111.918 | 170.01 | 3 | 0.848 | 1.06 | 4098.5 |  | 27179 | 82.288 | 0.6869271 | 257.295 | 0.396722 | 645 | 982090 | 382.178 | 165 | 3 | 0.843 | 0.9 | 4442.9 |  | 29463 | 82.549 | 0.7418994 | 257.295 | 0.490731 | 644 | 1032800 | 381.918 | 159.99 | 3 | 0.837 | 1.1 | 4671 |  | 30976 | 82.288 | 0.7896831 | 514.546 | 0.399359 | 644 | 1101700 | 381.918 | 154.96 | 3 | 0.83 | 1 | 4985.6 |  | 33062 | 82.288 | 0.8470778 | 643.172 | 0.463357 | 644 | 1163400 | 369.073 | 150.01 | 3 | 0.823 | 0.78 | 5264.1 |  | 34909 | 69.317 | 0.8946761 | 1808.01 | 0.31034
645 | 904180 | 112.178 | 170 | 3 | 0.847 | 0.95 | 4090.5 |  | 27126 | 82.549 | 0.6862659 | 257.695 | 0.39627 | 646 | 981470 | 382.439 | 165 | 3 | 0.843 | 0.85 | 4439 |  | 29437 | 82.811 | 0.7415059 | 257.695 | 0.490315 | 645 | 1032000 | 382.178 | 159.99 | 3 | 0.837 | 1.2 | 4669.9 |  | 30969 | 82.549 | 0.7889178 | 515.347 | 0.39894 | 645 | 1101200 | 382.178 | 154.97 | 3 | 0.83 | 0.97 | 4979.2 |  | 33019 | 82.549 | 0.8475398 | 644.172 | 0.462951 | 645 | 1162900 | 369.27 | 150.01 | 3 | 0.823 | 0.77 | 5260.4 |  | 34884 | 69.516 | 0.8945222 | 1810.82 | 0.309938
646 | 903790 | 112.439 | 170 | 3 | 0.848 | 1.08 | 4087.3 |  | 27105 | 82.811 | 0.6853158 | 258.095 | 0.395818 | 647 | 980420 | 382.7 | 165 | 3 | 0.843 | 0.91 | 4434 |  | 29404 | 83.074 | 0.7408021 | 258.095 | 0.489898 | 646 | 1031800 | 382.439 | 160 | 3 | 0.837 | 1.1 | 4668.1 |  | 30956 | 82.811 | 0.7887647 | 516.147 | 0.398521 | 646 | 1100100 | 382.439 | 154.97 | 3 | 0.83 | 1.02 | 4976.7 |  | 33003 | 82.811 | 0.8468468 | 645.173 | 0.462546 | 646 | 1162900 | 369.468 | 150.01 | 3 | 0.823 | 0.76 | 5261.8 |  | 34893 | 69.714 | 0.8939068 | 1813.63 | 0.309538
647 | 902920 | 112.7 | 170 | 3 | 0.848 | 0.97 | 4084.5 |  | 27086 | 83.074 | 0.6846394 | 258.495 | 0.395367 | 648 | 979900 | 382.962 | 165 | 3 | 0.843 | 0.89 | 4433.5 |  | 29400 | 83.337 | 0.7404692 | 258.495 | 0.489482 | 647 | 1030800 | 382.7 | 160 | 3 | 0.837 | 1.13 | 4662.2 |  | 30917 | 83.074 | 0.788229 | 516.947 | 0.398103 | 647 | 1100700 | 382.7 | 154.97 | 3 | 0.83 | 0.98 | 4979.8 |  | 33023 | 83.074 | 0.8456148 | 646.173 | 0.462142 | 647 | 1162700 | 369.667 | 150.01 | 3 | 0.823 | 1.33 | 5259.7 |  | 34879 | 69.914 | 0.8942145 | 1816.44 | 0.309137
648 | 901670 | 112.962 | 170 | 3 | 0.848 | 1.05 | 4077.9 |  | 27043 | 83.337 | 0.6840845 | 258.895 | 0.394916 | 649 | 978970 | 383.225 | 165 | 3 | 0.843 | 0.92 | 4428.6 |  | 29368 | 83.601 | 0.7395687 | 258.895 | 0.489067 | 648 | 1030600 | 382.962 | 160 | 3 | 0.837 | 1.15 | 4663.1 |  | 30923 | 83.337 | 0.7879994 | 517.747 | 0.397686 | 648 | 1099800 | 382.962 | 154.97 | 3 | 0.83 | 0.97 | 4974.7 |  | 32990 | 83.337 | 0.8463078 | 647.173 | 0.461738 | 648 | 1161900 | 369.865 | 150.01 | 3 | 0.823 | 1.26 | 5255.9 |  | 34854 | 70.113 | 0.893676 | 1819.25 | 0.308738
649 | 900780 | 113.225 | 170 | 3 | 0.848 | 1 | 4076.1 |  | 27031 | 83.601 | 0.6834385 | 259.295 | 0.394466 | 650 | 978530 | 383.488 | 165.01 | 3 | 0.843 | 0.9 | 4425.5 |  | 29348 | 83.866 | 0.7395081 | 259.295 | 0.488652 | 649 | 1029900 | 383.225 | 160 | 3 | 0.837 | 1.12 | 4658.3 |  | 30892 | 83.601 | 0.7877698 | 518.547 | 0.397269 | 649 | 1098200 | 383.225 | 154.97 | 3 | 0.83 | 1.01 | 4968.6 |  | 32949 | 83.601 | 0.8449988 | 648.173 | 0.461334 | 649 | 1162300 | 370.065 | 150.01 | 3 | 0.823 | 0.92 | 5254.4 |  | 34844 | 70.313 | 0.893599 | 1822.07 | 0.308339
650 | 900050 | 113.488 | 170 | 3 | 0.847 | 0.97 | 4070.3 |  | 26992 | 83.866 | 0.68261 | 259.695 | 0.394017 | 651 | 977340 | 383.752 | 165.01 | 3 | 0.843 | 0.89 | 4420.9 |  | 29317 | 84.131 | 0.7388347 | 259.695 | 0.488238 | 650 | 1029600 | 383.488 | 160 | 3 | 0.837 | 1.15 | 4656.9 |  | 30882 | 83.866 | 0.787081 | 519.347 | 0.396853 | 650 | 1099100 | 383.488 | 154.96 | 3 | 0.83 | 0.95 | 4970 |  | 32959 | 83.866 | 0.8453838 | 649.173 | 0.460931 | 650 | 1161600 | 370.264 | 150.01 | 3 | 0.823 | 0.87 | 5254.8 |  | 34847 | 70.514 | 0.8931374 | 1824.88 | 0.307941
651 | 899200 | 113.752 | 169.99 | 3 | 0.848 | 1.07 | 4067.4 |  | 26972 | 84.131 | 0.6822452 | 260.096 | 0.393568 | 652 | 977260 | 384.017 | 165.01 | 3 | 0.843 | 0.91 | 4422.5 |  | 29328 | 84.397 | 0.7386984 | 260.096 | 0.487824 | 651 | 1029300 | 383.752 | 160 | 3 | 0.837 | 1.11 | 4654.9 |  | 30869 | 84.131 | 0.7866983 | 520.148 | 0.396437 | 651 | 1097400 | 383.752 | 154.96 | 3 | 0.83 | 1.05 | 4962.6 |  | 32909 | 84.131 | 0.8448448 | 650.174 | 0.460528 | 651 | 1161500 | 370.464 | 150.01 | 3 | 0.823 | 0.89 | 5255.2 |  | 34849 | 70.715 | 0.8931374 | 1827.69 | 0.307544
652 | 898110 | 114.017 | 169.99 | 3 | 0.848 | 0.97 | 4062.1 |  | 26938 | 84.397 | 0.68166 | 260.496 | 0.39312 | 653 | 976370 | 384.282 | 165.01 | 3 | 0.843 | 0.87 | 4416.3 |  | 29286 | 84.664 | 0.7378434 | 260.496 | 0.487411 | 652 | 1028400 | 384.017 | 160 | 3 | 0.837 | 1.12 | 4652 |  | 30849 | 84.397 | 0.7858564 | 520.948 | 0.396022 | 652 | 1097900 | 384.017 | 154.96 | 3 | 0.83 | 1.04 | 4965.5 |  | 32928 | 84.397 | 0.8446908 | 651.174 | 0.460126 | 652 | 1160900 | 370.665 | 150.01 | 3 | 0.823 | 0.92 | 5250.7 |  | 34820 | 70.916 | 0.8929066 | 1830.5 | 0.307147
653 | 897630 | 114.282 | 169.99 | 3 | 0.848 | 1.03 | 4059.8 |  | 26922 | 84.664 | 0.6810063 | 260.896 | 0.392673 | 654 | 976190 | 384.548 | 165.01 | 3 | 0.843 | 0.91 | 4417.9 |  | 29297 | 84.931 | 0.737132 | 260.896 | 0.486998 | 653 | 1027900 | 384.282 | 160 | 3 | 0.837 | 1.1 | 4648.5 |  | 30827 | 84.664 | 0.7853207 | 521.748 | 0.395608 | 653 | 1097200 | 384.282 | 154.97 | 3 | 0.83 | 1.05 | 4963.1 |  | 32912 | 84.664 | 0.8444598 | 652.174 | 0.459725 | 653 | 1160900 | 370.866 | 150.01 | 3 | 0.823 | 0.87 | 5251.5 |  | 34825 | 71.118 | 0.8925219 | 1833.31 | 0.306751
654 | 896860 | 114.548 | 169.99 | 3 | 0.848 | 0.98 | 4056.1 |  | 26898 | 84.931 | 0.680117 | 261.296 | 0.392226 | 655 | 975060 | 384.815 | 165.01 | 3 | 0.843 | 0.87 | 4410.3 |  | 29246 | 85.199 | 0.736398 | 261.296 | 0.486585 | 654 | 1026800 | 384.548 | 160 | 3 | 0.837 | 1.12 | 4644.7 |  | 30801 | 84.931 | 0.7850911 | 522.548 | 0.395194 | 654 | 1097000 | 384.548 | 154.97 | 3 | 0.83 | 0.95 | 4961 |  | 32898 | 84.931 | 0.8441518 | 653.174 | 0.459324 | 654 | 1160600 | 371.067 | 150.01 | 3 | 0.823 | 0.89 | 5251.3 |  | 34824 | 71.32 | 0.8922142 | 1836.12 | 0.306356
655 | 896000 | 114.815 | 170 | 3 | 0.848 | 1.01 | 4052.6 |  | 26874 | 85.199 | 0.6798966 | 261.696 | 0.39178 | 656 | 974120 | 385.082 | 165.01 | 3 | 0.843 | 0.94 | 4408.9 |  | 29237 | 85.468 | 0.7361332 | 261.696 | 0.486173 | 655 | 1026100 | 384.815 | 160 | 3 | 0.837 | 1.11 | 4639.7 |  | 30768 | 85.199 | 0.7842492 | 523.348 | 0.394781 | 655 | 1096700 | 384.815 | 154.97 | 3 | 0.83 | 1 | 4962.7 |  | 32910 | 85.199 | 0.8442288 | 654.174 | 0.458923 | 655 | 1160100 | 371.269 | 150.01 | 3 | 0.823 | 0.93 | 5248.1 |  | 34803 | 71.522 | 0.8919834 | 1838.94 | 0.305961
656 | 894830 | 115.082 | 170 | 3 | 0.847 | 1.02 | 4046.8 |  | 26836 | 85.468 | 0.6787034 | 262.096 | 0.391335 | 657 | 973150 | 385.35 | 165.01 | 3 | 0.843 | 0.93 | 4402.5 |  | 29195 | 85.737 | 0.7353159 | 262.096 | 0.485762 | 656 | 1025800 | 385.082 | 160 | 3 | 0.837 | 1.13 | 4640.5 |  | 30773 | 85.468 | 0.7844788 | 524.148 | 0.394368 | 656 | 1096300 | 385.082 | 154.97 | 3 | 0.83 | 1.01 | 4961 |  | 32899 | 85.468 | 0.8432278 | 655.174 | 0.458523 | 656 | 1159700 | 371.471 | 150.01 | 3 | 0.823 | 0.89 | 5245 |  | 34782 | 71.725 | 0.8917526 | 1841.75 | 0.305567
657 | 894540 | 115.35 | 170 | 3 | 0.848 | 0.97 | 4048.4 |  | 26847 | 85.737 | 0.6783613 | 262.496 | 0.39089 | 658 | 972800 | 385.619 | 165.01 | 3 | 0.843 | 0.92 | 4401.7 |  | 29190 | 86.007 | 0.7348846 | 262.496 | 0.485351 | 657 | 1024700 | 385.35 | 159.99 | 3 | 0.837 | 1.08 | 4634.9 |  | 30736 | 85.737 | 0.7837135 | 524.948 | 0.393956 | 657 | 1096400 | 385.35 | 154.97 | 3 | 0.83 | 1.01 | 4961.6 |  | 32903 | 85.737 | 0.8436128 | 656.175 | 0.458124 | 657 | 1159400 | 371.673 | 150.01 | 3 | 0.823 | 0.83 | 5244.2 |  | 34777 | 71.929 | 0.8915987 | 1844.56 | 0.305174
658 | 892970 | 115.619 | 170 | 3 | 0.848 | 1 | 4038.8 |  | 26783 | 86.007 | 0.6773961 | 262.896 | 0.390446 | 659 | 971720 | 385.888 | 165.01 | 3 | 0.843 | 0.92 | 4394.6 |  | 29143 | 86.278 | 0.7342187 | 262.896 | 0.484941 | 658 | 1025000 | 385.619 | 160 | 3 | 0.837 | 1.08 | 4638.2 |  | 30758 | 86.007 | 0.7831012 | 525.749 | 0.393545 | 658 | 1095100 | 385.619 | 154.98 | 3 | 0.83 | 0.98 | 4953.3 |  | 32847 | 86.007 | 0.8427658 | 657.175 | 0.457725 | 658 | 1159100 | 371.876 | 150.01 | 3 | 0.823 | 0.93 | 5246.1 |  | 34789 | 72.133 | 0.8913679 | 1847.37 | 0.304781
659 | 892520 | 115.888 | 170 | 3 | 0.848 | 1.02 | 4038.5 |  | 26781 | 86.278 | 0.67675 | 263.296 | 0.390003 | 660 | 971150 | 386.158 | 165.01 | 3 | 0.843 | 0.92 | 4393.3 |  | 29134 | 86.55 | 0.7334695 | 263.296 | 0.484531 | 659 | 1024000 | 385.888 | 160 | 3 | 0.837 | 1.14 | 4631.3 |  | 30712 | 86.278 | 0.7828716 | 526.549 | 0.393134 | 659 | 1095600 | 385.888 | 154.98 | 3 | 0.83 | 0.97 | 4956.9 |  | 32871 | 86.278 | 0.8423038 | 658.175 | 0.457327 | 659 | 1158900 | 372.08 | 150.01 | 3 | 0.823 | 0.88 | 5240.7 |  | 34754 | 72.337 | 0.891214 | 1850.18 | 0.30439
660 | 891250 | 116.158 | 170 | 3 | 0.848 | 0.98 | 4031.1 |  | 26732 | 86.55 | 0.6761572 | 263.696 | 0.38956 | 661 | 970270 | 386.429 | 165.01 | 3 | 0.843 | 0.91 | 4389.9 |  | 29111 | 86.822 | 0.7331215 | 263.696 | 0.484121 | 660 | 1023200 | 386.158 | 160 | 3 | 0.837 | 1.11 | 4627.6 |  | 30688 | 86.55 | 0.7822593 | 527.349 | 0.392724 | 660 | 1094500 | 386.158 | 154.98 | 3 | 0.83 | 0.96 | 4950.9 |  | 32832 | 86.55 | 0.8426118 | 659.175 | 0.456929 | 660 | 1158600 | 372.284 | 150.01 | 3 | 0.823 | 0.89 | 5240.8 |  | 34754 | 72.542 | 0.8909063 | 1852.99 | 0.303998
661 | 890400 | 116.429 | 170 | 3 | 0.848 | 1.04 | 4026.7 |  | 26703 | 86.822 | 0.6751919 | 264.096 | 0.389118 | 662 | 969280 | 386.701 | 165.01 | 3 | 0.843 | 0.95 | 4383.7 |  | 29070 | 87.095 | 0.732168 | 264.096 | 0.483712 | 661 | 1022900 | 386.429 | 160 | 3 | 0.837 | 1.08 | 4628.6 |  | 30695 | 86.822 | 0.781494 | 528.149 | 0.392314 | 661 | 1093900 | 386.429 | 154.98 | 3 | 0.83 | 1.03 | 4947.6 |  | 32810 | 86.822 | 0.8411488 | 660.175 | 0.456531 | 661 | 1158400 | 372.488 | 150.01 | 3 | 0.823 | 0.91 | 5241.4 |  | 34758 | 72.747 | 0.8904447 | 1855.81 | 0.303608
662 | 889620 | 116.701 | 170 | 3 | 0.848 | 0.98 | 4023.5 |  | 26681 | 87.095 | 0.6748195 | 264.496 | 0.388676 | 663 | 968820 | 386.973 | 165.01 | 3 | 0.843 | 0.89 | 4382.6 |  | 29063 | 87.369 | 0.7320091 | 264.496 | 0.483304 | 662 | 1022100 | 386.701 | 160 | 3 | 0.837 | 1.13 | 4623 |  | 30657 | 87.095 | 0.7813409 | 528.949 | 0.391905 | 662 | 1094300 | 386.701 | 154.98 | 3 | 0.83 | 1.01 | 4951.6 |  | 32836 | 87.095 | 0.8416108 | 661.176 | 0.456134 | 662 | 1158000 | 372.693 | 150.01 | 3 | 0.823 | 0.9 | 5238.8 |  | 34741 | 72.953 | 0.8904447 | 1858.62 | 0.303218
663 | 888350 | 116.973 | 170.01 | 3 | 0.848 | 0.99 | 4019.6 |  | 26656 | 87.369 | 0.6741962 | 264.896 | 0.388235 | 664 | 967560 | 387.246 | 165.01 | 3 | 0.843 | 0.92 | 4377.4 |  | 29029 | 87.643 | 0.7313432 | 264.896 | 0.482896 | 663 | 1021100 | 386.973 | 160 | 3 | 0.837 | 1.07 | 4618.7 |  | 30629 | 87.369 | 0.780499 | 529.749 | 0.391497 | 663 | 1092400 | 386.973 | 154.98 | 3 | 0.83 | 0.96 | 4942.2 |  | 32774 | 87.369 | 0.8408408 | 662.176 | 0.455738 | 663 | 1157400 | 372.898 | 150.01 | 3 | 0.823 | 0.89 | 5238 |  | 34736 | 73.159 | 0.8902908 | 1861.43 | 0.302829
664 | 887860 | 117.246 | 170.01 | 3 | 0.848 | 1.05 | 4015.4 |  | 26628 | 87.643 | 0.6734286 | 265.296 | 0.387795 | 665 | 967350 | 387.52 | 165.01 | 3 | 0.843 | 0.93 | 4376.2 |  | 29021 | 87.918 | 0.7305789 | 265.296 | 0.482489 | 664 | 1020900 | 387.246 | 160 | 3 | 0.837 | 1.08 | 4619.5 |  | 30634 | 87.643 | 0.7801163 | 530.549 | 0.391089 | 664 | 1093000 | 387.246 | 154.97 | 3 | 0.83 | 1.03 | 4943.7 |  | 32784 | 87.643 | 0.8406098 | 663.176 | 0.455342 | 664 | 1157400 | 373.104 | 150.01 | 3 | 0.823 | 0.9 | 5238.9 |  | 34741 | 73.365 | 0.8904447 | 1864.24 | 0.30244
665 | 887040 | 117.52 | 170.01 | 3 | 0.847 | 1 | 4013.5 |  | 26616 | 87.918 | 0.6723797 | 265.696 | 0.387355 | 666 | 966470 | 387.794 | 165.01 | 3 | 0.843 | 0.92 | 4371.4 |  | 28989 | 88.194 | 0.7298903 | 265.696 | 0.482082 | 665 | 1019800 | 387.52 | 160 | 3 | 0.837 | 1.11 | 4615.1 |  | 30605 | 87.918 | 0.7792745 | 531.35 | 0.390682 | 665 | 1092000 | 387.52 | 154.97 | 3 | 0.83 | 1 | 4941.3 |  | 32768 | 87.918 | 0.8403018 | 664.176 | 0.454947 | 665 | 1157200 | 373.31 | 150.01 | 3 | 0.823 | 0.92 | 5236.1 |  | 34723 | 73.572 | 0.8895984 | 1867.05 | 0.302052
666 | 886030 | 117.794 | 170.01 | 3 | 0.847 | 0.96 | 4009.4 |  | 26588 | 88.194 | 0.6716425 | 266.097 | 0.386916 | 667 | 965460 | 388.069 | 165.01 | 3 | 0.843 | 0.91 | 4368.7 |  | 28971 | 88.47 | 0.7295195 | 266.097 | 0.481675 | 666 | 1019300 | 387.794 | 160 | 3 | 0.837 | 1.13 | 4609.5 |  | 30568 | 88.194 | 0.7791979 | 532.15 | 0.390275 | 666 | 1091700 | 387.794 | 154.98 | 3 | 0.83 | 1.02 | 4938.9 |  | 32752 | 88.194 | 0.8400708 | 665.176 | 0.454552 | 666 | 1157400 | 373.516 | 150.01 | 3 | 0.823 | 0.88 | 5236.3 |  | 34724 | 73.78 | 0.8897523 | 1869.87 | 0.301665
667 | 884650 | 118.069 | 170.01 | 3 | 0.848 | 1.02 | 4001.8 |  | 26538 | 88.47 | 0.6709964 | 266.497 | 0.386478 | 668 | 964550 | 388.345 | 165.01 | 3 | 0.843 | 0.89 | 4363.8 |  | 28939 | 88.747 | 0.728793 | 266.497 | 0.481269 | 667 | 1018200 | 388.069 | 160 | 3 | 0.837 | 1.12 | 4607.5 |  | 30555 | 88.47 | 0.7787387 | 532.95 | 0.389869 | 667 | 1091300 | 388.069 | 154.98 | 3 | 0.83 | 1.02 | 4936.7 |  | 32738 | 88.47 | 0.8398398 | 666.177 | 0.454157 | 667 | 1156300 | 373.723 | 150.01 | 3 | 0.823 | 0.92 | 5231.4 |  | 34692 | 73.988 | 0.8893676 | 1872.68 | 0.301279
668 | 883680 | 118.345 | 170.01 | 3 | 0.847 | 0.97 | 3995.7 |  | 26497 | 88.747 | 0.6704492 | 266.897 | 0.38604 | 669 | 964060 | 388.621 | 165.01 | 3 | 0.843 | 0.89 | 4359.7 |  | 28911 | 89.025 | 0.7287703 | 266.897 | 0.480864 | 668 | 1018100 | 388.345 | 160 | 3 | 0.837 | 1.08 | 4606.4 |  | 30547 | 88.747 | 0.7781264 | 533.75 | 0.389463 | 668 | 1091000 | 388.345 | 154.98 | 3 | 0.83 | 1.03 | 4934.8 |  | 32725 | 88.747 | 0.8392238 | 667.177 | 0.453763 | 668 | 1156500 | 373.931 | 150.01 | 3 | 0.823 | 0.9 | 5230 |  | 34683 | 74.196 | 0.8893676 | 1875.49 | 0.300893
669 | 882830 | 118.621 | 170.01 | 3 | 0.848 | 1.02 | 3992.2 |  | 26474 | 89.025 | 0.669902 | 267.297 | 0.385603 | 670 | 963100 | 388.898 | 165.01 | 3 | 0.843 | 0.93 | 4355.6 |  | 28884 | 89.304 | 0.7276958 | 267.297 | 0.480459 | 669 | 1017500 | 388.621 | 160.01 | 3 | 0.837 | 1.11 | 4602.5 |  | 30521 | 89.025 | 0.7776672 | 534.55 | 0.389058 | 669 | 1090700 | 388.621 | 154.98 | 3 | 0.83 | 1.01 | 4933.2 |  | 32715 | 89.025 | 0.8389928 | 668.177 | 0.45337 | 669 | 1156000 | 374.139 | 150.01 | 3 | 0.823 | 0.94 | 5229.1 |  | 34677 | 74.405 | 0.8888291 | 1878.3 | 0.300507
670 | 882110 | 118.898 | 170.01 | 3 | 0.848 | 1.02 | 3989.3 |  | 26455 | 89.304 | 0.6690963 | 267.697 | 0.385167 | 671 | 963070 | 389.176 | 165.01 | 3 | 0.843 | 0.91 | 4355.3 |  | 28882 | 89.583 | 0.7272645 | 267.697 | 0.480054 | 670 | 1016700 | 388.898 | 160.01 | 3 | 0.837 | 1.11 | 4598.7 |  | 30496 | 89.304 | 0.7772846 | 535.35 | 0.388654 | 670 | 1089900 | 388.898 | 154.98 | 3 | 0.83 | 0.99 | 4931.7 |  | 32704 | 89.304 | 0.8381458 | 669.177 | 0.452977 | 670 | 1156000 | 374.347 | 150 | 3 | 0.823 | 0.87 | 5228.2 |  | 34671 | 74.614 | 0.888906 | 1881.11 | 0.300123
671 | 881390 | 119.176 | 170.01 | 3 | 0.847 | 0.95 | 3989.3 |  | 26455 | 89.583 | 0.6685111 | 268.097 | 0.384731 | 672 | 961650 | 389.455 | 165.02 | 3 | 0.843 | 0.95 | 4349.3 |  | 28842 | 89.863 | 0.726924 | 268.097 | 0.47965 | 671 | 1016100 | 389.176 | 160.01 | 3 | 0.837 | 1.11 | 4595.4 |  | 30474 | 89.583 | 0.7769019 | 536.151 | 0.38825 | 671 | 1089600 | 389.176 | 154.98 | 3 | 0.83 | 1 | 4928.5 |  | 32683 | 89.583 | 0.8386078 | 670.177 | 0.452585 | 671 | 1155300 | 374.556 | 150 | 3 | 0.823 | 0.93 | 5226.8 |  | 34661 | 74.824 | 0.888906 | 1883.92 | 0.299739
672 | 880330 | 119.455 | 170.01 | 3 | 0.848 | 0.99 | 3983.2 |  | 26414 | 89.863 | 0.6678726 | 268.497 | 0.384296 | 673 | 961080 | 389.734 | 165.02 | 3 | 0.843 | 0.9 | 4348.7 |  | 28838 | 90.144 | 0.7260537 | 268.497 | 0.479246 | 672 | 1015600 | 389.455 | 160 | 3 | 0.837 | 1.11 | 4593 |  | 30458 | 89.863 | 0.7763661 | 536.951 | 0.387847 | 672 | 1088500 | 389.455 | 154.99 | 3 | 0.83 | 1.02 | 4924 |  | 32653 | 89.863 | 0.8380688 | 671.178 | 0.452193 | 672 | 1155400 | 374.765 | 150 | 3 | 0.823 | 0.92 | 5227.6 |  | 34667 | 75.034 | 0.8885982 | 1886.74 | 0.299356
673 | 879560 | 119.734 | 170 | 3 | 0.848 | 0.98 | 3978.8 |  | 26385 | 90.144 | 0.6670214 | 268.897 | 0.383861 | 674 | 960630 | 390.014 | 165.01 | 3 | 0.843 | 0.92 | 4347 |  | 28827 | 90.425 | 0.7256829 | 268.897 | 0.478843 | 673 | 1015100 | 389.734 | 160 | 3 | 0.837 | 1.11 | 4592.8 |  | 30457 | 90.144 | 0.7759835 | 537.751 | 0.387445 | 673 | 1089100 | 389.734 | 154.99 | 3 | 0.83 | 0.97 | 4928.1 |  | 32681 | 90.144 | 0.8373758 | 672.178 | 0.451801 | 673 | 1155400 | 374.975 | 150 | 3 | 0.823 | 0.85 | 5225.8 |  | 34655 | 75.244 | 0.8882905 | 1889.55 | 0.298973
674 | 878720 | 120.014 | 170 | 3 | 0.847 | 0.95 | 3974.5 |  | 26356 | 90.425 | 0.6661701 | 269.297 | 0.383427 | 675 | 959480 | 390.295 | 165.01 | 3 | 0.843 | 0.9 | 4340.5 |  | 28784 | 90.707 | 0.7251608 | 269.297 | 0.478441 | 674 | 1014400 | 390.014 | 160 | 3 | 0.837 | 1.08 | 4589.8 |  | 30437 | 90.425 | 0.7755243 | 538.551 | 0.387043 | 674 | 1088400 | 390.014 | 154.99 | 3 | 0.83 | 1.03 | 4923.3 |  | 32648 | 90.425 | 0.8369908 | 673.178 | 0.451411 | 674 | 1155000 | 375.185 | 150 | 3 | 0.823 | 0.88 | 5227.3 |  | 34665 | 75.455 | 0.8879828 | 1892.36 | 0.298591
675 | 877600 | 120.295 | 170 | 3 | 0.848 | 1.02 | 3968.9 |  | 26320 | 90.707 | 0.6655089 | 269.697 | 0.382994 | 676 | 958990 | 390.576 | 165.01 | 3 | 0.843 | 0.87 | 4338.2 |  | 28769 | 90.99 | 0.7246008 | 269.697 | 0.478038 | 675 | 1013900 | 390.295 | 160 | 3 | 0.837 | 1.12 | 4588.5 |  | 30429 | 90.707 | 0.7749885 | 539.351 | 0.386641 | 675 | 1087500 | 390.295 | 154.99 | 3 | 0.83 | 1 | 4919.5 |  | 32623 | 90.707 | 0.8365288 | 674.178 | 0.45102 | 675 | 1154600 | 375.395 | 150 | 3 | 0.823 | 0.92 | 5222.2 |  | 34631 | 75.667 | 0.887675 | 1895.17 | 0.29821
676 | 876480 | 120.576 | 170 | 3 | 0.848 | 0.98 | 3964.1 |  | 26287 | 90.99 | 0.664802 | 270.097 | 0.382561 | 677 | 958300 | 390.858 | 165.01 | 3 | 0.843 | 0.9 | 4335.6 |  | 28751 | 91.274 | 0.7240938 | 270.097 | 0.477637 | 676 | 1013300 | 390.576 | 160 | 3 | 0.837 | 1.12 | 4585.4 |  | 30408 | 90.99 | 0.7748355 | 540.151 | 0.38624 | 676 | 1087000 | 390.576 | 154.99 | 3 | 0.83 | 1.02 | 4917.5 |  | 32610 | 90.99 | 0.8366828 | 675.178 | 0.45063 | 676 | 1154200 | 375.606 | 150 | 3 | 0.823 | 0.93 | 5220.3 |  | 34618 | 75.879 | 0.887752 | 1897.98 | 0.297829
677 | 875610 | 120.858 | 170.01 | 3 | 0.848 | 0.99 | 3959.9 |  | 26260 | 91.274 | 0.6640268 | 270.497 | 0.382129 | 678 | 957560 | 391.141 | 165.01 | 3 | 0.843 | 0.9 | 4332.2 |  | 28729 | 91.558 | 0.7233371 | 270.497 | 0.477236 | 677 | 1012600 | 390.858 | 160 | 3 | 0.837 | 1.09 | 4581.8 |  | 30384 | 91.274 | 0.7744528 | 540.951 | 0.38584 | 677 | 1086400 | 390.858 | 154.99 | 3 | 0.83 | 1 | 4914.5 |  | 32590 | 91.274 | 0.8360668 | 676.178 | 0.450241 | 677 | 1153800 | 375.818 | 150 | 3 | 0.823 | 0.88 | 5218.3 |  | 34605 | 76.091 | 0.8875212 | 1900.79 | 0.297449
678 | 874680 | 121.141 | 170.01 | 3 | 0.848 | 1.03 | 3954.7 |  | 26226 | 91.558 | 0.6634643 | 270.897 | 0.381698 | 679 | 956890 | 391.425 | 165.01 | 3 | 0.843 | 0.9 | 4329.6 |  | 28711 | 91.843 | 0.7227998 | 270.897 | 0.476835 | 678 | 1012400 | 391.141 | 160 | 3 | 0.837 | 1.09 | 4580.9 |  | 30378 | 91.558 | 0.773764 | 541.752 | 0.38544 | 678 | 1086600 | 391.141 | 154.99 | 3 | 0.83 | 0.94 | 4916.1 |  | 32601 | 91.558 | 0.8353738 | 677.179 | 0.449852 | 678 | 1153900 | 376.03 | 150.01 | 3 | 0.823 | 0.92 | 5222.4 |  | 34632 | 76.304 | 0.8869057 | 1903.61 | 0.29707
679 | 873660 | 121.425 | 170.01 | 3 | 0.847 | 1 | 3950.7 |  | 26199 | 91.843 | 0.6630691 | 271.297 | 0.381267 | 680 | 955890 | 391.709 | 165.02 | 3 | 0.843 | 0.95 | 4325.1 |  | 28682 | 92.129 | 0.7222172 | 271.297 | 0.476435 | 679 | 1011900 | 391.425 | 160 | 3 | 0.837 | 1.09 | 4578.3 |  | 30361 | 91.843 | 0.7733048 | 542.552 | 0.385041 | 679 | 1085800 | 391.425 | 154.99 | 3 | 0.83 | 0.97 | 4911.2 |  | 32568 | 91.843 | 0.8353738 | 678.179 | 0.449463 | 679 | 1153600 | 376.242 | 150.01 | 3 | 0.823 | 0.9 | 5216.6 |  | 34594 | 76.517 | 0.8872134 | 1906.42 | 0.296691
680 | 872920 | 121.709 | 170.01 | 3 | 0.847 | 0.98 | 3947.9 |  | 26180 | 92.129 | 0.6622786 | 271.698 | 0.380837 | 681 | 955180 | 391.994 | 165.02 | 3 | 0.843 | 0.92 | 4322.2 |  | 28662 | 92.415 | 0.7214302 | 271.698 | 0.476035 | 680 | 1011000 | 391.709 | 160 | 3 | 0.837 | 1.08 | 4574.9 |  | 30338 | 92.129 | 0.7731517 | 543.352 | 0.384642 | 680 | 1084900 | 391.709 | 154.99 | 3 | 0.83 | 1.05 | 4907.4 |  | 32544 | 92.129 | 0.8346038 | 679.179 | 0.449075 | 680 | 1152800 | 376.455 | 150.01 | 3 | 0.823 | 0.91 | 5213.6 |  | 34574 | 76.731 | 0.8867518 | 1909.23 | 0.296313
681 | 872400 | 121.994 | 170.01 | 3 | 0.848 | 1.03 | 3946.3 |  | 26170 | 92.415 | 0.6619898 | 272.098 | 0.380407 | 682 | 954410 | 392.28 | 165.02 | 3 | 0.843 | 0.92 | 4318.5 |  | 28638 | 92.703 | 0.7209913 | 272.098 | 0.475635 | 681 | 1010400 | 391.994 | 160 | 3 | 0.837 | 1.07 | 4571.2 |  | 30314 | 92.415 | 0.7723098 | 544.152 | 0.384244 | 681 | 1084900 | 391.994 | 154.99 | 3 | 0.83 | 0.96 | 4908.5 |  | 32551 | 92.415 | 0.8346038 | 680.179 | 0.448688 | 681 | 1153200 | 376.668 | 150.01 | 3 | 0.823 | 0.91 | 5218.6 |  | 34607 | 76.945 | 0.8864441 | 1912.04 | 0.295936
682 | 871360 | 122.28 | 170.01 | 3 | 0.847 | 0.96 | 3941.2 |  | 26136 | 92.703 | 0.6612222 | 272.498 | 0.379978 | 683 | 953370 | 392.566 | 165.01 | 3 | 0.843 | 0.91 | 4313.8 |  | 28607 | 92.991 | 0.7205448 | 272.498 | 0.475237 | 682 | 1010200 | 392.28 | 160.01 | 3 | 0.837 | 1.07 | 4571.5 |  | 30316 | 92.703 | 0.7720037 | 544.952 | 0.383847 | 682 | 1083900 | 392.28 | 155 | 3 | 0.83 | 1.03 | 4902.5 |  | 32511 | 92.703 | 0.8338338 | 681.179 | 0.448301 | 682 | 1152600 | 376.882 | 150.01 | 3 | 0.823 | 0.91 | 5212.5 |  | 34567 | 77.159 | 0.8865979 | 1914.85 | 0.295559
683 | 870980 | 122.566 | 170.01 | 3 | 0.848 | 1.02 | 3941.8 |  | 26140 | 92.991 | 0.6602037 | 272.898 | 0.37955 | 684 | 952790 | 392.854 | 165.01 | 3 | 0.843 | 0.89 | 4309.4 |  | 28578 | 93.279 | 0.7198941 | 272.898 | 0.474838 | 683 | 1009100 | 392.566 | 160.01 | 3 | 0.837 | 1.06 | 4563.8 |  | 30265 | 92.991 | 0.7714679 | 545.752 | 0.38345 | 683 | 1083900 | 392.566 | 155 | 3 | 0.83 | 1.01 | 4902.4 |  | 32510 | 92.991 | 0.8336798 | 682.18 | 0.447914 | 683 | 1152200 | 377.096 | 150.01 | 3 | 0.823 | 0.9 | 5210.4 |  | 34552 | 77.375 | 0.8860594 | 1917.66 | 0.295183
684 | 869970 | 122.854 | 170.01 | 3 | 0.847 | 0.96 | 3936.9 |  | 26107 | 93.279 | 0.6592004 | 273.298 | 0.379122 | 685 | 952200 | 393.142 | 165.01 | 3 | 0.843 | 0.92 | 4307 |  | 28562 | 93.569 | 0.7195535 | 273.298 | 0.47444 | 684 | 1008700 | 392.854 | 160.01 | 3 | 0.837 | 1.06 | 4561.7 |  | 30251 | 93.279 | 0.7710853 | 546.552 | 0.383054 | 684 | 1082900 | 392.854 | 155 | 3 | 0.83 | 0.99 | 4898.6 |  | 32485 | 93.279 | 0.8330638 | 683.18 | 0.447528 | 684 | 1152400 | 377.31 | 150.01 | 3 | 0.823 | 0.87 | 5212.2 |  | 34564 | 77.59 | 0.8859055 | 1920.48 | 0.294807
685 | 868630 | 123.142 | 170.01 | 3 | 0.848 | 0.99 | 3930.7 |  | 26066 | 93.569 | 0.658562 | 273.698 | 0.378695 | 686 | 951340 | 393.43 | 165.01 | 3 | 0.843 | 0.9 | 4302.4 |  | 28531 | 93.859 | 0.7188801 | 273.698 | 0.474043 | 685 | 1008000 | 393.142 | 160.01 | 3 | 0.837 | 1.06 | 4558 |  | 30226 | 93.569 | 0.7702434 | 547.353 | 0.382658 | 685 | 1082700 | 393.142 | 155 | 3 | 0.83 | 0.99 | 4896.4 |  | 32470 | 93.569 | 0.8329868 | 684.18 | 0.447143 | 685 | 1151700 | 377.526 | 150.01 | 3 | 0.823 | 0.9 | 5212.2 |  | 34565 | 77.806 | 0.8859055 | 1923.29 | 0.294433
686 | 867310 | 123.43 | 170.01 | 3 | 0.847 | 0.98 | 3924 |  | 26022 | 93.859 | 0.6580908 | 274.098 | 0.378268 | 687 | 950890 | 393.72 | 165.01 | 3 | 0.843 | 0.89 | 4303.4 |  | 28538 | 94.15 | 0.7183352 | 274.098 | 0.473646 | 686 | 1007500 | 393.43 | 160.01 | 3 | 0.837 | 1.09 | 4557.6 |  | 30223 | 93.859 | 0.7698607 | 548.153 | 0.382263 | 686 | 1081900 | 393.43 | 154.99 | 3 | 0.83 | 0.97 | 4893.3 |  | 32450 | 93.859 | 0.8321398 | 685.18 | 0.446758 | 686 | 1151500 | 377.741 | 150.01 | 3 | 0.823 | 0.9 | 5209.8 |  | 34549 | 78.023 | 0.8854439 | 1926.1 | 0.294058
687 | 866470 | 123.72 | 170.02 | 3 | 0.847 | 0.95 | 3918 |  | 25982 | 94.15 | 0.6577183 | 274.498 | 0.377842 | 688 | 950000 | 394.01 | 165.01 | 3 | 0.843 | 0.88 | 4298.3 |  | 28504 | 94.442 | 0.717518 | 274.498 | 0.473249 | 687 | 1006400 | 393.72 | 160 | 3 | 0.837 | 1.05 | 4553.6 |  | 30197 | 94.15 | 0.7691719 | 548.953 | 0.381868 | 687 | 1081800 | 393.72 | 155 | 3 | 0.83 | 0.94 | 4894.8 |  | 32460 | 94.15 | 0.8316008 | 686.18 | 0.446373 | 687 | 1151500 | 377.957 | 150.01 | 3 | 0.823 | 0.86 | 5208.5 |  | 34540 | 78.239 | 0.8852131 | 1928.91 | 0.293685
688 | 865850 | 124.01 | 170.02 | 3 | 0.848 | 1.02 | 3915.9 |  | 25968 | 94.442 | 0.6568519 | 274.898 | 0.377417 | 689 | 949280 | 394.301 | 165 | 3 | 0.843 | 0.89 | 4295.2 |  | 28483 | 94.734 | 0.7172002 | 274.898 | 0.472853 | 688 | 1005900 | 394.01 | 160 | 3 | 0.837 | 1.04 | 4551.6 |  | 30184 | 94.442 | 0.7685596 | 549.753 | 0.381474 | 688 | 1080700 | 394.01 | 155 | 3 | 0.83 | 1.01 | 4888.1 |  | 32415 | 94.442 | 0.8315238 | 687.181 | 0.445989 | 688 | 1150900 | 378.174 | 150.01 | 3 | 0.823 | 0.93 | 5207.6 |  | 34534 | 78.457 | 0.8849054 | 1931.72 | 0.293312
689 | 865360 | 124.301 | 170.02 | 3 | 0.848 | 1.01 | 3915.9 |  | 25968 | 94.734 | 0.6560614 | 275.298 | 0.376992 | 690 | 948200 | 394.593 | 165.01 | 3 | 0.843 | 0.88 | 4288.7 |  | 28440 | 95.027 | 0.7167915 | 275.298 | 0.472458 | 689 | 1005000 | 394.301 | 160 | 3 | 0.837 | 1.05 | 4545.2 |  | 30141 | 94.734 | 0.7686362 | 550.553 | 0.381081 | 689 | 1080000 | 394.301 | 155 | 3 | 0.83 | 1 | 4886.4 |  | 32404 | 94.734 | 0.8308308 | 688.181 | 0.445606 | 689 | 1150600 | 378.39 | 150.01 | 3 | 0.823 | 0.92 | 5206.1 |  | 34524 | 78.675 | 0.8852131 | 1934.54 | 0.292939
690 | 864220 | 124.593 | 170.01 | 3 | 0.848 | 0.98 | 3911 |  | 25935 | 95.027 | 0.6553698 | 275.698 | 0.376568 | 691 | 947780 | 394.885 | 165.01 | 3 | 0.843 | 0.94 | 4286.5 |  | 28425 | 95.321 | 0.7163451 | 275.698 | 0.472063 | 690 | 1004200 | 394.593 | 160 | 3 | 0.837 | 1.06 | 4541.8 |  | 30119 | 95.027 | 0.7680239 | 551.353 | 0.380688 | 690 | 1079900 | 394.593 | 155 | 3 | 0.83 | 1.02 | 4885.1 |  | 32395 | 95.027 | 0.8312928 | 689.181 | 0.445222 | 690 | 1150200 | 378.608 | 150.01 | 3 | 0.823 | 0.88 | 5204 |  | 34510 | 78.893 | 0.884213 | 1937.35 | 0.292568
691 | 863180 | 124.885 | 170.01 | 3 | 0.848 | 1 | 3904.9 |  | 25895 | 95.321 | 0.6547313 | 276.098 | 0.376144 | 692 | 947240 | 395.178 | 165.01 | 3 | 0.843 | 0.89 | 4285 |  | 28415 | 95.616 | 0.7154143 | 276.098 | 0.471668 | 691 | 1004300 | 394.885 | 160 | 3 | 0.837 | 1.06 | 4544.6 |  | 30137 | 95.321 | 0.7673351 | 552.154 | 0.380295 | 691 | 1079000 | 394.885 | 155.01 | 3 | 0.83 | 0.99 | 4883.4 |  | 32384 | 95.321 | 0.8305998 | 690.181 | 0.44484 | 691 | 1150600 | 378.826 | 150.01 | 3 | 0.823 | 0.85 | 5203.5 |  | 34507 | 79.112 | 0.8840591 | 1940.16 | 0.292197
692 | 862270 | 125.178 | 170.01 | 3 | 0.847 | 0.99 | 3899 |  | 25856 | 95.616 | 0.6542601 | 276.498 | 0.375721 | 693 | 946650 | 395.472 | 165.01 | 3 | 0.843 | 0.89 | 4282.7 |  | 28401 | 95.911 | 0.7153386 | 276.498 | 0.471274 | 692 | 1003500 | 395.178 | 160 | 3 | 0.837 | 1.07 | 4540.4 |  | 30109 | 95.616 | 0.7669524 | 552.954 | 0.379903 | 692 | 1079600 | 395.178 | 155.01 | 3 | 0.83 | 0.99 | 4884.7 |  | 32393 | 95.616 | 0.8299838 | 691.181 | 0.444458 | 692 | 1149300 | 379.044 | 150.01 | 3 | 0.823 | 0.91 | 5197.9 |  | 34470 | 79.331 | 0.8842899 | 1942.97 | 0.291826
693 | 861430 | 125.472 | 170.01 | 3 | 0.847 | 0.96 | 3896 |  | 25836 | 95.911 | 0.6531352 | 276.898 | 0.375299 | 694 | 945420 | 395.767 | 165.01 | 3 | 0.843 | 0.94 | 4276 |  | 28356 | 96.208 | 0.7147408 | 276.898 | 0.47088 | 693 | 1002600 | 395.472 | 160 | 3 | 0.837 | 1.05 | 4534 |  | 30067 | 95.911 | 0.7667228 | 553.754 | 0.379512 | 693 | 1078700 | 395.472 | 155.01 | 3 | 0.83 | 1.03 | 4880.2 |  | 32363 | 95.911 | 0.8287518 | 692.182 | 0.444076 | 693 | 1149100 | 379.263 | 150.01 | 3 | 0.823 | 0.92 | 5197.7 |  | 34468 | 79.551 | 0.8837513 | 1945.78 | 0.291456
694 | 860810 | 125.767 | 170.01 | 3 | 0.847 | 0.99 | 3894.8 |  | 25828 | 96.208 | 0.6527856 | 277.299 | 0.374877 | 695 | 945320 | 396.062 | 165 | 3 | 0.843 | 0.9 | 4277.4 |  | 28365 | 96.505 | 0.7141506 | 277.299 | 0.470487 | 694 | 1002100 | 395.767 | 160 | 3 | 0.837 | 1.05 | 4532.9 |  | 30060 | 96.208 | 0.7656513 | 554.554 | 0.379121 | 694 | 1077900 | 395.767 | 155.01 | 3 | 0.83 | 0.99 | 4876.4 |  | 32338 | 96.208 | 0.8298298 | 693.182 | 0.443695 | 694 | 1149400 | 379.482 | 150.01 | 3 | 0.823 | 0.88 | 5198 |  | 34470 | 79.771 | 0.8835205 | 1948.59 | 0.291087
695 | 859330 | 126.062 | 170.01 | 3 | 0.847 | 0.99 | 3885.6 |  | 25767 | 96.505 | 0.6518507 | 277.699 | 0.374456 | 696 | 944530 | 396.359 | 165 | 3 | 0.843 | 0.91 | 4273.8 |  | 28341 | 96.802 | 0.7135982 | 277.699 | 0.470094 | 695 | 1001800 | 396.062 | 160 | 3 | 0.837 | 1.04 | 4531.6 |  | 30051 | 96.505 | 0.7653452 | 555.354 | 0.378731 | 695 | 1076300 | 396.062 | 155.01 | 3 | 0.83 | 0.99 | 4866.6 |  | 32273 | 96.505 | 0.8286748 | 694.182 | 0.443314 | 695 | 1148700 | 379.702 | 150.01 | 3 | 0.823 | 0.91 | 5197.5 |  | 34467 | 79.992 | 0.8833667 | 1951.41 | 0.290719
696 | 858870 | 126.359 | 170.01 | 3 | 0.847 | 0.97 | 3886.2 |  | 25771 | 96.802 | 0.6511211 | 278.099 | 0.374036 | 697 | 943750 | 396.656 | 165 | 3 | 0.843 | 0.91 | 4271.1 |  | 28324 | 97.101 | 0.7127355 | 278.099 | 0.469702 | 696 | 1000400 | 396.359 | 160 | 3 | 0.837 | 1.07 | 4523.5 |  | 29998 | 96.802 | 0.7647635 | 556.154 | 0.378341 | 696 | 1077700 | 396.359 | 155.01 | 3 | 0.83 | 0.95 | 4875.6 |  | 32333 | 96.802 | 0.8279048 | 695.182 | 0.442934 | 696 | 1148400 | 379.922 | 150.02 | 3 | 0.823 | 0.9 | 5196.5 |  | 34460 | 80.213 | 0.8834436 | 1954.22 | 0.290351
697 | 857640 | 126.656 | 170.01 | 3 | 0.847 | 1 | 3878.5 |  | 25720 | 97.101 | 0.6506194 | 278.499 | 0.373616 | 698 | 943020 | 396.953 | 164.99 | 3 | 0.843 | 0.87 | 4267 |  | 28296 | 97.4 | 0.7122891 | 278.499 | 0.46931 | 697 | 1000000 | 396.656 | 160 | 3 | 0.837 | 1.05 | 4525 |  | 30007 | 97.101 | 0.7647023 | 556.954 | 0.377952 | 697 | 1076200 | 396.656 | 155 | 3 | 0.83 | 1.01 | 4870.3 |  | 32297 | 97.101 | 0.8273658 | 696.182 | 0.442554 | 697 | 1148200 | 380.143 | 150.02 | 3 | 0.823 | 0.85 | 5193.9 |  | 34443 | 80.434 | 0.882982 | 1957.03 | 0.289983
698 | 856680 | 126.953 | 170.01 | 3 | 0.847 | 0.96 | 3874.5 |  | 25693 | 97.4 | 0.6497226 | 278.899 | 0.373197 | 699 | 941880 | 397.252 | 165 | 3 | 0.843 | 0.9 | 4260.1 |  | 28251 | 97.7 | 0.7114264 | 278.899 | 0.468918 | 698 | 999240 | 396.953 | 160 | 3 | 0.837 | 1.07 | 4518.8 |  | 29966 | 97.4 | 0.7641895 | 557.755 | 0.377564 | 698 | 1075200 | 396.953 | 155 | 3 | 0.83 | 0.99 | 4863.1 |  | 32249 | 97.4 | 0.8279818 | 697.182 | 0.442174 | 698 | 1148300 | 380.364 | 150.02 | 3 | 0.823 | 0.88 | 5196.7 |  | 34462 | 80.656 | 0.8825973 | 1959.84 | 0.289617
699 | 856020 | 127.252 | 170.01 | 3 | 0.847 | 0.97 | 3873.3 |  | 25686 | 97.7 | 0.6494414 | 279.299 | 0.372778 | 700 | 941290 | 397.551 | 165 | 3 | 0.843 | 0.92 | 4258.9 |  | 28242 | 98.001 | 0.7108135 | 279.299 | 0.468527 | 699 | 999160 | 397.252 | 160 | 3 | 0.837 | 1.08 | 4519.1 |  | 29968 | 97.7 | 0.7632787 | 558.555 | 0.377176 | 699 | 1074500 | 397.252 | 155 | 3 | 0.83 | 1 | 4861.6 |  | 32240 | 97.7 | 0.8269038 | 698.183 | 0.441796 | 699 | 1147700 | 380.585 | 150.02 | 3 | 0.823 | 0.91 | 5191.3 |  | 34426 | 80.879 | 0.8824435 | 1962.65 | 0.28925
700 | 854840 | 127.551 | 170.01 | 3 | 0.847 | 1.01 | 3865.5 |  | 25634 | 98.001 | 0.6484001 | 279.699 | 0.37236 | 701 | 940150 | 397.851 | 164.99 | 3 | 0.843 | 0.91 | 4252.4 |  | 28199 | 98.302 | 0.7101097 | 279.699 | 0.468137 | 700 | 998490 | 397.551 | 160 | 3 | 0.837 | 1.06 | 4517.8 |  | 29960 | 98.001 | 0.7626665 | 559.355 | 0.376788 | 700 | 1075300 | 397.551 | 155 | 3 | 0.83 | 1 | 4863.7 |  | 32254 | 98.001 | 0.8267498 | 699.183 | 0.441417 | 700 | 1147200 | 380.807 | 150.02 | 3 | 0.823 | 0.86 | 5189.3 |  | 34413 | 81.102 | 0.881828 | 1965.46 | 0.288885
701 | 854470 | 127.851 | 170.01 | 3 | 0.847 | 0.97 | 3866.8 |  | 25643 | 98.302 | 0.6479061 | 280.099 | 0.371942 | 702 | 939340 | 398.152 | 164.99 | 3 | 0.843 | 0.91 | 4249.3 |  | 28179 | 98.605 | 0.7094514 | 280.099 | 0.467747 | 701 | 997300 | 397.851 | 159.99 | 3 | 0.837 | 1.08 | 4511 |  | 29915 | 98.302 | 0.7628501 | 560.155 | 0.376401 | 701 | 1073900 | 397.851 | 155 | 3 | 0.83 | 0.98 | 4857.6 |  | 32213 | 98.302 | 0.8255178 | 700.183 | 0.441039 | 701 | 1147000 | 381.03 | 150.01 | 3 | 0.823 | 0.83 | 5187.4 |  | 34400 | 81.325 | 0.8820588 | 1968.28 | 0.28852
702 | 853100 | 128.152 | 170.01 | 3 | 0.847 | 0.97 | 3858.2 |  | 25586 | 98.605 | 0.6469864 | 280.499 | 0.371525 | 703 | 938410 | 398.453 | 164.99 | 3 | 0.843 | 0.92 | 4244.9 |  | 28150 | 98.908 | 0.7088384 | 280.499 | 0.467357 | 702 | 996500 | 398.152 | 160 | 3 | 0.837 | 1.06 | 4508.3 |  | 29896 | 98.605 | 0.7620618 | 560.955 | 0.376015 | 702 | 1073700 | 398.152 | 155 | 3 | 0.83 | 1 | 4856.3 |  | 32204 | 98.605 | 0.8255948 | 701.183 | 0.440662 | 702 | 1146200 | 381.253 | 150.01 | 3 | 0.823 | 0.87 | 5183.9 |  | 34377 | 81.549 | 0.881751 | 1971.09 | 0.288156
703 | 852450 | 128.453 | 170.02 | 3 | 0.847 | 0.98 | 3857.2 |  | 25579 | 98.908 | 0.6465836 | 280.899 | 0.371109 | 704 | 937540 | 398.756 | 164.99 | 3 | 0.843 | 0.89 | 4241.4 |  | 28127 | 99.212 | 0.7083466 | 280.899 | 0.466968 | 703 | 996740 | 398.453 | 160 | 3 | 0.837 | 1.08 | 4508.2 |  | 29896 | 98.908 | 0.7616868 | 561.755 | 0.375629 | 703 | 1072100 | 398.453 | 155 | 3 | 0.83 | 1.02 | 4850.4 |  | 32165 | 98.908 | 0.8246708 | 702.183 | 0.440285 | 703 | 1146500 | 381.476 | 150.01 | 3 | 0.823 | 0.9 | 5189.1 |  | 34411 | 81.774 | 0.8815972 | 1973.9 | 0.287792
704 | 851240 | 128.756 | 170.02 | 3 | 0.847 | 0.97 | 3849.7 |  | 25529 | 99.212 | 0.6458235 | 281.299 | 0.370693 | 705 | 936730 | 399.059 | 164.99 | 3 | 0.843 | 0.93 | 4236.5 |  | 28094 | 99.516 | 0.7077336 | 281.299 | 0.466579 | 704 | 995710 | 398.756 | 160 | 3 | 0.837 | 1.08 | 4505.3 |  | 29877 | 99.212 | 0.760975 | 562.555 | 0.375244 | 704 | 1072200 | 398.756 | 155 | 3 | 0.83 | 1.01 | 4849.7 |  | 32161 | 99.212 | 0.8249018 | 703.184 | 0.439908 | 704 | 1146100 | 381.7 | 150.01 | 3 | 0.823 | 0.88 | 5185.6 |  | 34388 | 81.999 | 0.8813664 | 1976.71 | 0.287429
705 | 850710 | 129.059 | 170.02 | 3 | 0.847 | 0.98 | 3849.9 |  | 25530 | 99.516 | 0.6450863 | 281.699 | 0.370278 | 706 | 936080 | 399.363 | 164.99 | 3 | 0.843 | 0.92 | 4235.5 |  | 28087 | 99.822 | 0.7069088 | 281.699 | 0.466191 | 705 | 995220 | 399.059 | 160 | 3 | 0.837 | 1.05 | 4503.2 |  | 29863 | 99.516 | 0.760623 | 563.356 | 0.374859 | 705 | 1071000 | 399.059 | 155 | 3 | 0.83 | 1.03 | 4843.8 |  | 32121 | 99.516 | 0.8242858 | 704.184 | 0.439532 | 705 | 1145900 | 381.925 | 150.01 | 3 | 0.823 | 0.89 | 5183.1 |  | 34372 | 82.224 | 0.8810586 | 1979.52 | 0.287067
706 | 849710 | 129.363 | 170.02 | 3 | 0.847 | 0.96 | 3843.9 |  | 25491 | 99.822 | 0.6445314 | 282.099 | 0.369863 | 707 | 935270 | 399.667 | 164.99 | 3 | 0.843 | 0.91 | 4229.4 |  | 28047 | 100.128 | 0.706538 | 282.099 | 0.465803 | 706 | 994290 | 399.363 | 160 | 3 | 0.837 | 1.1 | 4496 |  | 29815 | 99.822 | 0.7600184 | 564.156 | 0.374475 | 706 | 1071300 | 399.363 | 155 | 3 | 0.83 | 0.96 | 4845 |  | 32130 | 99.822 | 0.8235928 | 705.184 | 0.439157 | 706 | 1145600 | 382.15 | 150.01 | 3 | 0.823 | 0.9 | 5181.2 |  | 34359 | 82.45 | 0.8812125 | 1982.34 | 0.286705
707 | 848740 | 129.667 | 170.02 | 3 | 0.847 | 1.01 | 3839.1 |  | 25459 | 100.128 | 0.6437562 | 282.499 | 0.369449 | 708 | 934180 | 399.973 | 165 | 3 | 0.843 | 0.95 | 4225 |  | 28018 | 100.435 | 0.7059629 | 282.499 | 0.465416 | 707 | 993830 | 399.667 | 160 | 3 | 0.837 | 1.05 | 4497.4 |  | 29824 | 100.128 | 0.7593831 | 564.956 | 0.374091 | 707 | 1070500 | 399.667 | 155 | 3 | 0.83 | 0.99 | 4843.3 |  | 32118 | 100.128 | 0.8235158 | 706.184 | 0.438782 | 707 | 1145200 | 382.375 | 150.01 | 3 | 0.823 | 0.87 | 5181.9 |  | 34363 | 82.677 | 0.8811356 | 1985.15 | 0.286343
708 | 848010 | 129.973 | 170.01 | 3 | 0.847 | 0.9 | 3837.3 |  | 25447 | 100.435 | 0.6430265 | 282.899 | 0.369036 | 709 | 933690 | 400.279 | 165 | 3 | 0.843 | 0.93 | 4224.3 |  | 28013 | 100.743 | 0.70507 | 282.899 | 0.465029 | 708 | 993040 | 399.973 | 160 | 3 | 0.837 | 1.05 | 4492.1 |  | 29789 | 100.435 | 0.7590846 | 565.756 | 0.373708 | 708 | 1069600 | 399.973 | 154.99 | 3 | 0.83 | 0.99 | 4838.2 |  | 32084 | 100.435 | 0.8234388 | 707.184 | 0.438407 | 708 | 1145400 | 382.601 | 150.01 | 3 | 0.823 | 0.84 | 5181 |  | 34358 | 82.903 | 0.8808278 | 1987.96 | 0.285983
709 | 846990 | 130.279 | 170.02 | 3 | 0.847 | 0.94 | 3830 |  | 25398 | 100.743 | 0.6433001 | 283.3 | 0.368623 | 710 | 932930 | 400.586 | 164.99 | 3 | 0.843 | 0.93 | 4219.5 |  | 27981 | 101.052 | 0.7040484 | 283.3 | 0.464643 | 709 | 992210 | 400.279 | 159.99 | 3 | 0.837 | 1.09 | 4488 |  | 29762 | 100.743 | 0.7586867 | 566.556 | 0.373325 | 709 | 1069500 | 400.279 | 154.99 | 3 | 0.83 | 0.96 | 4837.7 |  | 32081 | 100.743 | 0.8222068 | 708.185 | 0.438033 | 709 | 1145300 | 382.828 | 150.02 | 3 | 0.823 | 0.86 | 5183.3 |  | 34373 | 83.131 | 0.8802123 | 1990.77 | 0.285623
710 | 846030 | 130.586 | 170.02 | 3 | 0.847 | 0.99 | 3825.9 |  | 25372 | 101.052 | 0.6421905 | 283.7 | 0.368211 | 711 | 931750 | 400.894 | 164.99 | 3 | 0.843 | 0.97 | 4214.2 |  | 27946 | 101.361 | 0.7040333 | 283.7 | 0.464257 | 710 | 991820 | 400.586 | 159.99 | 3 | 0.837 | 1.05 | 4487.7 |  | 29760 | 101.052 | 0.7586101 | 567.356 | 0.372943 | 710 | 1069400 | 400.586 | 155 | 3 | 0.83 | 1.05 | 4837.5 |  | 32080 | 101.052 | 0.8220528 | 709.185 | 0.437659 | 710 | 1144900 | 383.054 | 150.02 | 3 | 0.823 | 0.84 | 5179.4 |  | 34347 | 83.359 | 0.8801354 | 1993.58 | 0.285263
711 | 846390 | 130.894 | 170.02 | 3 | 0.847 | 0.93 | 3830.1 |  | 25399 | 101.361 | 0.6413544 | 284.1 | 0.367799 | 712 | 930400 | 401.203 | 165 | 3 | 0.843 | 0.95 | 4209.5 |  | 27915 | 101.671 | 0.7032766 | 284.1 | 0.463871 | 711 | 991300 | 400.894 | 159.99 | 3 | 0.837 | 1.04 | 4484.7 |  | 29740 | 101.361 | 0.7576688 | 568.157 | 0.372562 | 711 | 1067800 | 400.894 | 154.99 | 3 | 0.83 | 1 | 4830 |  | 32030 | 101.361 | 0.8213598 | 710.185 | 0.437286 | 711 | 1144100 | 383.282 | 150.02 | 3 | 0.823 | 0.87 | 5174.7 |  | 34316 | 83.587 | 0.8795199 | 1996.39 | 0.284905
712 | 844930 | 131.203 | 170.02 | 3 | 0.847 | 0.89 | 3821.3 |  | 25341 | 101.671 | 0.640754 | 284.5 | 0.367388 | 713 | 930380 | 401.512 | 165 | 3 | 0.843 | 0.94 | 4210.5 |  | 27922 | 101.982 | 0.7028604 | 284.5 | 0.463486 | 712 | 991200 | 401.203 | 160 | 3 | 0.837 | 1.08 | 4483 |  | 29729 | 101.671 | 0.757332 | 568.957 | 0.372181 | 712 | 1067600 | 401.203 | 154.99 | 3 | 0.83 | 0.98 | 4829.7 |  | 32028 | 101.671 | 0.8212058 | 711.185 | 0.436913 | 712 | 1144000 | 383.51 | 150.02 | 3 | 0.823 | 0.84 | 5175.3 |  | 34320 | 83.816 | 0.8799815 | 1999.21 | 0.284546
713 | 843830 | 131.512 | 170.02 | 3 | 0.847 | 0.94 | 3816 |  | 25306 | 101.982 | 0.6401231 | 284.9 | 0.366977 | 714 | 929380 | 401.822 | 165 | 3 | 0.843 | 0.98 | 4202.8 |  | 27871 | 102.294 | 0.7024518 | 284.9 | 0.463101 | 713 | 989970 | 401.512 | 160 | 3 | 0.837 | 1.08 | 4479.6 |  | 29706 | 101.982 | 0.7567657 | 569.757 | 0.3718 | 713 | 1066700 | 401.512 | 155 | 3 | 0.83 | 1 | 4825.1 |  | 31998 | 101.982 | 0.8208978 | 712.185 | 0.43654 | 713 | 1143200 | 383.738 | 150.02 | 3 | 0.823 | 0.89 | 5171.6 |  | 34295 | 84.045 | 0.8792891 | 2002.02 | 0.284189
714 | 843040 | 131.822 | 170.02 | 3 | 0.847 | 0.95 | 3814.2 |  | 25293 | 102.294 | 0.6392871 | 285.3 | 0.366567 | 715 | 928830 | 402.133 | 165 | 3 | 0.843 | 1 | 4202 |  | 27865 | 102.606 | 0.7020961 | 285.3 | 0.462717 | 714 | 989530 | 401.822 | 160 | 3 | 0.837 | 1.05 | 4478.4 |  | 29698 | 102.294 | 0.7563294 | 570.557 | 0.37142 | 714 | 1066500 | 401.822 | 155 | 3 | 0.83 | 1.05 | 4826.4 |  | 32006 | 102.294 | 0.8201278 | 713.185 | 0.436168 | 714 | 1143800 | 383.967 | 150.02 | 3 | 0.823 | 0.87 | 5174.6 |  | 34315 | 84.275 | 0.8789814 | 2004.83 | 0.283832
715 | 842210 | 132.133 | 170.01 | 3 | 0.847 | 0.94 | 3811.7 |  | 25277 | 102.606 | 0.6387094 | 285.7 | 0.366158 | 716 | 928290 | 402.445 | 164.99 | 3 | 0.843 | 0.99 | 4199.7 |  | 27850 | 102.92 | 0.7013091 | 285.7 | 0.462333 | 715 | 988790 | 402.133 | 160 | 3 | 0.837 | 1.03 | 4472.1 |  | 29656 | 102.606 | 0.7561304 | 571.357 | 0.371041 | 715 | 1066100 | 402.133 | 154.99 | 3 | 0.83 | 1.01 | 4822.7 |  | 31982 | 102.606 | 0.8200508 | 714.186 | 0.435797 | 715 | 1142900 | 384.196 | 150.02 | 3 | 0.823 | 0.88 | 5170.7 |  | 34289 | 84.505 | 0.8788275 | 2007.64 | 0.283475
716 | 841110 | 132.445 | 170.01 | 3 | 0.847 | 0.9 | 3805.7 |  | 25238 | 102.92 | 0.6376226 | 286.1 | 0.365749 | 717 | 927820 | 402.757 | 164.99 | 3 | 0.843 | 0.98 | 4199.8 |  | 27851 | 103.234 | 0.70056 | 286.1 | 0.46195 | 716 | 988220 | 402.445 | 160 | 3 | 0.837 | 1.05 | 4468.6 |  | 29633 | 102.92 | 0.7556636 | 572.157 | 0.370662 | 716 | 1065100 | 402.445 | 154.99 | 3 | 0.83 | 1.07 | 4819.9 |  | 31963 | 102.92 | 0.8202048 | 715.186 | 0.435426 | 716 | 1142500 | 384.426 | 150.02 | 3 | 0.823 | 0.88 | 5168.2 |  | 34273 | 84.736 | 0.8785967 | 2010.45 | 0.283119
717 | 840350 | 132.757 | 170.02 | 3 | 0.847 | 0.91 | 3800.4 |  | 25202 | 103.234 | 0.6371057 | 286.5 | 0.365341 | 718 | 926780 | 403.071 | 164.99 | 3 | 0.843 | 0.95 | 4192 |  | 27799 | 103.549 | 0.7001589 | 286.5 | 0.461567 | 717 | 987960 | 402.757 | 159.99 | 3 | 0.837 | 1.06 | 4469.4 |  | 29639 | 103.234 | 0.755036 | 572.957 | 0.370284 | 717 | 1065000 | 402.757 | 154.99 | 3 | 0.83 | 0.99 | 4815.7 |  | 31935 | 103.234 | 0.8193578 | 716.186 | 0.435055 | 717 | 1142300 | 384.656 | 150.02 | 3 | 0.823 | 0.86 | 5167.4 |  | 34267 | 84.967 | 0.878289 | 2013.26 | 0.282764
718 | 838920 | 133.071 | 170.02 | 3 | 0.847 | 0.92 | 3794.7 |  | 25165 | 103.549 | 0.6362545 | 286.9 | 0.364933 | 719 | 925790 | 403.385 | 165 | 3 | 0.843 | 0.91 | 4186.3 |  | 27761 | 103.865 | 0.6996519 | 286.9 | 0.461185 | 718 | 987350 | 403.071 | 159.99 | 3 | 0.837 | 1.09 | 4465.4 |  | 29612 | 103.549 | 0.7543012 | 573.758 | 0.369906 | 718 | 1065200 | 403.071 | 154.99 | 3 | 0.83 | 0.93 | 4816.9 |  | 31943 | 103.549 | 0.8195118 | 717.186 | 0.434685 | 718 | 1142000 | 384.887 | 150.01 | 3 | 0.823 | 0.88 | 5166.2 |  | 34259 | 85.199 | 0.8779812 | 2016.08 | 0.282409
719 | 838240 | 133.385 | 170.02 | 3 | 0.847 | 0.95 | 3790.2 |  | 25134 | 103.865 | 0.6356464 | 287.3 | 0.364526 | 720 | 925260 | 403.7 | 165 | 3 | 0.843 | 0.96 | 4184.8 |  | 27751 | 104.181 | 0.6988649 | 287.3 | 0.460803 | 719 | 986530 | 403.385 | 159.99 | 3 | 0.837 | 1.08 | 4463.7 |  | 29601 | 103.865 | 0.7536583 | 574.558 | 0.369528 | 719 | 1064100 | 403.385 | 154.99 | 3 | 0.83 | 0.98 | 4812.8 |  | 31916 | 103.865 | 0.8190498 | 718.186 | 0.434316 | 719 | 1141600 | 385.118 | 150.01 | 3 | 0.823 | 0.87 | 5164.9 |  | 34251 | 85.431 | 0.8778274 | 2018.89 | 0.282055
720 | 837120 | 133.7 | 170.02 | 3 | 0.847 | 0.98 | 3787.4 |  | 25116 | 104.181 | 0.6350308 | 287.7 | 0.364119 | 721 | 924590 | 404.016 | 165 | 3 | 0.843 | 0.97 | 4181.3 |  | 27728 | 104.499 | 0.6982293 | 287.7 | 0.460421 | 720 | 985570 | 403.7 | 159.99 | 3 | 0.837 | 1.08 | 4460.1 |  | 29577 | 104.181 | 0.7533675 | 575.358 | 0.369152 | 720 | 1064300 | 403.7 | 155 | 3 | 0.83 | 1.02 | 4814.4 |  | 31927 | 104.181 | 0.8185878 | 719.187 | 0.433947 | 720 | 1141200 | 385.35 | 150.01 | 3 | 0.823 | 0.87 | 5162.1 |  | 34232 | 85.664 | 0.8776735 | 2021.7 | 0.281702
721 | 836320 | 134.016 | 170.02 | 3 | 0.847 | 0.95 | 3784 |  | 25093 | 104.499 | 0.6341491 | 288.1 | 0.363714 | 722 | 923550 | 404.332 | 165 | 3 | 0.843 | 0.99 | 4176.6 |  | 27697 | 104.817 | 0.6977223 | 288.1 | 0.46004 | 721 | 984730 | 404.016 | 159.99 | 3 | 0.837 | 1.07 | 4456.7 |  | 29554 | 104.499 | 0.7525792 | 576.158 | 0.368775 | 721 | 1063700 | 404.016 | 155 | 3 | 0.83 | 1.02 | 4809.8 |  | 31896 | 104.499 | 0.8178178 | 720.187 | 0.433578 | 721 | 1141000 | 385.582 | 150.01 | 3 | 0.823 | 0.87 | 5162.3 |  | 34234 | 85.897 | 0.8771349 | 2024.51 | 0.281349
722 | 835510 | 134.332 | 170.02 | 3 | 0.847 | 0.96 | 3781.3 |  | 25075 | 104.817 | 0.6334727 | 288.5 | 0.363308 | 723 | 922710 | 404.65 | 165.01 | 3 | 0.843 | 0.99 | 4173.9 |  | 27679 | 105.136 | 0.6972153 | 288.5 | 0.459659 | 722 | 984350 | 404.332 | 160 | 3 | 0.837 | 1.06 | 4454.6 |  | 29540 | 104.817 | 0.7521583 | 576.958 | 0.3684 | 722 | 1063100 | 404.332 | 155 | 3 | 0.83 | 1.02 | 4809.3 |  | 31893 | 104.817 | 0.8175868 | 721.187 | 0.43321 | 722 | 1140800 | 385.815 | 150.01 | 3 | 0.823 | 0.86 | 5159.9 |  | 34218 | 86.131 | 0.8772119 | 2027.32 | 0.280996
723 | 834350 | 134.65 | 170.01 | 3 | 0.847 | 0.96 | 3775.8 |  | 25039 | 105.136 | 0.6325758 | 288.901 | 0.362903 | 724 | 922040 | 404.968 | 165.01 | 3 | 0.843 | 0.99 | 4170.4 |  | 27656 | 105.456 | 0.6962921 | 288.901 | 0.459279 | 723 | 983320 | 404.65 | 160 | 3 | 0.837 | 1.08 | 4448.2 |  | 29498 | 105.136 | 0.7513853 | 577.758 | 0.368024 | 723 | 1062100 | 404.65 | 155 | 3 | 0.83 | 1.03 | 4803.5 |  | 31854 | 105.136 | 0.8172788 | 722.187 | 0.432842 | 723 | 1140100 | 386.048 | 150.01 | 3 | 0.823 | 0.88 | 5158.8 |  | 34211 | 86.365 | 0.8769041 | 2030.13 | 0.280645
724 | 833460 | 134.968 | 170.01 | 3 | 0.847 | 0.95 | 3771.7 |  | 25012 | 105.456 | 0.6318234 | 289.301 | 0.362499 | 725 | 921370 | 405.287 | 165.01 | 3 | 0.843 | 0.98 | 4167.5 |  | 27637 | 105.777 | 0.6960499 | 289.301 | 0.458899 | 724 | 982770 | 404.968 | 160 | 3 | 0.837 | 1.08 | 4447.5 |  | 29493 | 105.456 | 0.7508419 | 578.558 | 0.36765 | 724 | 1061800 | 404.968 | 155 | 3 | 0.83 | 0.98 | 4801.8 |  | 31843 | 105.456 | 0.8169708 | 723.187 | 0.432474 | 724 | 1140200 | 386.282 | 150.01 | 3 | 0.823 | 0.85 | 5159.3 |  | 34214 | 86.6 | 0.8767503 | 2032.95 | 0.280293
725 | 832280 | 135.287 | 170.01 | 3 | 0.847 | 0.96 | 3766 |  | 24974 | 105.777 | 0.6313293 | 289.701 | 0.362095 | 726 | 920150 | 405.607 | 165.01 | 3 | 0.843 | 0.97 | 4161.6 |  | 27597 | 106.098 | 0.695944 | 289.701 | 0.45852 | 725 | 981760 | 405.287 | 160 | 3 | 0.837 | 1.07 | 4443.2 |  | 29465 | 105.777 | 0.7500306 | 579.359 | 0.367275 | 725 | 1061400 | 405.287 | 155 | 3 | 0.83 | 1.04 | 4801.1 |  | 31838 | 105.777 | 0.8165088 | 724.188 | 0.432107 | 725 | 1139800 | 386.516 | 150.02 | 3 | 0.823 | 0.89 | 5155.7 |  | 34189 | 86.835 | 0.8765195 | 2035.76 | 0.279943
726 | 831290 | 135.607 | 170.01 | 3 | 0.847 | 0.97 | 3762.2 |  | 24949 | 106.098 | 0.6304021 | 290.101 | 0.361692 | 727 | 919830 | 405.928 | 165.01 | 3 | 0.843 | 0.97 | 4159.9 |  | 27586 | 106.42 | 0.6952781 | 290.101 | 0.458141 | 726 | 981050 | 405.607 | 160 | 3 | 0.837 | 1.11 | 4439.8 |  | 29443 | 106.098 | 0.7496862 | 580.159 | 0.366902 | 726 | 1061000 | 405.607 | 155 | 3 | 0.83 | 0.98 | 4799.1 |  | 31825 | 106.098 | 0.8162008 | 725.188 | 0.431741 | 726 | 1139600 | 386.751 | 150.02 | 3 | 0.823 | 0.82 | 5156.1 |  | 34192 | 87.071 | 0.8761348 | 2038.57 | 0.279593
727 | 830640 | 135.928 | 170.01 | 3 | 0.847 | 0.95 | 3759.4 |  | 24930 | 106.42 | 0.6291404 | 290.501 | 0.36129 | 728 | 919690 | 406.249 | 165.01 | 3 | 0.843 | 0.94 | 4158.9 |  | 27579 | 106.744 | 0.6945819 | 290.501 | 0.457762 | 727 | 979990 | 405.928 | 160 | 3 | 0.837 | 1.1 | 4434.4 |  | 29407 | 106.42 | 0.7491428 | 580.959 | 0.366529 | 727 | 1060400 | 405.928 | 155 | 3 | 0.83 | 1 | 4796.7 |  | 31809 | 106.42 | 0.8159698 | 726.188 | 0.431375 | 727 | 1139300 | 386.986 | 150.02 | 3 | 0.823 | 0.85 | 5153.1 |  | 34173 | 87.307 | 0.8761348 | 2041.38 | 0.279243
728 | 829420 | 136.249 | 170.01 | 3 | 0.847 | 0.94 | 3753.4 |  | 24891 | 106.744 | 0.6288288 | 290.901 | 0.360888 | 729 | 918810 | 406.571 | 165.01 | 3 | 0.843 | 0.92 | 4154.6 |  | 27551 | 107.068 | 0.6936814 | 290.901 | 0.457384 | 728 | 979540 | 406.249 | 159.99 | 3 | 0.837 | 1.12 | 4432 |  | 29391 | 106.744 | 0.7489285 | 581.759 | 0.366156 | 728 | 1060000 | 406.249 | 155 | 3 | 0.83 | 0.99 | 4796.1 |  | 31805 | 106.744 | 0.8155848 | 727.188 | 0.431009 | 728 | 1138800 | 387.222 | 150.02 | 3 | 0.823 | 0.87 | 5151 |  | 34158 | 87.544 | 0.8759809 | 2044.19 | 0.278894
729 | 827760 | 136.571 | 170.01 | 3 | 0.847 | 0.95 | 3742.8 |  | 24820 | 107.068 | 0.6281979 | 291.301 | 0.360486 | 730 | 917890 | 406.895 | 165.01 | 3 | 0.843 | 0.98 | 4154 |  | 27547 | 107.392 | 0.6933182 | 291.301 | 0.457007 | 729 | 978830 | 406.571 | 160 | 3 | 0.837 | 1.14 | 4428.6 |  | 29368 | 107.068 | 0.7485688 | 582.559 | 0.365784 | 729 | 1059700 | 406.571 | 155 | 3 | 0.83 | 0.98 | 4794.2 |  | 31793 | 107.068 | 0.8148918 | 728.188 | 0.430644 | 729 | 1138800 | 387.458 | 150.02 | 3 | 0.823 | 0.83 | 5152.2 |  | 34167 | 87.781 | 0.8755193 | 2047.01 | 0.278546
730 | 827350 | 136.895 | 170.01 | 3 | 0.847 | 0.91 | 3740.8 |  | 24807 | 107.392 | 0.6275671 | 291.701 | 0.360085 | 731 | 916700 | 407.219 | 165.01 | 3 | 0.843 | 1 | 4148.9 |  | 27513 | 107.718 | 0.6926447 | 291.701 | 0.456629 | 730 | 978550 | 406.895 | 160 | 3 | 0.837 | 1.09 | 4427.5 |  | 29361 | 107.392 | 0.7481019 | 583.359 | 0.365412 | 730 | 1059200 | 406.895 | 155 | 3 | 0.83 | 1.05 | 4792.8 |  | 31783 | 107.392 | 0.8143528 | 729.189 | 0.430279 | 730 | 1138600 | 387.695 | 150.01 | 3 | 0.823 | 0.85 | 5149.8 |  | 34151 | 88.019 | 0.8755962 | 2049.82 | 0.278198
731 | 826520 | 137.219 | 170.01 | 3 | 0.847 | 0.91 | 3737.4 |  | 24785 | 107.718 | 0.627035 | 292.101 | 0.359685 | 732 | 916220 | 407.543 | 165 | 3 | 0.843 | 1.02 | 4145.3 |  | 27489 | 108.044 | 0.6914415 | 292.101 | 0.456253 | 731 | 978080 | 407.219 | 160 | 3 | 0.837 | 1.07 | 4423.9 |  | 29337 | 107.718 | 0.7474437 | 584.16 | 0.365041 | 731 | 1058300 | 407.219 | 154.99 | 3 | 0.83 | 1.04 | 4788.6 |  | 31755 | 107.718 | 0.8145838 | 730.189 | 0.429915 | 731 | 1138000 | 387.932 | 150.01 | 3 | 0.823 | 0.87 | 5149.2 |  | 34147 | 88.257 | 0.8752885 | 2052.63 | 0.277851
732 | 825690 | 137.543 | 170.01 | 3 | 0.847 | 0.92 | 3735.7 |  | 24773 | 108.044 | 0.6263358 | 292.501 | 0.359285 | 733 | 915330 | 407.869 | 165.01 | 3 | 0.843 | 0.99 | 4141.7 |  | 27466 | 108.372 | 0.690927 | 292.501 | 0.455876 | 732 | 977470 | 407.543 | 160 | 3 | 0.837 | 1.08 | 4420.7 |  | 29316 | 108.044 | 0.7467856 | 584.96 | 0.364671 | 732 | 1057600 | 407.543 | 155 | 3 | 0.83 | 1 | 4783.5 |  | 31722 | 108.044 | 0.8141988 | 731.189 | 0.429551 | 732 | 1138100 | 388.17 | 150.01 | 3 | 0.823 | 0.84 | 5149.1 |  | 34146 | 88.496 | 0.8752116 | 2055.44 | 0.277505
733 | 824990 | 137.869 | 170.01 | 3 | 0.847 | 0.96 | 3733.2 |  | 24756 | 108.372 | 0.6255757 | 292.901 | 0.358886 | 734 | 913740 | 408.195 | 165.01 | 3 | 0.843 | 0.98 | 4132.3 |  | 27403 | 108.7 | 0.6905184 | 292.901 | 0.4555 | 733 | 976610 | 407.869 | 160.01 | 3 | 0.837 | 1.11 | 4417.3 |  | 29293 | 108.372 | 0.7469004 | 585.76 | 0.3643 | 733 | 1057900 | 407.869 | 154.99 | 3 | 0.83 | 0.98 | 4785.4 |  | 31734 | 108.372 | 0.8136598 | 732.189 | 0.429188 | 733 | 1137700 | 388.408 | 150.01 | 3 | 0.823 | 0.84 | 5145.7 |  | 34123 | 88.735 | 0.87475 | 2058.25 | 0.277159
734 | 824070 | 138.195 | 170.01 | 3 | 0.847 | 0.93 | 3728.7 |  | 24727 | 108.7 | 0.6248309 | 293.301 | 0.358487 | 735 | 913060 | 408.523 | 165.01 | 3 | 0.843 | 1.02 | 4129.3 |  | 27383 | 109.029 | 0.6899811 | 293.301 | 0.455125 | 734 | 975750 | 408.195 | 160.01 | 3 | 0.837 | 1.13 | 4415.1 |  | 29278 | 108.7 | 0.7460585 | 586.56 | 0.363931 | 734 | 1057400 | 408.195 | 154.99 | 3 | 0.83 | 1.01 | 4781.4 |  | 31708 | 108.7 | 0.8129668 | 733.189 | 0.428825 | 734 | 1137600 | 388.647 | 150.01 | 3 | 0.823 | 0.87 | 5145.5 |  | 34122 | 88.975 | 0.874673 | 2061.06 | 0.276813
735 | 823070 | 138.523 | 170.01 | 3 | 0.847 | 0.89 | 3723.7 |  | 24694 | 109.029 | 0.6244281 | 293.701 | 0.358089 | 736 | 912520 | 408.851 | 165.01 | 3 | 0.843 | 1.03 | 4128.3 |  | 27377 | 109.359 | 0.6890579 | 293.701 | 0.45475 | 735 | 975900 | 408.523 | 160.01 | 3 | 0.837 | 1.1 | 4416.3 |  | 29287 | 109.029 | 0.7456375 | 587.36 | 0.363562 | 735 | 1056700 | 408.523 | 154.98 | 3 | 0.83 | 1 | 4778.9 |  | 31691 | 109.029 | 0.8128128 | 734.189 | 0.428462 | 735 | 1137000 | 388.886 | 150.01 | 3 | 0.823 | 0.85 | 5145 |  | 34119 | 89.215 | 0.8745961 | 2063.88 | 0.276468
736 | 822090 | 138.851 | 170.01 | 3 | 0.847 | 0.9 | 3718 |  | 24656 | 109.359 | 0.6239872 | 294.101 | 0.357692 | 737 | 911810 | 409.18 | 165.01 | 3 | 0.843 | 0.98 | 4125.2 |  | 27356 | 109.689 | 0.6885812 | 294.101 | 0.454375 | 736 | 974800 | 408.851 | 160.01 | 3 | 0.837 | 1.09 | 4408.1 |  | 29232 | 109.359 | 0.7452166 | 588.16 | 0.363193 | 736 | 1055800 | 408.851 | 154.98 | 3 | 0.83 | 1.01 | 4775.7 |  | 31670 | 109.359 | 0.8125818 | 735.19 | 0.4281 | 736 | 1136900 | 389.126 | 150.01 | 3 | 0.823 | 0.82 | 5144.3 |  | 34114 | 89.456 | 0.8743653 | 2066.69 | 0.276124
737 | 821560 | 139.18 | 170.01 | 3 | 0.847 | 0.92 | 3717.6 |  | 24653 | 109.689 | 0.62306 | 294.502 | 0.357295 | 738 | 910590 | 409.51 | 165.01 | 3 | 0.843 | 1 | 4118.1 |  | 27309 | 110.021 | 0.6878093 | 294.502 | 0.454001 | 737 | 974250 | 409.18 | 160.01 | 3 | 0.837 | 1.14 | 4407.5 |  | 29228 | 109.689 | 0.7442829 | 588.96 | 0.362825 | 737 | 1055600 | 409.18 | 154.99 | 3 | 0.83 | 0.97 | 4776.1 |  | 31673 | 109.689 | 0.8121968 | 736.19 | 0.427739 | 737 | 1136800 | 389.366 | 150.01 | 3 | 0.823 | 0.84 | 5141.5 |  | 34096 | 89.697 | 0.8739806 | 2069.5 | 0.27578
738 | 820980 | 139.51 | 170.01 | 3 | 0.847 | 0.88 | 3714.2 |  | 24631 | 110.021 | 0.6226419 | 294.902 | 0.356898 | 739 | 909960 | 409.84 | 165.01 | 3 | 0.843 | 1.03 | 4116.8 |  | 27301 | 110.353 | 0.6871358 | 294.902 | 0.453627 | 738 | 973700 | 409.51 | 160.01 | 3 | 0.837 | 1.1 | 4406.3 |  | 29220 | 110.021 | 0.7443747 | 589.761 | 0.362458 | 738 | 1055300 | 409.51 | 154.99 | 3 | 0.83 | 1.04 | 4775 |  | 31665 | 110.021 | 0.8117348 | 737.19 | 0.427377 | 738 | 1136500 | 389.607 | 150.01 | 3 | 0.823 | 0.87 | 5144.3 |  | 34114 | 89.939 | 0.8735959 | 2072.31 | 0.275437
739 | 819760 | 139.84 | 170.01 | 3 | 0.847 | 0.87 | 3707.4 |  | 24586 | 110.353 | 0.6215399 | 295.302 | 0.356503 | 740 | 908940 | 410.172 | 165.01 | 3 | 0.843 | 0.98 | 4112.2 |  | 27270 | 110.687 | 0.6870904 | 295.302 | 0.453254 | 739 | 972480 | 409.84 | 160.01 | 3 | 0.837 | 1.08 | 4397.6 |  | 29163 | 110.353 | 0.7437701 | 590.561 | 0.362091 | 739 | 1054800 | 409.84 | 154.99 | 3 | 0.83 | 1.03 | 4772.6 |  | 31649 | 110.353 | 0.8108878 | 738.19 | 0.427017 | 739 | 1136000 | 389.848 | 150.01 | 3 | 0.823 | 0.87 | 5140 |  | 34086 | 90.182 | 0.8734421 | 2075.12 | 0.275094
740 | 819210 | 140.172 | 170.01 | 3 | 0.847 | 0.9 | 3707 |  | 24583 | 110.687 | 0.6209318 | 295.702 | 0.356107 | 741 | 908050 | 410.504 | 165.01 | 3 | 0.843 | 1 | 4106.4 |  | 27231 | 111.021 | 0.6857889 | 295.702 | 0.452881 | 740 | 972600 | 410.172 | 160.01 | 3 | 0.837 | 1.16 | 4401.3 |  | 29187 | 110.687 | 0.7428211 | 591.361 | 0.361724 | 740 | 1054200 | 410.172 | 154.99 | 3 | 0.83 | 1.03 | 4769.3 |  | 31627 | 110.687 | 0.8106568 | 739.19 | 0.426656 | 740 | 1135500 | 390.09 | 150.01 | 3 | 0.823 | 0.84 | 5137.9 |  | 34072 | 90.424 | 0.8730574 | 2077.93 | 0.274752
741 | 817760 | 140.504 | 170.01 | 3 | 0.847 | 0.86 | 3699.6 |  | 24534 | 111.021 | 0.6205518 | 296.102 | 0.355712 | 742 | 907990 | 410.838 | 165.01 | 3 | 0.843 | 0.93 | 4107.2 |  | 27236 | 111.356 | 0.6853954 | 296.102 | 0.452508 | 741 | 971810 | 410.504 | 160.01 | 3 | 0.837 | 1.12 | 4397.5 |  | 29162 | 111.021 | 0.7424767 | 592.161 | 0.361358 | 741 | 1053100 | 410.504 | 154.99 | 3 | 0.83 | 1.05 | 4764 |  | 31592 | 111.021 | 0.8102718 | 740.191 | 0.426296 | 741 | 1135300 | 390.333 | 150.01 | 3 | 0.823 | 0.81 | 5136.2 |  | 34061 | 90.668 | 0.8729035 | 2080.75 | 0.274411
742 | 816960 | 140.838 | 170.01 | 3 | 0.847 | 0.89 | 3694.8 |  | 24502 | 111.356 | 0.6195409 | 296.502 | 0.355318 | 743 | 906270 | 411.172 | 165.01 | 3 | 0.843 | 1 | 4098.6 |  | 27179 | 111.691 | 0.6847219 | 296.502 | 0.452136 | 742 | 970570 | 410.838 | 160.01 | 3 | 0.837 | 1.15 | 4388.8 |  | 29104 | 111.356 | 0.741673 | 592.961 | 0.360992 | 742 | 1052800 | 410.838 | 154.99 | 3 | 0.83 | 1.01 | 4761.2 |  | 31573 | 111.356 | 0.8105798 | 741.191 | 0.425937 | 742 | 1134800 | 390.575 | 150.01 | 3 | 0.823 | 0.82 | 5132.4 |  | 34036 | 90.912 | 0.872365 | 2083.56 | 0.27407
743 | 816460 | 141.172 | 170.01 | 3 | 0.847 | 0.89 | 3694.5 |  | 24500 | 111.691 | 0.6192597 | 296.902 | 0.354924 | 744 | 905750 | 411.507 | 165.01 | 3 | 0.843 | 0.99 | 4097.3 |  | 27171 | 112.028 | 0.684843 | 296.902 | 0.451765 | 743 | 970120 | 411.172 | 160.01 | 3 | 0.837 | 1.1 | 4389.5 |  | 29109 | 111.691 | 0.7413822 | 593.761 | 0.360627 | 743 | 1052300 | 411.172 | 154.99 | 3 | 0.83 | 1.05 | 4761.8 |  | 31578 | 111.691 | 0.8102718 | 742.191 | 0.425578 | 743 | 1134600 | 390.819 | 150.01 | 3 | 0.823 | 0.84 | 5132.5 |  | 34036 | 91.156 | 0.8720572 | 2086.37 | 0.273729
744 | 815130 | 141.507 | 170.01 | 3 | 0.847 | 0.9 | 3686.3 |  | 24445 | 112.028 | 0.6182792 | 297.302 | 0.354531 | 745 | 904860 | 411.842 | 165.01 | 3 | 0.843 | 0.97 | 4092.2 |  | 27137 | 112.366 | 0.6836549 | 297.302 | 0.451393 | 744 | 969070 | 411.507 | 160.01 | 3 | 0.837 | 1.12 | 4382.4 |  | 29062 | 112.028 | 0.7405327 | 594.561 | 0.360263 | 744 | 1052700 | 411.507 | 154.99 | 3 | 0.83 | 1.03 | 4763 |  | 31585 | 112.028 | 0.8088858 | 743.191 | 0.425219 | 744 | 1133900 | 391.063 | 150.01 | 3 | 0.823 | 0.85 | 5129.2 |  | 34014 | 91.401 | 0.8715956 | 2089.18 | 0.273389
745 | 814760 | 141.842 | 170.01 | 3 | 0.847 | 0.88 | 3687 |  | 24450 | 112.366 | 0.6178004 | 297.702 | 0.354139 | 746 | 905020 | 412.179 | 165.01 | 3 | 0.843 | 1 | 4096.6 |  | 27166 | 112.704 | 0.6830798 | 297.702 | 0.451023 | 745 | 968690 | 411.842 | 160.01 | 3 | 0.837 | 1.15 | 4382.7 |  | 29064 | 112.366 | 0.7406551 | 595.362 | 0.359899 | 745 | 1052300 | 411.842 | 154.99 | 3 | 0.83 | 1.06 | 4758.5 |  | 31556 | 112.366 | 0.8089628 | 744.191 | 0.424861 | 745 | 1133500 | 391.307 | 150.01 | 3 | 0.823 | 0.85 | 5129.1 |  | 34014 | 91.647 | 0.8714418 | 2091.99 | 0.27305
746 | 813470 | 142.179 | 170.02 | 3 | 0.847 | 0.85 | 3678.8 |  | 24396 | 112.704 | 0.6167135 | 298.102 | 0.353747 | 747 | 903450 | 412.517 | 165 | 3 | 0.843 | 0.98 | 4086 |  | 27096 | 113.043 | 0.6824518 | 298.102 | 0.450652 | 746 | 967580 | 412.179 | 160.01 | 3 | 0.837 | 1.15 | 4375.2 |  | 29014 | 112.704 | 0.7397673 | 596.162 | 0.359535 | 746 | 1050500 | 412.179 | 154.99 | 3 | 0.83 | 1.05 | 4751.3 |  | 31508 | 112.704 | 0.8087318 | 745.192 | 0.424503 | 746 | 1132900 | 391.552 | 150.01 | 3 | 0.823 | 0.84 | 5126.3 |  | 33995 | 91.893 | 0.8712879 | 2094.81 | 0.272711
747 | 812840 | 142.517 | 170.02 | 3 | 0.847 | 0.88 | 3678 |  | 24391 | 113.043 | 0.6165235 | 298.502 | 0.353355 | 748 | 902690 | 412.855 | 165 | 3 | 0.843 | 0.98 | 4084 |  | 27083 | 113.383 | 0.6817707 | 298.502 | 0.450282 | 747 | 967740 | 412.517 | 160.01 | 3 | 0.837 | 1.13 | 4378.7 |  | 29037 | 113.043 | 0.7391015 | 596.962 | 0.359172 | 747 | 1050600 | 412.517 | 154.99 | 3 | 0.83 | 1.08 | 4753.9 |  | 31525 | 113.043 | 0.8083468 | 746.192 | 0.424146 | 747 | 1132700 | 391.798 | 150.01 | 3 | 0.823 | 0.82 | 5125.4 |  | 33989 | 92.139 | 0.8710571 | 2097.62 | 0.272373
748 | 811410 | 142.855 | 170.02 | 3 | 0.847 | 0.88 | 3669.2 |  | 24332 | 113.383 | 0.6152542 | 298.902 | 0.352964 | 749 | 901860 | 413.194 | 165 | 3 | 0.843 | 1 | 4079.4 |  | 27052 | 113.724 | 0.6813621 | 298.902 | 0.449913 | 748 | 966580 | 412.855 | 160.01 | 3 | 0.837 | 1.13 | 4372.4 |  | 28995 | 113.383 | 0.7387494 | 597.762 | 0.35881 | 748 | 1050300 | 412.855 | 154.99 | 3 | 0.83 | 1.04 | 4751.8 |  | 31511 | 113.383 | 0.8078848 | 747.192 | 0.423789 | 748 | 1132500 | 392.044 | 150.01 | 3 | 0.823 | 0.8 | 5124.8 |  | 33985 | 92.386 | 0.8706724 | 2100.43 | 0.272036
749 | 811160 | 143.194 | 170.02 | 3 | 0.847 | 0.81 | 3670.8 |  | 24343 | 113.724 | 0.6144866 | 299.302 | 0.352574 | 750 | 900960 | 413.534 | 165.01 | 3 | 0.843 | 0.99 | 4076.2 |  | 27031 | 114.066 | 0.6805373 | 299.302 | 0.449543 | 749 | 965710 | 413.194 | 160.01 | 3 | 0.837 | 1.15 | 4369.7 |  | 28977 | 113.724 | 0.7382443 | 598.562 | 0.358448 | 749 | 1049800 | 413.194 | 154.98 | 3 | 0.83 | 1.02 | 4750.3 |  | 31501 | 113.724 | 0.8071918 | 748.192 | 0.423433 | 749 | 1132200 | 392.29 | 150.01 | 3 | 0.823 | 0.79 | 5121.7 |  | 33964 | 92.634 | 0.8705955 | 2103.24 | 0.271698
750 | 809490 | 143.534 | 170.01 | 3 | 0.847 | 0.86 | 3661.2 |  | 24279 | 114.066 | 0.6139165 | 299.702 | 0.352184 | 751 | 900420 | 413.875 | 165.01 | 3 | 0.843 | 1.02 | 4072.4 |  | 27006 | 114.409 | 0.6804994 | 299.702 | 0.449175 | 750 | 965250 | 413.534 | 160.01 | 3 | 0.837 | 1.16 | 4365.8 |  | 28952 | 114.066 | 0.737854 | 599.362 | 0.358086 | 750 | 1049200 | 413.534 | 154.99 | 3 | 0.83 | 1.05 | 4745.6 |  | 31470 | 114.066 | 0.8070378 | 749.192 | 0.423077 | 750 | 1131700 | 392.537 | 150.01 | 3 | 0.823 | 0.77 | 5119.7 |  | 33951 | 92.882 | 0.8702108 | 2106.05 | 0.271362
751 | 808480 | 143.875 | 170.01 | 3 | 0.847 | 0.86 | 3657.3 |  | 24254 | 114.409 | 0.6128297 | 300.103 | 0.351794 | 752 | 899330 | 414.217 | 165.01 | 3 | 0.843 | 1.01 | 4069 |  | 26983 | 114.753 | 0.6794703 | 300.103 | 0.448806 | 751 | 964590 | 413.875 | 160.01 | 3 | 0.837 | 1.14 | 4362.8 |  | 28932 | 114.409 | 0.7374483 | 600.163 | 0.357725 | 751 | 1048300 | 413.875 | 154.99 | 3 | 0.83 | 1.01 | 4741.4 |  | 31442 | 114.409 | 0.8068068 | 750.193 | 0.422721 | 751 | 1131600 | 392.785 | 150.01 | 3 | 0.823 | 0.77 | 5119.8 |  | 33951 | 93.131 | 0.8701339 | 2108.86 | 0.271026
752 | 807730 | 144.217 | 170 | 3 | 0.847 | 0.83 | 3655.2 |  | 24239 | 114.753 | 0.6121532 | 300.503 | 0.351406 | 753 | 899280 | 414.56 | 165.01 | 3 | 0.843 | 0.92 | 4068 |  | 26977 | 115.097 | 0.6788725 | 300.503 | 0.448438 | 752 | 964080 | 414.217 | 160.01 | 3 | 0.837 | 1.12 | 4362.9 |  | 28932 | 114.753 | 0.7370197 | 600.963 | 0.357364 | 752 | 1048100 | 414.217 | 154.99 | 3 | 0.83 | 1.04 | 4741.9 |  | 31446 | 114.753 | 0.8061908 | 751.193 | 0.422366 | 752 | 1131100 | 393.033 | 150.01 | 3 | 0.823 | 0.76 | 5116 |  | 33926 | 93.38 | 0.8697492 | 2111.68 | 0.27069
753 | 806300 | 144.56 | 170 | 3 | 0.847 | 0.85 | 3646.4 |  | 24181 | 115.097 | 0.6116668 | 300.903 | 0.351017 | 754 | 897920 | 414.904 | 165 | 3 | 0.843 | 0.96 | 4063.5 |  | 26947 | 115.442 | 0.677798 | 300.903 | 0.448071 | 753 | 963550 | 414.56 | 160.01 | 3 | 0.837 | 1.17 | 4359.4 |  | 28909 | 115.097 | 0.7365223 | 601.763 | 0.357004 | 753 | 1047800 | 414.56 | 154.99 | 3 | 0.831 | 1.02 | 4739.5 |  | 31430 | 115.097 | 0.8062678 | 752.193 | 0.422011 | 753 | 1131000 | 393.282 | 150.01 | 3 | 0.823 | 0.76 | 5115.5 |  | 33923 | 93.63 | 0.8694415 | 2114.49 | 0.270356
754 | 805410 | 144.904 | 170.01 | 3 | 0.847 | 0.88 | 3641.6 |  | 24149 | 115.442 | 0.6105875 | 301.303 | 0.35063 | 755 | 897130 | 415.248 | 165 | 3 | 0.843 | 1 | 4060.2 |  | 26925 | 115.789 | 0.6771547 | 301.303 | 0.447704 | 754 | 962990 | 414.904 | 160.01 | 3 | 0.837 | 1.18 | 4354.5 |  | 28877 | 115.442 | 0.7358717 | 602.563 | 0.356645 | 754 | 1047000 | 414.904 | 154.99 | 3 | 0.83 | 1.1 | 4736.3 |  | 31409 | 115.442 | 0.8055748 | 753.193 | 0.421657 | 754 | 1130500 | 393.531 | 150.01 | 3 | 0.823 | 0.75 | 5113.8 |  | 33912 | 93.88 | 0.8690568 | 2117.3 | 0.270021
755 | 804770 | 145.248 | 170.01 | 3 | 0.847 | 0.83 | 3641.9 |  | 24151 | 115.789 | 0.6095919 | 301.703 | 0.350242 | 756 | 895710 | 415.593 | 165 | 3 | 0.843 | 0.96 | 4051 |  | 26864 | 116.136 | 0.6768218 | 301.703 | 0.447337 | 755 | 962340 | 415.248 | 160.01 | 3 | 0.837 | 1.13 | 4354.4 |  | 28876 | 115.789 | 0.735336 | 603.363 | 0.356285 | 755 | 1047100 | 415.248 | 154.99 | 3 | 0.831 | 1.03 | 4737.2 |  | 31414 | 115.789 | 0.8051128 | 754.193 | 0.421303 | 755 | 1130100 | 393.781 | 150.01 | 3 | 0.823 | 0.76 | 5112 |  | 33900 | 94.131 | 0.8689798 | 2120.11 | 0.269687
756 | 803350 | 145.593 | 170.01 | 3 | 0.847 | 0.82 | 3633.2 |  | 24094 | 116.136 | 0.6088698 | 302.103 | 0.349856 | 757 | 894860 | 415.94 | 164.99 | 3 | 0.843 | 1.01 | 4048.6 |  | 26848 | 116.484 | 0.6763678 | 302.103 | 0.446971 | 756 | 961490 | 415.593 | 160.01 | 3 | 0.837 | 1.1 | 4350.8 |  | 28852 | 116.136 | 0.7346625 | 604.163 | 0.355927 | 756 | 1046200 | 415.593 | 154.99 | 3 | 0.83 | 1.07 | 4731.8 |  | 31378 | 116.136 | 0.8044968 | 755.193 | 0.42095 | 756 | 1129600 | 394.031 | 150.01 | 3 | 0.823 | 0.76 | 5110.2 |  | 33888 | 94.382 | 0.8684413 | 2122.92 | 0.269354
757 | 802040 | 145.94 | 170.01 | 3 | 0.847 | 0.88 | 3626.9 |  | 24052 | 116.484 | 0.6082314 | 302.503 | 0.34947 | 758 | 894420 | 416.287 | 165 | 3 | 0.843 | 1 | 4046.4 |  | 26834 | 116.833 | 0.6754219 | 302.503 | 0.446605 | 757 | 960790 | 415.94 | 160.01 | 3 | 0.837 | 1.15 | 4345.2 |  | 28815 | 116.484 | 0.7343793 | 604.963 | 0.355569 | 757 | 1045600 | 415.94 | 154.99 | 3 | 0.83 | 1.09 | 4729.8 |  | 31365 | 116.484 | 0.8044198 | 756.194 | 0.420597 | 757 | 1129500 | 394.282 | 150.01 | 3 | 0.823 | 0.77 | 5109.5 |  | 33884 | 94.634 | 0.8684413 | 2125.73 | 0.269021
758 | 801090 | 146.287 | 170.01 | 3 | 0.847 | 0.87 | 3622.4 |  | 24022 | 116.833 | 0.6075169 | 302.903 | 0.349084 | 759 | 893820 | 416.635 | 165 | 3 | 0.843 | 1.01 | 4045 |  | 26824 | 117.183 | 0.6750284 | 302.903 | 0.44624 | 758 | 959910 | 416.287 | 160.01 | 3 | 0.837 | 1.16 | 4340.9 |  | 28787 | 116.833 | 0.7339966 | 605.764 | 0.355211 | 758 | 1044800 | 416.287 | 154.99 | 3 | 0.83 | 1.09 | 4727.5 |  | 31350 | 116.833 | 0.8040348 | 757.194 | 0.420244 | 758 | 1128800 | 394.533 | 150.01 | 3 | 0.823 | 0.78 | 5106.7 |  | 33865 | 94.886 | 0.8682874 | 2128.55 | 0.268689
759 | 800250 | 146.635 | 170.01 | 3 | 0.847 | 0.83 | 3621.4 |  | 24015 | 117.183 | 0.6069241 | 303.303 | 0.348699 | 760 | 892570 | 416.984 | 165 | 3 | 0.843 | 1.03 | 4037 |  | 26771 | 117.533 | 0.6747333 | 303.303 | 0.445875 | 759 | 959540 | 416.635 | 160.01 | 3 | 0.837 | 1.12 | 4339.7 |  | 28778 | 117.183 | 0.7335298 | 606.564 | 0.354854 | 759 | 1044700 | 416.635 | 154.99 | 3 | 0.831 | 1.05 | 4726.2 |  | 31342 | 117.183 | 0.8035728 | 758.194 | 0.419892 | 759 | 1128800 | 394.785 | 150.01 | 3 | 0.823 | 0.79 | 5107.2 |  | 33868 | 95.139 | 0.8679797 | 2131.36 | 0.268357
760 | 799310 | 146.984 | 170.01 | 3 | 0.847 | 0.84 | 3617.5 |  | 23989 | 117.533 | 0.6064148 | 303.703 | 0.348314 | 761 | 892050 | 417.334 | 165 | 3 | 0.843 | 1.04 | 4035.5 |  | 26761 | 117.885 | 0.6743625 | 303.703 | 0.44551 | 760 | 959040 | 416.984 | 160.01 | 3 | 0.837 | 1.11 | 4339.5 |  | 28778 | 117.533 | 0.7329787 | 607.364 | 0.354497 | 760 | 1044200 | 416.984 | 154.99 | 3 | 0.83 | 1.07 | 4725.1 |  | 31334 | 117.533 | 0.8037268 | 759.194 | 0.41954 | 760 | 1128600 | 395.037 | 150.01 | 3 | 0.823 | 0.79 | 5106.2 |  | 33862 | 95.393 | 0.8679797 | 2134.17 | 0.268026
761 | 798530 | 147.334 | 170.01 | 3 | 0.847 | 0.87 | 3613 |  | 23960 | 117.885 | 0.6053964 | 304.103 | 0.34793 | 762 | 891660 | 417.684 | 165 | 3 | 0.843 | 0.95 | 4033.5 |  | 26748 | 118.238 | 0.6734695 | 304.103 | 0.445146 | 761 | 958430 | 417.334 | 160 | 3 | 0.837 | 1.14 | 4336.7 |  | 28758 | 117.885 | 0.7327185 | 608.164 | 0.354141 | 761 | 1043600 | 417.334 | 155 | 3 | 0.83 | 1.08 | 4720.5 |  | 31304 | 117.885 | 0.8026488 | 760.194 | 0.419189 | 761 | 1128200 | 395.29 | 150.01 | 3 | 0.823 | 0.79 | 5104.6 |  | 33851 | 95.647 | 0.8679028 | 2136.98 | 0.267696
762 | 797860 | 147.684 | 170.01 | 3 | 0.847 | 0.81 | 3609.8 |  | 23938 | 118.238 | 0.6048643 | 304.503 | 0.347547 | 763 | 891170 | 418.036 | 164.99 | 3 | 0.843 | 1.02 | 4034.7 |  | 26756 | 118.591 | 0.6729474 | 304.503 | 0.444782 | 762 | 957710 | 417.684 | 160 | 3 | 0.837 | 1.11 | 4333.2 |  | 28736 | 118.238 | 0.732045 | 608.964 | 0.353785 | 762 | 1043800 | 417.684 | 155 | 3 | 0.83 | 1.07 | 4723.2 |  | 31321 | 118.238 | 0.8021868 | 761.195 | 0.418838 | 762 | 1128200 | 395.544 | 150.01 | 3 | 0.823 | 0.76 | 5104.3 |  | 33849 | 95.901 | 0.8675181 | 2139.79 | 0.267366
763 | 796520 | 148.036 | 170 | 3 | 0.847 | 0.81 | 3602 |  | 23886 | 118.591 | 0.6043931 | 304.903 | 0.347164 | 764 | 889990 | 418.389 | 165 | 3 | 0.843 | 1.02 | 4026.1 |  | 26699 | 118.945 | 0.6727885 | 304.903 | 0.444419 | 763 | 957370 | 418.036 | 160 | 3 | 0.837 | 1.17 | 4331.2 |  | 28722 | 118.591 | 0.7315322 | 609.764 | 0.35343 | 763 | 1042400 | 418.036 | 154.99 | 3 | 0.83 | 1.07 | 4716.1 |  | 31275 | 118.591 | 0.8021868 | 762.195 | 0.418487 | 763 | 1128100 | 395.798 | 150.01 | 3 | 0.823 | 0.74 | 5103.1 |  | 33841 | 96.156 | 0.8670565 | 2142.6 | 0.267036
764 | 795820 | 148.389 | 170.01 | 3 | 0.847 | 0.84 | 3599 |  | 23867 | 118.945 | 0.6038155 | 305.303 | 0.346781 | 765 | 889300 | 418.742 | 165 | 3 | 0.843 | 0.95 | 4022.8 |  | 26677 | 119.301 | 0.6718199 | 305.303 | 0.444056 | 764 | 956490 | 418.389 | 160 | 3 | 0.837 | 1.15 | 4328.4 |  | 28704 | 118.945 | 0.7310347 | 610.564 | 0.353075 | 764 | 1041800 | 418.389 | 154.99 | 3 | 0.83 | 1.05 | 4712.9 |  | 31254 | 118.945 | 0.8021868 | 763.195 | 0.418137 | 764 | 1127600 | 396.052 | 150 | 3 | 0.823 | 0.74 | 5100.1 |  | 33821 | 96.412 | 0.8670565 | 2145.42 | 0.266707
765 | 795200 | 148.742 | 170.01 | 3 | 0.847 | 0.83 | 3596.9 |  | 23853 | 119.301 | 0.6029794 | 305.703 | 0.346399 | 766 | 889090 | 419.096 | 165 | 3 | 0.843 | 0.98 | 4025 |  | 26692 | 119.657 | 0.6712599 | 305.703 | 0.443693 | 765 | 955820 | 418.742 | 160 | 3 | 0.837 | 1.13 | 4325.7 |  | 28686 | 119.301 | 0.7305985 | 611.365 | 0.352721 | 765 | 1041800 | 418.742 | 154.99 | 3 | 0.83 | 1.07 | 4711.1 |  | 31241 | 119.301 | 0.8012628 | 764.195 | 0.417787 | 765 | 1127000 | 396.307 | 150.01 | 3 | 0.823 | 0.82 | 5098.2 |  | 33808 | 96.668 | 0.8666718 | 2148.23 | 0.266379
766 | 794440 | 149.096 | 170.01 | 3 | 0.847 | 0.82 | 3593.2 |  | 23828 | 119.657 | 0.6023714 | 306.104 | 0.346018 | 767 | 887810 | 419.452 | 165 | 3 | 0.843 | 1.02 | 4016.4 |  | 26635 | 120.014 | 0.6706394 | 306.104 | 0.443331 | 766 | 955170 | 419.096 | 160 | 3 | 0.837 | 1.13 | 4321.7 |  | 28659 | 119.657 | 0.7300628 | 612.165 | 0.352367 | 766 | 1041800 | 419.096 | 154.99 | 3 | 0.83 | 1.06 | 4713.6 |  | 31258 | 119.657 | 0.8009548 | 765.195 | 0.417438 | 766 | 1127000 | 396.563 | 150.01 | 3 | 0.823 | 1.11 | 5096.7 |  | 33799 | 96.925 | 0.8667487 | 2151.04 | 0.266051
767 | 793340 | 149.452 | 170.01 | 3 | 0.847 | 0.84 | 3587.8 |  | 23792 | 120.014 | 0.6012237 | 306.504 | 0.345637 | 768 | 887070 | 419.808 | 165 | 3 | 0.843 | 0.97 | 4013.1 |  | 26613 | 120.372 | 0.67014 | 306.504 | 0.442969 | 767 | 954600 | 419.452 | 160 | 3 | 0.837 | 1.13 | 4319.6 |  | 28645 | 120.014 | 0.7296495 | 612.965 | 0.352014 | 767 | 1040600 | 419.452 | 154.99 | 3 | 0.83 | 1.05 | 4709.2 |  | 31229 | 120.014 | 0.8006468 | 766.196 | 0.417089 | 767 | 1126500 | 396.819 | 150.02 | 3 | 0.823 | 1.09 | 5097.9 |  | 33806 | 97.182 | 0.8662102 | 2153.85 | 0.265723
768 | 792540 | 149.808 | 170.01 | 3 | 0.847 | 0.82 | 3585.1 |  | 23774 | 120.372 | 0.6005624 | 306.904 | 0.345257 | 769 | 886250 | 420.165 | 165 | 3 | 0.843 | 0.94 | 4007.9 |  | 26578 | 120.731 | 0.6695498 | 306.904 | 0.442608 | 768 | 953900 | 419.808 | 160 | 3 | 0.837 | 1.19 | 4316.3 |  | 28623 | 120.372 | 0.7292132 | 613.765 | 0.351661 | 768 | 1040200 | 419.808 | 154.99 | 3 | 0.83 | 1.08 | 4705 |  | 31201 | 120.372 | 0.8006468 | 767.196 | 0.416741 | 768 | 1126600 | 397.076 | 150.02 | 3 | 0.823 | 1.05 | 5096.3 |  | 33796 | 97.44 | 0.8661333 | 2156.66 | 0.265396
769 | 791030 | 150.165 | 170.01 | 3 | 0.847 | 0.84 | 3577.3 |  | 23723 | 120.731 | 0.6001216 | 307.304 | 0.344877 | 770 | 885590 | 420.523 | 165 | 3 | 0.843 | 0.97 | 4006.1 |  | 26566 | 121.091 | 0.6689141 | 307.304 | 0.442247 | 769 | 953360 | 420.165 | 160 | 3 | 0.837 | 1.16 | 4313.6 |  | 28605 | 120.731 | 0.7285856 | 614.565 | 0.351308 | 769 | 1039800 | 420.165 | 154.99 | 3 | 0.83 | 1.04 | 4704.9 |  | 31200 | 120.731 | 0.7999538 | 768.196 | 0.416393 | 769 | 1125900 | 397.333 | 150.02 | 3 | 0.823 | 1.07 | 5093.6 |  | 33778 | 97.698 | 0.8659794 | 2159.48 | 0.26507
770 | 790160 | 150.523 | 170.01 | 3 | 0.847 | 0.83 | 3575 |  | 23707 | 121.091 | 0.599468 | 307.704 | 0.344498 | 771 | 884810 | 420.882 | 165 | 3 | 0.843 | 1 | 4004.3 |  | 26555 | 121.451 | 0.6687628 | 307.704 | 0.441887 | 770 | 952790 | 420.523 | 160 | 3 | 0.837 | 1.17 | 4311.3 |  | 28590 | 121.091 | 0.7275907 | 615.365 | 0.350957 | 770 | 1039800 | 420.523 | 154.99 | 3 | 0.83 | 1.08 | 4705.4 |  | 31204 | 121.091 | 0.7991068 | 769.196 | 0.416045 | 770 | 1125800 | 397.591 | 150.02 | 3 | 0.823 | 1.13 | 5093.7 |  | 33779 | 97.957 | 0.8656716 | 2162.29 | 0.264744
771 | 789580 | 150.882 | 170.01 | 3 | 0.847 | 0.77 | 3573.2 |  | 23695 | 121.451 | 0.5983887 | 308.104 | 0.344119 | 772 | 883970 | 421.242 | 165 | 3 | 0.843 | 0.96 | 3997.4 |  | 26509 | 121.813 | 0.6680136 | 308.104 | 0.441526 | 771 | 951970 | 420.882 | 160 | 3 | 0.837 | 1.17 | 4307.2 |  | 28563 | 121.451 | 0.7270856 | 616.166 | 0.350605 | 771 | 1038900 | 420.882 | 154.99 | 3 | 0.83 | 1.07 | 4698.9 |  | 31160 | 121.451 | 0.7994148 | 770.196 | 0.415698 | 771 | 1125600 | 397.849 | 150.02 | 3 | 0.823 | 1.05 | 5093 |  | 33774 | 98.217 | 0.86521 | 2165.1 | 0.264419
772 | 788720 | 151.242 | 170.01 | 3 | 0.847 | 0.8 | 3568.8 |  | 23666 | 121.813 | 0.5972714 | 308.504 | 0.34374 | 773 | 883770 | 421.602 | 165 | 3 | 0.843 | 0.98 | 4000 |  | 26526 | 122.176 | 0.6676504 | 308.504 | 0.441167 | 772 | 950670 | 421.242 | 160 | 3 | 0.837 | 1.15 | 4298.9 |  | 28508 | 121.813 | 0.7268024 | 616.966 | 0.350254 | 772 | 1037800 | 421.242 | 154.99 | 3 | 0.831 | 1.03 | 4695.3 |  | 31137 | 121.813 | 0.7986448 | 771.197 | 0.415351 | 772 | 1125200 | 398.108 | 150.01 | 3 | 0.823 | 1.06 | 5090.5 |  | 33757 | 98.477 | 0.8651331 | 2167.91 | 0.264094
773 | 787300 | 151.602 | 170 | 3 | 0.847 | 0.82 | 3559.6 |  | 23606 | 122.176 | 0.5967394 | 308.904 | 0.343363 | 774 | 882780 | 421.964 | 165 | 3 | 0.843 | 0.99 | 3993.9 |  | 26486 | 122.539 | 0.6667121 | 308.904 | 0.440807 | 773 | 950010 | 421.602 | 160 | 3 | 0.837 | 1.18 | 4296.6 |  | 28493 | 122.176 | 0.7262743 | 617.766 | 0.349904 | 773 | 1038200 | 421.602 | 154.99 | 3 | 0.83 | 1.09 | 4696.1 |  | 31142 | 122.176 | 0.7980288 | 772.197 | 0.415004 | 773 | 1124600 | 398.368 | 150.01 | 3 | 0.823 | 1.08 | 5087.8 |  | 33740 | 98.737 | 0.8649792 | 2170.72 | 0.26377
774 | 785830 | 151.964 | 170 | 3 | 0.847 | 0.81 | 3553.6 |  | 23566 | 122.539 | 0.5959185 | 309.304 | 0.342985 | 775 | 882300 | 422.327 | 165 | 3 | 0.843 | 0.95 | 3991.8 |  | 26471 | 122.904 | 0.6664397 | 309.304 | 0.440448 | 774 | 949640 | 421.964 | 160 | 3 | 0.837 | 1.15 | 4296.7 |  | 28494 | 122.539 | 0.7256314 | 618.566 | 0.349554 | 774 | 1037200 | 421.964 | 154.99 | 3 | 0.83 | 1.05 | 4692.8 |  | 31120 | 122.539 | 0.7978748 | 773.197 | 0.414658 | 774 | 1124500 | 398.628 | 150.01 | 3 | 0.823 | 1.08 | 5088.9 |  | 33747 | 98.999 | 0.8645176 | 2173.53 | 0.263446
775 | 785130 | 152.327 | 170 | 3 | 0.847 | 0.8 | 3552 |  | 23555 | 122.904 | 0.594672 | 309.704 | 0.342609 | 776 | 881060 | 422.69 | 164.99 | 3 | 0.843 | 0.98 | 3984.6 |  | 26424 | 123.269 | 0.6656829 | 309.704 | 0.44009 | 775 | 948950 | 422.327 | 160 | 3 | 0.837 | 1.16 | 4294 |  | 28475 | 122.904 | 0.7252181 | 619.366 | 0.349204 | 775 | 1036400 | 422.327 | 154.99 | 3 | 0.83 | 1.08 | 4689.7 |  | 31100 | 122.904 | 0.7975668 | 774.197 | 0.414313 | 775 | 1124300 | 398.888 | 150.01 | 3 | 0.823 | 1.06 | 5086.1 |  | 33728 | 99.26 | 0.8642099 | 2176.35 | 0.263123
776 | 784050 | 152.69 | 170 | 3 | 0.847 | 0.81 | 3548.1 |  | 23529 | 123.269 | 0.5941704 | 310.104 | 0.342232 | 777 | 880700 | 423.055 | 165 | 3 | 0.843 | 0.97 | 3986.1 |  | 26434 | 123.635 | 0.6647976 | 310.104 | 0.439732 | 776 | 948110 | 422.69 | 159.99 | 3 | 0.837 | 1.16 | 4287.8 |  | 28435 | 123.269 | 0.7247436 | 620.166 | 0.348855 | 776 | 1036200 | 422.69 | 154.99 | 3 | 0.83 | 1.08 | 4688.4 |  | 31091 | 123.269 | 0.7970278 | 775.197 | 0.413968 | 776 | 1123700 | 399.15 | 150 | 3 | 0.823 | 1.1 | 5083.8 |  | 33713 | 99.522 | 0.8641329 | 2179.16 | 0.2628
777 | 782410 | 153.055 | 170.01 | 3 | 0.847 | 0.81 | 3538.3 |  | 23464 | 123.635 | 0.5935624 | 310.504 | 0.341857 | 778 | 879700 | 423.42 | 165 | 3 | 0.843 | 0.97 | 3979.6 |  | 26391 | 124.003 | 0.6644041 | 310.504 | 0.439374 | 777 | 947570 | 423.055 | 159.99 | 3 | 0.837 | 1.18 | 4286.2 |  | 28424 | 123.635 | 0.7240778 | 620.966 | 0.348506 | 777 | 1035800 | 423.055 | 155 | 3 | 0.831 | 1.08 | 4685.6 |  | 31072 | 123.635 | 0.7961808 | 776.197 | 0.413623 | 777 | 1123300 | 399.411 | 150 | 3 | 0.823 | 1.09 | 5084 |  | 33714 | 99.785 | 0.8638252 | 2181.97 | 0.262478
778 | 781750 | 153.42 | 170.01 | 3 | 0.847 | 0.82 | 3535.4 |  | 23445 | 124.003 | 0.5926275 | 310.904 | 0.341482 | 779 | 878530 | 423.786 | 165 | 3 | 0.843 | 0.98 | 3973.5 |  | 26350 | 124.371 | 0.6638214 | 310.904 | 0.439017 | 778 | 946950 | 423.42 | 159.99 | 3 | 0.837 | 1.16 | 4284.8 |  | 28415 | 124.003 | 0.7238788 | 621.767 | 0.348158 | 778 | 1035100 | 423.42 | 155 | 3 | 0.831 | 1 | 4682.7 |  | 31053 | 124.003 | 0.7957958 | 777.198 | 0.413279 | 778 | 1123200 | 399.673 | 150.01 | 3 | 0.823 | 1.02 | 5080.7 |  | 33693 | 100.049 | 0.8639791 | 2184.78 | 0.262156
779 | 780950 | 153.786 | 170 | 3 | 0.847 | 0.81 | 3533.8 |  | 23434 | 124.371 | 0.5919891 | 311.304 | 0.341107 | 780 | 878010 | 424.154 | 165 | 3 | 0.843 | 0.98 | 3972.7 |  | 26345 | 124.74 | 0.6629588 | 311.304 | 0.43866 | 779 | 946080 | 423.786 | 160 | 3 | 0.837 | 1.17 | 4278.8 |  | 28375 | 124.371 | 0.7234731 | 622.567 | 0.347811 | 779 | 1034000 | 423.786 | 155 | 3 | 0.831 | 1.06 | 4677 |  | 31015 | 124.371 | 0.7953338 | 778.198 | 0.412935 | 779 | 1122800 | 399.936 | 150.01 | 3 | 0.823 | 1.1 | 5079.9 |  | 33687 | 100.313 | 0.8631328 | 2187.59 | 0.261835
780 | 779720 | 154.154 | 170 | 3 | 0.847 | 0.82 | 3526.6 |  | 23386 | 124.74 | 0.5913354 | 311.705 | 0.340733 | 781 | 877240 | 424.522 | 165 | 3 | 0.843 | 0.97 | 3969.4 |  | 26323 | 125.11 | 0.6623912 | 311.705 | 0.438303 | 780 | 945820 | 424.154 | 160 | 3 | 0.837 | 1.19 | 4279.7 |  | 28380 | 124.74 | 0.7229986 | 623.367 | 0.347463 | 780 | 1033500 | 424.154 | 154.99 | 3 | 0.831 | 1.08 | 4673.3 |  | 30991 | 124.74 | 0.7951028 | 779.198 | 0.412591 | 780 | 1123000 | 400.2 | 150.01 | 3 | 0.823 | 1.05 | 5081.4 |  | 33697 | 100.577 | 0.8631328 | 2190.4 | 0.261514
781 | 778880 | 154.522 | 170.01 | 3 | 0.847 | 0.78 | 3523.7 |  | 23367 | 125.11 | 0.5906818 | 312.105 | 0.340359 | 782 | 876100 | 424.891 | 165 | 3 | 0.843 | 0.97 | 3962.1 |  | 26274 | 125.481 | 0.6615588 | 312.105 | 0.437947 | 781 | 945290 | 424.522 | 160 | 3 | 0.837 | 1.17 | 4277.1 |  | 28364 | 125.11 | 0.7223328 | 624.167 | 0.347117 | 781 | 1032900 | 424.522 | 154.99 | 3 | 0.831 | 1.05 | 4674.1 |  | 30996 | 125.11 | 0.7944098 | 780.198 | 0.412248 | 781 | 1121900 | 400.464 | 150.01 | 3 | 0.823 | 1.08 | 5075.1 |  | 33655 | 100.842 | 0.8626712 | 2193.22 | 0.261194
782 | 778020 | 154.891 | 170.01 | 3 | 0.847 | 0.79 | 3519.4 |  | 23339 | 125.481 | 0.5898913 | 312.505 | 0.339986 | 783 | 875350 | 425.261 | 164.99 | 3 | 0.843 | 0.96 | 3960.4 |  | 26263 | 125.853 | 0.6610064 | 312.505 | 0.437591 | 782 | 944670 | 424.891 | 160 | 3 | 0.837 | 1.18 | 4272.5 |  | 28333 | 125.481 | 0.7215445 | 624.967 | 0.34677 | 782 | 1032600 | 424.891 | 154.99 | 3 | 0.831 | 1.12 | 4670.6 |  | 30973 | 125.481 | 0.7937938 | 781.198 | 0.411905 | 782 | 1121900 | 400.728 | 150.01 | 3 | 0.823 | 1.07 | 5073.3 |  | 33643 | 101.108 | 0.8626712 | 2196.03 | 0.260874
783 | 777160 | 155.261 | 170.01 | 3 | 0.847 | 0.83 | 3514.8 |  | 23308 | 125.853 | 0.5891009 | 312.905 | 0.339613 | 784 | 874250 | 425.632 | 164.99 | 3 | 0.843 | 0.97 | 3953.7 |  | 26219 | 126.226 | 0.6603254 | 312.905 | 0.437236 | 783 | 943800 | 425.261 | 160 | 3 | 0.837 | 1.17 | 4271.2 |  | 28324 | 125.853 | 0.7209934 | 625.767 | 0.346424 | 783 | 1031700 | 425.261 | 154.99 | 3 | 0.831 | 1.1 | 4667.2 |  | 30950 | 125.853 | 0.7939478 | 782.199 | 0.411563 | 783 | 1121300 | 400.993 | 150.01 | 3 | 0.823 | 1.04 | 5072.3 |  | 33637 | 101.374 | 0.8619788 | 2198.84 | 0.260555
784 | 776120 | 155.632 | 170.02 | 3 | 0.847 | 0.81 | 3511.1 |  | 23284 | 126.226 | 0.588204 | 313.305 | 0.339241 | 785 | 873520 | 426.004 | 164.99 | 3 | 0.843 | 0.95 | 3951.9 |  | 26207 | 126.6 | 0.6597579 | 313.305 | 0.436881 | 784 | 942770 | 425.632 | 160 | 3 | 0.837 | 1.17 | 4263.8 |  | 28275 | 126.226 | 0.7203276 | 626.567 | 0.346079 | 784 | 1030900 | 425.632 | 154.99 | 3 | 0.831 | 1.13 | 4662.8 |  | 30921 | 126.226 | 0.7937168 | 783.199 | 0.411221 | 784 | 1121300 | 401.259 | 150.01 | 3 | 0.823 | 1.07 | 5073.9 |  | 33647 | 101.641 | 0.8618249 | 2201.65 | 0.260236
785 | 775080 | 156.004 | 170.02 | 3 | 0.847 | 0.83 | 3505.6 |  | 23247 | 126.6 | 0.5873299 | 313.705 | 0.338869 | 786 | 872620 | 426.377 | 164.99 | 3 | 0.843 | 0.94 | 3946 |  | 26168 | 126.975 | 0.6592584 | 313.705 | 0.436527 | 785 | 942050 | 426.004 | 159.99 | 3 | 0.837 | 1.17 | 4262.6 |  | 28267 | 126.6 | 0.7197229 | 627.368 | 0.345734 | 785 | 1031100 | 426.004 | 154.99 | 3 | 0.831 | 1.1 | 4664.6 |  | 30933 | 126.6 | 0.7932548 | 784.199 | 0.410879 | 785 | 1120400 | 401.525 | 150.01 | 3 | 0.823 | 1.05 | 5069 |  | 33615 | 101.908 | 0.8609786 | 2204.46 | 0.259918
786 | 773900 | 156.377 | 170.02 | 3 | 0.847 | 0.8 | 3501.4 |  | 23220 | 126.975 | 0.5864711 | 314.105 | 0.338498 | 787 | 871870 | 426.751 | 164.99 | 3 | 0.843 | 0.96 | 3944.7 |  | 26159 | 127.351 | 0.6583352 | 314.105 | 0.436172 | 786 | 941180 | 426.377 | 160 | 3 | 0.837 | 1.17 | 4256.5 |  | 28227 | 126.975 | 0.7193632 | 628.168 | 0.34539 | 786 | 1030800 | 426.377 | 154.99 | 3 | 0.831 | 1.06 | 4663.9 |  | 30928 | 126.975 | 0.7927928 | 785.199 | 0.410538 | 786 | 1120200 | 401.792 | 150.01 | 3 | 0.823 | 1.06 | 5068.4 |  | 33611 | 102.176 | 0.8608247 | 2207.28 | 0.259601
787 | 772750 | 156.751 | 170.02 | 3 | 0.847 | 0.77 | 3494.8 |  | 23176 | 127.351 | 0.585939 | 314.505 | 0.338128 | 788 | 871210 | 427.126 | 165 | 3 | 0.843 | 0.96 | 3942.8 |  | 26146 | 127.728 | 0.657798 | 314.505 | 0.435819 | 787 | 940390 | 426.751 | 160 | 3 | 0.837 | 1.19 | 4253.4 |  | 28206 | 127.351 | 0.7186438 | 628.968 | 0.345046 | 787 | 1030200 | 426.751 | 154.99 | 3 | 0.831 | 1.12 | 4659.6 |  | 30900 | 127.351 | 0.7920998 | 786.199 | 0.410197 | 787 | 1119100 | 402.059 | 150.01 | 3 | 0.823 | 1.07 | 5063.1 |  | 33576 | 102.445 | 0.8608247 | 2210.09 | 0.259284
788 | 771620 | 157.126 | 170.01 | 3 | 0.847 | 0.83 | 3489.6 |  | 23141 | 127.728 | 0.5851866 | 314.905 | 0.337757 | 789 | 869990 | 427.502 | 165 | 3 | 0.843 | 0.98 | 3934.8 |  | 26093 | 128.105 | 0.6568823 | 314.905 | 0.435465 | 788 | 939920 | 427.126 | 160 | 3 | 0.837 | 1.16 | 4252.7 |  | 28202 | 127.728 | 0.7182229 | 629.768 | 0.344702 | 788 | 1029600 | 427.126 | 154.99 | 3 | 0.831 | 1.1 | 4657.3 |  | 30884 | 127.728 | 0.7920228 | 787.2 | 0.409857 | 788 | 1118900 | 402.327 | 150.01 | 3 | 0.823 | 1.05 | 5060.9 |  | 33561 | 102.714 | 0.8605939 | 2212.9 | 0.258967
789 | 770920 | 157.502 | 170.01 | 3 | 0.847 | 0.81 | 3488.1 |  | 23132 | 128.105 | 0.5842213 | 315.305 | 0.337388 | 790 | 869280 | 427.879 | 165 | 3 | 0.843 | 0.95 | 3933 |  | 26081 | 128.484 | 0.6562089 | 315.305 | 0.435112 | 789 | 938980 | 427.502 | 160 | 3 | 0.837 | 1.19 | 4246.6 |  | 28161 | 128.105 | 0.7176489 | 630.568 | 0.344359 | 789 | 1028700 | 427.502 | 154.99 | 3 | 0.831 | 1.14 | 4653.1 |  | 30857 | 128.105 | 0.7915608 | 788.2 | 0.409517 | 789 | 1118900 | 402.596 | 150.01 | 3 | 0.823 | 1.06 | 5061.7 |  | 33566 | 102.983 | 0.8603631 | 2215.71 | 0.258651
790 | 769930 | 157.879 | 170.01 | 3 | 0.847 | 0.81 | 3481.8 |  | 23089 | 128.484 | 0.5836437 | 315.705 | 0.337019 | 791 | 868070 | 428.256 | 165 | 3 | 0.843 | 0.97 | 3925.8 |  | 26034 | 128.864 | 0.6556413 | 315.705 | 0.43476 | 790 | 938430 | 427.879 | 160 | 3 | 0.837 | 1.18 | 4246.1 |  | 28158 | 128.484 | 0.717205 | 631.368 | 0.344016 | 790 | 1028600 | 427.879 | 154.99 | 3 | 0.831 | 1.11 | 4651.8 |  | 30848 | 128.484 | 0.7914068 | 789.2 | 0.409177 | 790 | 1118600 | 402.865 | 150.01 | 3 | 0.823 | 1.05 | 5059.1 |  | 33549 | 103.254 | 0.8602862 | 2218.52 | 0.258335
791 | 768660 | 158.256 | 170.01 | 3 | 0.847 | 0.85 | 3475.6 |  | 23048 | 128.864 | 0.5829824 | 316.105 | 0.33665 | 792 | 867180 | 428.635 | 165 | 3 | 0.843 | 1 | 3921.7 |  | 26007 | 129.244 | 0.6547862 | 316.105 | 0.434407 | 791 | 937680 | 428.256 | 160 | 3 | 0.837 | 1.16 | 4242.6 |  | 28134 | 128.864 | 0.7165315 | 632.169 | 0.343674 | 791 | 1028000 | 428.256 | 154.98 | 3 | 0.831 | 1.1 | 4650.4 |  | 30839 | 128.864 | 0.7907138 | 790.2 | 0.408838 | 791 | 1118300 | 403.134 | 150.01 | 3 | 0.823 | 1.06 | 5058.4 |  | 33545 | 103.524 | 0.8596707 | 2221.33 | 0.25802
792 | 767900 | 158.635 | 170.01 | 3 | 0.847 | 0.78 | 3474.3 |  | 23040 | 129.244 | 0.5825188 | 316.505 | 0.336282 | 793 | 866430 | 429.015 | 165 | 3 | 0.843 | 0.97 | 3919.9 |  | 25995 | 129.626 | 0.65409 | 316.505 | 0.434056 | 792 | 937100 | 428.635 | 160 | 3 | 0.837 | 1.18 | 4238.5 |  | 28107 | 129.244 | 0.7161641 | 632.969 | 0.343333 | 792 | 1027800 | 428.635 | 154.99 | 3 | 0.831 | 1.15 | 4650.1 |  | 30837 | 129.244 | 0.7902518 | 791.2 | 0.4085 | 792 | 1118200 | 403.405 | 150.01 | 3 | 0.823 | 1.03 | 5057.3 |  | 33537 | 103.796 | 0.8597477 | 2224.15 | 0.257705
793 | 767030 | 159.015 | 170.02 | 3 | 0.847 | 0.79 | 3468.9 |  | 23004 | 129.626 | 0.5817816 | 316.905 | 0.335914 | 794 | 865300 | 429.395 | 164.99 | 3 | 0.843 | 0.95 | 3913.7 |  | 25953 | 130.009 | 0.6536587 | 316.905 | 0.433704 | 793 | 936220 | 429.015 | 160 | 3 | 0.837 | 1.21 | 4236.1 |  | 28091 | 129.626 | 0.7153146 | 633.769 | 0.342991 | 793 | 1026900 | 429.015 | 154.99 | 3 | 0.831 | 1.12 | 4646.1 |  | 30810 | 129.626 | 0.7897128 | 792.201 | 0.408161 | 793 | 1117400 | 403.675 | 150.01 | 3 | 0.823 | 1.04 | 5055.6 |  | 33526 | 104.068 | 0.8592091 | 2226.96 | 0.257391
794 | 766420 | 159.395 | 170.02 | 3 | 0.847 | 0.81 | 3466.5 |  | 22988 | 130.009 | 0.5810975 | 317.306 | 0.335547 | 795 | 864380 | 429.777 | 164.99 | 3 | 0.843 | 0.96 | 3909.6 |  | 25926 | 130.392 | 0.6529625 | 317.306 | 0.433353 | 794 | 935740 | 429.395 | 160 | 3 | 0.837 | 1.19 | 4234.1 |  | 28078 | 130.009 | 0.7149472 | 634.569 | 0.34265 | 794 | 1026300 | 429.395 | 154.99 | 3 | 0.831 | 1.06 | 4642.5 |  | 30786 | 130.009 | 0.7900208 | 793.201 | 0.407823 | 794 | 1117500 | 403.947 | 150.01 | 3 | 0.823 | 1.07 | 5056.5 |  | 33532 | 104.34 | 0.8589783 | 2229.77 | 0.257078
795 | 765450 | 159.777 | 170.02 | 3 | 0.847 | 0.83 | 3463.5 |  | 22968 | 130.392 | 0.5804743 | 317.706 | 0.335181 | 796 | 863810 | 430.16 | 164.99 | 3 | 0.843 | 0.97 | 3906.3 |  | 25905 | 130.777 | 0.6523874 | 317.706 | 0.433002 | 795 | 934630 | 429.777 | 160 | 3 | 0.837 | 1.17 | 4227.4 |  | 28034 | 130.392 | 0.7143579 | 635.369 | 0.34231 | 795 | 1025600 | 429.777 | 154.99 | 3 | 0.831 | 1.06 | 4640.4 |  | 30773 | 130.392 | 0.7894818 | 794.201 | 0.407486 | 795 | 1116800 | 404.219 | 150.01 | 3 | 0.823 | 1.01 | 5050.4 |  | 33492 | 104.613 | 0.8590552 | 2232.58 | 0.256765
796 | 764550 | 160.16 | 170.02 | 3 | 0.847 | 0.83 | 3459.4 |  | 22941 | 130.777 | 0.5795242 | 318.106 | 0.334814 | 797 | 862890 | 430.543 | 164.99 | 3 | 0.843 | 0.99 | 3904.1 |  | 25890 | 131.162 | 0.6517442 | 318.106 | 0.432652 | 796 | 934150 | 430.16 | 160 | 3 | 0.837 | 1.17 | 4226 |  | 28024 | 130.777 | 0.7138987 | 636.169 | 0.34197 | 796 | 1026000 | 430.16 | 154.99 | 3 | 0.831 | 1.1 | 4641.5 |  | 30780 | 130.777 | 0.7887888 | 795.201 | 0.407148 | 796 | 1116500 | 404.491 | 150.02 | 3 | 0.823 | 1.03 | 5048.9 |  | 33482 | 104.887 | 0.8589014 | 2235.39 | 0.256452
797 | 763730 | 160.543 | 170.02 | 3 | 0.847 | 0.79 | 3456.1 |  | 22919 | 131.162 | 0.5790834 | 318.506 | 0.334449 | 798 | 862130 | 430.928 | 164.99 | 3 | 0.843 | 0.98 | 3900.2 |  | 25864 | 131.549 | 0.6511464 | 318.506 | 0.432302 | 797 | 933380 | 430.543 | 160 | 3 | 0.837 | 1.19 | 4221 |  | 27992 | 131.162 | 0.7132787 | 636.969 | 0.341631 | 797 | 1025300 | 430.543 | 154.99 | 3 | 0.831 | 1.08 | 4637.5 |  | 30753 | 131.162 | 0.7880958 | 796.201 | 0.406812 | 797 | 1116600 | 404.764 | 150.02 | 3 | 0.823 | 1.04 | 5051.6 |  | 33499 | 105.161 | 0.8582859 | 2238.2 | 0.25614
798 | 762480 | 160.928 | 170.02 | 3 | 0.847 | 0.79 | 3448.2 |  | 22867 | 131.549 | 0.5785741 | 318.906 | 0.334084 | 799 | 861280 | 431.313 | 164.99 | 3 | 0.843 | 0.98 | 3896.7 |  | 25841 | 131.937 | 0.6503367 | 318.906 | 0.431953 | 798 | 932780 | 430.928 | 160 | 3 | 0.837 | 1.2 | 4219 |  | 27978 | 131.549 | 0.7130491 | 637.77 | 0.341292 | 798 | 1024400 | 430.928 | 154.99 | 3 | 0.831 | 1.12 | 4635.5 |  | 30740 | 131.549 | 0.7877108 | 797.201 | 0.406475 | 798 | 1116400 | 405.038 | 150.02 | 3 | 0.823 | 1.01 | 5052.5 |  | 33505 | 105.436 | 0.858132 | 2241.02 | 0.255828
799 | 761900 | 161.313 | 170.01 | 3 | 0.847 | 0.77 | 3445.4 |  | 22848 | 131.937 | 0.5778673 | 319.306 | 0.333719 | 800 | 860490 | 431.7 | 164.99 | 3 | 0.843 | 0.96 | 3894.5 |  | 25826 | 132.325 | 0.6495725 | 319.306 | 0.431603 | 799 | 931970 | 431.313 | 160 | 3 | 0.837 | 1.21 | 4215.3 |  | 27953 | 131.937 | 0.712766 | 638.57 | 0.340953 | 799 | 1023500 | 431.313 | 154.99 | 3 | 0.831 | 1.11 | 4629.5 |  | 30700 | 131.937 | 0.7872488 | 798.202 | 0.406139 | 799 | 1115600 | 405.312 | 150.02 | 3 | 0.823 | 1.03 | 5046.5 |  | 33466 | 105.712 | 0.8579782 | 2243.83 | 0.255517
800 | 761230 | 161.7 | 170.01 | 3 | 0.847 | 0.75 | 3442.4 |  | 22828 | 132.325 | 0.5773201 | 319.706 | 0.333355 | 801 | 859420 | 432.088 | 164.99 | 3 | 0.843 | 0.98 | 3890.3 |  | 25798 | 132.715 | 0.6490276 | 319.706 | 0.431255 | 800 | 931670 | 431.7 | 160 | 3 | 0.837 | 1.21 | 4215.6 |  | 27956 | 132.325 | 0.7124904 | 639.37 | 0.340615 | 800 | 1023000 | 431.7 | 154.99 | 3 | 0.831 | 1.1 | 4627.8 |  | 30689 | 132.325 | 0.7868638 | 799.202 | 0.405804 | 800 | 1115400 | 405.587 | 150.02 | 3 | 0.823 | 1.02 | 5045.9 |  | 33461 | 105.988 | 0.8576704 | 2246.64 | 0.255206
801 | 760300 | 162.088 | 170.01 | 3 | 0.847 | 0.78 | 3438.1 |  | 22800 | 132.715 | 0.5765828 | 320.106 | 0.332991 | 802 | 858410 | 432.476 | 164.99 | 3 | 0.843 | 0.97 | 3883.5 |  | 25753 | 133.105 | 0.6480817 | 320.106 | 0.430906 | 801 | 931300 | 432.088 | 159.99 | 3 | 0.837 | 1.2 | 4213.4 |  | 27941 | 132.715 | 0.7117634 | 640.17 | 0.340277 | 801 | 1022400 | 432.088 | 154.99 | 3 | 0.831 | 1.14 | 4624.3 |  | 30666 | 132.715 | 0.7864018 | 800.202 | 0.405468 | 801 | 1115200 | 405.863 | 150.02 | 3 | 0.823 | 1.02 | 5045.6 |  | 33460 | 106.264 | 0.8572857 | 2249.45 | 0.254896
802 | 759580 | 162.476 | 170.01 | 3 | 0.847 | 0.78 | 3435.6 |  | 22783 | 133.105 | 0.5756327 | 320.506 | 0.332628 | 803 | 857690 | 432.866 | 165 | 3 | 0.843 | 0.99 | 3880.8 |  | 25735 | 133.497 | 0.6474082 | 320.506 | 0.430558 | 802 | 930940 | 432.476 | 160 | 3 | 0.837 | 1.2 | 4211.7 |  | 27930 | 133.105 | 0.7112047 | 640.97 | 0.33994 | 802 | 1021900 | 432.476 | 154.99 | 3 | 0.831 | 1.14 | 4624.5 |  | 30667 | 133.105 | 0.7861708 | 801.202 | 0.405134 | 802 | 1114800 | 406.139 | 150.01 | 3 | 0.823 | 1.03 | 5045.9 |  | 33462 | 106.542 | 0.8573627 | 2252.26 | 0.254587
803 | 758610 | 162.866 | 170.01 | 3 | 0.847 | 0.75 | 3431.3 |  | 22755 | 133.497 | 0.5746523 | 320.906 | 0.332265 | 804 | 856440 | 433.256 | 165 | 3 | 0.843 | 0.98 | 3875.1 |  | 25698 | 133.889 | 0.6468634 | 320.906 | 0.430211 | 803 | 929990 | 432.866 | 160 | 3 | 0.837 | 1.19 | 4206.5 |  | 27895 | 133.497 | 0.7106613 | 641.77 | 0.339603 | 803 | 1021300 | 432.866 | 154.99 | 3 | 0.831 | 1.1 | 4621.5 |  | 30647 | 133.497 | 0.7856318 | 802.202 | 0.404799 | 803 | 1114300 | 406.415 | 150.01 | 3 | 0.823 | 1 | 5039.7 |  | 33420 | 106.819 | 0.8570549 | 2255.08 | 0.254277
804 | 757360 | 163.256 | 170.02 | 3 | 0.847 | 0.75 | 3424.4 |  | 22709 | 133.889 | 0.5740214 | 321.306 | 0.331903 | 805 | 855550 | 433.648 | 165 | 3 | 0.843 | 0.98 | 3870.5 |  | 25667 | 134.283 | 0.6460462 | 321.306 | 0.429864 | 804 | 929260 | 433.256 | 160 | 3 | 0.837 | 1.19 | 4203.1 |  | 27873 | 133.889 | 0.7102709 | 642.57 | 0.339267 | 804 | 1021000 | 433.256 | 154.99 | 3 | 0.831 | 1.1 | 4620.1 |  | 30638 | 133.889 | 0.7847078 | 803.203 | 0.404465 | 804 | 1114400 | 406.693 | 150.01 | 3 | 0.823 | 0.99 | 5041.4 |  | 33432 | 107.098 | 0.8567472 | 2257.89 | 0.253969
805 | 756070 | 163.648 | 170.03 | 3 | 0.847 | 0.75 | 3418.6 |  | 22670 | 134.283 | 0.5735578 | 321.706 | 0.331541 | 806 | 854830 | 434.04 | 165 | 3 | 0.843 | 0.99 | 3867.3 |  | 25646 | 134.677 | 0.6457056 | 321.706 | 0.429517 | 805 | 928550 | 433.648 | 160 | 3 | 0.837 | 1.18 | 4199.8 |  | 27851 | 134.283 | 0.7096433 | 643.371 | 0.338931 | 805 | 1020300 | 433.648 | 154.99 | 3 | 0.831 | 1.14 | 4616.7 |  | 30616 | 134.283 | 0.7845538 | 804.203 | 0.404131 | 805 | 1114000 | 406.97 | 150.01 | 3 | 0.823 | 0.99 | 5040 |  | 33422 | 107.377 | 0.8567472 | 2260.7 | 0.25366
806 | 755240 | 164.04 | 170.02 | 3 | 0.847 | 0.76 | 3414.9 |  | 22646 | 134.677 | 0.5728586 | 322.106 | 0.33118 | 807 | 853750 | 434.434 | 165 | 3 | 0.843 | 1 | 3862.6 |  | 25615 | 135.073 | 0.6447749 | 322.106 | 0.42917 | 806 | 928040 | 434.04 | 160 | 3 | 0.837 | 1.16 | 4197 |  | 27832 | 134.677 | 0.7092836 | 644.171 | 0.338596 | 806 | 1019100 | 434.04 | 154.99 | 3 | 0.831 | 1.15 | 4609.4 |  | 30567 | 134.677 | 0.7843228 | 805.203 | 0.403798 | 806 | 1113600 | 407.249 | 150.01 | 3 | 0.823 | 1.02 | 5038.8 |  | 33414 | 107.656 | 0.8565933 | 2263.51 | 0.253353
807 | 754630 | 164.434 | 170.02 | 3 | 0.847 | 0.75 | 3414.2 |  | 22641 | 135.073 | 0.5721213 | 322.506 | 0.330819 | 808 | 853300 | 434.828 | 165 | 3 | 0.843 | 0.96 | 3860.4 |  | 25600 | 135.47 | 0.6438895 | 322.506 | 0.428824 | 807 | 927220 | 434.434 | 160 | 3 | 0.837 | 1.15 | 4193.4 |  | 27808 | 135.073 | 0.7091306 | 644.971 | 0.338261 | 807 | 1018900 | 434.434 | 154.99 | 3 | 0.831 | 1.12 | 4608.3 |  | 30560 | 135.073 | 0.7842458 | 806.203 | 0.403465 | 807 | 1113600 | 407.528 | 150.01 | 3 | 0.823 | 1.01 | 5036.4 |  | 33399 | 107.937 | 0.8561317 | 2266.32 | 0.253045
808 | 753710 | 164.828 | 170.02 | 3 | 0.847 | 0.79 | 3410 |  | 22613 | 135.47 | 0.5713232 | 322.907 | 0.330459 | 809 | 852070 | 435.224 | 164.99 | 3 | 0.843 | 0.93 | 3853.1 |  | 25552 | 135.867 | 0.6433523 | 322.907 | 0.428479 | 808 | 926750 | 434.828 | 160 | 3 | 0.837 | 1.15 | 4191.3 |  | 27794 | 135.47 | 0.7085795 | 645.771 | 0.337926 | 808 | 1018600 | 434.828 | 154.99 | 3 | 0.831 | 1.11 | 4606.9 |  | 30550 | 135.47 | 0.7839378 | 807.203 | 0.403133 | 808 | 1113400 | 407.807 | 150.01 | 3 | 0.823 | 0.98 | 5035.5 |  | 33393 | 108.217 | 0.8556701 | 2269.13 | 0.252739
809 | 752740 | 165.224 | 170.02 | 3 | 0.847 | 0.77 | 3406.2 |  | 22588 | 135.867 | 0.5701604 | 323.307 | 0.330099 | 810 | 850900 | 435.621 | 164.99 | 3 | 0.843 | 0.99 | 3848.1 |  | 25519 | 136.266 | 0.6429134 | 323.307 | 0.428133 | 809 | 926550 | 435.224 | 160 | 3 | 0.837 | 1.17 | 4192.2 |  | 27801 | 135.867 | 0.7082045 | 646.571 | 0.337592 | 809 | 1018500 | 435.224 | 154.98 | 3 | 0.831 | 1.05 | 4606.5 |  | 30548 | 135.867 | 0.7834758 | 808.204 | 0.4028 | 809 | 1112800 | 408.088 | 150.01 | 3 | 0.823 | 0.98 | 5032.7 |  | 33374 | 108.499 | 0.855747 | 2271.95 | 0.252432
810 | 751690 | 165.621 | 170.02 | 3 | 0.847 | 0.75 | 3400.8 |  | 22552 | 136.266 | 0.5694535 | 323.707 | 0.32974 | 811 | 850190 | 436.018 | 164.99 | 3 | 0.843 | 1.03 | 3846.3 |  | 25506 | 136.665 | 0.6420129 | 323.707 | 0.427788 | 810 | 925830 | 435.621 | 160 | 3 | 0.837 | 1.2 | 4188.9 |  | 27778 | 136.266 | 0.7074315 | 647.371 | 0.337258 | 810 | 1018100 | 435.621 | 154.98 | 3 | 0.831 | 1.15 | 4605.2 |  | 30539 | 136.266 | 0.7830908 | 809.204 | 0.402469 | 810 | 1112200 | 408.368 | 150.01 | 3 | 0.823 | 1.02 | 5030.6 |  | 33360 | 108.781 | 0.8554393 | 2274.76 | 0.252126
811 | 750160 | 166.018 | 170.01 | 3 | 0.847 | 0.73 | 3392.3 |  | 22496 | 136.665 | 0.5688531 | 324.107 | 0.329381 | 812 | 849610 | 436.417 | 164.99 | 3 | 0.843 | 0.94 | 3843 |  | 25485 | 137.066 | 0.6415134 | 324.107 | 0.427444 | 811 | 925340 | 436.018 | 160 | 3 | 0.837 | 1.15 | 4185.8 |  | 27758 | 136.665 | 0.7070106 | 648.172 | 0.336925 | 811 | 1017500 | 436.018 | 154.98 | 3 | 0.831 | 1.15 | 4604 |  | 30531 | 136.665 | 0.7826288 | 810.204 | 0.402137 | 811 | 1112300 | 408.65 | 150.01 | 3 | 0.823 | 1.01 | 5034 |  | 33383 | 109.063 | 0.8550546 | 2277.57 | 0.251821
812 | 749230 | 166.417 | 170.01 | 3 | 0.847 | 0.77 | 3388.3 |  | 22469 | 137.066 | 0.567979 | 324.507 | 0.329023 | 813 | 848420 | 436.816 | 165 | 3 | 0.843 | 1 | 3836.7 |  | 25443 | 137.468 | 0.641014 | 324.507 | 0.427099 | 812 | 924330 | 436.417 | 160 | 3 | 0.837 | 1.15 | 4180.3 |  | 27721 | 137.066 | 0.7064059 | 648.972 | 0.336592 | 812 | 1017000 | 436.417 | 154.98 | 3 | 0.831 | 1.1 | 4600.2 |  | 30506 | 137.066 | 0.7821668 | 811.204 | 0.401806 | 812 | 1111900 | 408.932 | 150.01 | 3 | 0.823 | 1.01 | 5031.2 |  | 33364 | 109.347 | 0.8547469 | 2280.38 | 0.251516
813 | 748440 | 166.816 | 170.01 | 3 | 0.847 | 0.77 | 3386.7 |  | 22458 | 137.468 | 0.5668237 | 324.907 | 0.328665 | 814 | 847760 | 437.217 | 165 | 3 | 0.843 | 1.04 | 3835.3 |  | 25434 | 137.871 | 0.6398184 | 324.907 | 0.426756 | 813 | 923780 | 436.816 | 160 | 3 | 0.837 | 1.21 | 4179.9 |  | 27719 | 137.468 | 0.7053651 | 649.772 | 0.33626 | 813 | 1016400 | 436.816 | 154.98 | 3 | 0.831 | 1.13 | 4597.4 |  | 30487 | 137.468 | 0.7822438 | 812.204 | 0.401476 | 813 | 1111400 | 409.214 | 150.01 | 3 | 0.823 | 0.97 | 5024.5 |  | 33320 | 109.63 | 0.8542083 | 2283.19 | 0.251212
814 | 747290 | 167.217 | 170.02 | 3 | 0.847 | 0.74 | 3380.2 |  | 22416 | 137.871 | 0.5661929 | 325.307 | 0.328308 | 815 | 847100 | 437.619 | 165 | 3 | 0.843 | 0.96 | 3832.1 |  | 25412 | 138.274 | 0.6396443 | 325.307 | 0.426412 | 814 | 922990 | 437.217 | 160.01 | 3 | 0.837 | 1.17 | 4175.4 |  | 27689 | 137.871 | 0.7053038 | 650.572 | 0.335928 | 814 | 1015800 | 437.217 | 154.99 | 3 | 0.831 | 1.15 | 4596.5 |  | 30482 | 137.871 | 0.7812428 | 813.205 | 0.401145 | 814 | 1111000 | 409.498 | 150.01 | 3 | 0.823 | 1 | 5026.4 |  | 33332 | 109.915 | 0.8540545 | 2286 | 0.250908
815 | 745770 | 167.619 | 170.02 | 3 | 0.847 | 0.79 | 3372.6 |  | 22365 | 138.274 | 0.5649996 | 325.707 | 0.327951 | 816 | 845520 | 438.022 | 165 | 3 | 0.843 | 0.98 | 3823.3 |  | 25354 | 138.679 | 0.6387439 | 325.707 | 0.426069 | 815 | 921630 | 437.619 | 160.01 | 3 | 0.837 | 1.17 | 4168 |  | 27640 | 138.274 | 0.7045308 | 651.372 | 0.335597 | 815 | 1015900 | 437.619 | 154.98 | 3 | 0.831 | 1.07 | 4595.6 |  | 30475 | 138.274 | 0.7807038 | 814.205 | 0.400816 | 815 | 1110300 | 409.781 | 150.01 | 3 | 0.823 | 1.03 | 5024.7 |  | 33321 | 110.2 | 0.8542083 | 2288.82 | 0.250605
816 | 744940 | 168.022 | 170.02 | 3 | 0.847 | 0.76 | 3370.4 |  | 22351 | 138.679 | 0.56465 | 326.107 | 0.327594 | 817 | 845290 | 438.425 | 165 | 3 | 0.843 | 1.04 | 3826.5 |  | 25375 | 139.085 | 0.6381158 | 326.107 | 0.425726 | 816 | 921550 | 438.022 | 160.01 | 3 | 0.837 | 1.17 | 4170.7 |  | 27658 | 138.679 | 0.7039874 | 652.172 | 0.335266 | 816 | 1014600 | 438.022 | 154.99 | 3 | 0.831 | 1.11 | 4588.9 |  | 30431 | 138.679 | 0.7802418 | 815.205 | 0.400486 | 816 | 1110100 | 410.066 | 150 | 3 | 0.823 | 0.97 | 5018.6 |  | 33281 | 110.486 | 0.8537467 | 2291.63 | 0.250302
817 | 743370 | 168.425 | 170.02 | 3 | 0.847 | 0.76 | 3361.7 |  | 22293 | 139.085 | 0.5637151 | 326.507 | 0.327238 | 818 | 844100 | 438.83 | 165 | 3 | 0.843 | 0.95 | 3818.6 |  | 25323 | 139.492 | 0.6370564 | 326.507 | 0.425384 | 817 | 920540 | 438.425 | 160.01 | 3 | 0.837 | 1.13 | 4164.5 |  | 27617 | 139.085 | 0.703643 | 652.972 | 0.334935 | 817 | 1013900 | 438.425 | 154.98 | 3 | 0.831 | 1.14 | 4588.2 |  | 30427 | 139.085 | 0.7797798 | 816.205 | 0.400157 | 817 | 1110300 | 410.351 | 150 | 3 | 0.823 | 0.97 | 5023.3 |  | 33312 | 110.772 | 0.8531313 | 2294.44 | 0.249999
818 | 742910 | 168.83 | 170.02 | 3 | 0.847 | 0.79 | 3361.4 |  | 22291 | 139.492 | 0.5631527 | 326.907 | 0.326883 | 819 | 843270 | 439.236 | 165 | 3 | 0.843 | 1.05 | 3817 |  | 25313 | 139.9 | 0.6368748 | 326.907 | 0.425042 | 818 | 919830 | 438.83 | 160.01 | 3 | 0.837 | 1.19 | 4159.7 |  | 27585 | 139.492 | 0.70287 | 653.773 | 0.334605 | 818 | 1013300 | 438.83 | 154.98 | 3 | 0.831 | 1.12 | 4584 |  | 30399 | 139.492 | 0.7793948 | 817.205 | 0.399828 | 818 | 1109700 | 410.637 | 150 | 3 | 0.823 | 0.99 | 5020.3 |  | 33292 | 111.059 | 0.8526696 | 2297.25 | 0.249697
819 | 741680 | 169.236 | 170.01 | 3 | 0.847 | 0.77 | 3354 |  | 22242 | 139.9 | 0.5621494 | 327.307 | 0.326528 | 820 | 841870 | 439.643 | 165 | 3 | 0.843 | 0.96 | 3806.6 |  | 25243 | 140.309 | 0.6362997 | 327.307 | 0.424701 | 819 | 919380 | 439.236 | 160 | 3 | 0.837 | 1.12 | 4160 |  | 27587 | 139.9 | 0.7026175 | 654.573 | 0.334275 | 819 | 1012700 | 439.236 | 154.98 | 3 | 0.831 | 1.14 | 4580.1 |  | 30372 | 139.9 | 0.7787018 | 818.205 | 0.3995 | 819 | 1108900 | 410.923 | 150 | 3 | 0.823 | 1.03 | 5019 |  | 33283 | 111.346 | 0.8531313 | 2300.06 | 0.249396
820 | 740940 | 169.643 | 170 | 3 | 0.847 | 0.79 | 3352.2 |  | 22230 | 140.309 | 0.5618682 | 327.707 | 0.326173 | 821 | 841630 | 440.051 | 165 | 3 | 0.843 | 0.99 | 3808.5 |  | 25256 | 140.719 | 0.6358683 | 327.707 | 0.424359 | 820 | 918370 | 439.643 | 160 | 3 | 0.837 | 1.13 | 4154.1 |  | 27548 | 140.309 | 0.7018139 | 655.373 | 0.333946 | 820 | 1012200 | 439.643 | 154.98 | 3 | 0.831 | 1.13 | 4578.1 |  | 30359 | 140.309 | 0.7780858 | 819.206 | 0.399172 | 820 | 1108300 | 411.21 | 150 | 3 | 0.823 | 1.03 | 5015.6 |  | 33261 | 111.634 | 0.8529774 | 2302.87 | 0.249095
821 | 739620 | 170.051 | 170.01 | 3 | 0.847 | 0.76 | 3344.9 |  | 22182 | 140.719 | 0.5609409 | 328.107 | 0.325819 | 822 | 840870 | 440.46 | 165 | 3 | 0.843 | 1.03 | 3805.5 |  | 25236 | 141.13 | 0.6352857 | 328.107 | 0.424019 | 821 | 918040 | 440.051 | 160 | 3 | 0.837 | 1.13 | 4154.1 |  | 27547 | 140.719 | 0.7011404 | 656.173 | 0.333617 | 821 | 1011300 | 440.051 | 154.98 | 3 | 0.831 | 1.15 | 4574.4 |  | 30335 | 140.719 | 0.7777778 | 820.206 | 0.398844 | 821 | 1108900 | 411.497 | 150.01 | 3 | 0.823 | 0.97 | 5015.2 |  | 33258 | 111.923 | 0.8525927 | 2305.69 | 0.248794
822 | 739250 | 170.46 | 170.01 | 3 | 0.847 | 0.77 | 3345.2 |  | 22184 | 141.13 | 0.5604697 | 328.507 | 0.325466 | 823 | 840300 | 440.87 | 165 | 3 | 0.843 | 0.94 | 3800.7 |  | 25204 | 141.542 | 0.6344835 | 328.507 | 0.423678 | 822 | 916990 | 440.46 | 160 | 3 | 0.837 | 1.16 | 4147.7 |  | 27505 | 141.13 | 0.7005128 | 656.973 | 0.333288 | 822 | 1010500 | 440.46 | 154.99 | 3 | 0.831 | 1.13 | 4571.7 |  | 30317 | 141.13 | 0.7771618 | 821.206 | 0.398517 | 822 | 1108700 | 411.785 | 150 | 3 | 0.823 | 0.98 | 5014.2 |  | 33251 | 112.212 | 0.852285 | 2308.5 | 0.248494
823 | 738030 | 170.87 | 170.01 | 3 | 0.847 | 0.77 | 3338 |  | 22136 | 141.542 | 0.5599681 | 328.908 | 0.325113 | 824 | 839530 | 441.281 | 165 | 3 | 0.843 | 0.98 | 3798.3 |  | 25188 | 141.955 | 0.6340295 | 328.908 | 0.423338 | 823 | 916110 | 440.87 | 160 | 3 | 0.837 | 1.15 | 4143.9 |  | 27480 | 141.542 | 0.6999388 | 657.773 | 0.33296 | 823 | 1010100 | 440.87 | 154.98 | 3 | 0.831 | 1.12 | 4570.4 |  | 30309 | 141.542 | 0.7768538 | 822.206 | 0.39819 | 823 | 1108200 | 412.074 | 150 | 3 | 0.823 | 1 | 5012.6 |  | 33241 | 112.502 | 0.8519003 | 2311.31 | 0.248194
824 | 737410 | 171.281 | 170.01 | 3 | 0.847 | 0.76 | 3335.9 |  | 22122 | 141.955 | 0.5591624 | 329.308 | 0.32476 | 825 | 838470 | 441.693 | 165 | 3 | 0.843 | 1.02 | 3793.2 |  | 25154 | 142.369 | 0.6335679 | 329.308 | 0.422998 | 824 | 915290 | 441.281 | 160 | 3 | 0.837 | 1.15 | 4141 |  | 27461 | 141.955 | 0.6992882 | 658.573 | 0.332633 | 824 | 1009300 | 441.281 | 154.98 | 3 | 0.831 | 1.19 | 4565.6 |  | 30277 | 141.955 | 0.7767768 | 823.206 | 0.397864 | 824 | 1107800 | 412.363 | 150 | 3 | 0.823 | 1.03 | 5014.6 |  | 33254 | 112.793 | 0.8518234 | 2314.12 | 0.247895
825 | 736750 | 171.693 | 170.01 | 3 | 0.847 | 0.75 | 3333.4 |  | 22105 | 142.369 | 0.5587216 | 329.708 | 0.324408 | 826 | 837870 | 442.106 | 165 | 3 | 0.843 | 0.94 | 3789.6 |  | 25130 | 142.785 | 0.6326372 | 329.708 | 0.422659 | 825 | 914540 | 441.693 | 160 | 3 | 0.837 | 1.17 | 4135.4 |  | 27424 | 142.369 | 0.6988596 | 659.374 | 0.332305 | 825 | 1008900 | 441.693 | 154.98 | 3 | 0.831 | 1.15 | 4564.2 |  | 30267 | 142.369 | 0.7760068 | 824.207 | 0.397538 | 825 | 1107300 | 412.653 | 150 | 3 | 0.823 | 1 | 5007.6 |  | 33208 | 113.084 | 0.8515926 | 2316.93 | 0.247596
826 | 735690 | 172.106 | 170.01 | 3 | 0.847 | 0.77 | 3326.9 |  | 22062 | 142.785 | 0.5581364 | 330.108 | 0.324056 | 827 | 837260 | 442.52 | 165 | 3 | 0.843 | 1.02 | 3789.5 |  | 25130 | 143.201 | 0.6320318 | 330.108 | 0.42232 | 826 | 913690 | 442.106 | 160 | 3 | 0.837 | 1.15 | 4134.1 |  | 27415 | 142.785 | 0.6982091 | 660.174 | 0.331979 | 826 | 1008800 | 442.106 | 154.98 | 3 | 0.831 | 1.11 | 4563.8 |  | 30264 | 142.785 | 0.7754678 | 825.207 | 0.397212 | 826 | 1107200 | 412.944 | 150 | 3 | 0.823 | 0.98 | 5008.7 |  | 33215 | 113.376 | 0.8512079 | 2319.75 | 0.247298
827 | 735110 | 172.52 | 170 | 3 | 0.847 | 0.75 | 3326.5 |  | 22059 | 143.201 | 0.5570115 | 330.508 | 0.323705 | 828 | 836030 | 442.936 | 165 | 3 | 0.843 | 1.02 | 3780.8 |  | 25072 | 143.618 | 0.6313734 | 330.508 | 0.421981 | 827 | 913130 | 442.52 | 159.99 | 3 | 0.837 | 1.14 | 4131.7 |  | 27399 | 143.201 | 0.6978417 | 660.974 | 0.331652 | 827 | 1007800 | 442.52 | 154.98 | 3 | 0.831 | 1.14 | 4559.6 |  | 30237 | 143.201 | 0.7750828 | 826.207 | 0.396887 | 827 | 1106900 | 413.235 | 150.01 | 3 | 0.823 | 0.99 | 5007.9 |  | 33210 | 113.668 | 0.8509771 | 2322.56 | 0.247
828 | 734340 | 172.936 | 170.01 | 3 | 0.847 | 0.74 | 3323.1 |  | 22037 | 143.618 | 0.5562742 | 330.908 | 0.323354 | 829 | 835230 | 443.352 | 165 | 3 | 0.843 | 0.95 | 3777 |  | 25047 | 144.037 | 0.6309345 | 330.908 | 0.421643 | 828 | 912280 | 442.936 | 160 | 3 | 0.837 | 1.16 | 4126.1 |  | 27362 | 143.618 | 0.6970381 | 661.774 | 0.331326 | 828 | 1007100 | 442.936 | 154.99 | 3 | 0.831 | 1.15 | 4554.9 |  | 30206 | 143.618 | 0.7746978 | 827.207 | 0.396562 | 828 | 1106400 | 413.527 | 150.01 | 3 | 0.823 | 1.04 | 5007.6 |  | 33208 | 113.961 | 0.8507463 | 2325.37 | 0.246703
829 | 732860 | 173.352 | 170.01 | 3 | 0.847 | 0.75 | 3314.5 |  | 21980 | 144.037 | 0.5555066 | 331.308 | 0.323004 | 830 | 834360 | 443.769 | 165 | 3 | 0.843 | 1 | 3774.3 |  | 25029 | 144.456 | 0.6300114 | 331.308 | 0.421305 | 829 | 911800 | 443.352 | 160 | 3 | 0.837 | 1.17 | 4123.5 |  | 27345 | 144.037 | 0.6965713 | 662.574 | 0.331001 | 829 | 1006600 | 443.352 | 154.99 | 3 | 0.831 | 1.16 | 4552.9 |  | 30192 | 144.037 | 0.7743128 | 828.207 | 0.396237 | 829 | 1106100 | 413.819 | 150.01 | 3 | 0.823 | 0.99 | 5002.8 |  | 33176 | 114.255 | 0.8504385 | 2328.18 | 0.246406
830 | 731890 | 173.769 | 170.01 | 3 | 0.847 | 0.75 | 3309.7 |  | 21948 | 144.456 | 0.5547237 | 331.708 | 0.322654 | 831 | 833780 | 444.188 | 165 | 3 | 0.843 | 1.02 | 3774.4 |  | 25030 | 144.877 | 0.6290428 | 331.708 | 0.420968 | 830 | 910750 | 443.769 | 160 | 3 | 0.837 | 1.15 | 4121.4 |  | 27331 | 144.456 | 0.6961656 | 663.374 | 0.330676 | 830 | 1006100 | 443.769 | 154.99 | 3 | 0.831 | 1.17 | 4551.6 |  | 30184 | 144.456 | 0.7740048 | 829.208 | 0.395913 | 830 | 1105800 | 414.112 | 150.01 | 3 | 0.823 | 1 | 5002.9 |  | 33176 | 114.549 | 0.8500539 | 2330.99 | 0.24611
831 | 730880 | 174.188 | 170.01 | 3 | 0.847 | 0.74 | 3305.3 |  | 21919 | 144.877 | 0.5540777 | 332.108 | 0.322305 | 832 | 832560 | 444.607 | 165.01 | 3 | 0.843 | 0.97 | 3767.4 |  | 24983 | 145.299 | 0.6281725 | 332.108 | 0.42063 | 831 | 910140 | 444.188 | 159.99 | 3 | 0.837 | 1.14 | 4118.3 |  | 27310 | 144.877 | 0.6952702 | 664.175 | 0.330351 | 831 | 1005600 | 444.188 | 154.98 | 3 | 0.831 | 1.18 | 4549.6 |  | 30170 | 144.877 | 0.7736198 | 830.208 | 0.395589 | 831 | 1105400 | 414.406 | 150.01 | 3 | 0.823 | 0.98 | 4998 |  | 33144 | 114.844 | 0.8493614 | 2333.8 | 0.245814
832 | 729850 | 174.607 | 170.01 | 3 | 0.847 | 0.74 | 3302.8 |  | 21902 | 145.299 | 0.5534088 | 332.508 | 0.321956 | 833 | 831280 | 445.028 | 165.01 | 3 | 0.843 | 0.95 | 3758.4 |  | 24923 | 145.722 | 0.6277639 | 332.508 | 0.420294 | 832 | 909610 | 444.607 | 159.99 | 3 | 0.837 | 1.16 | 4116.5 |  | 27299 | 145.299 | 0.694788 | 664.975 | 0.330027 | 832 | 1005200 | 444.607 | 154.97 | 3 | 0.831 | 1.15 | 4546.9 |  | 30153 | 145.299 | 0.7733118 | 831.208 | 0.395266 | 832 | 1104900 | 414.7 | 150.01 | 3 | 0.823 | 1.02 | 5001.9 |  | 33170 | 115.139 | 0.8496692 | 2336.62 | 0.245518
833 | 729000 | 175.028 | 170.01 | 3 | 0.847 | 0.73 | 3298.9 |  | 21877 | 145.722 | 0.552816 | 332.908 | 0.321607 | 834 | 830130 | 445.45 | 165.01 | 3 | 0.843 | 1.02 | 3754 |  | 24895 | 146.145 | 0.6275445 | 332.908 | 0.419957 | 833 | 908440 | 445.028 | 159.99 | 3 | 0.837 | 1.16 | 4109.6 |  | 27253 | 145.722 | 0.694214 | 665.775 | 0.329703 | 833 | 1004700 | 445.028 | 154.97 | 3 | 0.831 | 1.15 | 4544.5 |  | 30137 | 145.722 | 0.7729268 | 832.208 | 0.394943 | 833 | 1104000 | 414.995 | 150.01 | 3 | 0.823 | 1.02 | 4994 |  | 33118 | 115.436 | 0.8492845 | 2339.43 | 0.245223
834 | 728120 | 175.45 | 170.01 | 3 | 0.847 | 0.72 | 3294.4 |  | 21847 | 146.145 | 0.5518583 | 333.308 | 0.321259 | 835 | 829590 | 445.873 | 164.99 | 3 | 0.843 | 1.01 | 3751.9 |  | 24880 | 146.57 | 0.6265532 | 333.308 | 0.419621 | 834 | 907810 | 445.45 | 159.99 | 3 | 0.837 | 1.15 | 4106.8 |  | 27234 | 146.145 | 0.6935864 | 666.575 | 0.32938 | 834 | 1004300 | 445.45 | 154.98 | 3 | 0.831 | 1.2 | 4542.6 |  | 30124 | 146.145 | 0.7724648 | 833.208 | 0.39462 | 834 | 1104400 | 415.29 | 150.01 | 3 | 0.823 | 1.04 | 4997.7 |  | 33142 | 115.732 | 0.8489768 | 2342.24 | 0.244928
835 | 727340 | 175.873 | 170.01 | 3 | 0.847 | 0.72 | 3291.5 |  | 21827 | 146.57 | 0.5511515 | 333.708 | 0.320912 | 836 | 829300 | 446.296 | 164.99 | 3 | 0.843 | 0.94 | 3750.2 |  | 24869 | 146.996 | 0.6260386 | 333.708 | 0.419285 | 835 | 907060 | 445.873 | 159.99 | 3 | 0.837 | 1.17 | 4102.4 |  | 27205 | 146.57 | 0.6930047 | 667.375 | 0.329057 | 835 | 1003800 | 445.873 | 154.98 | 3 | 0.831 | 1.2 | 4541.8 |  | 30119 | 146.57 | 0.7720028 | 834.208 | 0.394297 | 835 | 1103900 | 415.587 | 150.01 | 3 | 0.823 | 0.96 | 4992.4 |  | 33107 | 116.03 | 0.8488998 | 2345.05 | 0.244634
836 | 726080 | 176.296 | 170.02 | 3 | 0.847 | 0.72 | 3285.8 |  | 21790 | 146.996 | 0.5505586 | 334.108 | 0.320565 | 837 | 827990 | 446.721 | 164.99 | 3 | 0.843 | 0.98 | 3744.3 |  | 24830 | 147.424 | 0.6251532 | 334.108 | 0.41895 | 836 | 906240 | 446.296 | 159.99 | 3 | 0.837 | 1.17 | 4097.8 |  | 27175 | 146.996 | 0.692469 | 668.175 | 0.328734 | 836 | 1003200 | 446.296 | 154.98 | 3 | 0.831 | 1.2 | 4537.9 |  | 30093 | 146.996 | 0.7716948 | 835.209 | 0.393975 | 836 | 1103500 | 415.883 | 150.01 | 3 | 0.823 | 0.98 | 4993 |  | 33111 | 116.328 | 0.848746 | 2347.86 | 0.244341
837 | 725150 | 176.721 | 170.02 | 3 | 0.847 | 0.71 | 3281 |  | 21758 | 147.424 | 0.5497682 | 334.509 | 0.320218 | 838 | 827310 | 447.147 | 164.99 | 3 | 0.843 | 0.98 | 3743.7 |  | 24826 | 147.852 | 0.6247446 | 334.509 | 0.418615 | 837 | 905480 | 446.721 | 159.99 | 3 | 0.837 | 1.15 | 4095.2 |  | 27157 | 147.424 | 0.6921169 | 668.975 | 0.328412 | 837 | 1002600 | 446.721 | 154.97 | 3 | 0.831 | 1.16 | 4534.8 |  | 30072 | 147.424 | 0.7712328 | 836.209 | 0.393654 | 837 | 1103400 | 416.181 | 150.01 | 3 | 0.823 | 1.04 | 4992.7 |  | 33109 | 116.627 | 0.8480535 | 2350.67 | 0.244047
838 | 724370 | 177.147 | 170.01 | 3 | 0.847 | 0.71 | 3278 |  | 21738 | 147.852 | 0.5490005 | 334.909 | 0.319872 | 839 | 826140 | 447.575 | 164.99 | 3 | 0.843 | 1.01 | 3736.1 |  | 24776 | 148.281 | 0.6235717 | 334.909 | 0.418281 | 838 | 904780 | 447.147 | 159.99 | 3 | 0.837 | 1.15 | 4092.1 |  | 27137 | 147.852 | 0.6918108 | 669.776 | 0.328091 | 838 | 1002200 | 447.147 | 154.97 | 3 | 0.831 | 1.19 | 4533.4 |  | 30063 | 147.852 | 0.7708478 | 837.209 | 0.393333 | 838 | 1103200 | 416.479 | 150.01 | 3 | 0.823 | 0.98 | 4989.7 |  | 33089 | 116.926 | 0.8478997 | 2353.49 | 0.243755
839 | 723330 | 177.575 | 170.01 | 3 | 0.847 | 0.7 | 3273.3 |  | 21707 | 148.281 | 0.5479897 | 335.309 | 0.319527 | 840 | 825600 | 448.003 | 164.99 | 3 | 0.843 | 1 | 3736.1 |  | 24776 | 148.712 | 0.6233447 | 335.309 | 0.417946 | 839 | 904320 | 447.575 | 159.99 | 3 | 0.837 | 1.15 | 4091.2 |  | 27131 | 148.281 | 0.6910608 | 670.576 | 0.327769 | 839 | 1001600 | 447.575 | 154.97 | 3 | 0.831 | 1.2 | 4530.4 |  | 30043 | 148.281 | 0.7703088 | 838.209 | 0.393012 | 839 | 1102300 | 416.778 | 150.01 | 3 | 0.823 | 1.01 | 4987.4 |  | 33074 | 117.226 | 0.8474381 | 2356.3 | 0.243462
840 | 722320 | 178.003 | 170.01 | 3 | 0.847 | 0.69 | 3268.3 |  | 21674 | 148.712 | 0.5469712 | 335.709 | 0.319181 | 841 | 824050 | 448.432 | 164.99 | 3 | 0.843 | 0.96 | 3725.8 |  | 24708 | 149.143 | 0.6226485 | 335.709 | 0.417612 | 840 | 903920 | 448.003 | 159.99 | 3 | 0.837 | 1.17 | 4090 |  | 27123 | 148.712 | 0.6904332 | 671.376 | 0.327448 | 840 | 1001100 | 448.003 | 154.98 | 3 | 0.831 | 1.16 | 4528.9 |  | 30033 | 148.712 | 0.7698853 | 839.209 | 0.392691 | 840 | 1102100 | 417.077 | 150.01 | 3 | 0.823 | 0.95 | 4984.4 |  | 33054 | 117.527 | 0.8471303 | 2359.11 | 0.24317
841 | 720990 | 178.432 | 170.01 | 3 | 0.847 | 0.69 | 3261 |  | 21625 | 149.143 | 0.5459603 | 336.109 | 0.318837 | 842 | 823750 | 448.863 | 164.99 | 3 | 0.843 | 0.98 | 3727.9 |  | 24721 | 149.576 | 0.6222701 | 336.109 | 0.417279 | 841 | 902940 | 448.432 | 159.99 | 3 | 0.837 | 1.13 | 4085.7 |  | 27094 | 149.143 | 0.6894842 | 672.176 | 0.327128 | 841 | 1000400 | 448.432 | 154.98 | 3 | 0.831 | 1.19 | 4525.3 |  | 30009 | 149.143 | 0.769354 | 840.21 | 0.392371 | 841 | 1101500 | 417.377 | 150.01 | 3 | 0.823 | 0.98 | 4983.8 |  | 33050 | 117.828 | 0.8468995 | 2361.92 | 0.242879
842 | 719650 | 178.863 | 170.01 | 3 | 0.847 | 0.7 | 3254.3 |  | 21581 | 149.576 | 0.5452535 | 336.509 | 0.318492 | 843 | 822830 | 449.294 | 164.99 | 3 | 0.843 | 1 | 3722.4 |  | 24685 | 150.01 | 0.6211653 | 336.509 | 0.416946 | 842 | 902120 | 448.863 | 160 | 3 | 0.837 | 1.15 | 4081.8 |  | 27069 | 149.576 | 0.6890556 | 672.976 | 0.326808 | 842 | 999850 | 448.863 | 154.98 | 3 | 0.831 | 1.19 | 4523.7 |  | 29999 | 149.576 | 0.7690075 | 841.21 | 0.392051 | 842 | 1101100 | 417.678 | 150.01 | 3 | 0.823 | 1.02 | 4983.8 |  | 33050 | 118.13 | 0.8465918 | 2364.73 | 0.242588
843 | 718320 | 179.294 | 170.01 | 3 | 0.847 | 0.71 | 3249.4 |  | 21548 | 150.01 | 0.5441438 | 336.909 | 0.318149 | 844 | 822330 | 449.727 | 164.99 | 3 | 0.843 | 1.02 | 3723.2 |  | 24691 | 150.444 | 0.6209459 | 336.909 | 0.416613 | 843 | 900880 | 449.294 | 159.99 | 3 | 0.837 | 1.14 | 4075.2 |  | 27025 | 150.01 | 0.6885045 | 673.776 | 0.326488 | 843 | 999160 | 449.294 | 154.98 | 3 | 0.831 | 1.19 | 4521.2 |  | 29982 | 150.01 | 0.7684916 | 842.21 | 0.391732 | 843 | 1100800 | 417.979 | 150.01 | 3 | 0.823 | 0.98 | 4978.7 |  | 33016 | 118.432 | 0.846361 | 2367.55 | 0.242298
844 | 717390 | 179.727 | 170.01 | 3 | 0.847 | 0.71 | 3246.2 |  | 21527 | 150.444 | 0.5429049 | 337.309 | 0.317805 | 845 | 820870 | 450.161 | 164.99 | 3 | 0.843 | 1.04 | 3712.2 |  | 24617 | 150.88 | 0.6201665 | 337.309 | 0.41628 | 844 | 900320 | 449.727 | 159.99 | 3 | 0.837 | 1.14 | 4071.7 |  | 27001 | 150.444 | 0.6878922 | 674.576 | 0.326169 | 844 | 998710 | 449.727 | 154.99 | 3 | 0.831 | 1.15 | 4517 |  | 29954 | 150.444 | 0.7682606 | 843.21 | 0.391412 | 844 | 1100400 | 418.281 | 150.01 | 3 | 0.823 | 0.99 | 4979.3 |  | 33020 | 118.736 | 0.8461302 | 2370.36 | 0.242008
845 | 715930 | 180.161 | 170.01 | 3 | 0.847 | 0.72 | 3239.6 |  | 21484 | 150.88 | 0.5422361 | 337.709 | 0.317462 | 846 | 820580 | 450.595 | 164.98 | 3 | 0.843 | 1.03 | 3713.5 |  | 24626 | 151.318 | 0.6196065 | 337.709 | 0.415948 | 845 | 899600 | 450.161 | 159.99 | 3 | 0.837 | 1.14 | 4070.9 |  | 26996 | 150.88 | 0.6871269 | 675.377 | 0.32585 | 845 | 998040 | 450.161 | 154.99 | 3 | 0.831 | 1.19 | 4514.5 |  | 29938 | 150.88 | 0.7676985 | 844.21 | 0.391094 | 845 | 1100100 | 418.583 | 150.01 | 3 | 0.823 | 0.95 | 4975.1 |  | 32992 | 119.04 | 0.8457455 | 2373.17 | 0.241718
846 | 714300 | 180.595 | 170.01 | 3 | 0.847 | 0.74 | 3230.2 |  | 21421 | 151.318 | 0.5414988 | 338.109 | 0.31712 | 847 | 819550 | 451.031 | 164.98 | 3 | 0.843 | 1.01 | 3707.5 |  | 24586 | 151.756 | 0.6191373 | 338.109 | 0.415616 | 846 | 898800 | 450.595 | 159.99 | 3 | 0.837 | 1.13 | 4066.7 |  | 26968 | 151.318 | 0.6866065 | 676.177 | 0.325532 | 846 | 997740 | 450.595 | 154.98 | 3 | 0.831 | 1.18 | 4514.1 |  | 29935 | 151.318 | 0.7669362 | 845.211 | 0.390775 | 846 | 1099800 | 418.887 | 150.01 | 3 | 0.823 | 0.98 | 4976.1 |  | 32999 | 119.344 | 0.8456686 | 2375.98 | 0.241429
847 | 713420 | 181.031 | 170.02 | 3 | 0.847 | 0.74 | 3227 |  | 21400 | 151.756 | 0.5407996 | 338.509 | 0.316778 | 848 | 818810 | 451.469 | 164.97 | 3 | 0.843 | 0.99 | 3702.7 |  | 24554 | 152.195 | 0.6183352 | 338.509 | 0.415285 | 847 | 897800 | 451.031 | 160 | 3 | 0.837 | 1.15 | 4060.3 |  | 26926 | 151.756 | 0.6860018 | 676.977 | 0.325214 | 847 | 997010 | 451.031 | 154.98 | 3 | 0.831 | 1.17 | 4510.7 |  | 29912 | 151.756 | 0.7669285 | 846.211 | 0.390457 | 847 | 1099300 | 419.191 | 150.01 | 3 | 0.823 | 1.04 | 4974.9 |  | 32991 | 119.649 | 0.84513 | 2378.79 | 0.24114
848 | 712450 | 181.469 | 170.02 | 3 | 0.847 | 0.74 | 3222.7 |  | 21371 | 152.195 | 0.5400395 | 338.909 | 0.316436 | 849 | 818190 | 451.907 | 164.97 | 3 | 0.843 | 1 | 3702.3 |  | 24552 | 152.636 | 0.6173212 | 338.909 | 0.414954 | 848 | 897120 | 451.469 | 160 | 3 | 0.837 | 1.14 | 4057.9 |  | 26910 | 152.195 | 0.6853513 | 677.777 | 0.324896 | 848 | 996020 | 451.469 | 154.98 | 3 | 0.831 | 1.2 | 4504.9 |  | 29874 | 152.195 | 0.7664973 | 847.211 | 0.39014 | 848 | 1099200 | 419.495 | 150.01 | 3 | 0.823 | 0.99 | 4971.9 |  | 32971 | 119.955 | 0.84513 | 2381.6 | 0.240852
849 | 711530 | 181.907 | 170.02 | 3 | 0.847 | 0.76 | 3218.7 |  | 21344 | 152.636 | 0.5393631 | 339.309 | 0.316095 | 850 | 817130 | 452.346 | 164.97 | 3 | 0.843 | 1.03 | 3696.3 |  | 24512 | 153.077 | 0.6166553 | 339.309 | 0.414623 | 849 | 896330 | 451.907 | 160 | 3 | 0.837 | 1.11 | 4056 |  | 26897 | 152.636 | 0.6849533 | 678.577 | 0.324579 | 849 | 996010 | 451.907 | 154.98 | 3 | 0.831 | 1.14 | 4505.9 |  | 29880 | 152.636 | 0.7660276 | 848.211 | 0.389822 | 849 | 1098500 | 419.8 | 150.02 | 3 | 0.823 | 0.97 | 4967.1 |  | 32939 | 120.261 | 0.84513 | 2384.42 | 0.240564
850 | 710530 | 182.346 | 170.02 | 3 | 0.847 | 0.74 | 3215.2 |  | 21321 | 153.077 | 0.5390287 | 339.709 | 0.315754 | 851 | 815790 | 452.787 | 164.98 | 3 | 0.843 | 1.06 | 3691.7 |  | 24481 | 153.52 | 0.6157397 | 339.709 | 0.414293 | 850 | 895480 | 452.346 | 160 | 3 | 0.837 | 1.16 | 4050.4 |  | 26860 | 153.077 | 0.6844023 | 679.377 | 0.324262 | 850 | 995450 | 452.346 | 154.98 | 3 | 0.831 | 1.21 | 4502.9 |  | 29861 | 153.077 | 0.7654732 | 849.211 | 0.389505 | 850 | 1098500 | 420.106 | 150.02 | 3 | 0.823 | 0.97 | 4969.4 |  | 32954 | 120.569 | 0.8443607 | 2387.23 | 0.240276
851 | 709640 | 182.787 | 170.02 | 3 | 0.847 | 0.77 | 3209.5 |  | 21284 | 153.52 | 0.5380862 | 340.11 | 0.315414 | 852 | 814910 | 453.228 | 164.98 | 3 | 0.843 | 1 | 3686 |  | 24444 | 153.964 | 0.615384 | 340.11 | 0.413963 | 851 | 894960 | 452.787 | 160.01 | 3 | 0.837 | 1.11 | 4049.6 |  | 26855 | 153.52 | 0.6840502 | 680.178 | 0.323946 | 851 | 994840 | 452.787 | 154.99 | 3 | 0.831 | 1.17 | 4500.8 |  | 29847 | 153.52 | 0.765273 | 850.212 | 0.389189 | 851 | 1098500 | 420.412 | 150.02 | 3 | 0.823 | 1.01 | 4971.7 |  | 32969 | 120.876 | 0.8443607 | 2390.04 | 0.239989
852 | 709200 | 183.228 | 170.01 | 3 | 0.847 | 0.73 | 3209.2 |  | 21282 | 153.964 | 0.5375466 | 340.51 | 0.315075 | 853 | 813700 | 453.671 | 164.97 | 3 | 0.843 | 1.03 | 3678.7 |  | 24395 | 154.409 | 0.6146576 | 340.51 | 0.413633 | 852 | 894240 | 453.228 | 160 | 3 | 0.837 | 1.13 | 4044.2 |  | 26819 | 153.964 | 0.6832849 | 680.978 | 0.32363 | 852 | 994120 | 453.228 | 154.99 | 3 | 0.831 | 1.16 | 4496.9 |  | 29821 | 153.964 | 0.76458 | 851.212 | 0.388873 | 852 | 1097500 | 420.72 | 150.01 | 3 | 0.823 | 1.03 | 4964.2 |  | 32920 | 121.185 | 0.8442837 | 2392.85 | 0.239703
853 | 707960 | 183.671 | 170.01 | 3 | 0.847 | 0.76 | 3201.8 |  | 21233 | 154.409 | 0.5367485 | 340.91 | 0.314735 | 854 | 813230 | 454.115 | 164.97 | 3 | 0.843 | 1.03 | 3678.3 |  | 24393 | 154.855 | 0.6137647 | 340.91 | 0.413304 | 853 | 893780 | 453.671 | 159.99 | 3 | 0.837 | 1.12 | 4044.2 |  | 26819 | 154.409 | 0.6828333 | 681.778 | 0.323315 | 853 | 993860 | 453.671 | 154.99 | 3 | 0.831 | 1.15 | 4496.3 |  | 29817 | 154.409 | 0.7643798 | 852.212 | 0.388557 | 853 | 1097500 | 421.027 | 150.01 | 3 | 0.823 | 0.99 | 4965.2 |  | 32926 | 121.494 | 0.8437452 | 2395.66 | 0.239417
854 | 707250 | 184.115 | 170.01 | 3 | 0.847 | 0.73 | 3200.4 |  | 21223 | 154.855 | 0.5360873 | 341.31 | 0.314396 | 855 | 812270 | 454.56 | 164.97 | 3 | 0.843 | 1.05 | 3675.6 |  | 24375 | 155.302 | 0.6130609 | 341.31 | 0.412975 | 854 | 892780 | 454.115 | 159.99 | 3 | 0.837 | 1.14 | 4037.5 |  | 26775 | 154.855 | 0.6823205 | 682.578 | 0.322999 | 854 | 992960 | 454.115 | 154.99 | 3 | 0.831 | 1.13 | 4491.1 |  | 29782 | 154.855 | 0.7637946 | 853.212 | 0.388241 | 854 | 1097400 | 421.336 | 150.01 | 3 | 0.823 | 0.96 | 4965.5 |  | 32929 | 121.804 | 0.8435144 | 2398.47 | 0.239131
855 | 706200 | 184.56 | 170.01 | 3 | 0.847 | 0.74 | 3193.5 |  | 21178 | 155.302 | 0.5354336 | 341.71 | 0.314058 | 856 | 811090 | 455.006 | 164.97 | 3 | 0.843 | 1.07 | 3668.4 |  | 24327 | 155.751 | 0.6124858 | 341.71 | 0.412647 | 855 | 892190 | 454.56 | 159.99 | 3 | 0.837 | 1.12 | 4036.8 |  | 26770 | 155.302 | 0.6817618 | 683.378 | 0.322685 | 855 | 992700 | 454.56 | 154.99 | 3 | 0.831 | 1.11 | 4490.5 |  | 29778 | 155.302 | 0.7630939 | 854.212 | 0.387926 | 855 | 1096700 | 421.645 | 150.01 | 3 | 0.823 | 0.99 | 4962.6 |  | 32910 | 122.114 | 0.8434375 | 2401.29 | 0.238846
856 | 705330 | 185.006 | 170.01 | 3 | 0.847 | 0.75 | 3190.4 |  | 21157 | 155.751 | 0.5344759 | 342.11 | 0.31372 | 857 | 810160 | 455.453 | 164.98 | 3 | 0.843 | 1.05 | 3664.5 |  | 24301 | 156.2 | 0.6118502 | 342.11 | 0.412318 | 856 | 891520 | 455.006 | 159.99 | 3 | 0.837 | 1.12 | 4031.8 |  | 26737 | 155.751 | 0.6810271 | 684.178 | 0.32237 | 856 | 991940 | 455.006 | 154.99 | 3 | 0.831 | 1.2 | 4486.9 |  | 29755 | 155.751 | 0.7629476 | 855.212 | 0.387611 | 856 | 1096400 | 421.955 | 150.01 | 3 | 0.823 | 0.96 | 4959.6 |  | 32889 | 122.425 | 0.8430528 | 2404.1 | 0.238561
857 | 704470 | 185.453 | 170.01 | 3 | 0.847 | 0.72 | 3187.4 |  | 21137 | 156.2 | 0.5336171 | 342.51 | 0.313382 | 858 | 809400 | 455.902 | 164.98 | 3 | 0.843 | 1.09 | 3662.2 |  | 24286 | 156.651 | 0.6107378 | 342.51 | 0.41199 | 857 | 890790 | 455.453 | 159.99 | 3 | 0.837 | 1.14 | 4029.3 |  | 26720 | 156.2 | 0.6803765 | 684.978 | 0.322057 | 857 | 991030 | 455.453 | 154.99 | 3 | 0.831 | 1.1 | 4482.7 |  | 29727 | 156.2 | 0.7623162 | 856.213 | 0.387297 | 857 | 1096300 | 422.265 | 150.01 | 3 | 0.823 | 0.96 | 4960.9 |  | 32898 | 122.737 | 0.842822 | 2406.91 | 0.238277
858 | 703210 | 185.902 | 170.01 | 3 | 0.847 | 0.74 | 3180 |  | 21088 | 156.651 | 0.5329254 | 342.91 | 0.313045 | 859 | 808560 | 456.351 | 164.98 | 3 | 0.843 | 1.1 | 3659.7 |  | 24269 | 157.103 | 0.6103897 | 342.91 | 0.411663 | 858 | 889830 | 455.902 | 159.99 | 3 | 0.837 | 1.16 | 4026.1 |  | 26699 | 156.651 | 0.6802082 | 685.779 | 0.321743 | 858 | 990840 | 455.902 | 154.99 | 3 | 0.831 | 1.09 | 4481.6 |  | 29719 | 156.651 | 0.7620005 | 857.213 | 0.386983 | 858 | 1095800 | 422.576 | 150.01 | 3 | 0.823 | 0.99 | 4958.5 |  | 32882 | 123.049 | 0.8423604 | 2409.72 | 0.237993
859 | 702080 | 186.351 | 170.01 | 3 | 0.847 | 0.76 | 3175.5 |  | 21058 | 157.103 | 0.532249 | 343.31 | 0.312709 | 860 | 807090 | 456.802 | 164.98 | 3 | 0.843 | 1.09 | 3649.7 |  | 24203 | 157.556 | 0.6096557 | 343.31 | 0.411336 | 859 | 888980 | 456.351 | 159.99 | 3 | 0.837 | 1.11 | 4020.6 |  | 26663 | 157.103 | 0.6793586 | 686.579 | 0.32143 | 859 | 990020 | 456.351 | 155 | 3 | 0.831 | 1.1 | 4478.1 |  | 29696 | 157.103 | 0.7613306 | 858.213 | 0.386669 | 859 | 1095500 | 422.888 | 150.02 | 3 | 0.823 | 0.98 | 4957.4 |  | 32874 | 123.362 | 0.8423604 | 2412.53 | 0.237709
860 | 701170 | 186.802 | 170.01 | 3 | 0.847 | 0.73 | 3173 |  | 21042 | 157.556 | 0.5314357 | 343.71 | 0.312373 | 861 | 806630 | 457.254 | 164.98 | 3 | 0.843 | 1.09 | 3649.2 |  | 24199 | 158.01 | 0.6088536 | 343.71 | 0.411009 | 860 | 888760 | 456.802 | 160 | 3 | 0.837 | 1.11 | 4020.2 |  | 26660 | 157.556 | 0.6791903 | 687.379 | 0.321117 | 860 | 989610 | 456.802 | 155 | 3 | 0.831 | 1.13 | 4478.1 |  | 29697 | 157.556 | 0.7609379 | 859.213 | 0.386355 | 860 | 1094900 | 423.2 | 150.02 | 3 | 0.823 | 0.96 | 4952.6 |  | 32843 | 123.676 | 0.8417449 | 2415.34 | 0.237426
861 | 700280 | 187.254 | 170.01 | 3 | 0.847 | 0.72 | 3168.1 |  | 21009 | 158.01 | 0.5305465 | 344.11 | 0.312037 | 862 | 805660 | 457.707 | 164.98 | 3 | 0.843 | 1.1 | 3644.9 |  | 24171 | 158.466 | 0.6082331 | 344.11 | 0.410682 | 861 | 887650 | 457.254 | 160 | 3 | 0.837 | 1.17 | 4016.4 |  | 26634 | 158.01 | 0.6780422 | 688.179 | 0.320805 | 861 | 988740 | 457.254 | 155 | 3 | 0.83 | 1.14 | 4473.6 |  | 29666 | 158.01 | 0.7602449 | 860.213 | 0.386042 | 861 | 1094900 | 423.513 | 150.02 | 3 | 0.823 | 0.95 | 4953.2 |  | 32847 | 123.99 | 0.841591 | 2418.16 | 0.237144
862 | 699210 | 187.707 | 170.01 | 3 | 0.847 | 0.71 | 3161.9 |  | 20968 | 158.466 | 0.5298852 | 344.51 | 0.311701 | 863 | 804600 | 458.161 | 164.99 | 3 | 0.843 | 1.12 | 3639.8 |  | 24137 | 158.922 | 0.6075974 | 344.51 | 0.410356 | 862 | 887430 | 457.707 | 159.99 | 3 | 0.837 | 1.03 | 4014.2 |  | 26620 | 158.466 | 0.6773458 | 688.979 | 0.320493 | 862 | 988230 | 457.707 | 155 | 3 | 0.831 | 1.09 | 4470.8 |  | 29648 | 158.466 | 0.7595827 | 861.214 | 0.38573 | 862 | 1094100 | 423.827 | 150.01 | 3 | 0.823 | 0.93 | 4951.1 |  | 32833 | 124.306 | 0.8411294 | 2420.97 | 0.236862
863 | 698040 | 188.161 | 170.01 | 3 | 0.847 | 0.75 | 3156.9 |  | 20935 | 158.922 | 0.5290112 | 344.91 | 0.311367 | 864 | 803780 | 458.617 | 164.99 | 3 | 0.843 | 1.14 | 3637.6 |  | 24122 | 159.38 | 0.6067045 | 344.91 | 0.41003 | 863 | 885930 | 458.161 | 159.99 | 3 | 0.837 | 1.11 | 4008.8 |  | 26584 | 158.922 | 0.6767947 | 689.779 | 0.320181 | 863 | 987330 | 458.161 | 155 | 3 | 0.831 | 1.09 | 4465.7 |  | 29614 | 158.922 | 0.7592285 | 862.214 | 0.385417 | 863 | 1093900 | 424.141 | 150 | 3 | 0.823 | 0.94 | 4949.9 |  | 32825 | 124.621 | 0.8409755 | 2423.78 | 0.23658
864 | 697170 | 188.617 | 170 | 3 | 0.847 | 0.76 | 3152.8 |  | 20908 | 159.38 | 0.5282663 | 345.31 | 0.311032 | 865 | 802940 | 459.073 | 164.99 | 3 | 0.843 | 1.13 | 3633.5 |  | 24095 | 159.839 | 0.60591 | 345.31 | 0.409705 | 864 | 885020 | 458.617 | 160 | 3 | 0.837 | 1.11 | 4002.8 |  | 26544 | 159.38 | 0.6763202 | 690.579 | 0.31987 | 864 | 986470 | 458.617 | 155 | 3 | 0.831 | 1.08 | 4462 |  | 29590 | 159.38 | 0.7584893 | 863.214 | 0.385105 | 864 | 1093300 | 424.457 | 150 | 3 | 0.823 | 0.94 | 4947.4 |  | 32808 | 124.938 | 0.840437 | 2426.59 | 0.236299
865 | 696020 | 189.073 | 170.01 | 3 | 0.847 | 0.77 | 3149.3 |  | 20885 | 159.839 | 0.5275063 | 345.71 | 0.310698 | 866 | 801760 | 459.531 | 164.99 | 3 | 0.843 | 1.13 | 3627.1 |  | 24053 | 160.299 | 0.6054635 | 345.71 | 0.40938 | 865 | 884300 | 459.073 | 159.99 | 3 | 0.837 | 1.1 | 3999.5 |  | 26523 | 159.839 | 0.6756161 | 691.38 | 0.31956 | 865 | 986010 | 459.073 | 155 | 3 | 0.831 | 1.05 | 4459.8 |  | 29575 | 159.839 | 0.7579118 | 864.214 | 0.384794 | 865 | 1093100 | 424.772 | 150.01 | 3 | 0.823 | 0.96 | 4946 |  | 32799 | 125.255 | 0.8401293 | 2429.4 | 0.236018
866 | 695040 | 189.531 | 170.02 | 3 | 0.847 | 0.77 | 3144.8 |  | 20855 | 160.299 | 0.5268982 | 346.111 | 0.310365 | 867 | 800710 | 459.99 | 165 | 3 | 0.843 | 1.16 | 3623.2 |  | 24027 | 160.76 | 0.6051154 | 346.111 | 0.409055 | 866 | 883680 | 459.531 | 159.99 | 3 | 0.837 | 1.11 | 3996.5 |  | 26502 | 160.299 | 0.675111 | 692.18 | 0.319249 | 866 | 985050 | 459.531 | 154.99 | 3 | 0.831 | 1.08 | 4457.3 |  | 29559 | 160.299 | 0.7569108 | 865.214 | 0.384482 | 866 | 1092400 | 425.089 | 150.01 | 3 | 0.823 | 0.97 | 4941.7 |  | 32771 | 125.573 | 0.8399754 | 2432.22 | 0.235737
867 | 694040 | 189.99 | 170.02 | 3 | 0.847 | 0.77 | 3140.1 |  | 20824 | 160.76 | 0.526047 | 346.511 | 0.310031 | 868 | 800120 | 460.45 | 165 | 3 | 0.843 | 1.16 | 3620.7 |  | 24010 | 161.222 | 0.604389 | 346.511 | 0.408731 | 867 | 882760 | 459.99 | 159.99 | 3 | 0.837 | 1.12 | 3992.2 |  | 26474 | 160.76 | 0.6744757 | 692.98 | 0.318939 | 867 | 984300 | 459.99 | 154.99 | 3 | 0.831 | 1.11 | 4452.7 |  | 29528 | 160.76 | 0.7568338 | 866.215 | 0.384172 | 867 | 1092000 | 425.406 | 150.01 | 3 | 0.823 | 0.97 | 4939.9 |  | 32759 | 125.891 | 0.8394368 | 2435.03 | 0.235457
868 | 693240 | 190.45 | 170.02 | 3 | 0.847 | 0.76 | 3136.3 |  | 20798 | 161.222 | 0.5253021 | 346.911 | 0.309699 | 869 | 799660 | 460.911 | 165.01 | 3 | 0.843 | 1.14 | 3618.3 |  | 23994 | 161.686 | 0.603829 | 346.911 | 0.408407 | 868 | 882100 | 460.45 | 159.99 | 3 | 0.837 | 1.11 | 3989.5 |  | 26456 | 161.222 | 0.6739477 | 693.78 | 0.31863 | 868 | 983000 | 460.45 | 154.99 | 3 | 0.831 | 1.11 | 4446.7 |  | 29488 | 161.222 | 0.7562563 | 867.215 | 0.383861 | 868 | 1091800 | 425.724 | 150.01 | 3 | 0.823 | 0.97 | 4938.7 |  | 32751 | 126.21 | 0.8390522 | 2437.84 | 0.235178
869 | 692120 | 190.911 | 170.02 | 3 | 0.847 | 0.75 | 3131 |  | 20763 | 161.686 | 0.5246789 | 347.311 | 0.309367 | 870 | 798700 | 461.373 | 165.01 | 3 | 0.843 | 1.16 | 3614.3 |  | 23968 | 162.151 | 0.6034052 | 347.311 | 0.408083 | 869 | 881270 | 460.911 | 159.99 | 3 | 0.837 | 1.09 | 3985.9 |  | 26432 | 161.686 | 0.673565 | 694.58 | 0.318321 | 869 | 982900 | 460.911 | 154.99 | 3 | 0.831 | 1.08 | 4445.8 |  | 29482 | 161.686 | 0.7556326 | 868.215 | 0.383551 | 869 | 1091100 | 426.042 | 150.01 | 3 | 0.823 | 0.96 | 4936.6 |  | 32737 | 126.53 | 0.8390522 | 2440.65 | 0.234898
870 | 691140 | 191.373 | 170.01 | 3 | 0.847 | 0.73 | 3125.8 |  | 20728 | 162.151 | 0.5240328 | 347.711 | 0.309035 | 871 | 797960 | 461.837 | 165.01 | 3 | 0.843 | 1.17 | 3610.9 |  | 23946 | 162.617 | 0.6029058 | 347.711 | 0.40776 | 870 | 880580 | 461.373 | 159.99 | 3 | 0.837 | 1.11 | 3982.4 |  | 26409 | 162.151 | 0.6731976 | 695.38 | 0.318012 | 870 | 982150 | 461.373 | 154.99 | 3 | 0.831 | 1.06 | 4442.2 |  | 29458 | 162.151 | 0.7554247 | 869.215 | 0.383241 | 870 | 1090600 | 426.361 | 150.01 | 3 | 0.823 | 0.95 | 4933.5 |  | 32716 | 126.85 | 0.8388214 | 2443.46 | 0.23462
871 | 690320 | 191.837 | 170.01 | 3 | 0.847 | 0.7 | 3121.9 |  | 20703 | 162.617 | 0.5233108 | 348.111 | 0.308703 | 872 | 797400 | 462.302 | 165.01 | 3 | 0.843 | 1.15 | 3608 |  | 23927 | 163.084 | 0.601748 | 348.111 | 0.407437 | 871 | 880080 | 461.837 | 159.99 | 3 | 0.837 | 1.15 | 3980.2 |  | 26395 | 162.617 | 0.672792 | 696.181 | 0.317704 | 871 | 981340 | 461.837 | 154.99 | 3 | 0.831 | 1.09 | 4437.9 |  | 29429 | 162.617 | 0.7547625 | 870.215 | 0.382931 | 871 | 1090600 | 426.681 | 150.01 | 3 | 0.823 | 0.94 | 4933.5 |  | 32716 | 127.172 | 0.8383597 | 2446.27 | 0.234341
872 | 689470 | 192.302 | 170 | 3 | 0.847 | 0.69 | 3118 |  | 20677 | 163.084 | 0.5225887 | 348.511 | 0.308372 | 873 | 796740 | 462.768 | 165.02 | 3 | 0.843 | 1.14 | 3605.3 |  | 23908 | 163.552 | 0.6013621 | 348.511 | 0.407114 | 872 | 879600 | 462.302 | 159.99 | 3 | 0.837 | 0.86 | 3977.9 |  | 26379 | 163.084 | 0.6725394 | 696.981 | 0.317396 | 872 | 981070 | 462.302 | 154.99 | 3 | 0.83 | 1.07 | 4437.4 |  | 29427 | 163.084 | 0.7542389 | 871.216 | 0.382622 | 872 | 1090300 | 427.001 | 150.01 | 3 | 0.823 | 0.94 | 4932.7 |  | 32711 | 127.494 | 0.8381289 | 2449.09 | 0.234063
873 | 688520 | 192.768 | 170 | 3 | 0.847 | 0.71 | 3114.5 |  | 20654 | 163.552 | 0.5219959 | 348.911 | 0.308042 | 874 | 795210 | 463.235 | 165.02 | 3 | 0.843 | 1.12 | 3594.3 |  | 23836 | 164.022 | 0.6009383 | 348.911 | 0.406792 | 873 | 879070 | 462.768 | 159.99 | 3 | 0.837 | 0.87 | 3977.7 |  | 26378 | 163.552 | 0.6716899 | 697.781 | 0.317088 | 873 | 980210 | 462.768 | 154.99 | 3 | 0.83 | 1.09 | 4433.7 |  | 29402 | 163.552 | 0.7536306 | 872.216 | 0.382313 | 873 | 1089700 | 427.323 | 150.01 | 3 | 0.823 | 0.95 | 4929.7 |  | 32691 | 127.816 | 0.8374365 | 2451.9 | 0.233786
874 | 687570 | 193.235 | 170.01 | 3 | 0.847 | 0.74 | 3110.4 |  | 20627 | 164.022 | 0.5209318 | 349.311 | 0.307712 | 875 | 794700 | 463.703 | 165.02 | 3 | 0.843 | 1.13 | 3594.9 |  | 23840 | 164.493 | 0.6003405 | 349.311 | 0.40647 | 874 | 878740 | 463.235 | 159.99 | 3 | 0.837 | 0.85 | 3975.5 |  | 26363 | 164.022 | 0.6710011 | 698.581 | 0.316781 | 874 | 979530 | 463.235 | 155 | 3 | 0.83 | 1.1 | 4432.2 |  | 29392 | 164.022 | 0.7535305 | 873.216 | 0.382005 | 874 | 1089400 | 427.645 | 150.01 | 3 | 0.823 | 0.94 | 4928.4 |  | 32683 | 128.139 | 0.8377443 | 2454.71 | 0.233509
875 | 686790 | 193.703 | 170.01 | 3 | 0.847 | 0.71 | 3107.9 |  | 20610 | 164.493 | 0.5202858 | 349.711 | 0.307382 | 876 | 794140 | 464.173 | 165.01 | 3 | 0.843 | 1.15 | 3593.2 |  | 23828 | 164.965 | 0.5990541 | 349.711 | 0.406148 | 875 | 877630 | 463.703 | 159.99 | 3 | 0.837 | 0.84 | 3969.2 |  | 26322 | 164.493 | 0.6704883 | 699.381 | 0.316474 | 875 | 978740 | 463.703 | 155 | 3 | 0.83 | 1.1 | 4428.5 |  | 29367 | 164.493 | 0.7527528 | 874.216 | 0.381696 | 875 | 1088500 | 427.967 | 150.01 | 3 | 0.823 | 0.93 | 4924.5 |  | 32657 | 128.463 | 0.8373596 | 2457.52 | 0.233232
876 | 685390 | 194.173 | 170 | 3 | 0.847 | 0.69 | 3099.7 |  | 20555 | 164.965 | 0.5200274 | 350.111 | 0.307053 | 877 | 793350 | 464.644 | 165.01 | 3 | 0.843 | 1.12 | 3590.2 |  | 23808 | 165.438 | 0.5987363 | 350.111 | 0.405827 | 876 | 876730 | 464.173 | 159.99 | 3 | 0.837 | 0.87 | 3964.9 |  | 26293 | 164.965 | 0.6698837 | 700.181 | 0.316168 | 876 | 978610 | 464.173 | 155 | 3 | 0.83 | 1.05 | 4426.4 |  | 29353 | 164.965 | 0.7522908 | 875.216 | 0.381389 | 876 | 1088900 | 428.29 | 150.01 | 3 | 0.823 | 0.91 | 4928.3 |  | 32682 | 128.788 | 0.8367441 | 2460.33 | 0.232956
877 | 684540 | 194.644 | 170 | 3 | 0.847 | 0.71 | 3096.2 |  | 20532 | 165.438 | 0.5190773 | 350.511 | 0.306724 | 878 | 791650 | 465.116 | 165.01 | 3 | 0.843 | 1.14 | 3581 |  | 23748 | 165.912 | 0.5980855 | 350.511 | 0.405506 | 877 | 876060 | 464.644 | 159.99 | 3 | 0.837 | 0.88 | 3963.5 |  | 26284 | 165.438 | 0.6690801 | 700.981 | 0.315862 | 877 | 977600 | 464.644 | 154.99 | 3 | 0.83 | 1.09 | 4422.5 |  | 29327 | 165.438 | 0.7517595 | 876.216 | 0.381081 | 877 | 1088400 | 428.614 | 150.01 | 3 | 0.823 | 0.91 | 4925.7 |  | 32664 | 129.113 | 0.8365133 | 2463.14 | 0.23268
878 | 684200 | 195.116 | 169.99 | 3 | 0.847 | 0.7 | 3096.1 |  | 20532 | 165.912 | 0.5184541 | 350.911 | 0.306396 | 879 | 791230 | 465.589 | 165.02 | 3 | 0.843 | 1.14 | 3580.4 |  | 23743 | 166.388 | 0.5968899 | 350.911 | 0.405185 | 878 | 875270 | 465.116 | 159.99 | 3 | 0.837 | 0.83 | 3960.3 |  | 26263 | 165.912 | 0.6685214 | 701.782 | 0.315556 | 878 | 977000 | 465.116 | 155 | 3 | 0.83 | 1.07 | 4420.5 |  | 29314 | 165.912 | 0.7510588 | 877.217 | 0.380774 | 878 | 1087600 | 428.939 | 150.01 | 3 | 0.823 | 0.91 | 4921.4 |  | 32636 | 129.439 | 0.8362825 | 2465.96 | 0.232405
879 | 682950 | 195.589 | 169.99 | 3 | 0.847 | 0.68 | 3089.2 |  | 20486 | 166.388 | 0.5173672 | 351.311 | 0.306068 | 880 | 790370 | 466.063 | 165.01 | 3 | 0.843 | 1.14 | 3576.3 |  | 23716 | 166.865 | 0.5968899 | 351.311 | 0.404865 | 879 | 874220 | 465.589 | 159.99 | 3 | 0.837 | 0.86 | 3954.9 |  | 26227 | 166.388 | 0.667779 | 702.582 | 0.315251 | 879 | 976310 | 465.589 | 155 | 3 | 0.83 | 1.02 | 4417.1 |  | 29292 | 166.388 | 0.750566 | 878.217 | 0.380467 | 879 | 1087300 | 429.264 | 150.01 | 3 | 0.823 | 0.93 | 4917.8 |  | 32612 | 129.766 | 0.835744 | 2468.77 | 0.23213
880 | 682130 | 196.063 | 169.99 | 3 | 0.847 | 0.71 | 3086.6 |  | 20468 | 166.865 | 0.5165539 | 351.712 | 0.30574 | 881 | 788790 | 466.539 | 165.01 | 3 | 0.843 | 1.17 | 3565.9 |  | 23647 | 167.343 | 0.595891 | 351.712 | 0.404545 | 880 | 873490 | 466.063 | 159.99 | 3 | 0.837 | 0.86 | 3952.5 |  | 26211 | 166.865 | 0.6676106 | 703.382 | 0.314946 | 880 | 975400 | 466.063 | 155 | 3 | 0.83 | 1.05 | 4412.6 |  | 29262 | 166.865 | 0.7498806 | 879.217 | 0.380161 | 880 | 1087000 | 429.59 | 150 | 3 | 0.823 | 0.94 | 4919.6 |  | 32624 | 130.093 | 0.835667 | 2471.58 | 0.231855
881 | 680700 | 196.539 | 170 | 3 | 0.847 | 0.68 | 3079.1 |  | 20419 | 167.343 | 0.5156267 | 352.112 | 0.305413 | 882 | 788790 | 467.016 | 165.01 | 3 | 0.843 | 1.13 | 3569.6 |  | 23672 | 167.822 | 0.5953084 | 352.112 | 0.404225 | 881 | 872520 | 466.539 | 160 | 3 | 0.837 | 0.9 | 3945.9 |  | 26167 | 167.343 | 0.6668988 | 704.182 | 0.314642 | 881 | 974760 | 466.539 | 154.99 | 3 | 0.83 | 1.01 | 4410.7 |  | 29250 | 167.343 | 0.7491645 | 880.217 | 0.379854 | 881 | 1086300 | 429.917 | 150.01 | 3 | 0.823 | 0.92 | 4914.7 |  | 32591 | 130.421 | 0.8352054 | 2474.39 | 0.231581
882 | 679630 | 197.016 | 170 | 3 | 0.847 | 0.71 | 3075.1 |  | 20393 | 167.822 | 0.514669 | 352.512 | 0.305087 | 883 | 787470 | 467.494 | 165.01 | 3 | 0.843 | 1.16 | 3562.2 |  | 23622 | 168.303 | 0.5942717 | 352.512 | 0.403906 | 882 | 872300 | 467.016 | 159.99 | 3 | 0.837 | 0.85 | 3947.1 |  | 26175 | 167.822 | 0.6664702 | 704.982 | 0.314338 | 882 | 973870 | 467.016 | 155 | 3 | 0.83 | 1.04 | 4404.6 |  | 29209 | 167.822 | 0.7491722 | 881.217 | 0.379549 | 882 | 1086200 | 430.244 | 150.01 | 3 | 0.823 | 0.93 | 4916.7 |  | 32605 | 130.75 | 0.8352054 | 2477.2 | 0.231307
883 | 678410 | 197.494 | 169.98 | 3 | 0.847 | 0.68 | 3069.5 |  | 20355 | 168.303 | 0.5137569 | 352.912 | 0.30476 | 884 | 786700 | 467.973 | 165 | 3 | 0.843 | 1.13 | 3557.4 |  | 23591 | 168.784 | 0.5939614 | 352.912 | 0.403587 | 883 | 871370 | 467.494 | 159.99 | 3 | 0.837 | 0.84 | 3940.9 |  | 26134 | 168.303 | 0.6657891 | 705.782 | 0.314034 | 883 | 972940 | 467.494 | 155 | 3 | 0.83 | 1.03 | 4399.8 |  | 29177 | 168.303 | 0.7484869 | 882.218 | 0.379243 | 883 | 1085600 | 430.572 | 150.01 | 3 | 0.823 | 0.9 | 4913.1 |  | 32581 | 131.08 | 0.8349746 | 2480.02 | 0.231034
884 | 677150 | 197.973 | 169.99 | 3 | 0.847 | 0.72 | 3063.3 |  | 20314 | 168.784 | 0.5133085 | 353.312 | 0.304435 | 885 | 785330 | 468.454 | 165 | 3 | 0.843 | 1.16 | 3549.8 |  | 23541 | 169.267 | 0.5930533 | 353.312 | 0.403268 | 884 | 870810 | 467.973 | 159.99 | 3 | 0.837 | 0.85 | 3939.8 |  | 26127 | 168.784 | 0.6653146 | 706.582 | 0.313731 | 884 | 972950 | 467.973 | 155 | 3 | 0.83 | 1.03 | 4400.9 |  | 29184 | 168.784 | 0.7483406 | 883.218 | 0.378938 | 884 | 1085600 | 430.901 | 150.01 | 3 | 0.823 | 0.97 | 4913.7 |  | 32585 | 131.41 | 0.834513 | 2482.83 | 0.230761
885 | 675950 | 198.454 | 169.99 | 3 | 0.847 | 0.7 | 3057.2 |  | 20274 | 169.267 | 0.5124876 | 353.712 | 0.304109 | 886 | 784920 | 468.935 | 165 | 3 | 0.843 | 1.14 | 3551.8 |  | 23554 | 169.752 | 0.5922512 | 353.712 | 0.40295 | 885 | 869920 | 468.454 | 159.99 | 3 | 0.837 | 0.86 | 3934.3 |  | 26090 | 169.267 | 0.6647635 | 707.383 | 0.313428 | 885 | 972060 | 468.454 | 155 | 3 | 0.83 | 0.99 | 4396.6 |  | 29156 | 169.267 | 0.7475937 | 884.218 | 0.378633 | 885 | 1085300 | 431.231 | 150.01 | 3 | 0.823 | 0.91 | 4910.3 |  | 32562 | 131.741 | 0.8344361 | 2485.64 | 0.230489
886 | 675360 | 198.935 | 169.99 | 3 | 0.847 | 0.7 | 3056.1 |  | 20266 | 169.752 | 0.5120164 | 354.112 | 0.303784 | 887 | 783720 | 469.418 | 165 | 3 | 0.843 | 1.16 | 3543.9 |  | 23501 | 170.237 | 0.5920015 | 354.112 | 0.402632 | 886 | 869300 | 468.935 | 159.99 | 3 | 0.837 | 0.88 | 3932.9 |  | 26081 | 169.752 | 0.6638987 | 708.183 | 0.313125 | 886 | 971870 | 468.935 | 155 | 3 | 0.83 | 1 | 4397.1 |  | 29159 | 169.752 | 0.7469161 | 885.218 | 0.378329 | 886 | 1084700 | 431.561 | 150.01 | 3 | 0.823 | 0.89 | 4906 |  | 32534 | 132.073 | 0.8338206 | 2488.45 | 0.230216
887 | 674280 | 199.418 | 170 | 3 | 0.847 | 0.71 | 3049.2 |  | 20220 | 170.237 | 0.511302 | 354.512 | 0.30346 | 888 | 782660 | 469.903 | 165 | 3 | 0.843 | 1.16 | 3537.5 |  | 23459 | 170.724 | 0.591101 | 354.512 | 0.402314 | 887 | 868580 | 469.418 | 159.99 | 3 | 0.837 | 0.84 | 3930.2 |  | 26063 | 170.237 | 0.6633859 | 708.983 | 0.312823 | 887 | 970900 | 469.418 | 155 | 3 | 0.83 | 1 | 4392.1 |  | 29126 | 170.237 | 0.7462308 | 886.218 | 0.378025 | 887 | 1084600 | 431.892 | 150.01 | 3 | 0.823 | 0.9 | 4904.6 |  | 32524 | 132.405 | 0.8335128 | 2491.26 | 0.229945
888 | 673660 | 199.903 | 169.99 | 3 | 0.847 | 0.69 | 3048.3 |  | 20215 | 170.724 | 0.5103291 | 354.912 | 0.303136 | 889 | 782330 | 470.388 | 165 | 3 | 0.843 | 1.15 | 3540.2 |  | 23476 | 171.212 | 0.5907454 | 354.912 | 0.401997 | 888 | 867450 | 469.903 | 159.99 | 3 | 0.837 | 0.87 | 3923.3 |  | 26017 | 170.724 | 0.662942 | 709.783 | 0.312521 | 888 | 970020 | 469.903 | 155 | 3 | 0.83 | 0.99 | 4387.2 |  | 29093 | 170.724 | 0.7464772 | 887.219 | 0.377721 | 888 | 1083800 | 432.224 | 150.01 | 3 | 0.823 | 0.91 | 4902.5 |  | 32511 | 132.738 | 0.8330512 | 2494.07 | 0.229673
889 | 672720 | 200.388 | 169.99 | 3 | 0.847 | 0.69 | 3044.3 |  | 20188 | 171.212 | 0.509341 | 355.312 | 0.302812 | 890 | 781140 | 470.875 | 165 | 3 | 0.843 | 1.15 | 3532.1 |  | 23423 | 171.701 | 0.590087 | 355.312 | 0.40168 | 889 | 866780 | 470.388 | 159.98 | 3 | 0.837 | 0.87 | 3920.6 |  | 26000 | 171.212 | 0.6621766 | 710.583 | 0.31222 | 889 | 969130 | 470.388 | 155 | 3 | 0.83 | 0.99 | 4384.4 |  | 29075 | 171.212 | 0.7457149 | 888.219 | 0.377417 | 889 | 1083400 | 432.556 | 150.01 | 3 | 0.823 | 0.88 | 4900.8 |  | 32499 | 133.072 | 0.8328204 | 2496.89 | 0.229403
890 | 671440 | 200.875 | 169.99 | 3 | 0.847 | 0.7 | 3038.1 |  | 20147 | 171.701 | 0.5085962 | 355.712 | 0.302489 | 891 | 780670 | 471.363 | 165.01 | 3 | 0.843 | 1.15 | 3531.8 |  | 23421 | 172.192 | 0.5891941 | 355.712 | 0.401363 | 890 | 866200 | 470.875 | 159.99 | 3 | 0.837 | 0.86 | 3918.8 |  | 25987 | 171.701 | 0.6615567 | 711.383 | 0.311919 | 890 | 969450 | 470.875 | 155 | 3 | 0.83 | 0.97 | 4385.9 |  | 29085 | 171.701 | 0.7453761 | 889.219 | 0.377114 | 890 | 1082800 | 432.889 | 150.01 | 3 | 0.823 | 0.95 | 4899.3 |  | 32490 | 133.406 | 0.8327435 | 2499.7 | 0.229132
891 | 670140 | 201.363 | 170 | 3 | 0.847 | 0.7 | 3030.5 |  | 20097 | 172.192 | 0.5080413 | 356.112 | 0.302166 | 892 | 779800 | 471.852 | 165.01 | 3 | 0.843 | 1.17 | 3527.4 |  | 23392 | 172.683 | 0.5890276 | 356.112 | 0.401047 | 891 | 865200 | 471.363 | 159.99 | 3 | 0.837 | 0.86 | 3914.8 |  | 25961 | 172.192 | 0.6609904 | 712.184 | 0.311618 | 891 | 968460 | 471.363 | 154.99 | 3 | 0.83 | 0.95 | 4380.6 |  | 29050 | 172.192 | 0.7445753 | 890.219 | 0.376812 | 891 | 1082500 | 433.223 | 150.01 | 3 | 0.823 | 0.89 | 4897.9 |  | 32480 | 133.741 | 0.8325896 | 2502.51 | 0.228862
892 | 669160 | 201.852 | 170 | 3 | 0.847 | 0.7 | 3026.6 |  | 20071 | 172.683 | 0.5074637 | 356.512 | 0.301843 | 893 | 778620 | 472.343 | 165 | 3 | 0.843 | 1.16 | 3520.3 |  | 23345 | 173.176 | 0.5885282 | 356.512 | 0.400731 | 892 | 864390 | 471.852 | 159.99 | 3 | 0.837 | 0.86 | 3909.7 |  | 25927 | 172.683 | 0.6602097 | 712.984 | 0.311318 | 892 | 968020 | 471.852 | 154.99 | 3 | 0.83 | 0.98 | 4380.1 |  | 29047 | 172.683 | 0.7442673 | 891.219 | 0.376509 | 892 | 1082400 | 433.557 | 150.01 | 3 | 0.823 | 0.94 | 4899 |  | 32488 | 134.077 | 0.832205 | 2505.32 | 0.228592
893 | 668430 | 202.343 | 170 | 3 | 0.847 | 0.69 | 3024.2 |  | 20055 | 173.176 | 0.5065288 | 356.912 | 0.301521 | 894 | 778400 | 472.834 | 164.99 | 3 | 0.843 | 1.16 | 3522.4 |  | 23359 | 173.67 | 0.5874688 | 356.912 | 0.400415 | 893 | 863650 | 472.343 | 159.99 | 3 | 0.837 | 0.85 | 3906.2 |  | 25904 | 173.176 | 0.6597275 | 713.784 | 0.311018 | 893 | 966980 | 472.343 | 155 | 3 | 0.83 | 0.99 | 4374.8 |  | 29011 | 173.176 | 0.7436975 | 892.22 | 0.376207 | 893 | 1082200 | 433.892 | 150.01 | 3 | 0.823 | 0.89 | 4895.6 |  | 32465 | 134.414 | 0.832205 | 2508.13 | 0.228323
894 | 667670 | 202.834 | 170.01 | 3 | 0.847 | 0.68 | 3021.4 |  | 20036 | 173.67 | 0.5056624 | 357.313 | 0.3012 | 895 | 777740 | 473.327 | 164.99 | 3 | 0.843 | 1.18 | 3519.5 |  | 23339 | 174.166 | 0.5871283 | 357.313 | 0.4001 | 894 | 862630 | 472.834 | 159.99 | 3 | 0.837 | 0.88 | 3901.2 |  | 25871 | 173.67 | 0.6592148 | 714.584 | 0.310718 | 894 | 966580 | 472.834 | 155 | 3 | 0.83 | 0.98 | 4372.4 |  | 28995 | 173.67 | 0.7433895 | 893.22 | 0.375905 | 894 | 1081700 | 434.228 | 150.01 | 3 | 0.823 | 0.92 | 4892.8 |  | 32446 | 134.751 | 0.8318972 | 2510.94 | 0.228054
895 | 666440 | 203.327 | 170.01 | 3 | 0.847 | 0.67 | 3015.8 |  | 19999 | 174.166 | 0.5050391 | 357.713 | 0.300879 | 896 | 776340 | 473.821 | 164.99 | 3 | 0.843 | 1.17 | 3510.7 |  | 23281 | 174.663 | 0.5864094 | 357.713 | 0.399785 | 895 | 862000 | 473.327 | 159.99 | 3 | 0.837 | 0.87 | 3898.5 |  | 25853 | 174.166 | 0.6585106 | 715.384 | 0.310419 | 895 | 965840 | 473.327 | 155 | 3 | 0.83 | 0.96 | 4369.4 |  | 28975 | 174.166 | 0.7426734 | 894.22 | 0.375604 | 895 | 1081700 | 434.565 | 150.01 | 3 | 0.823 | 0.91 | 4893.4 |  | 32450 | 135.089 | 0.8317433 | 2513.76 | 0.227786
896 | 665300 | 203.821 | 170 | 3 | 0.847 | 0.67 | 3010.1 |  | 19962 | 174.663 | 0.5040967 | 358.113 | 0.300558 | 897 | 775890 | 474.317 | 165 | 3 | 0.843 | 1.18 | 3511.3 |  | 23285 | 175.161 | 0.5857889 | 358.113 | 0.399471 | 896 | 861330 | 473.821 | 159.99 | 3 | 0.837 | 0.88 | 3895.4 |  | 25832 | 174.663 | 0.6579979 | 716.184 | 0.310121 | 896 | 965440 | 473.821 | 155 | 3 | 0.83 | 0.97 | 4368.3 |  | 28968 | 174.663 | 0.742427 | 895.22 | 0.375303 | 896 | 1081300 | 434.902 | 150.01 | 3 | 0.823 | 0.89 | 4891.3 |  | 32437 | 135.428 | 0.8315125 | 2516.57 | 0.227518
897 | 664480 | 204.317 | 170.01 | 3 | 0.847 | 0.66 | 3007 |  | 19941 | 175.161 | 0.5031922 | 358.513 | 0.300238 | 898 | 774940 | 474.814 | 164.99 | 3 | 0.843 | 1.17 | 3506.5 |  | 23253 | 175.66 | 0.5849338 | 358.513 | 0.399156 | 897 | 860410 | 474.317 | 160 | 3 | 0.837 | 0.87 | 3891.3 |  | 25805 | 175.161 | 0.6574238 | 716.984 | 0.309822 | 897 | 964510 | 474.317 | 155 | 3 | 0.83 | 0.96 | 4363.7 |  | 28938 | 175.161 | 0.7418726 | 896.22 | 0.375002 | 897 | 1081100 | 435.24 | 150.01 | 3 | 0.823 | 0.89 | 4889.9 |  | 32427 | 135.768 | 0.8312817 | 2519.38 | 0.22725
898 | 663240 | 204.814 | 170.01 | 3 | 0.847 | 1.13 | 3002.7 |  | 19912 | 175.66 | 0.5021737 | 358.913 | 0.299918 | 899 | 774120 | 475.312 | 164.99 | 3 | 0.843 | 1.16 | 3503 |  | 23230 | 176.161 | 0.5842149 | 358.913 | 0.398842 | 898 | 859740 | 474.814 | 160 | 3 | 0.837 | 0.88 | 3888.4 |  | 25785 | 175.66 | 0.6569646 | 717.785 | 0.309524 | 898 | 964190 | 474.814 | 155 | 3 | 0.83 | 0.93 | 4363.5 |  | 28936 | 175.66 | 0.7409486 | 897.22 | 0.374702 | 898 | 1080800 | 435.579 | 150.01 | 3 | 0.823 | 0.87 | 4890.4 |  | 32430 | 136.108 | 0.8308971 | 2522.19 | 0.226983
899 | 662050 | 205.312 | 170.02 | 3 | 0.847 | 1.13 | 2996.5 |  | 19871 | 176.161 | 0.5012769 | 359.313 | 0.299598 | 900 | 772990 | 475.811 | 164.99 | 3 | 0.843 | 1.15 | 3497.7 |  | 23195 | 176.663 | 0.5836474 | 359.313 | 0.398529 | 899 | 858990 | 475.312 | 160 | 3 | 0.837 | 0.9 | 3884.8 |  | 25762 | 176.161 | 0.6569111 | 718.585 | 0.309227 | 899 | 963470 | 475.312 | 155 | 3 | 0.83 | 0.95 | 4359.1 |  | 28907 | 176.161 | 0.7406175 | 898.221 | 0.374401 | 899 | 1080500 | 435.919 | 150.01 | 3 | 0.823 | 0.91 | 4888.2 |  | 32416 | 136.449 | 0.8308201 | 2525 | 0.226716
900 | 660710 | 205.811 | 170.01 | 3 | 0.847 | 1.12 | 2988 |  | 19815 | 176.663 | 0.5002964 | 359.713 | 0.299279 | 901 | 772040 | 476.312 | 164.99 | 3 | 0.843 | 1.15 | 3492.4 |  | 23160 | 177.166 | 0.5829209 | 359.713 | 0.398215 | 900 | 858390 | 475.811 | 160 | 3 | 0.837 | 0.87 | 3883.3 |  | 25752 | 176.663 | 0.6562988 | 719.385 | 0.308929 | 900 | 962270 | 475.811 | 154.99 | 3 | 0.83 | 0.98 | 4353.4 |  | 28870 | 176.663 | 0.7401709 | 899.221 | 0.374102 | 900 | 1080000 | 436.259 | 150.01 | 3 | 0.823 | 0.9 | 4884.2 |  | 32390 | 136.79 | 0.8304355 | 2527.82 | 0.22645
901 | 659530 | 206.312 | 170.01 | 3 | 0.847 | 1.12 | 2983.3 |  | 19783 | 177.166 | 0.4996504 | 360.113 | 0.29896 | 902 | 771290 | 476.814 | 164.99 | 3 | 0.843 | 1.16 | 3488.3 |  | 23133 | 177.67 | 0.5824291 | 360.113 | 0.397902 | 901 | 858320 | 476.312 | 160 | 3 | 0.837 | 0.86 | 3883.9 |  | 25756 | 177.166 | 0.6554646 | 720.185 | 0.308633 | 901 | 961840 | 476.312 | 154.99 | 3 | 0.83 | 0.96 | 4350.5 |  | 28850 | 177.166 | 0.7397782 | 900.221 | 0.373802 | 901 | 1079900 | 436.6 | 150.01 | 3 | 0.823 | 0.9 | 4885.8 |  | 32400 | 137.133 | 0.8300508 | 2530.63 | 0.226184
902 | 658240 | 206.814 | 170.01 | 3 | 0.847 | 1.15 | 2976.9 |  | 19741 | 177.67 | 0.4986927 | 360.513 | 0.298642 | 903 | 770330 | 477.317 | 164.98 | 3 | 0.843 | 1.17 | 3484.3 |  | 23106 | 178.176 | 0.5816723 | 360.513 | 0.39759 | 902 | 857520 | 476.814 | 159.99 | 3 | 0.837 | 0.88 | 3880 |  | 25730 | 177.67 | 0.6549212 | 720.985 | 0.308336 | 902 | 961260 | 476.814 | 154.99 | 3 | 0.83 | 0.96 | 4348.4 |  | 28836 | 177.67 | 0.7397089 | 901.221 | 0.373503 | 902 | 1079400 | 436.941 | 150.01 | 3 | 0.823 | 0.9 | 4885 |  | 32395 | 137.476 | 0.829743 | 2533.44 | 0.225918
903 | 657390 | 207.317 | 170.01 | 3 | 0.847 | 1.13 | 2973.6 |  | 19719 | 178.176 | 0.4976362 | 360.913 | 0.298324 | 904 | 769680 | 477.821 | 164.98 | 3 | 0.843 | 1.15 | 3482.9 |  | 23096 | 178.683 | 0.5808097 | 360.913 | 0.397277 | 903 | 856430 | 477.317 | 159.98 | 3 | 0.837 | 0.88 | 3873.8 |  | 25689 | 178.176 | 0.6541099 | 721.785 | 0.30804 | 903 | 960750 | 477.317 | 154.99 | 3 | 0.83 | 0.94 | 4346 |  | 28820 | 178.176 | 0.7390621 | 902.221 | 0.373204 | 903 | 1078900 | 437.284 | 150 | 3 | 0.823 | 0.93 | 4880.7 |  | 32366 | 137.82 | 0.8294353 | 2536.25 | 0.225653
904 | 656130 | 207.821 | 170.01 | 3 | 0.847 | 1.13 | 2969 |  | 19689 | 178.683 | 0.496709 | 361.313 | 0.298007 | 905 | 768680 | 478.327 | 164.98 | 3 | 0.843 | 1.17 | 3477.7 |  | 23062 | 179.192 | 0.5800454 | 361.313 | 0.396965 | 904 | 855720 | 477.821 | 159.98 | 3 | 0.837 | 0.87 | 3871.5 |  | 25674 | 178.683 | 0.6532374 | 722.585 | 0.307744 | 904 | 960660 | 477.821 | 154.99 | 3 | 0.83 | 0.99 | 4347.1 |  | 28828 | 178.683 | 0.7384307 | 903.222 | 0.372906 | 904 | 1078500 | 437.627 | 150 | 3 | 0.823 | 0.9 | 4879.4 |  | 32358 | 138.164 | 0.8292814 | 2539.06 | 0.225388
905 | 654740 | 208.327 | 170.01 | 3 | 0.847 | 1.13 | 2962 |  | 19642 | 179.192 | 0.4959869 | 361.713 | 0.29769 | 906 | 767540 | 478.834 | 164.98 | 3 | 0.843 | 1.19 | 3471.7 |  | 23022 | 179.701 | 0.578986 | 361.713 | 0.396653 | 905 | 854660 | 478.327 | 159.99 | 3 | 0.837 | 0.88 | 3866.9 |  | 25643 | 179.192 | 0.6525945 | 723.386 | 0.307449 | 905 | 959820 | 478.327 | 155 | 3 | 0.83 | 0.91 | 4341.2 |  | 28789 | 179.192 | 0.7376992 | 904.222 | 0.372608 | 905 | 1078100 | 437.971 | 150 | 3 | 0.823 | 0.93 | 4877.1 |  | 32342 | 138.51 | 0.8290506 | 2541.87 | 0.225124
906 | 653520 | 208.834 | 170.01 | 3 | 0.847 | 1.15 | 2955.6 |  | 19600 | 179.701 | 0.4952345 | 362.113 | 0.297373 | 907 | 766530 | 479.343 | 164.99 | 3 | 0.843 | 1.19 | 3468.5 |  | 23001 | 180.212 | 0.5782217 | 362.113 | 0.396342 | 906 | 853520 | 478.834 | 159.99 | 3 | 0.837 | 0.9 | 3860 |  | 25597 | 179.701 | 0.6519746 | 724.186 | 0.307154 | 906 | 959000 | 478.834 | 155 | 3 | 0.83 | 0.94 | 4336.6 |  | 28758 | 179.701 | 0.7371756 | 905.222 | 0.37231 | 906 | 1077900 | 438.315 | 150 | 3 | 0.823 | 0.88 | 4874.6 |  | 32326 | 138.856 | 0.8288968 | 2544.69 | 0.22486
907 | 652570 | 209.343 | 170.01 | 3 | 0.847 | 1.13 | 2951.6 |  | 19574 | 180.212 | 0.4944668 | 362.513 | 0.297057 | 908 | 765130 | 479.852 | 164.99 | 3 | 0.843 | 1.21 | 3461.2 |  | 22953 | 180.724 | 0.5774499 | 362.513 | 0.396031 | 907 | 852680 | 479.343 | 159.99 | 3 | 0.837 | 0.87 | 3856.2 |  | 25572 | 180.212 | 0.6515001 | 724.986 | 0.306859 | 907 | 958050 | 479.343 | 155 | 3 | 0.83 | 0.95 | 4333.9 |  | 28740 | 180.212 | 0.7371448 | 906.222 | 0.372012 | 907 | 1077600 | 438.661 | 150 | 3 | 0.823 | 0.88 | 4874.6 |  | 32326 | 139.203 | 0.8286659 | 2547.5 | 0.224596
908 | 651580 | 209.852 | 170.01 | 3 | 0.847 | 1.15 | 2947.5 |  | 19546 | 180.724 | 0.4935624 | 362.914 | 0.296741 | 909 | 764120 | 480.363 | 164.98 | 3 | 0.843 | 1.21 | 3456.5 |  | 22922 | 181.238 | 0.5767461 | 362.914 | 0.39572 | 908 | 851870 | 479.852 | 159.99 | 3 | 0.837 | 0.88 | 3854.5 |  | 25561 | 180.724 | 0.6507424 | 725.786 | 0.306565 | 908 | 957370 | 479.852 | 155 | 3 | 0.83 | 0.91 | 4330.7 |  | 28719 | 180.724 | 0.7365134 | 907.222 | 0.371715 | 908 | 1077400 | 439.007 | 150 | 3 | 0.823 | 0.86 | 4873.7 |  | 32319 | 139.55 | 0.8282813 | 2550.31 | 0.224333
909 | 650570 | 210.363 | 170.01 | 3 | 0.847 | 1.15 | 2943.2 |  | 19517 | 181.238 | 0.4927871 | 363.314 | 0.296426 | 910 | 763100 | 480.875 | 164.98 | 3 | 0.843 | 1.24 | 3452.6 |  | 22896 | 181.753 | 0.5758683 | 363.314 | 0.39541 | 909 | 851250 | 480.363 | 159.99 | 3 | 0.837 | 0.91 | 3849.7 |  | 25529 | 181.238 | 0.6503368 | 726.586 | 0.306271 | 909 | 957330 | 480.363 | 155 | 3 | 0.83 | 0.92 | 4331.5 |  | 28724 | 181.238 | 0.7359667 | 908.223 | 0.371418 | 909 | 1077100 | 439.354 | 150 | 3 | 0.823 | 0.9 | 4874.8 |  | 32327 | 139.899 | 0.8279735 | 2553.12 | 0.22407
910 | 649380 | 210.875 | 170.01 | 3 | 0.847 | 1.1 | 2936.7 |  | 19475 | 181.753 | 0.4918446 | 363.714 | 0.296111 | 911 | 762170 | 481.389 | 164.99 | 3 | 0.843 | 1.23 | 3448.7 |  | 22870 | 182.269 | 0.5752857 | 363.714 | 0.3951 | 910 | 850260 | 480.875 | 159.99 | 3 | 0.837 | 0.9 | 3847.2 |  | 25512 | 181.753 | 0.6497245 | 727.386 | 0.305977 | 910 | 956510 | 480.875 | 155 | 3 | 0.83 | 0.9 | 4327.5 |  | 28697 | 181.753 | 0.7353815 | 909.223 | 0.371122 | 910 | 1076600 | 439.701 | 150 | 3 | 0.823 | 0.89 | 4870.1 |  | 32296 | 140.248 | 0.8277427 | 2555.93 | 0.223807
911 | 648360 | 211.389 | 170.01 | 3 | 0.847 | 1.12 | 2932.4 |  | 19446 | 182.269 | 0.4912518 | 364.114 | 0.295796 | 912 | 761010 | 481.904 | 164.99 | 3 | 0.843 | 1.27 | 3442.1 |  | 22826 | 182.787 | 0.5745214 | 364.114 | 0.39479 | 911 | 849730 | 481.389 | 159.99 | 3 | 0.837 | 0.88 | 3844.1 |  | 25492 | 182.269 | 0.6489209 | 728.187 | 0.305684 | 911 | 955800 | 481.389 | 155 | 3 | 0.83 | 0.87 | 4323.6 |  | 28672 | 182.269 | 0.7348194 | 910.223 | 0.370826 | 911 | 1076200 | 440.05 | 150 | 3 | 0.823 | 0.89 | 4869.2 |  | 32290 | 140.597 | 0.8276658 | 2558.74 | 0.223545
912 | 647120 | 211.904 | 170.01 | 3 | 0.847 | 1.13 | 2927.2 |  | 19412 | 182.787 | 0.4901877 | 364.514 | 0.295482 | 913 | 760240 | 482.42 | 164.99 | 3 | 0.843 | 1.25 | 3439.6 |  | 22809 | 183.306 | 0.5738252 | 364.514 | 0.394481 | 912 | 848930 | 481.904 | 159.99 | 3 | 0.837 | 0.94 | 3840.4 |  | 25468 | 182.787 | 0.6485612 | 728.987 | 0.305391 | 912 | 955040 | 481.904 | 155 | 3 | 0.83 | 0.9 | 4319.6 |  | 28645 | 182.787 | 0.7342881 | 911.223 | 0.37053 | 912 | 1075900 | 440.399 | 150 | 3 | 0.823 | 0.89 | 4867.7 |  | 32280 | 140.948 | 0.8272811 | 2561.56 | 0.223283
913 | 646340 | 212.42 | 170.01 | 3 | 0.847 | 1.13 | 2924.6 |  | 19394 | 183.306 | 0.4893973 | 364.914 | 0.295168 | 914 | 759230 | 482.938 | 164.98 | 3 | 0.843 | 1.26 | 3433.8 |  | 22771 | 183.826 | 0.572955 | 364.914 | 0.394172 | 913 | 847880 | 482.42 | 159.99 | 3 | 0.837 | 0.9 | 3835 |  | 25432 | 183.306 | 0.6482091 | 729.787 | 0.305099 | 913 | 954310 | 482.42 | 155 | 3 | 0.83 | 0.87 | 4316.8 |  | 28627 | 183.306 | 0.7340186 | 912.223 | 0.370234 | 913 | 1075800 | 440.748 | 150 | 3 | 0.823 | 0.91 | 4867.7 |  | 32280 | 141.299 | 0.8269734 | 2564.37 | 0.223022
914 | 644940 | 212.938 | 170.01 | 3 | 0.847 | 1.13 | 2916.6 |  | 19341 | 183.826 | 0.4889945 | 365.314 | 0.294855 | 915 | 758310 | 483.457 | 164.99 | 3 | 0.843 | 1.29 | 3431.1 |  | 22753 | 184.347 | 0.5719712 | 365.314 | 0.393863 | 914 | 847410 | 482.938 | 159.99 | 3 | 0.837 | 0.9 | 3832.5 |  | 25415 | 183.826 | 0.6479795 | 730.587 | 0.304807 | 914 | 953620 | 482.938 | 155 | 3 | 0.83 | 0.84 | 4312.1 |  | 28595 | 183.826 | 0.7337414 | 913.224 | 0.369939 | 914 | 1075300 | 441.099 | 150 | 3 | 0.823 | 0.9 | 4863.7 |  | 32253 | 141.651 | 0.8268195 | 2567.18 | 0.222761
915 | 643900 | 213.457 | 170.02 | 3 | 0.847 | 1.13 | 2911.8 |  | 19310 | 184.347 | 0.48847 | 365.714 | 0.294542 | 916 | 757160 | 483.977 | 165 | 3 | 0.843 | 0.98 | 3427 |  | 22726 | 184.87 | 0.571328 | 365.714 | 0.393554 | 915 | 846950 | 483.457 | 159.98 | 3 | 0.837 | 0.92 | 3831.3 |  | 25407 | 184.347 | 0.6474131 | 731.387 | 0.304515 | 915 | 953270 | 483.457 | 155 | 3 | 0.83 | 0.88 | 4312 |  | 28595 | 184.347 | 0.7329791 | 914.224 | 0.369644 | 915 | 1074900 | 441.45 | 150 | 3 | 0.823 | 0.92 | 4861.9 |  | 32242 | 142.004 | 0.8264348 | 2569.99 | 0.222501
916 | 643370 | 213.977 | 170.02 | 3 | 0.847 | 1.11 | 2910.2 |  | 19299 | 184.87 | 0.4876416 | 366.114 | 0.294229 | 917 | 755860 | 484.498 | 164.99 | 3 | 0.843 | 0.98 | 3418.6 |  | 22670 | 185.395 | 0.5708891 | 366.114 | 0.393246 | 916 | 846650 | 483.977 | 159.98 | 3 | 0.837 | 0.92 | 3830.7 |  | 25403 | 184.87 | 0.6466478 | 732.187 | 0.304224 | 916 | 952910 | 483.977 | 155 | 3 | 0.83 | 0.87 | 4311.6 |  | 28592 | 184.87 | 0.7325556 | 915.224 | 0.36935 | 916 | 1074700 | 441.802 | 150 | 3 | 0.823 | 0.88 | 4859.8 |  | 32228 | 142.358 | 0.8263579 | 2572.8 | 0.222241
917 | 642680 | 214.498 | 170.02 | 3 | 0.847 | 1.11 | 2906 |  | 19271 | 185.395 | 0.4869803 | 366.514 | 0.293917 | 918 | 755010 | 485.021 | 164.99 | 3 | 0.843 | 1.01 | 3414.9 |  | 22645 | 185.92 | 0.5702535 | 366.514 | 0.392938 | 917 | 845910 | 484.498 | 159.98 | 3 | 0.837 | 0.87 | 3827 |  | 25379 | 185.395 | 0.6460738 | 732.987 | 0.303933 | 917 | 951920 | 484.498 | 154.99 | 3 | 0.83 | 0.83 | 4306.3 |  | 28557 | 185.395 | 0.7319858 | 916.224 | 0.369055 | 917 | 1074200 | 442.155 | 150 | 3 | 0.823 | 0.91 | 4859 |  | 32222 | 142.712 | 0.8258963 | 2575.61 | 0.221981
918 | 641590 | 215.021 | 170.02 | 3 | 0.847 | 1.11 | 2901 |  | 19238 | 185.92 | 0.4864407 | 366.914 | 0.293605 | 919 | 754430 | 485.546 | 164.99 | 3 | 0.843 | 1 | 3413.9 |  | 22639 | 186.447 | 0.5697011 | 366.914 | 0.392631 | 918 | 844910 | 485.021 | 159.98 | 3 | 0.837 | 0.87 | 3821.3 |  | 25341 | 185.92 | 0.6454385 | 733.788 | 0.303642 | 918 | 951370 | 485.021 | 155 | 3 | 0.83 | 0.85 | 4302.3 |  | 28530 | 185.92 | 0.7313544 | 917.224 | 0.368761 | 918 | 1074100 | 442.509 | 150 | 3 | 0.823 | 0.87 | 4858.7 |  | 32220 | 143.067 | 0.8255116 | 2578.43 | 0.221721
919 | 640720 | 215.546 | 170.01 | 3 | 0.847 | 1.11 | 2897.8 |  | 19217 | 186.447 | 0.4854526 | 367.314 | 0.293294 | 920 | 753590 | 486.071 | 164.99 | 3 | 0.843 | 1 | 3410 |  | 22613 | 186.975 | 0.5689141 | 367.314 | 0.392324 | 919 | 844160 | 485.546 | 159.99 | 3 | 0.837 | 0.89 | 3819 |  | 25325 | 186.447 | 0.6448186 | 734.588 | 0.303352 | 919 | 950630 | 485.546 | 155 | 3 | 0.83 | 0.87 | 4300.7 |  | 28520 | 186.447 | 0.7309232 | 918.224 | 0.368468 | 919 | 1073500 | 442.863 | 150 | 3 | 0.823 | 0.89 | 4855.9 |  | 32202 | 143.423 | 0.8252039 | 2581.24 | 0.221462
920 | 640010 | 216.071 | 170.01 | 3 | 0.847 | 1.09 | 2895.7 |  | 19202 | 186.975 | 0.4846014 | 367.714 | 0.292983 | 921 | 752860 | 486.598 | 164.99 | 3 | 0.843 | 1 | 3406.7 |  | 22592 | 187.505 | 0.5682255 | 367.714 | 0.392017 | 920 | 843330 | 486.071 | 159.99 | 3 | 0.837 | 0.9 | 3814.8 |  | 25298 | 186.975 | 0.6440227 | 735.388 | 0.303062 | 920 | 949810 | 486.071 | 155 | 3 | 0.83 | 0.86 | 4296.9 |  | 28494 | 186.975 | 0.7304304 | 919.225 | 0.368174 | 920 | 1073000 | 443.218 | 150 | 3 | 0.823 | 0.9 | 4854.5 |  | 32192 | 143.779 | 0.8249731 | 2584.05 | 0.221204
921 | 638710 | 216.598 | 170.02 | 3 | 0.847 | 1.08 | 2889.9 |  | 19164 | 187.505 | 0.4834689 | 368.114 | 0.292672 | 922 | 751820 | 487.126 | 164.99 | 3 | 0.843 | 0.99 | 3401.6 |  | 22558 | 188.036 | 0.5673931 | 368.114 | 0.39171 | 921 | 842520 | 486.598 | 159.98 | 3 | 0.837 | 0.92 | 3811.9 |  | 25279 | 187.505 | 0.6434869 | 736.188 | 0.302772 | 921 | 949250 | 486.598 | 155 | 3 | 0.83 | 0.84 | 4295.2 |  | 28483 | 187.505 | 0.7298606 | 920.225 | 0.367881 | 921 | 1072600 | 443.574 | 150.01 | 3 | 0.823 | 0.86 | 4851.1 |  | 32170 | 144.137 | 0.8245115 | 2586.86 | 0.220946
922 | 637590 | 217.126 | 170.02 | 3 | 0.847 | 1.09 | 2884.3 |  | 19127 | 188.036 | 0.4828152 | 368.514 | 0.292362 | 923 | 750910 | 487.656 | 164.99 | 3 | 0.843 | 1 | 3397.6 |  | 22531 | 188.568 | 0.5667423 | 368.514 | 0.391404 | 922 | 841480 | 487.126 | 159.99 | 3 | 0.837 | 0.9 | 3807.8 |  | 25252 | 188.036 | 0.6430277 | 736.988 | 0.302483 | 922 | 948610 | 487.126 | 155 | 3 | 0.83 | 0.82 | 4292.4 |  | 28465 | 188.036 | 0.7295449 | 921.225 | 0.367589 | 922 | 1072300 | 443.93 | 150.01 | 3 | 0.823 | 0.88 | 4851.1 |  | 32170 | 144.495 | 0.8242037 | 2589.67 | 0.220688
923 | 636100 | 217.656 | 170 | 3 | 0.847 | 1.06 | 2876.6 |  | 19076 | 188.568 | 0.4821008 | 368.915 | 0.292052 | 924 | 749810 | 488.187 | 165 | 3 | 0.843 | 0.99 | 3392.8 |  | 22499 | 189.102 | 0.5661143 | 368.915 | 0.391098 | 923 | 840780 | 487.656 | 159.98 | 3 | 0.837 | 0.92 | 3804.3 |  | 25228 | 188.568 | 0.6424996 | 737.788 | 0.302194 | 923 | 947870 | 487.656 | 155 | 3 | 0.83 | 0.81 | 4289 |  | 28442 | 188.568 | 0.7289751 | 922.225 | 0.367296 | 923 | 1071700 | 444.288 | 150.01 | 3 | 0.823 | 0.86 | 4847.2 |  | 32144 | 144.854 | 0.8236652 | 2592.49 | 0.22043
924 | 635240 | 218.187 | 170 | 3 | 0.847 | 1.09 | 2873.5 |  | 19056 | 189.102 | 0.4825188 | 369.315 | 0.291743 | 925 | 748950 | 488.719 | 165 | 3 | 0.843 | 1.01 | 3388.9 |  | 22474 | 189.637 | 0.5654181 | 369.315 | 0.390792 | 924 | 840180 | 488.187 | 159.98 | 3 | 0.837 | 0.91 | 3801.5 |  | 25209 | 189.102 | 0.6417725 | 738.588 | 0.301906 | 924 | 947460 | 488.187 | 155.01 | 3 | 0.83 | 0.79 | 4287.2 |  | 28431 | 189.102 | 0.7285131 | 923.225 | 0.367004 | 924 | 1071300 | 444.646 | 150.01 | 3 | 0.823 | 0.87 | 4845.4 |  | 32132 | 145.213 | 0.8235113 | 2595.3 | 0.220173
925 | 634300 | 218.719 | 170 | 3 | 0.847 | 1.11 | 2869.3 |  | 19027 | 189.637 | 0.4806263 | 369.715 | 0.291434 | 926 | 748120 | 489.253 | 165 | 3 | 0.843 | 1.04 | 3385.2 |  | 22449 | 190.173 | 0.5651457 | 369.715 | 0.390487 | 925 | 839490 | 488.719 | 159.97 | 3 | 0.837 | 0.91 | 3798.7 |  | 25191 | 189.637 | 0.6412445 | 739.389 | 0.301618 | 925 | 946720 | 488.719 | 155.01 | 3 | 0.83 | 0.78 | 4283.8 |  | 28408 | 189.637 | 0.7279895 | 924.226 | 0.366713 | 925 | 1070600 | 445.005 | 150.02 | 3 | 0.823 | 0.86 | 4843.3 |  | 32118 | 145.574 | 0.8232036 | 2598.11 | 0.219916
926 | 634850 | 219.253 | 170 | 3 | 0.847 | 1.12 | 2871.8 |  | 19044 | 190.173 | 0.4796686 | 370.115 | 0.291125 | 927 | 747200 | 489.788 | 165 | 3 | 0.843 | 1.05 | 3381 |  | 22421 | 190.711 | 0.5646841 | 370.115 | 0.390182 | 926 | 838540 | 489.253 | 159.97 | 3 | 0.837 | 0.93 | 3794.3 |  | 25162 | 190.173 | 0.6400811 | 740.189 | 0.30133 | 926 | 946120 | 489.253 | 155 | 3 | 0.83 | 0.77 | 4281 |  | 28389 | 190.173 | 0.7275429 | 925.226 | 0.366421 | 926 | 1070400 | 445.364 | 150.02 | 3 | 0.823 | 0.86 | 4843 |  | 32116 | 145.935 | 0.8228189 | 2600.92 | 0.21966
927 | 632360 | 219.788 | 170 | 3 | 0.847 | 1.14 | 2860.5 |  | 18970 | 190.711 | 0.4797446 | 370.515 | 0.290817 | 928 | 746840 | 490.324 | 164.99 | 3 | 0.843 | 1.04 | 3379.6 |  | 22412 | 191.25 | 0.5637836 | 370.515 | 0.389877 | 927 | 837850 | 489.788 | 159.97 | 3 | 0.837 | 0.92 | 3791.2 |  | 25141 | 190.711 | 0.6393005 | 740.989 | 0.301043 | 927 | 945440 | 489.788 | 154.99 | 3 | 0.83 | 0.86 | 4277.9 |  | 28369 | 190.711 | 0.7267729 | 926.226 | 0.36613 | 927 | 1070000 | 445.725 | 150.02 | 3 | 0.823 | 0.85 | 4840.4 |  | 32099 | 146.297 | 0.8225112 | 2603.73 | 0.219404
928 | 631100 | 220.324 | 170 | 3 | 0.847 | 1.12 | 2854.2 |  | 18928 | 191.25 | 0.479319 | 370.915 | 0.290509 | 929 | 746230 | 490.862 | 165 | 3 | 0.843 | 1.01 | 3376.9 |  | 22394 | 191.791 | 0.5631631 | 370.915 | 0.389573 | 928 | 836330 | 490.324 | 159.97 | 3 | 0.837 | 0.91 | 3782.5 |  | 25083 | 191.25 | 0.6387647 | 741.789 | 0.300756 | 928 | 944860 | 490.324 | 154.99 | 3 | 0.83 | 0.84 | 4274 |  | 28343 | 191.25 | 0.7262801 | 927.226 | 0.36584 | 928 | 1069500 | 446.086 | 150.02 | 3 | 0.823 | 0.85 | 4839.3 |  | 32091 | 146.659 | 0.8223573 | 2606.54 | 0.219149
929 | 631200 | 220.862 | 170.01 | 3 | 0.847 | 1.12 | 2854.6 |  | 18930 | 191.791 | 0.4784525 | 371.315 | 0.290202 | 930 | 745040 | 491.401 | 164.99 | 3 | 0.843 | 1 | 3369.9 |  | 22347 | 192.333 | 0.562815 | 371.315 | 0.389269 | 929 | 835310 | 490.862 | 159.97 | 3 | 0.837 | 0.95 | 3777.9 |  | 25053 | 191.791 | 0.6384969 | 742.589 | 0.300469 | 929 | 943860 | 490.862 | 154.99 | 3 | 0.83 | 0.82 | 4269.4 |  | 28313 | 191.791 | 0.7258412 | 928.226 | 0.365549 | 929 | 1069100 | 446.448 | 150.01 | 3 | 0.823 | 0.84 | 4836.2 |  | 32071 | 147.023 | 0.8221265 | 2609.36 | 0.218893
930 | 630640 | 221.401 | 170.02 | 3 | 0.847 | 1.08 | 2851.9 |  | 18912 | 192.333 | 0.4777913 | 371.715 | 0.289895 | 931 | 744220 | 491.942 | 164.99 | 3 | 0.843 | 1.03 | 3366 |  | 22322 | 192.876 | 0.5620204 | 371.715 | 0.388965 | 930 | 834610 | 491.401 | 159.98 | 3 | 0.837 | 0.98 | 3775 |  | 25034 | 192.333 | 0.6376932 | 743.389 | 0.300183 | 930 | 943220 | 491.401 | 155 | 3 | 0.83 | 0.82 | 4266.2 |  | 28291 | 192.333 | 0.7252714 | 929.227 | 0.365259 | 930 | 1068900 | 446.81 | 150.01 | 3 | 0.823 | 0.85 | 4834.5 |  | 32060 | 147.387 | 0.8222034 | 2612.17 | 0.218639
931 | 629500 | 221.942 | 170.01 | 3 | 0.847 | 1.08 | 2847.4 |  | 18882 | 192.876 | 0.4772517 | 372.115 | 0.289588 | 932 | 743760 | 492.484 | 164.99 | 3 | 0.843 | 1.01 | 3365.5 |  | 22318 | 193.421 | 0.561188 | 372.115 | 0.388662 | 931 | 834260 | 491.942 | 159.98 | 3 | 0.837 | 0.97 | 3774.7 |  | 25032 | 192.876 | 0.6372264 | 744.19 | 0.299897 | 931 | 942650 | 491.942 | 155 | 3 | 0.83 | 0.83 | 4264.8 |  | 28282 | 192.876 | 0.7245091 | 930.227 | 0.364969 | 931 | 1068600 | 447.174 | 150.01 | 3 | 0.823 | 0.86 | 4833.2 |  | 32051 | 147.752 | 0.8218187 | 2614.98 | 0.218384
932 | 628630 | 222.484 | 170.01 | 3 | 0.847 | 1.1 | 2844.6 |  | 18864 | 193.421 | 0.476256 | 372.515 | 0.289282 | 933 | 742710 | 493.027 | 165 | 3 | 0.843 | 1 | 3360.4 |  | 22284 | 193.967 | 0.5604994 | 372.515 | 0.388359 | 932 | 833210 | 492.484 | 159.98 | 3 | 0.837 | 0.96 | 3769.3 |  | 24996 | 193.421 | 0.6370504 | 744.99 | 0.299611 | 932 | 941910 | 492.484 | 154.99 | 3 | 0.83 | 0.81 | 4261.6 |  | 28261 | 193.421 | 0.7240625 | 931.227 | 0.36468 | 932 | 1068700 | 447.538 | 150.01 | 3 | 0.823 | 0.85 | 4834.3 |  | 32058 | 148.118 | 0.8216649 | 2617.79 | 0.21813
933 | 627920 | 223.027 | 170.01 | 3 | 0.847 | 1.07 | 2841.5 |  | 18843 | 193.967 | 0.4756707 | 372.915 | 0.288976 | 934 | 741610 | 493.572 | 165 | 3 | 0.843 | 1 | 3355 |  | 22248 | 194.515 | 0.5592963 | 372.915 | 0.388056 | 933 | 832600 | 493.027 | 159.97 | 3 | 0.837 | 0.98 | 3765.5 |  | 24971 | 193.967 | 0.636086 | 745.79 | 0.299326 | 933 | 940920 | 493.027 | 154.99 | 3 | 0.83 | 0.81 | 4255.5 |  | 28220 | 193.967 | 0.7234465 | 932.227 | 0.36439 | 933 | 1068200 | 447.903 | 150.01 | 3 | 0.823 | 0.84 | 4833.3 |  | 32052 | 148.485 | 0.8212802 | 2620.6 | 0.217876
934 | 626610 | 223.572 | 170.01 | 3 | 0.847 | 1.07 | 2834.9 |  | 18800 | 194.515 | 0.4747587 | 373.315 | 0.288671 | 935 | 740700 | 494.118 | 164.99 | 3 | 0.843 | 1 | 3351.4 |  | 22225 | 195.064 | 0.5586455 | 373.315 | 0.387754 | 934 | 832370 | 493.572 | 159.98 | 3 | 0.837 | 0.96 | 3766.4 |  | 24977 | 194.515 | 0.6357416 | 746.59 | 0.299041 | 934 | 940340 | 493.572 | 155 | 3 | 0.83 | 0.8 | 4254.9 |  | 28216 | 194.515 | 0.7230923 | 933.227 | 0.364102 | 934 | 1068000 | 448.269 | 150.01 | 3 | 0.823 | 0.86 | 4831.5 |  | 32040 | 148.852 | 0.8210494 | 2623.41 | 0.217623
935 | 625840 | 224.118 | 170.01 | 3 | 0.847 | 1.08 | 2830.3 |  | 18769 | 195.064 | 0.4745079 | 373.715 | 0.288366 | 936 | 739110 | 494.666 | 164.99 | 3 | 0.843 | 0.99 | 3342.9 |  | 22169 | 195.614 | 0.557798 | 373.715 | 0.387451 | 935 | 831110 | 494.118 | 159.99 | 3 | 0.837 | 0.97 | 3758.7 |  | 24926 | 195.064 | 0.6348156 | 747.39 | 0.298756 | 935 | 939540 | 494.118 | 155 | 3 | 0.83 | 0.77 | 4249.7 |  | 28182 | 195.064 | 0.722176 | 934.227 | 0.363813 | 935 | 1067500 | 448.636 | 150.01 | 3 | 0.823 | 0.86 | 4829.2 |  | 32025 | 149.22 | 0.8206647 | 2626.23 | 0.21737
936 | 624640 | 224.666 | 169.99 | 3 | 0.847 | 1.08 | 2825.5 |  | 18737 | 195.614 | 0.4733678 | 374.115 | 0.288061 | 937 | 738250 | 495.215 | 164.99 | 3 | 0.843 | 0.99 | 3340.2 |  | 22150 | 196.166 | 0.556958 | 374.115 | 0.387149 | 936 | 830660 | 494.666 | 159.99 | 3 | 0.837 | 0.96 | 3758.3 |  | 24923 | 195.614 | 0.6344482 | 748.19 | 0.298472 | 936 | 939080 | 494.666 | 155.01 | 3 | 0.83 | 0.77 | 4248.6 |  | 28174 | 195.614 | 0.7216216 | 935.228 | 0.363525 | 936 | 1067200 | 449.003 | 150 | 3 | 0.823 | 0.83 | 4828.4 |  | 32019 | 149.589 | 0.82028 | 2629.04 | 0.217118
937 | 624310 | 225.215 | 169.99 | 3 | 0.847 | 1.07 | 2824.9 |  | 18734 | 196.166 | 0.4728814 | 374.516 | 0.287757 | 938 | 737130 | 495.765 | 164.99 | 3 | 0.843 | 1.02 | 3334.5 |  | 22113 | 196.719 | 0.5563451 | 374.516 | 0.386848 | 937 | 829450 | 495.215 | 160 | 3 | 0.837 | 0.97 | 3751.3 |  | 24876 | 196.166 | 0.633614 | 748.99 | 0.298188 | 937 | 937890 | 495.215 | 155.01 | 3 | 0.829 | 1.13 | 4244.5 |  | 28147 | 196.166 | 0.7210518 | 936.228 | 0.363237 | 937 | 1066700 | 449.371 | 150 | 3 | 0.823 | 0.87 | 4825.1 |  | 31997 | 149.959 | 0.8198954 | 2631.85 | 0.216865
938 | 622810 | 225.765 | 170 | 3 | 0.847 | 1.07 | 2817.8 |  | 18686 | 196.719 | 0.4714829 | 374.916 | 0.287453 | 939 | 736020 | 496.317 | 164.98 | 3 | 0.843 | 1.01 | 3329.2 |  | 22077 | 197.274 | 0.5554143 | 374.916 | 0.386547 | 938 | 828970 | 495.765 | 160 | 3 | 0.837 | 0.95 | 3751 |  | 24875 | 196.719 | 0.6331318 | 749.791 | 0.297905 | 938 | 937170 | 495.765 | 155 | 3 | 0.829 | 1.12 | 4239 |  | 28110 | 196.719 | 0.7206283 | 937.228 | 0.362949 | 938 | 1066200 | 449.74 | 150 | 3 | 0.823 | 0.87 | 4822.9 |  | 31983 | 150.329 | 0.8195107 | 2634.66 | 0.216614
939 | 622170 | 226.317 | 170 | 3 | 0.847 | 1.05 | 2813.7 |  | 18659 | 197.274 | 0.4710952 | 375.316 | 0.28715 | 940 | 735210 | 496.87 | 164.98 | 3 | 0.843 | 1.01 | 3326.8 |  | 22062 | 197.83 | 0.554756 | 375.316 | 0.386246 | 939 | 827880 | 496.317 | 160 | 3 | 0.837 | 0.97 | 3744.1 |  | 24829 | 197.274 | 0.6322593 | 750.591 | 0.297621 | 939 | 936430 | 496.317 | 155 | 3 | 0.829 | 1.16 | 4235.9 |  | 28090 | 197.274 | 0.7198891 | 938.228 | 0.362662 | 939 | 1065700 | 450.11 | 150 | 3 | 0.823 | 0.87 | 4821.7 |  | 31975 | 150.701 | 0.819203 | 2637.47 | 0.216362
940 | 620330 | 226.87 | 170 | 3 | 0.847 | 1.07 | 2805.9 |  | 18608 | 197.83 | 0.4703352 | 375.716 | 0.286846 | 941 | 733980 | 497.425 | 164.99 | 3 | 0.843 | 1.03 | 3319.5 |  | 22013 | 198.387 | 0.5541884 | 375.716 | 0.385945 | 940 | 827250 | 496.87 | 160.01 | 3 | 0.837 | 0.96 | 3742.9 |  | 24821 | 197.83 | 0.6315399 | 751.391 | 0.297339 | 940 | 935880 | 496.87 | 155 | 3 | 0.829 | 1.14 | 4233.6 |  | 28075 | 197.83 | 0.7196119 | 939.228 | 0.362375 | 940 | 1065200 | 450.48 | 150 | 3 | 0.823 | 0.89 | 4817.8 |  | 31949 | 151.073 | 0.8186644 | 2640.29 | 0.216111
941 | 619820 | 227.425 | 169.99 | 3 | 0.847 | 1.06 | 2803.8 |  | 18594 | 198.387 | 0.4695751 | 376.116 | 0.286544 | 942 | 733110 | 497.981 | 164.99 | 3 | 0.843 | 1.02 | 3316.3 |  | 21992 | 198.946 | 0.5532577 | 376.116 | 0.385645 | 941 | 826110 | 497.425 | 160.01 | 3 | 0.837 | 0.96 | 3736.8 |  | 24781 | 198.387 | 0.6306062 | 752.191 | 0.297056 | 941 | 934920 | 497.425 | 155 | 3 | 0.829 | 1.11 | 4229.4 |  | 28047 | 198.387 | 0.7189728 | 940.229 | 0.362088 | 941 | 1064800 | 450.852 | 150 | 3 | 0.823 | 0.87 | 4818.2 |  | 31952 | 151.446 | 0.8181259 | 2643.1 | 0.21586
942 | 618820 | 227.981 | 169.99 | 3 | 0.847 | 1.05 | 2798.4 |  | 18557 | 198.946 | 0.4684579 | 376.516 | 0.286241 | 943 | 732360 | 498.538 | 164.99 | 3 | 0.843 | 1.03 | 3313.6 |  | 21974 | 199.506 | 0.5524253 | 376.516 | 0.385345 | 942 | 825170 | 497.981 | 160.01 | 3 | 0.837 | 0.95 | 3732.2 |  | 24750 | 198.946 | 0.6302082 | 752.991 | 0.296774 | 942 | 934560 | 497.981 | 155 | 3 | 0.829 | 1.12 | 4227.5 |  | 28035 | 198.946 | 0.7186571 | 941.229 | 0.361802 | 942 | 1064100 | 451.224 | 150 | 3 | 0.823 | 0.88 | 4812.7 |  | 31915 | 151.819 | 0.8178181 | 2645.91 | 0.21561
943 | 617820 | 228.538 | 169.99 | 3 | 0.847 | 1.07 | 2795.2 |  | 18537 | 199.506 | 0.467713 | 376.916 | 0.285939 | 944 | 731130 | 499.097 | 164.99 | 3 | 0.843 | 1.04 | 3307.3 |  | 21932 | 200.068 | 0.5517972 | 376.916 | 0.385045 | 943 | 823950 | 498.538 | 160.01 | 3 | 0.837 | 0.91 | 3728.1 |  | 24723 | 199.506 | 0.6295423 | 753.791 | 0.296492 | 943 | 933730 | 498.538 | 155.01 | 3 | 0.829 | 1.12 | 4225.6 |  | 28022 | 199.506 | 0.7182644 | 942.229 | 0.361516 | 943 | 1063400 | 451.597 | 150.01 | 3 | 0.823 | 0.86 | 4811.9 |  | 31910 | 152.194 | 0.8176643 | 2648.72 | 0.21536
944 | 616350 | 229.097 | 169.99 | 3 | 0.847 | 1.08 | 2787.9 |  | 18488 | 200.068 | 0.467257 | 377.316 | 0.285638 | 945 | 730030 | 499.657 | 164.99 | 3 | 0.843 | 1.04 | 3301.8 |  | 21895 | 200.631 | 0.5513129 | 377.316 | 0.384746 | 944 | 823430 | 499.097 | 160.01 | 3 | 0.837 | 0.92 | 3725.9 |  | 24708 | 200.068 | 0.6286009 | 754.591 | 0.296211 | 944 | 933320 | 499.097 | 155.01 | 3 | 0.829 | 1.08 | 4220.9 |  | 27991 | 200.068 | 0.7178178 | 943.229 | 0.36123 | 944 | 1063000 | 451.97 | 150.01 | 3 | 0.823 | 0.88 | 4808 |  | 31884 | 152.569 | 0.8175873 | 2651.53 | 0.21511
945 | 615370 | 229.657 | 169.98 | 3 | 0.847 | 1.09 | 2782.8 |  | 18454 | 200.631 | 0.4661701 | 377.716 | 0.285337 | 946 | 729200 | 500.219 | 164.99 | 3 | 0.843 | 1.06 | 3298.1 |  | 21871 | 201.196 | 0.5510329 | 377.716 | 0.384447 | 945 | 822560 | 499.657 | 160 | 3 | 0.837 | 0.96 | 3721.7 |  | 24680 | 200.631 | 0.6281264 | 755.392 | 0.29593 | 945 | 932810 | 499.657 | 155.01 | 3 | 0.829 | 1.11 | 4220.3 |  | 27986 | 200.631 | 0.7175175 | 944.229 | 0.360944 | 945 | 1062800 | 452.345 | 150.01 | 3 | 0.823 | 0.85 | 4809.4 |  | 31893 | 152.945 | 0.8173565 | 2654.34 | 0.214861
946 | 614770 | 230.219 | 169.98 | 3 | 0.847 | 1.1 | 2782.6 |  | 18453 | 201.196 | 0.4655925 | 378.116 | 0.285036 | 947 | 728560 | 500.782 | 164.99 | 3 | 0.843 | 1.04 | 3296.3 |  | 21860 | 201.762 | 0.5502081 | 378.116 | 0.384148 | 946 | 821330 | 500.219 | 160 | 3 | 0.837 | 0.98 | 3715.1 |  | 24636 | 201.196 | 0.6276825 | 756.192 | 0.295649 | 946 | 932230 | 500.219 | 155.01 | 3 | 0.829 | 1.08 | 4217.2 |  | 27966 | 201.196 | 0.7168322 | 945.23 | 0.360659 | 946 | 1062700 | 452.72 | 150 | 3 | 0.823 | 0.86 | 4807.1 |  | 31878 | 153.322 | 0.8170488 | 2657.16 | 0.214612
947 | 613340 | 230.782 | 169.99 | 3 | 0.847 | 1.11 | 2773.7 |  | 18394 | 201.762 | 0.4643764 | 378.516 | 0.284735 | 948 | 728190 | 501.347 | 164.99 | 3 | 0.843 | 1.05 | 3295 |  | 21850 | 202.329 | 0.5497843 | 378.516 | 0.383849 | 947 | 820710 | 500.782 | 160.01 | 3 | 0.837 | 1 | 3712 |  | 24616 | 201.762 | 0.6269861 | 756.992 | 0.295369 | 947 | 931840 | 500.782 | 155.01 | 3 | 0.829 | 1.08 | 4214.9 |  | 27951 | 201.762 | 0.716247 | 946.23 | 0.360374 | 947 | 1062400 | 453.096 | 150 | 3 | 0.823 | 0.86 | 4806.7 |  | 31876 | 153.7 | 0.816741 | 2659.97 | 0.214364
948 | 612580 | 231.347 | 169.99 | 3 | 0.847 | 1.12 | 2772.6 |  | 18386 | 202.329 | 0.4638443 | 378.916 | 0.284435 | 949 | 727100 | 501.913 | 164.99 | 3 | 0.843 | 1.04 | 3290 |  | 21817 | 202.898 | 0.5492017 | 378.916 | 0.383551 | 948 | 820130 | 501.347 | 160.01 | 3 | 0.837 | 1 | 3709.5 |  | 24599 | 202.329 | 0.6264197 | 757.792 | 0.295088 | 948 | 930950 | 501.347 | 155.01 | 3 | 0.829 | 1.11 | 4211.7 |  | 27930 | 202.329 | 0.7155309 | 947.23 | 0.36009 | 948 | 1062000 | 453.473 | 150 | 3 | 0.823 | 0.84 | 4804.8 |  | 31862 | 154.078 | 0.8164333 | 2662.78 | 0.214115
949 | 610980 | 231.913 | 169.99 | 3 | 0.847 | 1.12 | 2763.3 |  | 18325 | 202.898 | 0.4627803 | 379.316 | 0.284136 | 950 | 726540 | 502.48 | 164.99 | 3 | 0.843 | 1.04 | 3287.5 |  | 21801 | 203.469 | 0.5482709 | 379.316 | 0.383253 | 949 | 819220 | 501.913 | 160.01 | 3 | 0.837 | 0.99 | 3705 |  | 24570 | 202.898 | 0.6260677 | 758.592 | 0.294809 | 949 | 930190 | 501.913 | 155 | 3 | 0.829 | 1.1 | 4206.8 |  | 27897 | 202.898 | 0.715092 | 948.23 | 0.359805 | 949 | 1061600 | 453.851 | 150 | 3 | 0.823 | 0.87 | 4802.1 |  | 31845 | 154.458 | 0.8163564 | 2665.59 | 0.213868
950 | 610280 | 232.48 | 169.99 | 3 | 0.847 | 1.13 | 2762.3 |  | 18318 | 203.469 | 0.4618074 | 379.716 | 0.283836 | 951 | 725770 | 503.049 | 164.99 | 3 | 0.843 | 1.06 | 3284.3 |  | 21779 | 204.041 | 0.5473401 | 379.716 | 0.382956 | 950 | 818480 | 502.48 | 160 | 3 | 0.837 | 0.99 | 3701.7 |  | 24547 | 203.469 | 0.6255855 | 759.392 | 0.294529 | 950 | 929260 | 502.48 | 155 | 3 | 0.829 | 1.1 | 4203.9 |  | 27878 | 203.469 | 0.7146377 | 949.23 | 0.359522 | 950 | 1061200 | 454.229 | 150 | 3 | 0.823 | 0.85 | 4802.2 |  | 31845 | 154.838 | 0.8158178 | 2668.4 | 0.21362
951 | 608880 | 233.049 | 169.99 | 3 | 0.847 | 1.12 | 2753.4 |  | 18259 | 204.041 | 0.4610245 | 380.117 | 0.283538 | 952 | 724540 | 503.62 | 164.99 | 3 | 0.843 | 1.04 | 3278.2 |  | 21739 | 204.614 | 0.5465532 | 380.117 | 0.382659 | 951 | 818020 | 503.049 | 160 | 3 | 0.837 | 0.96 | 3699.5 |  | 24533 | 204.041 | 0.6250574 | 760.193 | 0.29425 | 951 | 928690 | 503.049 | 155 | 3 | 0.829 | 1.07 | 4200.7 |  | 27857 | 204.041 | 0.7137522 | 950.231 | 0.359238 | 951 | 1061100 | 454.609 | 149.99 | 3 | 0.823 | 0.84 | 4799.9 |  | 31830 | 155.219 | 0.8156639 | 2671.21 | 0.213373
952 | 607600 | 233.62 | 170 | 3 | 0.847 | 1.12 | 2748.4 |  | 18226 | 204.614 | 0.4603405 | 380.517 | 0.283239 | 953 | 723310 | 504.192 | 164.99 | 3 | 0.843 | 1.06 | 3271.5 |  | 21695 | 205.189 | 0.5460386 | 380.517 | 0.382362 | 952 | 817390 | 503.62 | 160 | 3 | 0.837 | 0.93 | 3696.5 |  | 24513 | 204.614 | 0.6245064 | 760.993 | 0.293972 | 952 | 928100 | 503.62 | 155.01 | 3 | 0.829 | 1.06 | 4198.2 |  | 27840 | 204.614 | 0.7134596 | 951.231 | 0.358955 | 952 | 1060400 | 454.989 | 150 | 3 | 0.823 | 0.87 | 4796.2 |  | 31806 | 155.601 | 0.8152793 | 2674.03 | 0.213126
953 | 606570 | 234.192 | 170.01 | 3 | 0.847 | 1.13 | 2743.6 |  | 18194 | 205.189 | 0.4597401 | 380.917 | 0.282941 | 954 | 722270 | 504.765 | 164.99 | 3 | 0.843 | 1.05 | 3266.8 |  | 21664 | 205.765 | 0.5453878 | 380.917 | 0.382065 | 953 | 816700 | 504.192 | 160 | 3 | 0.837 | 0.94 | 3694.3 |  | 24499 | 205.189 | 0.6236721 | 761.793 | 0.293693 | 953 | 926950 | 504.192 | 155.01 | 3 | 0.829 | 1.08 | 4193.9 |  | 27812 | 205.189 | 0.7130438 | 952.231 | 0.358672 | 953 | 1060200 | 455.37 | 150 | 3 | 0.823 | 0.85 | 4797.1 |  | 31812 | 155.983 | 0.8148946 | 2676.84 | 0.21288
954 | 605670 | 234.765 | 170.01 | 3 | 0.847 | 1.13 | 2739.5 |  | 18167 | 205.765 | 0.4586 | 381.317 | 0.282643 | 955 | 721590 | 505.34 | 164.99 | 3 | 0.843 | 1.06 | 3264.7 |  | 21650 | 206.343 | 0.544616 | 381.317 | 0.381769 | 954 | 815980 | 504.765 | 160 | 3 | 0.837 | 0.93 | 3692 |  | 24483 | 205.765 | 0.6231364 | 762.593 | 0.293415 | 954 | 926570 | 504.765 | 155.01 | 3 | 0.829 | 1.05 | 4190.3 |  | 27788 | 205.765 | 0.7122738 | 953.231 | 0.358389 | 954 | 1059700 | 455.752 | 150 | 3 | 0.823 | 0.85 | 4794.5 |  | 31795 | 156.367 | 0.8146638 | 2679.65 | 0.212634
955 | 604880 | 235.34 | 170.01 | 3 | 0.847 | 1.12 | 2737.1 |  | 18151 | 206.343 | 0.4579615 | 381.717 | 0.282346 | 956 | 720730 | 505.916 | 164.99 | 3 | 0.843 | 1.05 | 3261.3 |  | 21627 | 206.922 | 0.5439576 | 381.717 | 0.381473 | 955 | 814890 | 505.34 | 159.99 | 3 | 0.837 | 0.96 | 3686.2 |  | 24445 | 206.343 | 0.6227384 | 763.393 | 0.293138 | 955 | 926030 | 505.34 | 155 | 3 | 0.829 | 1.02 | 4189.9 |  | 27785 | 206.343 | 0.7118426 | 954.231 | 0.358106 | 955 | 1059200 | 456.134 | 150 | 3 | 0.823 | 0.85 | 4790.7 |  | 31769 | 156.751 | 0.8142791 | 2682.46 | 0.212388
956 | 603380 | 235.916 | 170.01 | 3 | 0.847 | 1.1 | 2728.6 |  | 18095 | 206.922 | 0.4572547 | 382.117 | 0.282049 | 957 | 719710 | 506.494 | 164.99 | 3 | 0.843 | 1.06 | 3255 |  | 21586 | 207.503 | 0.5434355 | 382.117 | 0.381177 | 956 | 814190 | 505.916 | 159.99 | 3 | 0.837 | 1.01 | 3682.2 |  | 24418 | 206.922 | 0.6220572 | 764.193 | 0.29286 | 956 | 925030 | 505.916 | 155 | 3 | 0.829 | 1.04 | 4184.7 |  | 27751 | 206.922 | 0.7115269 | 955.231 | 0.357824 | 956 | 1058900 | 456.518 | 150 | 3 | 0.823 | 0.86 | 4790.4 |  | 31767 | 157.136 | 0.8139714 | 2685.27 | 0.212143
957 | 602540 | 236.494 | 170.01 | 3 | 0.847 | 1.14 | 2725.7 |  | 18076 | 207.503 | 0.4561146 | 382.517 | 0.281752 | 958 | 718840 | 507.073 | 164.99 | 3 | 0.843 | 1.06 | 3251.3 |  | 21561 | 208.085 | 0.5424442 | 382.517 | 0.380881 | 957 | 813670 | 506.494 | 159.99 | 3 | 0.837 | 1.02 | 3681.2 |  | 24411 | 207.503 | 0.6212919 | 764.993 | 0.292583 | 957 | 924470 | 506.494 | 155 | 3 | 0.829 | 1.03 | 4182.5 |  | 27736 | 207.503 | 0.7110341 | 956.232 | 0.357542 | 957 | 1058400 | 456.902 | 150 | 3 | 0.823 | 0.86 | 4788.4 |  | 31754 | 157.522 | 0.8138944 | 2688.08 | 0.211898
958 | 601610 | 237.073 | 170.01 | 3 | 0.847 | 1.12 | 2722.4 |  | 18053 | 208.085 | 0.4558334 | 382.917 | 0.281456 | 959 | 718150 | 507.654 | 164.99 | 3 | 0.843 | 1.05 | 3249.3 |  | 21548 | 208.669 | 0.5419599 | 382.917 | 0.380586 | 958 | 812780 | 507.073 | 159.99 | 3 | 0.837 | 0.99 | 3677 |  | 24384 | 208.085 | 0.6205495 | 765.794 | 0.292307 | 958 | 924060 | 507.073 | 155 | 3 | 0.829 | 1 | 4179.9 |  | 27719 | 208.085 | 0.7102872 | 957.232 | 0.357261 | 958 | 1058000 | 457.287 | 150.01 | 3 | 0.823 | 0.84 | 4787.7 |  | 31749 | 157.908 | 0.8135867 | 2690.9 | 0.211654
959 | 600110 | 237.654 | 170.01 | 3 | 0.847 | 1.13 | 2714 |  | 17998 | 208.669 | 0.455309 | 383.317 | 0.28116 | 960 | 716840 | 508.236 | 164.99 | 3 | 0.843 | 1.07 | 3242.6 |  | 21503 | 209.254 | 0.5409913 | 383.317 | 0.380291 | 959 | 811780 | 507.654 | 159.99 | 3 | 0.837 | 1.03 | 3671.3 |  | 24346 | 208.669 | 0.6197765 | 766.594 | 0.29203 | 959 | 923420 | 507.654 | 155 | 3 | 0.829 | 1.07 | 4178 |  | 27706 | 208.669 | 0.709779 | 958.232 | 0.35698 | 959 | 1057900 | 457.673 | 150.01 | 3 | 0.823 | 0.82 | 4787 |  | 31745 | 158.296 | 0.813279 | 2693.71 | 0.211409
960 | 599740 | 238.236 | 170.01 | 3 | 0.847 | 1.1 | 2712.8 |  | 17990 | 209.254 | 0.4546401 | 383.717 | 0.280865 | 961 | 716200 | 508.82 | 164.99 | 3 | 0.843 | 1.05 | 3240.7 |  | 21490 | 209.841 | 0.5403784 | 383.717 | 0.379997 | 960 | 810810 | 508.236 | 159.98 | 3 | 0.837 | 1.01 | 3667.9 |  | 24323 | 209.254 | 0.6196158 | 767.394 | 0.291754 | 960 | 922450 | 508.236 | 155 | 3 | 0.829 | 0.98 | 4173.1 |  | 27674 | 209.254 | 0.7094941 | 959.232 | 0.356699 | 960 | 1057500 | 458.059 | 150.01 | 3 | 0.823 | 0.81 | 4783.5 |  | 31721 | 158.684 | 0.8127404 | 2696.52 | 0.211166
961 | 599050 | 238.82 | 170.01 | 3 | 0.847 | 1.1 | 2711 |  | 17978 | 209.841 | 0.4534468 | 384.117 | 0.280569 | 962 | 714920 | 509.405 | 164.99 | 3 | 0.843 | 1.08 | 3233.7 |  | 21444 | 210.429 | 0.5392887 | 384.117 | 0.379703 | 961 | 809800 | 508.82 | 159.98 | 3 | 0.837 | 1 | 3662.5 |  | 24288 | 209.841 | 0.6188122 | 768.194 | 0.291479 | 961 | 921790 | 508.82 | 155.01 | 3 | 0.829 | 1.01 | 4169 |  | 27647 | 209.841 | 0.7088704 | 960.232 | 0.356418 | 961 | 1057100 | 458.447 | 150 | 3 | 0.823 | 0.81 | 4781.4 |  | 31707 | 159.073 | 0.8125096 | 2699.33 | 0.210922
962 | 598170 | 239.405 | 170.01 | 3 | 0.847 | 1.1 | 2706.7 |  | 17950 | 210.429 | 0.4527704 | 384.517 | 0.280275 | 963 | 714110 | 509.992 | 164.99 | 3 | 0.843 | 1.07 | 3231.3 |  | 21428 | 211.019 | 0.5386682 | 384.517 | 0.379409 | 962 | 809590 | 509.405 | 159.98 | 3 | 0.837 | 1.01 | 3663.4 |  | 24293 | 210.429 | 0.6183989 | 768.994 | 0.291204 | 962 | 921420 | 509.405 | 155.01 | 3 | 0.829 | 1.02 | 4168.7 |  | 27644 | 210.429 | 0.7085547 | 961.233 | 0.356138 | 962 | 1056400 | 458.835 | 150 | 3 | 0.823 | 0.81 | 4778.1 |  | 31685 | 159.463 | 0.8122788 | 2702.14 | 0.210679
963 | 596600 | 239.992 | 170.01 | 3 | 0.847 | 1.11 | 2697.6 |  | 17889 | 211.019 | 0.4519951 | 384.917 | 0.27998 | 964 | 712670 | 510.58 | 164.99 | 3 | 0.843 | 1.1 | 3223.3 |  | 21375 | 211.61 | 0.5379342 | 384.917 | 0.379115 | 963 | 808540 | 509.992 | 159.98 | 3 | 0.837 | 1.03 | 3656.4 |  | 24247 | 211.019 | 0.6174039 | 769.794 | 0.290929 | 963 | 920610 | 509.992 | 155 | 3 | 0.829 | 1 | 4164 |  | 27613 | 211.019 | 0.7078155 | 962.233 | 0.355858 | 963 | 1056100 | 459.224 | 150.01 | 3 | 0.823 | 0.82 | 4776.9 |  | 31678 | 159.854 | 0.8118941 | 2704.96 | 0.210436
964 | 595710 | 240.58 | 170.02 | 3 | 0.847 | 1.07 | 2694.1 |  | 17866 | 211.61 | 0.4510527 | 385.317 | 0.279686 | 965 | 711850 | 511.17 | 164.99 | 3 | 0.843 | 1.11 | 3220.9 |  | 21359 | 212.203 | 0.537011 | 385.317 | 0.378822 | 964 | 808000 | 510.58 | 159.98 | 3 | 0.837 | 1.01 | 3655.9 |  | 24244 | 211.61 | 0.6169218 | 770.594 | 0.290654 | 964 | 920200 | 510.58 | 155.01 | 3 | 0.829 | 0.98 | 4163.3 |  | 27609 | 211.61 | 0.7072534 | 963.233 | 0.355578 | 964 | 1055800 | 459.614 | 150.01 | 3 | 0.823 | 0.82 | 4776 |  | 31672 | 160.246 | 0.8118172 | 2707.77 | 0.210194
965 | 594690 | 241.17 | 170.02 | 3 | 0.847 | 1.07 | 2690.2 |  | 17840 | 212.203 | 0.4506422 | 385.717 | 0.279393 | 966 | 710880 | 511.761 | 164.99 | 3 | 0.843 | 1.1 | 3215.8 |  | 21325 | 212.797 | 0.5363905 | 385.717 | 0.378529 | 965 | 806700 | 511.17 | 159.98 | 3 | 0.837 | 0.99 | 3648.9 |  | 24197 | 212.203 | 0.6166233 | 771.395 | 0.29038 | 965 | 919240 | 511.17 | 155.01 | 3 | 0.829 | 0.99 | 4158.5 |  | 27577 | 212.203 | 0.7066143 | 964.233 | 0.355299 | 965 | 1055300 | 460.005 | 150.01 | 3 | 0.823 | 0.82 | 4773.1 |  | 31653 | 160.638 | 0.8115864 | 2710.58 | 0.209952
966 | 593450 | 241.761 | 170.01 | 3 | 0.847 | 1.1 | 2684.5 |  | 17802 | 212.797 | 0.4492513 | 386.118 | 0.279099 | 967 | 709660 | 512.354 | 164.99 | 3 | 0.843 | 1.12 | 3209.7 |  | 21285 | 213.393 | 0.5356565 | 386.118 | 0.378236 | 966 | 806070 | 511.761 | 159.98 | 3 | 0.837 | 1.03 | 3645.7 |  | 24176 | 212.797 | 0.6153758 | 772.195 | 0.290106 | 966 | 918510 | 511.761 | 155.01 | 3 | 0.829 | 0.99 | 4154.7 |  | 27552 | 212.797 | 0.7065373 | 965.233 | 0.355019 | 966 | 1055200 | 460.397 | 150.01 | 3 | 0.823 | 0.81 | 4773 |  | 31652 | 161.032 | 0.8113556 | 2713.39 | 0.20971
967 | 592910 | 242.354 | 170.01 | 3 | 0.847 | 1.1 | 2683.5 |  | 17795 | 213.393 | 0.4486813 | 386.518 | 0.278806 | 968 | 708840 | 512.948 | 164.99 | 3 | 0.843 | 1.15 | 3207.6 |  | 21271 | 213.99 | 0.5350359 | 386.518 | 0.377943 | 967 | 805680 | 512.354 | 159.98 | 3 | 0.837 | 1.04 | 3645.7 |  | 24176 | 213.393 | 0.6148094 | 772.995 | 0.289832 | 967 | 917680 | 512.354 | 155.01 | 3 | 0.829 | 0.98 | 4152 |  | 27533 | 213.393 | 0.7056133 | 966.234 | 0.354741 | 967 | 1054900 | 460.789 | 150.01 | 3 | 0.822 | 0.8 | 4771.4 |  | 31641 | 161.426 | 0.8113556 | 2716.2 | 0.209468
968 | 591080 | 242.948 | 170.01 | 3 | 0.847 | 1.09 | 2673.2 |  | 17727 | 213.99 | 0.4475336 | 386.918 | 0.278514 | 969 | 707870 | 513.544 | 165 | 3 | 0.843 | 1.16 | 3203.1 |  | 21241 | 214.589 | 0.5343322 | 386.918 | 0.377651 | 968 | 804050 | 512.948 | 159.99 | 3 | 0.837 | 1.04 | 3637.9 |  | 24125 | 213.99 | 0.614113 | 773.795 | 0.289559 | 968 | 917580 | 512.948 | 155.02 | 3 | 0.829 | 0.97 | 4151.6 |  | 27531 | 213.99 | 0.7049742 | 967.234 | 0.354462 | 968 | 1054600 | 461.183 | 150 | 3 | 0.823 | 0.81 | 4770.3 |  | 31634 | 161.821 | 0.810817 | 2719.01 | 0.209227
969 | 590330 | 243.544 | 170.02 | 3 | 0.847 | 1.07 | 2671.5 |  | 17716 | 214.589 | 0.446842 | 387.318 | 0.278222 | 970 | 707050 | 514.141 | 165 | 3 | 0.843 | 1.13 | 3198.9 |  | 21214 | 215.189 | 0.5337495 | 387.318 | 0.377359 | 969 | 803310 | 513.544 | 159.99 | 3 | 0.837 | 1.05 | 3634.4 |  | 24102 | 214.589 | 0.6136767 | 774.595 | 0.289286 | 969 | 916380 | 513.544 | 155.01 | 3 | 0.829 | 0.99 | 4146.7 |  | 27499 | 214.589 | 0.7039424 | 968.234 | 0.354184 | 969 | 1054600 | 461.577 | 150 | 3 | 0.823 | 0.82 | 4770.2 |  | 31633 | 162.217 | 0.8107401 | 2721.83 | 0.208987
970 | 588820 | 244.141 | 170.02 | 3 | 0.847 | 1.07 | 2663.3 |  | 17661 | 215.189 | 0.4460059 | 387.718 | 0.27793 | 971 | 706120 | 514.74 | 165 | 3 | 0.843 | 1.11 | 3194.2 |  | 21183 | 215.791 | 0.5329625 | 387.718 | 0.377068 | 970 | 802400 | 514.141 | 160 | 3 | 0.837 | 1.04 | 3629 |  | 24066 | 215.189 | 0.6131104 | 775.395 | 0.289013 | 970 | 915550 | 514.141 | 155.01 | 3 | 0.829 | 0.95 | 4141.9 |  | 27467 | 215.189 | 0.7034342 | 969.234 | 0.353906 | 970 | 1053900 | 461.972 | 150.01 | 3 | 0.822 | 0.84 | 4769 |  | 31625 | 162.613 | 0.8105862 | 2724.64 | 0.208746
971 | 587910 | 244.74 | 170.01 | 3 | 0.847 | 1.07 | 2659 |  | 17633 | 215.791 | 0.4452307 | 388.118 | 0.277639 | 972 | 705350 | 515.34 | 165.01 | 3 | 0.843 | 1.12 | 3190.8 |  | 21160 | 216.395 | 0.5325388 | 388.118 | 0.376777 | 971 | 801830 | 514.74 | 160 | 3 | 0.837 | 1.04 | 3626.5 |  | 24049 | 215.791 | 0.6125899 | 776.196 | 0.288741 | 971 | 914210 | 514.74 | 155.01 | 3 | 0.829 | 0.97 | 4135.2 |  | 27422 | 215.791 | 0.7028644 | 970.234 | 0.353628 | 971 | 1053800 | 462.368 | 150.01 | 3 | 0.823 | 0.84 | 4768.4 |  | 31622 | 163.011 | 0.8105093 | 2727.45 | 0.208506
972 | 586810 | 245.34 | 170.01 | 3 | 0.847 | 1.06 | 2654.2 |  | 17601 | 216.395 | 0.444425 | 388.518 | 0.277347 | 973 | 704310 | 515.942 | 165.01 | 3 | 0.843 | 1.12 | 3185.8 |  | 21126 | 217 | 0.5319864 | 388.518 | 0.376486 | 972 | 801090 | 515.34 | 159.99 | 3 | 0.837 | 1.04 | 3623.1 |  | 24026 | 216.395 | 0.6118552 | 776.996 | 0.288469 | 972 | 913550 | 515.34 | 155.01 | 3 | 0.829 | 0.99 | 4133.4 |  | 27410 | 216.395 | 0.7020405 | 971.235 | 0.353351 | 972 | 1053600 | 462.764 | 150.01 | 3 | 0.823 | 0.83 | 4766.9 |  | 31611 | 163.409 | 0.8100477 | 2730.26 | 0.208267
973 | 585790 | 245.942 | 170.01 | 3 | 0.847 | 1.07 | 2649.7 |  | 17571 | 217 | 0.4435054 | 388.918 | 0.277057 | 974 | 703750 | 516.546 | 164.99 | 3 | 0.843 | 1.14 | 3183 |  | 21108 | 217.606 | 0.5312524 | 388.918 | 0.376195 | 973 | 800410 | 515.942 | 159.99 | 3 | 0.837 | 1.04 | 3620.1 |  | 24007 | 217 | 0.6113041 | 777.796 | 0.288197 | 973 | 912810 | 515.942 | 155.01 | 3 | 0.829 | 0.96 | 4128.2 |  | 27376 | 217 | 0.7019019 | 972.235 | 0.353074 | 973 | 1053500 | 463.162 | 150.01 | 3 | 0.823 | 0.81 | 4766.2 |  | 31607 | 163.809 | 0.8098169 | 2733.07 | 0.208027
974 | 584730 | 246.546 | 170 | 3 | 0.847 | 1.08 | 2644.8 |  | 17539 | 217.606 | 0.4427909 | 389.318 | 0.276766 | 975 | 703020 | 517.151 | 164.99 | 3 | 0.843 | 1.14 | 3181.2 |  | 21096 | 218.214 | 0.5305411 | 389.318 | 0.375905 | 974 | 799450 | 516.546 | 159.99 | 3 | 0.837 | 1.05 | 3615.6 |  | 23976 | 217.606 | 0.6106842 | 778.596 | 0.287926 | 974 | 911740 | 516.546 | 155.01 | 3 | 0.829 | 0.95 | 4123.3 |  | 27343 | 217.606 | 0.7012705 | 973.235 | 0.352797 | 974 | 1052900 | 463.56 | 150.01 | 3 | 0.823 | 0.82 | 4762.4 |  | 31582 | 164.209 | 0.8094322 | 2735.88 | 0.207789
975 | 583520 | 247.151 | 170.01 | 3 | 0.847 | 1.09 | 2639.5 |  | 17504 | 218.214 | 0.4421905 | 389.718 | 0.276477 | 976 | 702050 | 517.757 | 164.99 | 3 | 0.843 | 1.15 | 3176.6 |  | 21065 | 218.824 | 0.5296481 | 389.718 | 0.375614 | 975 | 798730 | 517.151 | 159.99 | 3 | 0.837 | 1.06 | 3613.2 |  | 23961 | 218.214 | 0.6102174 | 779.396 | 0.287655 | 975 | 911560 | 517.151 | 155.02 | 3 | 0.829 | 0.94 | 4123.1 |  | 27342 | 218.214 | 0.7009317 | 974.235 | 0.35252 | 975 | 1052600 | 463.96 | 150 | 3 | 0.823 | 0.84 | 4762.4 |  | 31582 | 164.61 | 0.8088167 | 2738.7 | 0.20755
976 | 582580 | 247.757 | 170.01 | 3 | 0.847 | 1.1 | 2634.6 |  | 17471 | 218.824 | 0.4415216 | 390.118 | 0.276187 | 977 | 701110 | 518.365 | 164.99 | 3 | 0.843 | 1.13 | 3172.6 |  | 21039 | 219.435 | 0.5289747 | 390.118 | 0.375325 | 976 | 797920 | 517.757 | 159.99 | 3 | 0.837 | 1.07 | 3609.5 |  | 23936 | 218.824 | 0.6095285 | 780.196 | 0.287384 | 976 | 910740 | 517.757 | 155.02 | 3 | 0.829 | 0.97 | 4118.7 |  | 27313 | 218.824 | 0.7004081 | 975.235 | 0.352244 | 976 | 1052100 | 464.36 | 150 | 3 | 0.823 | 0.83 | 4760.6 |  | 31570 | 165.011 | 0.808509 | 2741.51 | 0.207312
977 | 581790 | 248.365 | 170.01 | 3 | 0.847 | 1.08 | 2631.2 |  | 17448 | 219.435 | 0.4407844 | 390.518 | 0.275898 | 978 | 699930 | 518.975 | 165 | 3 | 0.843 | 1.12 | 3165.8 |  | 20994 | 220.048 | 0.5287628 | 390.518 | 0.375035 | 977 | 797310 | 518.365 | 159.99 | 3 | 0.837 | 1.09 | 3607.7 |  | 23924 | 219.435 | 0.6086637 | 780.996 | 0.287114 | 977 | 910300 | 518.365 | 155.01 | 3 | 0.829 | 0.95 | 4119.2 |  | 27316 | 219.435 | 0.6998768 | 976.235 | 0.351968 | 977 | 1051300 | 464.761 | 150.01 | 3 | 0.823 | 0.82 | 4755.4 |  | 31535 | 165.414 | 0.8083551 | 2744.32 | 0.207074
978 | 580910 | 248.975 | 170.01 | 3 | 0.847 | 1.05 | 2627.2 |  | 17422 | 220.048 | 0.4402599 | 390.918 | 0.275609 | 979 | 699040 | 519.586 | 165 | 3 | 0.843 | 1.09 | 3162 |  | 20968 | 220.663 | 0.5281498 | 390.918 | 0.374746 | 978 | 796410 | 518.975 | 159.99 | 3 | 0.837 | 1.09 | 3602.3 |  | 23889 | 220.048 | 0.6082581 | 781.797 | 0.286844 | 978 | 909620 | 518.975 | 155 | 3 | 0.829 | 0.94 | 4115.5 |  | 27292 | 220.048 | 0.6992223 | 977.236 | 0.351693 | 978 | 1050900 | 465.162 | 150.01 | 3 | 0.823 | 0.85 | 4753.8 |  | 31525 | 165.818 | 0.8079705 | 2747.13 | 0.206836
979 | 579940 | 249.586 | 170 | 3 | 0.847 | 1.07 | 2623.5 |  | 17398 | 220.663 | 0.4393707 | 391.318 | 0.27532 | 980 | 698760 | 520.199 | 164.99 | 3 | 0.843 | 1.13 | 3161.8 |  | 20967 | 221.279 | 0.5273855 | 391.318 | 0.374457 | 979 | 795280 | 519.586 | 160 | 3 | 0.837 | 1.1 | 3596.9 |  | 23852 | 220.663 | 0.6077376 | 782.597 | 0.286574 | 979 | 908930 | 519.586 | 155.01 | 3 | 0.829 | 0.91 | 4111.1 |  | 27262 | 220.663 | 0.6988527 | 978.236 | 0.351417 | 979 | 1050700 | 465.565 | 150.01 | 3 | 0.823 | 0.85 | 4754 |  | 31526 | 166.222 | 0.8079705 | 2749.94 | 0.206599
980 | 579250 | 250.199 | 170 | 3 | 0.847 | 1.06 | 2620.5 |  | 17378 | 221.279 | 0.4380938 | 391.719 | 0.275032 | 981 | 697950 | 520.814 | 164.98 | 3 | 0.843 | 1.11 | 3158.1 |  | 20943 | 221.896 | 0.5270148 | 391.719 | 0.374168 | 980 | 794750 | 520.199 | 160 | 3 | 0.837 | 1.1 | 3595.5 |  | 23843 | 221.279 | 0.6071789 | 783.397 | 0.286305 | 980 | 908080 | 520.199 | 155.01 | 3 | 0.829 | 0.88 | 4106.8 |  | 27234 | 221.279 | 0.6983214 | 979.236 | 0.351142 | 980 | 1050200 | 465.969 | 150 | 3 | 0.823 | 0.83 | 4749.9 |  | 31499 | 166.627 | 0.8077397 | 2752.76 | 0.206362
981 | 578080 | 250.814 | 170 | 3 | 0.847 | 1.05 | 2615.3 |  | 17343 | 221.896 | 0.4374477 | 392.119 | 0.274744 | 982 | 696940 | 521.43 | 164.98 | 3 | 0.843 | 1.1 | 3152.5 |  | 20906 | 222.515 | 0.5260386 | 392.119 | 0.37388 | 981 | 794070 | 520.814 | 159.99 | 3 | 0.837 | 1.08 | 3593.1 |  | 23828 | 221.896 | 0.606582 | 784.197 | 0.286036 | 981 | 907600 | 520.814 | 155.01 | 3 | 0.829 | 0.91 | 4105.9 |  | 27228 | 221.896 | 0.6979133 | 980.236 | 0.350868 | 981 | 1050200 | 466.373 | 150 | 3 | 0.823 | 0.84 | 4750.8 |  | 31505 | 167.033 | 0.807278 | 2755.57 | 0.206125
982 | 576400 | 251.43 | 170 | 3 | 0.847 | 1.07 | 2605.4 |  | 17277 | 222.515 | 0.4367637 | 392.519 | 0.274457 | 983 | 696450 | 522.047 | 164.98 | 3 | 0.843 | 1.09 | 3151.6 |  | 20900 | 223.136 | 0.5254332 | 392.519 | 0.373592 | 982 | 793340 | 521.43 | 159.99 | 3 | 0.837 | 1.1 | 3588 |  | 23794 | 222.515 | 0.6057784 | 784.997 | 0.285767 | 982 | 906910 | 521.43 | 155 | 3 | 0.829 | 0.87 | 4102.9 |  | 27208 | 222.515 | 0.6976823 | 981.236 | 0.350593 | 982 | 1049900 | 466.778 | 150 | 3 | 0.823 | 0.83 | 4750.7 |  | 31504 | 167.44 | 0.8072011 | 2758.38 | 0.205889
983 | 575550 | 252.047 | 169.99 | 3 | 0.847 | 1.05 | 2603 |  | 17262 | 223.136 | 0.4355628 | 392.919 | 0.27417 | 984 | 695160 | 522.666 | 164.98 | 3 | 0.843 | 1.12 | 3143.9 |  | 20849 | 223.758 | 0.5244419 | 392.919 | 0.373304 | 983 | 792560 | 522.047 | 160 | 3 | 0.837 | 1.12 | 3585.8 |  | 23779 | 223.136 | 0.6054646 | 785.797 | 0.285499 | 983 | 906380 | 522.047 | 155.01 | 3 | 0.829 | 0.89 | 4099.1 |  | 27183 | 223.136 | 0.6973127 | 982.237 | 0.350319 | 983 | 1049300 | 467.184 | 150 | 3 | 0.823 | 0.84 | 4746.4 |  | 31476 | 167.848 | 0.8065087 | 2761.19 | 0.205653
984 | 574650 | 252.666 | 169.99 | 3 | 0.847 | 1.07 | 2599.7 |  | 17240 | 223.758 | 0.4347268 | 393.319 | 0.273883 | 985 | 694360 | 523.287 | 164.97 | 3 | 0.843 | 1.1 | 3141.8 |  | 20835 | 224.382 | 0.5239955 | 393.319 | 0.373017 | 984 | 791510 | 522.666 | 160 | 3 | 0.837 | 1.11 | 3579.9 |  | 23740 | 223.758 | 0.6046074 | 786.597 | 0.285231 | 984 | 906080 | 522.666 | 155 | 3 | 0.829 | 0.86 | 4098.6 |  | 27180 | 223.758 | 0.6965504 | 983.237 | 0.350045 | 984 | 1049200 | 467.591 | 150.01 | 3 | 0.823 | 0.83 | 4747.4 |  | 31482 | 168.257 | 0.8063548 | 2764 | 0.205418
985 | 573070 | 253.287 | 169.99 | 3 | 0.847 | 1.06 | 2592 |  | 17189 | 224.382 | 0.4338375 | 393.719 | 0.273597 | 986 | 693050 | 523.909 | 164.97 | 3 | 0.843 | 1.12 | 3134.4 |  | 20786 | 225.008 | 0.5231706 | 393.719 | 0.37273 | 985 | 791100 | 523.287 | 159.99 | 3 | 0.837 | 1.12 | 3579.5 |  | 23737 | 224.382 | 0.6041941 | 787.398 | 0.284963 | 985 | 905600 | 523.287 | 155 | 3 | 0.829 | 0.88 | 4097.4 |  | 27172 | 224.382 | 0.6960345 | 984.237 | 0.349772 | 985 | 1048300 | 467.999 | 150 | 3 | 0.823 | 0.84 | 4741.3 |  | 31442 | 168.667 | 0.8059701 | 2766.81 | 0.205183
986 | 571970 | 253.909 | 169.99 | 3 | 0.847 | 1.09 | 2587.4 |  | 17159 | 225.008 | 0.4328114 | 394.119 | 0.273311 | 987 | 692460 | 524.533 | 164.96 | 3 | 0.843 | 1.09 | 3133.6 |  | 20780 | 225.635 | 0.5224291 | 394.119 | 0.372443 | 986 | 789980 | 523.909 | 159.99 | 3 | 0.837 | 1.13 | 3572.6 |  | 23692 | 225.008 | 0.6037961 | 788.198 | 0.284696 | 986 | 904610 | 523.909 | 155 | 3 | 0.829 | 0.87 | 4091.5 |  | 27132 | 225.008 | 0.6955186 | 985.237 | 0.349498 | 986 | 1048100 | 468.408 | 150 | 3 | 0.823 | 0.82 | 4742.5 |  | 31449 | 169.077 | 0.8054316 | 2769.63 | 0.204948
987 | 570800 | 254.533 | 170.01 | 3 | 0.847 | 1.08 | 2582.3 |  | 17124 | 225.635 | 0.4321654 | 394.519 | 0.273025 | 988 | 691370 | 525.159 | 164.96 | 3 | 0.843 | 1.12 | 3127 |  | 20737 | 226.263 | 0.5215134 | 394.519 | 0.372156 | 987 | 789440 | 524.533 | 159.99 | 3 | 0.837 | 1.09 | 3572 |  | 23687 | 225.635 | 0.6030614 | 788.998 | 0.284429 | 987 | 903940 | 524.533 | 155 | 3 | 0.829 | 0.86 | 4089.2 |  | 27118 | 225.635 | 0.6951105 | 986.237 | 0.349225 | 987 | 1047600 | 468.818 | 150 | 3 | 0.823 | 0.84 | 4738.3 |  | 31422 | 169.488 | 0.8050469 | 2772.44 | 0.204713
988 | 569450 | 255.159 | 170 | 3 | 0.847 | 1.07 | 2575.4 |  | 17079 | 226.263 | 0.4311469 | 394.919 | 0.27274 | 989 | 690390 | 525.786 | 164.96 | 3 | 0.843 | 1.13 | 3122.4 |  | 20706 | 226.894 | 0.5205978 | 394.919 | 0.37187 | 988 | 788920 | 525.159 | 159.99 | 3 | 0.837 | 1.11 | 3568.4 |  | 23664 | 226.263 | 0.602296 | 789.798 | 0.284162 | 988 | 903270 | 525.159 | 155 | 3 | 0.829 | 0.87 | 4086.1 |  | 27097 | 226.263 | 0.6947024 | 987.238 | 0.348953 | 988 | 1046900 | 469.228 | 150.01 | 3 | 0.823 | 0.81 | 4736.8 |  | 31412 | 169.901 | 0.8046623 | 2775.25 | 0.204479
989 | 568600 | 255.786 | 170 | 3 | 0.847 | 1.08 | 2572.4 |  | 17059 | 226.894 | 0.4308201 | 395.319 | 0.272455 | 990 | 689180 | 526.414 | 164.97 | 3 | 0.843 | 1.13 | 3117.5 |  | 20674 | 227.526 | 0.5197654 | 395.319 | 0.371584 | 989 | 787960 | 525.786 | 159.99 | 3 | 0.837 | 1.11 | 3563.9 |  | 23634 | 226.894 | 0.6018827 | 790.598 | 0.283896 | 989 | 902740 | 525.786 | 155.01 | 3 | 0.829 | 0.87 | 4083.9 |  | 27082 | 226.894 | 0.6942019 | 988.238 | 0.34868 | 989 | 1046400 | 469.639 | 150.01 | 3 | 0.823 | 0.83 | 4734.2 |  | 31394 | 170.314 | 0.8045084 | 2778.06 | 0.204245
990 | 567260 | 256.414 | 170 | 3 | 0.847 | 1.08 | 2565.3 |  | 17011 | 227.526 | 0.4297636 | 395.719 | 0.272171 | 991 | 687970 | 527.045 | 164.97 | 3 | 0.843 | 1.14 | 3112.4 |  | 20640 | 228.159 | 0.5187817 | 395.719 | 0.371298 | 990 | 786960 | 526.414 | 159.99 | 3 | 0.837 | 1.1 | 3559.1 |  | 23602 | 227.526 | 0.6015766 | 791.398 | 0.283629 | 990 | 902210 | 526.414 | 155 | 3 | 0.829 | 0.83 | 4081.9 |  | 27069 | 227.526 | 0.6937091 | 989.238 | 0.348408 | 990 | 1045900 | 470.052 | 150.01 | 3 | 0.823 | 0.83 | 4730.8 |  | 31372 | 170.728 | 0.8038929 | 2780.87 | 0.204012
991 | 566830 | 257.045 | 170 | 3 | 0.847 | 1.07 | 2565.4 |  | 17012 | 228.159 | 0.429224 | 396.119 | 0.271886 | 992 | 686870 | 527.677 | 164.96 | 3 | 0.843 | 1.14 | 3108.1 |  | 20611 | 228.794 | 0.518025 | 396.119 | 0.371012 | 991 | 786420 | 527.045 | 159.99 | 3 | 0.837 | 1.12 | 3558.1 |  | 23595 | 228.159 | 0.6011327 | 792.199 | 0.283364 | 991 | 901560 | 527.045 | 155 | 3 | 0.829 | 0.85 | 4077.3 |  | 27039 | 228.159 | 0.6931085 | 990.238 | 0.348136 | 991 | 1045700 | 470.465 | 150 | 3 | 0.823 | 0.82 | 4731.2 |  | 31375 | 171.143 | 0.8035082 | 2783.68 | 0.203779
992 | 565440 | 257.677 | 170 | 3 | 0.847 | 1.07 | 2557 |  | 16957 | 228.794 | 0.4285171 | 396.519 | 0.271603 | 993 | 685570 | 528.31 | 164.97 | 3 | 0.843 | 1.17 | 3101.3 |  | 20566 | 229.431 | 0.5172153 | 396.519 | 0.370727 | 992 | 786020 | 527.677 | 159.99 | 3 | 0.837 | 1.1 | 3556.8 |  | 23587 | 228.794 | 0.6005434 | 792.999 | 0.283098 | 992 | 900920 | 527.677 | 155 | 3 | 0.829 | 0.86 | 4076 |  | 27030 | 228.794 | 0.6921614 | 991.238 | 0.347864 | 992 | 1044900 | 470.879 | 150 | 3 | 0.823 | 0.84 | 4727.4 |  | 31349 | 171.558 | 0.8032005 | 2786.5 | 0.203546
993 | 564730 | 258.31 | 170 | 3 | 0.847 | 1.06 | 2554.5 |  | 16940 | 229.431 | 0.4277419 | 396.919 | 0.271319 | 994 | 684570 | 528.945 | 164.97 | 3 | 0.843 | 1.18 | 3096.2 |  | 20533 | 230.07 | 0.5163753 | 396.919 | 0.370442 | 993 | 785440 | 528.31 | 159.99 | 3 | 0.837 | 1.09 | 3554 |  | 23568 | 229.431 | 0.5999388 | 793.799 | 0.282833 | 993 | 900140 | 528.31 | 155.01 | 3 | 0.829 | 0.79 | 4070.7 |  | 26995 | 229.431 | 0.6917225 | 992.239 | 0.347593 | 993 | 1044400 | 471.294 | 150 | 3 | 0.823 | 0.83 | 4724.5 |  | 31330 | 171.975 | 0.8028158 | 2789.31 | 0.203313
994 | 563800 | 258.945 | 170 | 3 | 0.847 | 1.07 | 2551.3 |  | 16919 | 230.07 | 0.4269286 | 397.32 | 0.271036 | 995 | 683500 | 529.582 | 164.97 | 3 | 0.843 | 1.19 | 3091.6 |  | 20502 | 230.71 | 0.5157321 | 397.32 | 0.370158 | 994 | 784670 | 528.945 | 159.98 | 3 | 0.837 | 1.1 | 3549.2 |  | 23536 | 230.07 | 0.5992882 | 794.599 | 0.282568 | 994 | 898910 | 528.945 | 155.01 | 3 | 0.829 | 0.84 | 4065.8 |  | 26962 | 230.07 | 0.6912759 | 993.239 | 0.347322 | 994 | 1044000 | 471.709 | 150 | 3 | 0.823 | 0.82 | 4723.6 |  | 31325 | 172.393 | 0.8024311 | 2792.12 | 0.203081
995 | 562780 | 259.582 | 170 | 3 | 0.847 | 1.08 | 2545.5 |  | 16880 | 230.71 | 0.4262066 | 397.72 | 0.270753 | 996 | 682390 | 530.221 | 164.99 | 3 | 0.843 | 1.19 | 3086.3 |  | 20467 | 231.351 | 0.5150586 | 397.72 | 0.369874 | 995 | 783880 | 529.582 | 159.98 | 3 | 0.837 | 1.11 | 3546.9 |  | 23521 | 230.71 | 0.5986683 | 795.399 | 0.282304 | 995 | 898340 | 529.582 | 155.01 | 3 | 0.829 | 0.87 | 4062.9 |  | 26943 | 230.71 | 0.6906291 | 994.239 | 0.347051 | 995 | 1043500 | 472.126 | 150 | 3 | 0.823 | 0.83 | 4720.2 |  | 31302 | 172.811 | 0.8020465 | 2794.93 | 0.202849
996 | 561710 | 260.221 | 170 | 3 | 0.847 | 1.07 | 2541.3 |  | 16853 | 231.351 | 0.4249829 | 398.12 | 0.270471 | 997 | 681540 | 530.861 | 165 | 3 | 0.843 | 1.21 | 3082.6 |  | 20442 | 231.995 | 0.5145516 | 398.12 | 0.369589 | 996 | 783030 | 530.221 | 159.98 | 3 | 0.837 | 1.1 | 3541.9 |  | 23488 | 231.351 | 0.5978953 | 796.199 | 0.28204 | 996 | 897760 | 530.221 | 155.01 | 3 | 0.829 | 0.85 | 4060.9 |  | 26930 | 231.351 | 0.6899669 | 995.239 | 0.346781 | 996 | 1043000 | 472.544 | 150 | 3 | 0.823 | 0.83 | 4717.2 |  | 31282 | 173.23 | 0.8016618 | 2797.74 | 0.202618
997 | 560760 | 260.861 | 170.01 | 3 | 0.847 | 1.07 | 2537.6 |  | 16828 | 231.995 | 0.4245117 | 398.52 | 0.270189 | 998 | 680650 | 531.502 | 164.99 | 3 | 0.843 | 1.2 | 3079 |  | 20419 | 232.64 | 0.5138328 | 398.52 | 0.369306 | 997 | 782220 | 530.861 | 159.98 | 3 | 0.837 | 1.09 | 3539.5 |  | 23472 | 231.995 | 0.5969539 | 796.999 | 0.281776 | 997 | 896920 | 530.861 | 155.01 | 3 | 0.829 | 0.84 | 4056.5 |  | 26900 | 231.995 | 0.6894895 | 996.239 | 0.346511 | 997 | 1042500 | 472.962 | 150 | 3 | 0.823 | 0.82 | 4717.3 |  | 31282 | 173.65 | 0.801431 | 2800.55 | 0.202387
998 | 559150 | 261.502 | 170.01 | 3 | 0.847 | 1.07 | 2528.7 |  | 16769 | 232.64 | 0.4235692 | 398.92 | 0.269907 | 999 | 679980 | 532.146 | 165 | 3 | 0.843 | 1.2 | 3076.8 |  | 20404 | 233.286 | 0.5130231 | 398.92 | 0.369022 | 998 | 781210 | 531.502 | 159.98 | 3 | 0.837 | 1.1 | 3534.9 |  | 23441 | 232.64 | 0.5960585 | 797.8 | 0.281512 | 998 | 896060 | 531.502 | 155.01 | 3 | 0.829 | 0.83 | 4052.5 |  | 26874 | 232.64 | 0.6891353 | 997.239 | 0.346241 | 998 | 1042000 | 473.381 | 150 | 3 | 0.823 | 0.81 | 4714.9 |  | 31267 | 174.072 | 0.8009694 | 2803.37 | 0.202156
999 | 558530 | 262.146 | 170.01 | 3 | 0.847 | 1.07 | 2528 |  | 16764 | 233.286 | 0.4222999 | 399.32 | 0.269626 | 1000 | 679030 | 532.791 | 165 | 3 | 0.843 | 1.21 | 3071.9 |  | 20371 | 233.935 | 0.5125539 | 399.32 | 0.368739 | 999 | 779980 | 532.146 | 159.98 | 3 | 0.837 | 1.1 | 3529.3 |  | 23404 | 233.286 | 0.5951018 | 798.6 | 0.281249 | 999 | 895440 | 532.146 | 155.01 | 3 | 0.829 | 0.9 | 4049.6 |  | 26855 | 233.286 | 0.68845 | 998.24 | 0.345971 | 999 | 1041700 | 473.801 | 150.01 | 3 | 0.823 | 0.81 | 4713.2 |  | 31256 | 174.494 | 0.8005078 | 2806.18 | 0.201925
1000 | 557290 | 262.791 | 170.01 | 3 | 0.847 | 1.07 | 2522.4 |  | 16727 | 233.935 | 0.4216159 | 399.72 | 0.269345 | 1001 | 677960 | 533.437 | 164.99 | 3 | 0.843 | 1.2 | 3066.6 |  | 20336 | 234.585 | 0.5116837 | 399.72 | 0.368456 | 1000 | 778810 | 532.791 | 159.98 | 3 | 0.837 | 1.08 | 3522.4 |  | 23359 | 233.935 | 0.5946579 | 799.4 | 0.280986 | 1000 | 894980 | 532.791 | 155.02 | 3 | 0.829 | 0.88 | 4049.5 |  | 26854 | 233.935 | 0.6876646 | 999.24 | 0.345702 | 1000 | 1041100 | 474.223 | 150.01 | 3 | 0.823 | 0.81 | 4709 |  | 31228 | 174.917 | 0.8004308 | 2808.99 | 0.201695
1001 | 555620 | 263.437 | 170.01 | 3 | 0.847 | 1.08 | 2513.2 |  | 16666 | 234.585 | 0.4205442 | 400.12 | 0.269064 | 1002 | 677340 | 534.086 | 165 | 3 | 0.843 | 1.21 | 3064.5 |  | 20322 | 235.236 | 0.5108362 | 400.12 | 0.368174 | 1001 | 777560 | 533.437 | 159.97 | 3 | 0.837 | 1.13 | 3516.6 |  | 23320 | 234.585 | 0.5939232 | 800.2 | 0.280723 | 1001 | 894090 | 533.437 | 155.02 | 3 | 0.829 | 0.89 | 4045.5 |  | 26827 | 234.585 | 0.6873104 | 1000.24 | 0.345433 | 1001 | 1040500 | 474.645 | 150.01 | 3 | 0.822 | 0.81 | 4706.2 |  | 31209 | 175.34 | 0.8002 | 2811.8 | 0.201465
1002 | 554720 | 264.086 | 170.01 | 3 | 0.847 | 1.08 | 2509.1 |  | 16639 | 235.236 | 0.4196321 | 400.52 | 0.268784 | 1003 | 676190 | 534.736 | 165 | 3 | 0.843 | 1.2 | 3059.4 |  | 20288 | 235.89 | 0.5102762 | 400.52 | 0.367891 | 1002 | 776980 | 534.086 | 159.98 | 3 | 0.837 | 1.13 | 3515.7 |  | 23315 | 235.236 | 0.5935022 | 801 | 0.280461 | 1002 | 893070 | 534.086 | 155.02 | 3 | 0.829 | 0.88 | 4039.2 |  | 26786 | 235.236 | 0.6866328 | 1001.24 | 0.345164 | 1002 | 1040400 | 475.068 | 150.01 | 3 | 0.822 | 0.81 | 4706 |  | 31208 | 175.765 | 0.7999692 | 2814.61 | 0.201236
1003 | 553310 | 264.736 | 170.01 | 3 | 0.847 | 1.06 | 2502.5 |  | 16595 | 235.89 | 0.4190621 | 400.92 | 0.268504 | 1004 | 675070 | 535.387 | 165 | 3 | 0.843 | 1.22 | 3053.5 |  | 20249 | 236.545 | 0.5093606 | 400.92 | 0.367609 | 1003 | 776020 | 534.736 | 159.98 | 3 | 0.837 | 1.16 | 3509.8 |  | 23275 | 235.89 | 0.5929971 | 801.8 | 0.280199 | 1003 | 892610 | 534.736 | 155.01 | 3 | 0.829 | 0.89 | 4039.2 |  | 26786 | 235.89 | 0.68614 | 1002.24 | 0.344896 | 1003 | 1040100 | 475.491 | 150.01 | 3 | 0.822 | 0.81 | 4704 |  | 31195 | 176.191 | 0.7996615 | 2817.43 | 0.201006
1004 | 552110 | 265.387 | 170.02 | 3 | 0.847 | 1.08 | 2497.4 |  | 16561 | 236.545 | 0.4181272 | 401.32 | 0.268224 | 1005 | 674330 | 536.041 | 165.01 | 3 | 0.843 | 1.21 | 3051.4 |  | 20235 | 237.201 | 0.5087401 | 401.32 | 0.367327 | 1004 | 775470 | 535.387 | 159.98 | 3 | 0.837 | 1.13 | 3508.5 |  | 23266 | 236.545 | 0.5923312 | 802.6 | 0.279937 | 1004 | 891730 | 535.387 | 155.01 | 3 | 0.829 | 0.86 | 4034 |  | 26751 | 236.545 | 0.6858166 | 1003.24 | 0.344628 | 1004 | 1039800 | 475.916 | 150.01 | 3 | 0.822 | 0.8 | 4703.4 |  | 31191 | 176.617 | 0.7994307 | 2820.24 | 0.200777
1005 | 551360 | 266.041 | 170.02 | 3 | 0.847 | 1.05 | 2494.6 |  | 16543 | 237.201 | 0.4173216 | 401.72 | 0.267945 | 1006 | 673120 | 536.696 | 165 | 3 | 0.843 | 1.23 | 3044.3 |  | 20188 | 237.86 | 0.5077866 | 401.72 | 0.367046 | 1005 | 774810 | 536.041 | 159.98 | 3 | 0.837 | 1.16 | 3505.1 |  | 23244 | 237.201 | 0.5916884 | 803.401 | 0.279676 | 1005 | 891090 | 536.041 | 155.01 | 3 | 0.829 | 0.84 | 4030.4 |  | 26727 | 237.201 | 0.6851775 | 1004.24 | 0.34436 | 1005 | 1039400 | 476.342 | 150 | 3 | 0.822 | 0.79 | 4701.2 |  | 31176 | 177.045 | 0.7989691 | 2823.05 | 0.200549
1006 | 550130 | 266.696 | 170.02 | 3 | 0.847 | 1.06 | 2488.8 |  | 16504 | 237.86 | 0.4164931 | 402.12 | 0.267666 | 1007 | 672300 | 537.352 | 165 | 3 | 0.843 | 1.23 | 3041.9 |  | 20172 | 238.52 | 0.507045 | 402.12 | 0.366765 | 1006 | 773940 | 536.696 | 159.99 | 3 | 0.837 | 1.12 | 3500.6 |  | 23214 | 237.86 | 0.5912598 | 804.201 | 0.279415 | 1006 | 890670 | 536.696 | 155.02 | 3 | 0.829 | 0.85 | 4029.8 |  | 26723 | 237.86 | 0.684677 | 1005.24 | 0.344092 | 1006 | 1039100 | 476.768 | 150 | 3 | 0.822 | 0.79 | 4700 |  | 31168 | 177.473 | 0.7986613 | 2825.86 | 0.200321
1007 | 549070 | 267.352 | 170.01 | 3 | 0.847 | 1.03 | 2484.7 |  | 16477 | 238.52 | 0.4158167 | 402.52 | 0.267387 | 1008 | 671040 | 538.011 | 165 | 3 | 0.843 | 1.23 | 3034.9 |  | 20126 | 239.181 | 0.5066061 | 402.52 | 0.366484 | 1007 | 773100 | 537.352 | 159.99 | 3 | 0.837 | 1.15 | 3496.6 |  | 23187 | 238.52 | 0.5904638 | 805.001 | 0.279154 | 1007 | 889840 | 537.352 | 155.02 | 3 | 0.829 | 0.87 | 4025.1 |  | 26692 | 238.52 | 0.6839686 | 1006.24 | 0.343825 | 1007 | 1038500 | 477.196 | 150 | 3 | 0.822 | 0.78 | 4697 |  | 31148 | 177.902 | 0.7984305 | 2828.67 | 0.200093
1008 | 547980 | 268.011 | 170.02 | 3 | 0.847 | 1.04 | 2478.7 |  | 16437 | 239.181 | 0.4146766 | 402.921 | 0.267109 | 1009 | 670060 | 538.671 | 165 | 3 | 0.843 | 1.25 | 3031.4 |  | 20103 | 239.845 | 0.50563 | 402.921 | 0.366203 | 1008 | 772540 | 538.011 | 159.98 | 3 | 0.837 | 1.13 | 3494.9 |  | 23176 | 239.181 | 0.5897673 | 805.801 | 0.278894 | 1008 | 889190 | 538.011 | 155.02 | 3 | 0.829 | 0.87 | 4023.4 |  | 26681 | 239.181 | 0.683368 | 1007.24 | 0.343558 | 1008 | 1038100 | 477.624 | 150 | 3 | 0.822 | 0.78 | 4695 |  | 31135 | 178.333 | 0.7981997 | 2831.48 | 0.199865
1009 | 547090 | 268.671 | 170.02 | 3 | 0.847 | 1.08 | 2476.5 |  | 16422 | 239.845 | 0.4140762 | 403.321 | 0.266831 | 1010 | 669480 | 539.332 | 165 | 3 | 0.843 | 1.24 | 3029.6 |  | 20090 | 240.51 | 0.5049489 | 403.321 | 0.365923 | 1009 | 771500 | 538.671 | 159.99 | 3 | 0.837 | 1.16 | 3489.3 |  | 23139 | 239.845 | 0.5889867 | 806.601 | 0.278634 | 1009 | 888270 | 538.671 | 155.02 | 3 | 0.829 | 0.84 | 4019.1 |  | 26653 | 239.845 | 0.6828983 | 1008.24 | 0.343291 | 1009 | 1037800 | 478.053 | 150 | 3 | 0.822 | 0.78 | 4693.9 |  | 31128 | 178.764 | 0.7979689 | 2834.3 | 0.199638
1010 | 545590 | 269.332 | 170.02 | 3 | 0.847 | 1.06 | 2467.9 |  | 16366 | 240.51 | 0.4132705 | 403.721 | 0.266554 | 1011 | 668190 | 539.996 | 164.99 | 3 | 0.843 | 1.23 | 3022.2 |  | 20042 | 241.177 | 0.5045403 | 403.721 | 0.365643 | 1010 | 770590 | 539.332 | 159.99 | 3 | 0.837 | 1.15 | 3486.7 |  | 23122 | 240.51 | 0.5885581 | 807.401 | 0.278374 | 1010 | 887490 | 539.332 | 155.01 | 3 | 0.829 | 0.83 | 4013.8 |  | 26617 | 240.51 | 0.6823978 | 1009.24 | 0.343024 | 1010 | 1037500 | 478.484 | 150 | 3 | 0.823 | 1.09 | 4691.6 |  | 31112 | 179.196 | 0.797892 | 2837.11 | 0.199411
1011 | 544800 | 269.996 | 170.01 | 3 | 0.847 | 1.03 | 2464.4 |  | 16342 | 241.177 | 0.4124648 | 404.121 | 0.266277 | 1012 | 667290 | 540.661 | 165 | 3 | 0.843 | 1.24 | 3018 |  | 20014 | 241.845 | 0.5039198 | 404.121 | 0.365363 | 1011 | 769570 | 539.996 | 160 | 3 | 0.837 | 1.14 | 3481.5 |  | 23087 | 241.177 | 0.5877009 | 808.202 | 0.278114 | 1011 | 886880 | 539.996 | 155.01 | 3 | 0.829 | 0.83 | 4012.9 |  | 26612 | 241.177 | 0.681751 | 1010.24 | 0.342758 | 1011 | 1037200 | 478.915 | 150 | 3 | 0.823 | 1.13 | 4692.5 |  | 31118 | 179.629 | 0.7975073 | 2839.92 | 0.199184
1012 | 543740 | 270.661 | 170.01 | 3 | 0.847 | 1.05 | 2459.3 |  | 16309 | 241.845 | 0.4121684 | 404.521 | 0.266 | 1013 | 666750 | 541.328 | 165 | 3 | 0.843 | 1.24 | 3016.3 |  | 20003 | 242.516 | 0.5030269 | 404.521 | 0.365083 | 1012 | 769010 | 540.661 | 160 | 3 | 0.837 | 1.13 | 3479.1 |  | 23071 | 241.845 | 0.5873259 | 809.002 | 0.277855 | 1012 | 886230 | 540.661 | 155.01 | 3 | 0.829 | 0.8 | 4010.1 |  | 26593 | 241.845 | 0.6810503 | 1011.24 | 0.342492 | 1012 | 1037100 | 479.347 | 150 | 3 | 0.823 | 1.1 | 4692.8 |  | 31120 | 180.063 | 0.7974304 | 2842.73 | 0.198958
1013 | 542680 | 271.328 | 170.02 | 3 | 0.847 | 1.05 | 2454.5 |  | 16277 | 242.516 | 0.4113248 | 404.921 | 0.265723 | 1014 | 665930 | 541.996 | 164.99 | 3 | 0.843 | 1.25 | 3012.5 |  | 19977 | 243.188 | 0.5024593 | 404.921 | 0.364804 | 1013 | 767890 | 541.328 | 159.98 | 3 | 0.837 | 1.14 | 3473 |  | 23031 | 242.516 | 0.5866218 | 809.802 | 0.277596 | 1013 | 885390 | 541.328 | 155.01 | 3 | 0.829 | 0.78 | 4005.3 |  | 26561 | 242.516 | 0.6804343 | 1012.24 | 0.342227 | 1013 | 1036600 | 479.78 | 150 | 3 | 0.823 | 1.08 | 4687 |  | 31082 | 180.497 | 0.7971996 | 2845.54 | 0.198732
1014 | 542290 | 271.996 | 170.02 | 3 | 0.847 | 1.02 | 2454.4 |  | 16276 | 243.188 | 0.4105875 | 405.321 | 0.265447 | 1015 | 664750 | 542.667 | 165 | 3 | 0.843 | 1.25 | 3007.4 |  | 19944 | 243.861 | 0.5017783 | 405.321 | 0.364525 | 1014 | 767400 | 541.996 | 159.99 | 3 | 0.837 | 1.13 | 3470.6 |  | 23015 | 243.188 | 0.585887 | 810.602 | 0.277338 | 1014 | 884480 | 541.996 | 155.01 | 3 | 0.829 | 0.77 | 4000.7 |  | 26530 | 243.188 | 0.6796489 | 1013.24 | 0.341961 | 1014 | 1036500 | 480.214 | 150 | 3 | 0.823 | 1.12 | 4688.7 |  | 31093 | 180.933 | 0.7972765 | 2848.35 | 0.198507
1015 | 541180 | 272.667 | 170.01 | 3 | 0.847 | 1.02 | 2448.6 |  | 16238 | 243.861 | 0.4095462 | 405.721 | 0.265171 | 1016 | 664000 | 543.339 | 165 | 3 | 0.843 | 1.26 | 3004.4 |  | 19923 | 244.537 | 0.500961 | 405.721 | 0.364246 | 1015 | 766480 | 542.667 | 159.99 | 3 | 0.837 | 1.16 | 3466.2 |  | 22986 | 243.861 | 0.5853666 | 811.402 | 0.27708 | 1015 | 883680 | 542.667 | 155.01 | 3 | 0.828 | 0.84 | 3997 |  | 26506 | 243.861 | 0.6790791 | 1014.24 | 0.341696 | 1015 | 1036200 | 480.648 | 150 | 3 | 0.823 | 1.11 | 4686.8 |  | 31080 | 181.37 | 0.7971996 | 2851.17 | 0.198281
1016 | 540210 | 273.339 | 170.01 | 3 | 0.847 | 1.05 | 2444.1 |  | 16208 | 244.537 | 0.4087254 | 406.121 | 0.264896 | 1017 | 663100 | 544.012 | 164.99 | 3 | 0.843 | 1.26 | 3000.1 |  | 19895 | 245.214 | 0.4999016 | 406.121 | 0.363968 | 1016 | 765520 | 543.339 | 159.99 | 3 | 0.837 | 1.13 | 3462.1 |  | 22959 | 244.537 | 0.584762 | 812.202 | 0.276822 | 1016 | 882660 | 543.339 | 155.01 | 3 | 0.828 | 1.11 | 3991.7 |  | 26471 | 244.537 | 0.6784939 | 1015.24 | 0.341431 | 1016 | 1036300 | 481.084 | 150 | 3 | 0.823 | 1.14 | 4686.7 |  | 31079 | 181.807 | 0.796661 | 2853.98 | 0.198056
1017 | 538840 | 274.012 | 170.01 | 3 | 0.847 | 1.05 | 2437.5 |  | 16164 | 245.214 | 0.4078209 | 406.521 | 0.264621 | 1018 | 662020 | 544.688 | 164.99 | 3 | 0.843 | 1.26 | 2995.4 |  | 19864 | 245.893 | 0.4987968 | 406.521 | 0.36369 | 1017 | 764840 | 544.012 | 159.99 | 3 | 0.837 | 1.15 | 3459.2 |  | 22939 | 245.214 | 0.5839354 | 813.002 | 0.276564 | 1017 | 881920 | 544.012 | 155.02 | 3 | 0.828 | 1.12 | 3988.6 |  | 26450 | 245.214 | 0.6777778 | 1016.24 | 0.341167 | 1017 | 1036200 | 481.521 | 150 | 3 | 0.823 | 1.12 | 4689.4 |  | 31098 | 182.246 | 0.7965072 | 2856.79 | 0.197832
1018 | 537760 | 274.688 | 170 | 3 | 0.847 | 1.04 | 2432.2 |  | 16129 | 245.893 | 0.4073041 | 406.921 | 0.264346 | 1019 | 660620 | 545.365 | 164.99 | 3 | 0.843 | 1.26 | 2988 |  | 19815 | 246.573 | 0.4987212 | 406.921 | 0.363412 | 1018 | 764050 | 544.688 | 159.99 | 3 | 0.837 | 1.13 | 3456.1 |  | 22919 | 245.893 | 0.5836293 | 813.803 | 0.276307 | 1018 | 881160 | 544.688 | 155.02 | 3 | 0.828 | 1.12 | 3985.4 |  | 26429 | 245.893 | 0.677516 | 1017.24 | 0.340902 | 1018 | 1035500 | 481.958 | 150 | 3 | 0.823 | 1.09 | 4683 |  | 31055 | 182.685 | 0.7958917 | 2859.6 | 0.197607
1019 | 536570 | 275.365 | 170 | 3 | 0.847 | 1.05 | 2427.2 |  | 16096 | 246.573 | 0.4064984 | 407.321 | 0.264072 | 1020 | 659160 | 546.044 | 164.99 | 3 | 0.844 | 1.2 | 2981 |  | 19768 | 247.256 | 0.4980704 | 407.321 | 0.363134 | 1019 | 762970 | 545.365 | 159.99 | 3 | 0.837 | 1.15 | 3450.6 |  | 22882 | 246.573 | 0.5828869 | 814.603 | 0.27605 | 1019 | 880230 | 545.365 | 155.01 | 3 | 0.828 | 1.09 | 3981.4 |  | 26403 | 246.573 | 0.676977 | 1018.24 | 0.340638 | 1019 | 1035300 | 482.397 | 150 | 3 | 0.823 | 1.12 | 4684.9 |  | 31067 | 183.126 | 0.7953531 | 2862.41 | 0.197383
1020 | 535890 | 276.044 | 170 | 3 | 0.847 | 1.01 | 2424.2 |  | 16076 | 247.256 | 0.4056928 | 407.721 | 0.263797 | 1021 | 659060 | 546.724 | 164.99 | 3 | 0.844 | 0.89 | 2982.2 |  | 19776 | 247.94 | 0.497132 | 407.721 | 0.362857 | 1020 | 762570 | 546.044 | 159.99 | 3 | 0.837 | 1.16 | 3450 |  | 22879 | 247.256 | 0.5820909 | 815.403 | 0.275793 | 1020 | 879890 | 546.044 | 155.01 | 3 | 0.828 | 1.11 | 3981.1 |  | 26401 | 247.256 | 0.6763148 | 1019.24 | 0.340375 | 1020 | 1034500 | 482.836 | 150.01 | 3 | 0.823 | 1.1 | 4680.6 |  | 31039 | 183.567 | 0.7948915 | 2865.23 | 0.197159
1021 | 534830 | 276.724 | 170 | 3 | 0.847 | 1.02 | 2419.7 |  | 16046 | 247.94 | 0.4048567 | 408.121 | 0.263524 | 1022 | 658200 | 547.407 | 164.99 | 3 | 0.844 | 0.89 | 2978 |  | 19749 | 248.626 | 0.4965418 | 408.121 | 0.36258 | 1021 | 761600 | 546.724 | 159.99 | 3 | 0.837 | 1.19 | 3446.1 |  | 22853 | 247.94 | 0.5811342 | 816.203 | 0.275536 | 1021 | 879190 | 546.724 | 155.01 | 3 | 0.828 | 1.09 | 3977.8 |  | 26379 | 247.94 | 0.6758836 | 1020.24 | 0.340111 | 1021 | 1033800 | 483.277 | 150.01 | 3 | 0.823 | 1.11 | 4676.1 |  | 31009 | 184.009 | 0.794353 | 2868.04 | 0.196936
1022 | 533770 | 277.407 | 170 | 3 | 0.847 | 1.03 | 2414.6 |  | 16012 | 248.626 | 0.4040967 | 408.521 | 0.26325 | 1023 | 656960 | 548.091 | 164.99 | 3 | 0.844 | 0.86 | 2971 |  | 19702 | 249.313 | 0.4958381 | 408.521 | 0.362303 | 1022 | 760560 | 547.407 | 159.99 | 3 | 0.837 | 1.17 | 3440.5 |  | 22815 | 248.626 | 0.5805143 | 817.003 | 0.27528 | 1022 | 878330 | 547.407 | 155.02 | 3 | 0.828 | 1.07 | 3972.4 |  | 26343 | 248.626 | 0.6755833 | 1021.24 | 0.339848 | 1022 | 1033200 | 483.718 | 150.01 | 3 | 0.823 | 1.11 | 4675.5 |  | 31005 | 184.453 | 0.7940452 | 2870.85 | 0.196713
1023 | 532670 | 278.091 | 170.01 | 3 | 0.847 | 1.05 | 2409.8 |  | 15980 | 249.313 | 0.4032378 | 408.922 | 0.262977 | 1024 | 656180 | 548.777 | 164.99 | 3 | 0.844 | 0.87 | 2967.7 |  | 19680 | 250.003 | 0.4950057 | 408.922 | 0.362027 | 1023 | 759310 | 548.091 | 159.99 | 3 | 0.837 | 1.19 | 3433.9 |  | 22772 | 249.313 | 0.5797872 | 817.803 | 0.275025 | 1023 | 877770 | 548.091 | 155.02 | 3 | 0.828 | 1.1 | 3969.9 |  | 26326 | 249.313 | 0.674898 | 1022.24 | 0.339585 | 1023 | 1032500 | 484.16 | 150.01 | 3 | 0.823 | 1.15 | 4670.4 |  | 30972 | 184.897 | 0.7935067 | 2873.66 | 0.19649
1024 | 531670 | 278.777 | 170.01 | 3 | 0.847 | 1.02 | 2405.6 |  | 15953 | 250.003 | 0.4021281 | 409.322 | 0.262704 | 1025 | 655250 | 549.464 | 165 | 3 | 0.844 | 0.89 | 2964.4 |  | 19658 | 250.694 | 0.4942792 | 409.322 | 0.361751 | 1024 | 758500 | 548.777 | 159.98 | 3 | 0.837 | 1.21 | 3431.3 |  | 22754 | 250.003 | 0.579175 | 818.603 | 0.274769 | 1024 | 877380 | 548.777 | 155.01 | 3 | 0.828 | 1.07 | 3969.5 |  | 26323 | 250.003 | 0.6745823 | 1023.24 | 0.339322 | 1024 | 1032100 | 484.604 | 150.01 | 3 | 0.823 | 1.09 | 4667.5 |  | 30952 | 185.342 | 0.7932759 | 2876.47 | 0.196268
1025 | 530540 | 279.464 | 170 | 3 | 0.847 | 1.02 | 2399.6 |  | 15913 | 250.694 | 0.4013073 | 409.722 | 0.262432 | 1026 | 654150 | 550.154 | 164.99 | 3 | 0.844 | 0.89 | 2959.3 |  | 19624 | 251.387 | 0.4938252 | 409.722 | 0.361475 | 1025 | 757550 | 549.464 | 159.98 | 3 | 0.837 | 1.2 | 3426.8 |  | 22725 | 250.694 | 0.5786239 | 819.404 | 0.274514 | 1025 | 876490 | 549.464 | 155.02 | 3 | 0.828 | 1.06 | 3964.1 |  | 26288 | 250.694 | 0.6740972 | 1024.24 | 0.33906 | 1025 | 1031400 | 485.048 | 150 | 3 | 0.823 | 1.15 | 4665.9 |  | 30942 | 185.788 | 0.7925835 | 2879.28 | 0.196045
1026 | 529080 | 280.154 | 170 | 3 | 0.847 | 1 | 2392.7 |  | 15867 | 251.387 | 0.4003952 | 410.122 | 0.26216 | 1027 | 653190 | 550.845 | 164.98 | 3 | 0.844 | 0.92 | 2954.6 |  | 19594 | 252.082 | 0.492955 | 410.122 | 0.361199 | 1026 | 756750 | 550.154 | 159.99 | 3 | 0.837 | 1.22 | 3423.5 |  | 22702 | 251.387 | 0.5781647 | 820.204 | 0.274259 | 1026 | 876080 | 550.154 | 155.02 | 3 | 0.828 | 1.08 | 3964 |  | 26287 | 251.387 | 0.6735043 | 1025.24 | 0.338798 | 1026 | 1031100 | 485.493 | 150 | 3 | 0.823 | 1.1 | 4665.7 |  | 30940 | 186.235 | 0.7925835 | 2882.1 | 0.195824
1027 | 528000 | 280.845 | 170 | 3 | 0.847 | 1.05 | 2388.5 |  | 15839 | 252.082 | 0.3997188 | 410.522 | 0.261888 | 1028 | 652590 | 551.538 | 164.98 | 3 | 0.844 | 0.9 | 2952.6 |  | 19580 | 252.778 | 0.4924555 | 410.522 | 0.360923 | 1027 | 756030 | 550.845 | 159.99 | 3 | 0.837 | 1.22 | 3420 |  | 22679 | 252.082 | 0.5773305 | 821.004 | 0.274004 | 1027 | 875450 | 550.845 | 155.02 | 3 | 0.828 | 1.07 | 3959.8 |  | 26259 | 252.082 | 0.6726804 | 1026.24 | 0.338536 | 1027 | 1030200 | 485.939 | 150 | 3 | 0.823 | 1.13 | 4660.2 |  | 30904 | 186.683 | 0.7921219 | 2884.91 | 0.195602
1028 | 526800 | 281.538 | 170.01 | 3 | 0.847 | 1.03 | 2382.5 |  | 15799 | 252.778 | 0.3988903 | 410.922 | 0.261617 | 1029 | 651440 | 552.233 | 164.98 | 3 | 0.844 | 0.92 | 2946.2 |  | 19537 | 253.476 | 0.4918199 | 410.922 | 0.360648 | 1028 | 755430 | 551.538 | 159.99 | 3 | 0.837 | 1.23 | 3418 |  | 22666 | 252.778 | 0.5767641 | 821.804 | 0.27375 | 1028 | 874680 | 551.538 | 155.01 | 3 | 0.828 | 1.07 | 3957.5 |  | 26244 | 252.778 | 0.6723185 | 1027.25 | 0.338274 | 1028 | 1030200 | 486.386 | 150 | 3 | 0.823 | 1.11 | 4661.5 |  | 30912 | 187.132 | 0.7916603 | 2887.72 | 0.195381
1029 | 525910 | 282.233 | 170 | 3 | 0.847 | 1.08 | 2379.1 |  | 15777 | 253.476 | 0.3988067 | 411.322 | 0.261346 | 1030 | 650780 | 552.929 | 164.98 | 3 | 0.844 | 0.91 | 2944.2 |  | 19524 | 254.176 | 0.4914037 | 411.322 | 0.360374 | 1029 | 754340 | 552.233 | 159.99 | 3 | 0.837 | 1.23 | 3411.7 |  | 22625 | 253.476 | 0.5760523 | 822.604 | 0.273496 | 1029 | 873610 | 552.233 | 155.02 | 3 | 0.828 | 1.07 | 3951.3 |  | 26203 | 253.476 | 0.6716794 | 1028.25 | 0.338013 | 1029 | 1029600 | 486.834 | 150 | 3 | 0.823 | 1.14 | 4658.7 |  | 30894 | 187.582 | 0.7915064 | 2890.53 | 0.19516
1030 | 524820 | 282.929 | 170 | 3 | 0.847 | 1.07 | 2372.6 |  | 15734 | 254.176 | 0.3979099 | 411.722 | 0.261075 | 1031 | 649940 | 553.627 | 164.98 | 3 | 0.844 | 0.92 | 2940.4 |  | 19499 | 254.878 | 0.4904427 | 411.722 | 0.360099 | 1030 | 753600 | 552.929 | 159.99 | 3 | 0.837 | 1.23 | 3409.8 |  | 22612 | 254.176 | 0.5755855 | 823.404 | 0.273242 | 1030 | 873140 | 552.929 | 155.02 | 3 | 0.828 | 1.06 | 3950.7 |  | 26199 | 254.176 | 0.671202 | 1029.25 | 0.337752 | 1030 | 1029000 | 487.283 | 150 | 3 | 0.823 | 1.12 | 4652.9 |  | 30855 | 188.033 | 0.7909678 | 2893.34 | 0.194939
1031 | 524710 | 283.627 | 170 | 3 | 0.847 | 1.07 | 2373.8 |  | 15742 | 254.878 | 0.3969294 | 412.122 | 0.260805 | 1032 | 649390 | 554.327 | 164.98 | 3 | 0.844 | 0.91 | 2938.8 |  | 19488 | 255.582 | 0.4899886 | 412.122 | 0.359825 | 1031 | 752670 | 553.627 | 160 | 3 | 0.837 | 1.24 | 3404.3 |  | 22576 | 254.878 | 0.5752411 | 824.205 | 0.272989 | 1031 | 872310 | 553.627 | 155.02 | 3 | 0.828 | 1.06 | 3946.3 |  | 26170 | 254.878 | 0.6708478 | 1030.25 | 0.337491 | 1031 | 1028800 | 487.733 | 150 | 3 | 0.823 | 1.1 | 4655.1 |  | 30870 | 188.485 | 0.7909678 | 2896.15 | 0.194719
1032 | 523530 | 284.327 | 170 | 3 | 0.847 | 1.07 | 2368.1 |  | 15704 | 255.582 | 0.396367 | 412.522 | 0.260535 | 1033 | 648120 | 555.029 | 164.98 | 3 | 0.844 | 0.93 | 2930.8 |  | 19436 | 256.287 | 0.489179 | 412.522 | 0.359551 | 1032 | 752060 | 554.327 | 159.99 | 3 | 0.837 | 1.24 | 3401 |  | 22554 | 255.582 | 0.5748278 | 825.005 | 0.272736 | 1032 | 871690 | 554.327 | 155.02 | 3 | 0.828 | 1.06 | 3942.2 |  | 26143 | 255.582 | 0.6705321 | 1031.25 | 0.337231 | 1032 | 1028100 | 488.184 | 150 | 3 | 0.823 | 1.14 | 4651 |  | 30843 | 188.937 | 0.790737 | 2898.97 | 0.194499
1033 | 522240 | 285.029 | 170 | 3 | 0.847 | 1.06 | 2362 |  | 15663 | 256.287 | 0.3956525 | 412.922 | 0.260265 | 1034 | 647520 | 555.733 | 164.98 | 3 | 0.844 | 0.91 | 2929 |  | 19423 | 256.995 | 0.4881877 | 412.922 | 0.359277 | 1033 | 751610 | 555.029 | 159.99 | 3 | 0.837 | 1.23 | 3400 |  | 22547 | 256.287 | 0.5744375 | 825.805 | 0.272483 | 1033 | 871230 | 555.029 | 155.02 | 3 | 0.828 | 1.06 | 3940.4 |  | 26131 | 256.287 | 0.669816 | 1032.25 | 0.336971 | 1033 | 1028100 | 488.636 | 150.01 | 3 | 0.823 | 1.11 | 4651.2 |  | 30844 | 189.391 | 0.7904293 | 2901.78 | 0.19428
1034 | 521500 | 285.733 | 170 | 3 | 0.847 | 1.08 | 2359.4 |  | 15647 | 256.995 | 0.3945124 | 413.322 | 0.259996 | 1035 | 646450 | 556.438 | 164.99 | 3 | 0.844 | 0.93 | 2925.1 |  | 19398 | 257.704 | 0.4873401 | 413.322 | 0.359003 | 1034 | 751070 | 555.733 | 159.99 | 3 | 0.837 | 1.22 | 3398.3 |  | 22536 | 256.995 | 0.573917 | 826.605 | 0.272231 | 1034 | 870820 | 555.733 | 155.02 | 3 | 0.828 | 1.06 | 3940.2 |  | 26129 | 256.995 | 0.6693617 | 1033.25 | 0.336711 | 1034 | 1027800 | 489.088 | 150 | 3 | 0.823 | 1.11 | 4649.5 |  | 30833 | 189.846 | 0.7899677 | 2904.59 | 0.19406
1035 | 520560 | 286.438 | 170 | 3 | 0.847 | 1.07 | 2354.5 |  | 15614 | 257.704 | 0.3936688 | 413.722 | 0.259726 | 1036 | 645140 | 557.146 | 164.98 | 3 | 0.844 | 0.91 | 2918.7 |  | 19355 | 258.415 | 0.4863413 | 413.722 | 0.35873 | 1035 | 750560 | 556.438 | 159.99 | 3 | 0.837 | 1.21 | 3396.2 |  | 22522 | 257.704 | 0.5732053 | 827.405 | 0.271978 | 1035 | 869890 | 556.438 | 155.02 | 3 | 0.828 | 1.05 | 3935.8 |  | 26100 | 257.704 | 0.6688843 | 1034.25 | 0.336451 | 1035 | 1027400 | 489.542 | 150 | 3 | 0.823 | 1.11 | 4649.2 |  | 30831 | 190.302 | 0.7896599 | 2907.4 | 0.193841
1036 | 519060 | 287.146 | 170 | 3 | 0.847 | 1.09 | 2347.7 |  | 15569 | 258.415 | 0.3927415 | 414.122 | 0.259458 | 1037 | 644020 | 557.855 | 165 | 3 | 0.844 | 0.92 | 2913.2 |  | 19319 | 259.127 | 0.4855997 | 414.122 | 0.358457 | 1036 | 749880 | 557.146 | 159.99 | 3 | 0.837 | 1.21 | 3393.3 |  | 22502 | 258.415 | 0.5722945 | 828.205 | 0.271727 | 1036 | 869300 | 557.146 | 155.01 | 3 | 0.828 | 1.04 | 3933.4 |  | 26084 | 258.415 | 0.6682991 | 1035.25 | 0.336192 | 1036 | 1026800 | 489.997 | 150 | 3 | 0.823 | 1.1 | 4644.7 |  | 30801 | 190.758 | 0.7892753 | 2910.21 | 0.193622
1037 | 517950 | 287.855 | 170.01 | 3 | 0.847 | 1.11 | 2342.9 |  | 15537 | 259.127 | 0.3919587 | 414.523 | 0.259189 | 1038 | 642700 | 558.566 | 165 | 3 | 0.844 | 0.9 | 2906.7 |  | 19275 | 259.842 | 0.4850624 | 414.523 | 0.358184 | 1037 | 748950 | 557.855 | 159.99 | 3 | 0.837 | 1.21 | 3388.9 |  | 22473 | 259.127 | 0.5714832 | 829.005 | 0.271475 | 1037 | 868680 | 557.855 | 155.02 | 3 | 0.828 | 1.05 | 3930.7 |  | 26066 | 259.127 | 0.6678525 | 1036.25 | 0.335932 | 1037 | 1026400 | 490.453 | 150.01 | 3 | 0.823 | 1.1 | 4642.7 |  | 30788 | 191.216 | 0.7890445 | 2913.03 | 0.193404
1038 | 516730 | 288.566 | 170.01 | 3 | 0.847 | 1.12 | 2337.3 |  | 15500 | 259.842 | 0.3911606 | 414.923 | 0.258921 | 1039 | 641720 | 559.278 | 164.99 | 3 | 0.844 | 0.92 | 2902.3 |  | 19246 | 260.558 | 0.4840409 | 414.923 | 0.357912 | 1038 | 747760 | 558.566 | 160 | 3 | 0.837 | 1.22 | 3383.1 |  | 22435 | 259.842 | 0.5707026 | 829.806 | 0.271224 | 1038 | 867920 | 558.566 | 155.02 | 3 | 0.828 | 1.04 | 3927 |  | 26042 | 259.842 | 0.6670825 | 1037.25 | 0.335673 | 1038 | 1025900 | 490.909 | 150 | 3 | 0.823 | 1.13 | 4641.3 |  | 30779 | 191.674 | 0.7889675 | 2915.84 | 0.193186
1039 | 515700 | 289.278 | 170.01 | 3 | 0.847 | 1.12 | 2332.5 |  | 15468 | 260.558 | 0.3909174 | 415.323 | 0.258654 | 1040 | 641010 | 559.993 | 164.99 | 3 | 0.844 | 0.92 | 2901.1 |  | 19239 | 261.276 | 0.4834052 | 415.323 | 0.35764 | 1039 | 746700 | 559.278 | 160 | 3 | 0.837 | 1.22 | 3377.9 |  | 22400 | 260.558 | 0.5699219 | 830.606 | 0.270973 | 1039 | 867340 | 559.278 | 155.01 | 3 | 0.828 | 1.04 | 3923.6 |  | 26020 | 260.558 | 0.6665204 | 1038.25 | 0.335415 | 1039 | 1025600 | 491.367 | 150 | 3 | 0.823 | 1.13 | 4640.5 |  | 30773 | 192.134 | 0.7885059 | 2918.65 | 0.192968
1040 | 514650 | 289.993 | 170 | 3 | 0.847 | 1.12 | 2327.6 |  | 15436 | 261.276 | 0.3899141 | 415.723 | 0.258386 | 1041 | 639660 | 560.709 | 164.99 | 3 | 0.844 | 0.92 | 2893.9 |  | 19191 | 261.996 | 0.4825653 | 415.723 | 0.357368 | 1040 | 745680 | 559.993 | 159.99 | 3 | 0.837 | 1.23 | 3372.7 |  | 22366 | 261.276 | 0.5693097 | 831.406 | 0.270722 | 1040 | 866340 | 559.993 | 155.01 | 3 | 0.828 | 1.03 | 3918.3 |  | 25984 | 261.276 | 0.6659352 | 1039.25 | 0.335156 | 1040 | 1025500 | 491.825 | 150 | 3 | 0.823 | 1.09 | 4639.4 |  | 30766 | 192.595 | 0.7880443 | 2921.46 | 0.192751
1041 | 514330 | 290.709 | 170.01 | 3 | 0.847 | 1.11 | 2327.8 |  | 15437 | 261.996 | 0.3894125 | 416.123 | 0.258119 | 1042 | 638820 | 561.427 | 164.99 | 3 | 0.844 | 0.92 | 2890 |  | 19165 | 262.718 | 0.4821188 | 416.123 | 0.357096 | 1041 | 744660 | 560.709 | 160 | 3 | 0.837 | 1.24 | 3367.7 |  | 22333 | 261.996 | 0.5687433 | 832.206 | 0.270471 | 1041 | 865610 | 560.709 | 155.01 | 3 | 0.828 | 1.02 | 3915.2 |  | 25964 | 261.996 | 0.665581 | 1040.25 | 0.334898 | 1041 | 1024900 | 492.285 | 150.01 | 3 | 0.823 | 1.11 | 4636.7 |  | 30748 | 193.056 | 0.7875827 | 2924.27 | 0.192533
1042 | 513010 | 291.427 | 170.01 | 3 | 0.847 | 1.12 | 2320.4 |  | 15388 | 262.718 | 0.3887664 | 416.523 | 0.257852 | 1043 | 637710 | 562.147 | 164.99 | 3 | 0.844 | 0.93 | 2884.1 |  | 19126 | 263.442 | 0.4811956 | 416.523 | 0.356825 | 1042 | 743860 | 561.427 | 160 | 3 | 0.837 | 1.23 | 3365.1 |  | 22315 | 262.718 | 0.5679933 | 833.006 | 0.270221 | 1042 | 864850 | 561.427 | 155.01 | 3 | 0.828 | 1 | 3912.5 |  | 25946 | 262.718 | 0.6649034 | 1041.25 | 0.334641 | 1042 | 1024300 | 492.746 | 150.01 | 3 | 0.823 | 1.13 | 4634.5 |  | 30733 | 193.519 | 0.787198 | 2927.08 | 0.192316
1043 | 512350 | 292.147 | 170.01 | 3 | 0.847 | 1.13 | 2318.1 |  | 15372 | 263.442 | 0.3878088 | 416.923 | 0.257586 | 1044 | 637120 | 562.869 | 164.99 | 3 | 0.844 | 0.94 | 2882.7 |  | 19117 | 264.168 | 0.4806659 | 416.923 | 0.356554 | 1043 | 743120 | 562.147 | 159.99 | 3 | 0.837 | 1.23 | 3361.7 |  | 22293 | 263.442 | 0.5673886 | 833.806 | 0.269972 | 1043 | 864390 | 562.147 | 155.01 | 3 | 0.828 | 1 | 3911 |  | 25936 | 263.442 | 0.6645646 | 1042.25 | 0.334383 | 1043 | 1023700 | 493.207 | 150.01 | 3 | 0.823 | 1.12 | 4629.2 |  | 30698 | 193.982 | 0.7869672 | 2929.9 | 0.1921
1044 | 511500 | 292.869 | 170 | 3 | 0.847 | 1.12 | 2314.4 |  | 15348 | 264.168 | 0.3873375 | 417.323 | 0.25732 | 1045 | 635900 | 563.593 | 164.99 | 3 | 0.844 | 0.95 | 2875.8 |  | 19071 | 264.895 | 0.4797654 | 417.323 | 0.356283 | 1044 | 742140 | 562.869 | 159.98 | 3 | 0.837 | 1.24 | 3356.4 |  | 22258 | 264.168 | 0.5663784 | 834.606 | 0.269722 | 1044 | 863510 | 562.869 | 155.01 | 3 | 0.828 | 1.03 | 3905.5 |  | 25899 | 264.168 | 0.6642874 | 1043.25 | 0.334126 | 1044 | 1023200 | 493.67 | 150.01 | 3 | 0.823 | 1.13 | 4627.8 |  | 30689 | 194.447 | 0.7864287 | 2932.71 | 0.191884
1045 | 510240 | 293.593 | 170 | 3 | 0.847 | 1.16 | 2307.9 |  | 15305 | 264.895 | 0.3860759 | 417.723 | 0.257054 | 1046 | 635200 | 564.319 | 164.99 | 3 | 0.844 | 0.94 | 2873.6 |  | 19056 | 265.625 | 0.4791373 | 417.723 | 0.356012 | 1045 | 741350 | 563.593 | 159.98 | 3 | 0.837 | 1.24 | 3354.6 |  | 22246 | 264.895 | 0.5659115 | 835.407 | 0.269473 | 1045 | 863070 | 563.593 | 155.01 | 3 | 0.828 | 1 | 3904.8 |  | 25894 | 264.895 | 0.663964 | 1044.25 | 0.333869 | 1045 | 1022900 | 494.133 | 150 | 3 | 0.823 | 1.13 | 4628.8 |  | 30695 | 194.912 | 0.7859671 | 2935.52 | 0.191668
1046 | 509620 | 294.319 | 170.01 | 3 | 0.847 | 1.14 | 2306.1 |  | 15292 | 265.625 | 0.385559 | 418.123 | 0.256789 | 1047 | 634010 | 565.046 | 164.98 | 3 | 0.844 | 0.97 | 2867.2 |  | 19014 | 266.356 | 0.4782974 | 418.123 | 0.355742 | 1046 | 740030 | 564.319 | 159.99 | 3 | 0.837 | 1.26 | 3346.9 |  | 22195 | 265.625 | 0.5654217 | 836.207 | 0.269224 | 1046 | 862710 | 564.319 | 155.01 | 3 | 0.828 | 1.04 | 3902.9 |  | 25882 | 265.625 | 0.6635636 | 1045.25 | 0.333612 | 1046 | 1022200 | 494.598 | 150 | 3 | 0.823 | 1.12 | 4626.1 |  | 30678 | 195.379 | 0.7856593 | 2938.33 | 0.191452
1047 | 507960 | 295.046 | 170 | 3 | 0.847 | 1.19 | 2297.4 |  | 15235 | 266.356 | 0.3843049 | 418.523 | 0.256524 | 1048 | 633180 | 565.776 | 164.99 | 3 | 0.844 | 0.95 | 2864.7 |  | 18997 | 267.089 | 0.4774953 | 418.523 | 0.355472 | 1047 | 739420 | 565.046 | 159.99 | 3 | 0.837 | 1.25 | 3345.8 |  | 22188 | 266.356 | 0.5647865 | 837.007 | 0.268975 | 1047 | 862290 | 565.046 | 155.01 | 3 | 0.828 | 1 | 3901.4 |  | 25872 | 266.356 | 0.6632094 | 1046.25 | 0.333355 | 1047 | 1021600 | 495.063 | 150.01 | 3 | 0.823 | 1.06 | 4621.5 |  | 30647 | 195.846 | 0.7851977 | 2941.14 | 0.191237
1048 | 507280 | 295.776 | 170 | 3 | 0.847 | 1.19 | 2295.4 |  | 15222 | 267.089 | 0.3834613 | 418.923 | 0.256259 | 1049 | 632070 | 566.507 | 164.98 | 3 | 0.844 | 0.96 | 2859.5 |  | 18963 | 267.824 | 0.4775634 | 418.923 | 0.355202 | 1048 | 738780 | 565.776 | 159.99 | 3 | 0.837 | 1.24 | 3342 |  | 22162 | 267.089 | 0.5644727 | 837.807 | 0.268727 | 1048 | 861770 | 565.776 | 155.01 | 3 | 0.828 | 1.01 | 3897.5 |  | 25846 | 267.089 | 0.6627397 | 1047.25 | 0.333099 | 1048 | 1021200 | 495.53 | 150.01 | 3 | 0.823 | 1.09 | 4619.9 |  | 30637 | 196.315 | 0.78489 | 2943.95 | 0.191022
1049 | 505630 | 296.507 | 170.01 | 3 | 0.847 | 1.2 | 2286.6 |  | 15163 | 267.824 | 0.382876 | 419.323 | 0.255994 | 1050 | 631010 | 567.24 | 164.98 | 3 | 0.844 | 0.96 | 2853.3 |  | 18921 | 268.561 | 0.476224 | 419.323 | 0.354933 | 1049 | 737950 | 566.507 | 159.98 | 3 | 0.837 | 1.26 | 3337.4 |  | 22132 | 267.824 | 0.5637839 | 838.607 | 0.268479 | 1049 | 861310 | 566.507 | 155.01 | 3 | 0.828 | 1.01 | 3896.8 |  | 25841 | 267.824 | 0.6621006 | 1048.25 | 0.332843 | 1049 | 1020600 | 495.997 | 150 | 3 | 0.823 | 1.09 | 4617.1 |  | 30618 | 196.784 | 0.7846592 | 2946.77 | 0.190807
1050 | 504520 | 297.24 | 170.01 | 3 | 0.847 | 1.22 | 2281.5 |  | 15130 | 268.561 | 0.381964 | 419.723 | 0.25573 | 1051 | 631100 | 567.975 | 164.98 | 3 | 0.844 | 0.98 | 2855.1 |  | 18933 | 269.299 | 0.4765191 | 419.723 | 0.354664 | 1050 | 737540 | 567.24 | 159.98 | 3 | 0.837 | 1.25 | 3337.3 |  | 22131 | 268.561 | 0.5631104 | 839.407 | 0.268231 | 1050 | 860700 | 567.24 | 155.02 | 3 | 0.828 | 0.98 | 3893.9 |  | 25823 | 268.561 | 0.6619466 | 1049.25 | 0.332587 | 1050 | 1020200 | 496.466 | 150 | 3 | 0.823 | 1.11 | 4614.7 |  | 30602 | 197.255 | 0.7842745 | 2949.58 | 0.190592
1051 | 503750 | 297.975 | 170.01 | 3 | 0.847 | 1.24 | 2279.6 |  | 15117 | 269.299 | 0.3812343 | 420.124 | 0.255466 | 1052 | 629330 | 568.712 | 164.99 | 3 | 0.844 | 0.99 | 2847.3 |  | 18882 | 270.04 | 0.4759743 | 420.124 | 0.354395 | 1051 | 736640 | 567.975 | 159.98 | 3 | 0.837 | 1.23 | 3332.4 |  | 22099 | 269.299 | 0.5625057 | 840.208 | 0.267984 | 1051 | 859870 | 567.975 | 155.02 | 3 | 0.828 | 0.98 | 3888.8 |  | 25788 | 269.299 | 0.6617233 | 1050.25 | 0.332332 | 1051 | 1019900 | 496.935 | 150.01 | 3 | 0.823 | 1.09 | 4612.2 |  | 30586 | 197.727 | 0.783659 | 2952.39 | 0.190378
1052 | 502550 | 298.712 | 170 | 3 | 0.847 | 1.25 | 2273.2 |  | 15075 | 270.04 | 0.3804515 | 420.524 | 0.255203 | 1053 | 629720 | 569.45 | 164.98 | 3 | 0.844 | 1 | 2848.8 |  | 18891 | 270.782 | 0.4748846 | 420.524 | 0.354126 | 1052 | 735760 | 568.712 | 159.98 | 3 | 0.837 | 1.24 | 3328.2 |  | 22070 | 270.04 | 0.5620159 | 841.008 | 0.267736 | 1052 | 859670 | 568.712 | 155.02 | 3 | 0.828 | 0.99 | 3888 |  | 25783 | 270.04 | 0.6613614 | 1051.25 | 0.332077 | 1052 | 1019400 | 497.406 | 150.01 | 3 | 0.823 | 1.07 | 4611.5 |  | 30581 | 198.199 | 0.7835821 | 2955.2 | 0.190164
1053 | 501590 | 299.45 | 170.01 | 3 | 0.847 | 1.25 | 2268.6 |  | 15044 | 270.782 | 0.379737 | 420.924 | 0.25494 | 1054 | 629000 | 570.191 | 164.98 | 3 | 0.844 | 1.02 | 2845.5 |  | 18870 | 271.527 | 0.4746046 | 420.924 | 0.353857 | 1053 | 734970 | 569.45 | 159.98 | 3 | 0.837 | 1.24 | 3324 |  | 22043 | 270.782 | 0.561174 | 841.808 | 0.267489 | 1053 | 859380 | 569.45 | 155.01 | 3 | 0.828 | 0.97 | 3888.6 |  | 25787 | 270.782 | 0.6610072 | 1052.25 | 0.331822 | 1053 | 1018600 | 497.878 | 150.01 | 3 | 0.822 | 1.09 | 4608.5 |  | 30561 | 198.673 | 0.7831974 | 2958.01 | 0.189951
1054 | 500560 | 300.191 | 170.01 | 3 | 0.847 | 1.25 | 2263.6 |  | 15011 | 271.527 | 0.3789922 | 421.324 | 0.254677 | 1055 | 627560 | 570.933 | 164.99 | 3 | 0.844 | 1.01 | 2838.9 |  | 18826 | 272.273 | 0.4738252 | 421.324 | 0.353589 | 1054 | 734330 | 570.191 | 159.98 | 3 | 0.838 | 1.25 | 3321.3 |  | 22025 | 271.527 | 0.5605005 | 842.608 | 0.267243 | 1054 | 858910 | 570.191 | 155.01 | 3 | 0.828 | 0.96 | 3886.6 |  | 25774 | 271.527 | 0.6602218 | 1053.25 | 0.331567 | 1054 | 1018500 | 498.35 | 150.01 | 3 | 0.823 | 1.08 | 4606.4 |  | 30547 | 199.147 | 0.782505 | 2960.82 | 0.189737
1055 | 499620 | 300.933 | 170.01 | 3 | 0.847 | 1.25 | 2259.3 |  | 14982 | 272.273 | 0.3783689 | 421.724 | 0.254414 | 1056 | 627190 | 571.678 | 164.99 | 3 | 0.844 | 1.02 | 2839 |  | 18827 | 273.021 | 0.4728717 | 421.724 | 0.353321 | 1055 | 733230 | 570.933 | 159.98 | 3 | 0.838 | 1.25 | 3316.6 |  | 21994 | 272.273 | 0.5596587 | 843.408 | 0.266996 | 1055 | 858450 | 570.933 | 155.01 | 3 | 0.828 | 0.96 | 3884.1 |  | 25757 | 272.273 | 0.6595981 | 1054.25 | 0.331313 | 1055 | 1018000 | 498.824 | 150.01 | 3 | 0.822 | 1.08 | 4604.4 |  | 30534 | 199.623 | 0.7824281 | 2963.64 | 0.189524
1056 | 498640 | 301.678 | 170.01 | 3 | 0.847 | 1.25 | 2254.9 |  | 14953 | 273.021 | 0.3775557 | 422.124 | 0.254152 | 1057 | 626160 | 572.424 | 164.98 | 3 | 0.844 | 1.04 | 2834.6 |  | 18798 | 273.772 | 0.4721302 | 422.124 | 0.353054 | 1056 | 732350 | 571.678 | 159.98 | 3 | 0.838 | 1.26 | 3312.9 |  | 21969 | 273.021 | 0.5590311 | 844.208 | 0.26675 | 1056 | 857430 | 571.678 | 155 | 3 | 0.828 | 0.96 | 3879.2 |  | 25725 | 273.021 | 0.6589282 | 1055.25 | 0.331059 | 1056 | 1017100 | 499.298 | 150.01 | 3 | 0.823 | 1.08 | 4601.3 |  | 30513 | 200.099 | 0.7821973 | 2966.45 | 0.189312
1057 | 497820 | 302.424 | 170.01 | 3 | 0.847 | 1.26 | 2251.5 |  | 14931 | 273.772 | 0.3772213 | 422.524 | 0.25389 | 1058 | 624900 | 573.172 | 164.99 | 3 | 0.844 | 1.03 | 2827.8 |  | 18752 | 274.524 | 0.4713129 | 422.524 | 0.352786 | 1057 | 731250 | 572.424 | 159.97 | 3 | 0.838 | 1.26 | 3306.9 |  | 21930 | 273.772 | 0.5579366 | 845.008 | 0.266505 | 1057 | 856620 | 572.424 | 155 | 3 | 0.828 | 0.96 | 3876 |  | 25704 | 273.772 | 0.6580735 | 1056.25 | 0.330805 | 1057 | 1017000 | 499.774 | 150 | 3 | 0.823 | 1.1 | 4599.6 |  | 30502 | 200.577 | 0.7821203 | 2969.26 | 0.189099
1058 | 496750 | 303.172 | 170 | 3 | 0.847 | 1.28 | 2246.5 |  | 14897 | 274.524 | 0.3767044 | 422.924 | 0.253629 | 1059 | 623920 | 573.923 | 164.99 | 3 | 0.844 | 1.04 | 2823.2 |  | 18722 | 275.278 | 0.4703443 | 422.924 | 0.352519 | 1058 | 730430 | 573.172 | 159.97 | 3 | 0.838 | 0.96 | 3303.5 |  | 21907 | 274.524 | 0.5576611 | 845.809 | 0.266259 | 1058 | 855750 | 573.172 | 155 | 3 | 0.828 | 0.96 | 3870.8 |  | 25669 | 274.524 | 0.6572419 | 1057.25 | 0.330551 | 1058 | 1016700 | 500.25 | 150 | 3 | 0.823 | 1.06 | 4600.4 |  | 30507 | 201.055 | 0.7817357 | 2972.07 | 0.188887
1059 | 496310 | 303.923 | 170 | 3 | 0.847 | 1.29 | 2245.5 |  | 14891 | 275.278 | 0.3757392 | 423.324 | 0.253368 | 1060 | 622840 | 574.675 | 164.99 | 3 | 0.844 | 1.06 | 2818.1 |  | 18688 | 276.034 | 0.4694287 | 423.324 | 0.352252 | 1059 | 729000 | 573.923 | 159.98 | 3 | 0.838 | 0.98 | 3296 |  | 21857 | 275.278 | 0.5568345 | 846.609 | 0.266014 | 1059 | 854640 | 573.923 | 155 | 3 | 0.828 | 0.96 | 3866.1 |  | 25638 | 275.278 | 0.6566182 | 1058.25 | 0.330298 | 1059 | 1016600 | 500.728 | 150 | 3 | 0.823 | 1.05 | 4598.8 |  | 30497 | 201.535 | 0.7811202 | 2974.88 | 0.188675
1060 | 495630 | 304.675 | 170.01 | 3 | 0.847 | 1.28 | 2242.9 |  | 14874 | 276.034 | 0.3750019 | 423.724 | 0.253107 | 1061 | 621560 | 575.429 | 164.99 | 3 | 0.844 | 1.06 | 2811.1 |  | 18642 | 276.792 | 0.4693454 | 423.724 | 0.351986 | 1060 | 728640 | 574.675 | 159.97 | 3 | 0.838 | 0.99 | 3296.3 |  | 21859 | 276.034 | 0.5559467 | 847.409 | 0.265769 | 1060 | 853560 | 574.675 | 155 | 3 | 0.828 | 0.98 | 3860.3 |  | 25600 | 276.034 | 0.6560638 | 1059.25 | 0.330045 | 1060 | 1016100 | 501.206 | 150.01 | 3 | 0.823 | 1.09 | 4597.3 |  | 30487 | 202.016 | 0.7808124 | 2977.7 | 0.188464
1061 | 494360 | 305.429 | 170.01 | 3 | 0.847 | 1.28 | 2236.3 |  | 14830 | 276.792 | 0.3743103 | 424.124 | 0.252846 | 1062 | 620350 | 576.185 | 164.99 | 3 | 0.844 | 1.07 | 2804.6 |  | 18599 | 277.551 | 0.4685812 | 424.124 | 0.351719 | 1061 | 727560 | 575.429 | 159.99 | 3 | 0.838 | 0.98 | 3291 |  | 21824 | 276.792 | 0.5560462 | 848.209 | 0.265525 | 1061 | 852750 | 575.429 | 155 | 3 | 0.828 | 0.96 | 3858.3 |  | 25586 | 276.792 | 0.65534 | 1060.25 | 0.329792 | 1061 | 1015300 | 501.686 | 150.01 | 3 | 0.822 | 1.12 | 4591.4 |  | 30447 | 202.497 | 0.7808124 | 2980.51 | 0.188253
1062 | 493390 | 306.185 | 170.01 | 3 | 0.847 | 1.31 | 2232 |  | 14802 | 277.551 | 0.372889 | 424.524 | 0.252586 | 1063 | 620240 | 576.943 | 164.99 | 3 | 0.844 | 1.07 | 2807.2 |  | 18616 | 278.313 | 0.4677034 | 424.524 | 0.351453 | 1062 | 726400 | 576.185 | 159.98 | 3 | 0.838 | 1.05 | 3284.5 |  | 21781 | 277.551 | 0.5550972 | 849.009 | 0.26528 | 1062 | 852030 | 576.185 | 155 | 3 | 0.828 | 0.95 | 3854.6 |  | 25561 | 277.551 | 0.6547163 | 1061.25 | 0.329539 | 1062 | 1014900 | 502.167 | 150.01 | 3 | 0.823 | 1.08 | 4590.5 |  | 30441 | 202.98 | 0.7806586 | 2983.32 | 0.188042
1063 | 492480 | 306.943 | 170.01 | 3 | 0.847 | 1.3 | 2228.6 |  | 14779 | 278.313 | 0.3725621 | 424.924 | 0.252326 | 1064 | 619230 | 577.702 | 164.99 | 3 | 0.844 | 1.08 | 2801.6 |  | 18578 | 279.077 | 0.4670829 | 424.924 | 0.351187 | 1063 | 726530 | 576.943 | 159.99 | 3 | 0.838 | 0.97 | 3289.1 |  | 21812 | 278.313 | 0.554462 | 849.809 | 0.265036 | 1063 | 851090 | 576.943 | 155.01 | 3 | 0.828 | 0.97 | 3849.8 |  | 25530 | 278.313 | 0.6539463 | 1062.25 | 0.329287 | 1063 | 1014900 | 502.648 | 150.01 | 3 | 0.823 | 1.07 | 4593 |  | 30459 | 203.464 | 0.78012 | 2986.13 | 0.187831
1064 | 490610 | 307.702 | 170 | 3 | 0.847 | 1.32 | 2218.6 |  | 14712 | 279.077 | 0.3713993 | 425.324 | 0.252066 | 1065 | 618070 | 578.464 | 164.99 | 3 | 0.844 | 1.08 | 2796 |  | 18541 | 279.843 | 0.4663337 | 425.324 | 0.350922 | 1064 | 725290 | 577.702 | 159.99 | 3 | 0.838 | 1 | 3281.1 |  | 21759 | 279.077 | 0.5535282 | 850.609 | 0.264792 | 1064 | 850280 | 577.702 | 155.01 | 3 | 0.828 | 0.93 | 3846.5 |  | 25508 | 279.077 | 0.6533149 | 1063.25 | 0.329035 | 1064 | 1014700 | 503.131 | 150.01 | 3 | 0.823 | 1.07 | 4589.9 |  | 30438 | 203.949 | 0.7796584 | 2988.94 | 0.187621
1065 | 490180 | 308.464 | 170 | 3 | 0.847 | 1.31 | 2218.2 |  | 14710 | 279.843 | 0.3706772 | 425.724 | 0.251807 | 1066 | 617250 | 579.228 | 164.99 | 3 | 0.844 | 1.09 | 2793.1 |  | 18522 | 280.61 | 0.4655467 | 425.724 | 0.350656 | 1065 | 724460 | 578.464 | 159.99 | 3 | 0.838 | 1 | 3277.1 |  | 21732 | 279.843 | 0.5531915 | 851.41 | 0.264549 | 1065 | 849280 | 578.464 | 155.01 | 3 | 0.828 | 0.96 | 3841.1 |  | 25472 | 279.843 | 0.6527528 | 1064.25 | 0.328783 | 1065 | 1014000 | 503.615 | 150.01 | 3 | 0.823 | 1.05 | 4586 |  | 30412 | 204.434 | 0.7795045 | 2991.75 | 0.187411
1066 | 488650 | 309.228 | 170.01 | 3 | 0.847 | 1.32 | 2209.7 |  | 14654 | 280.61 | 0.3702288 | 426.125 | 0.251548 | 1067 | 616260 | 579.994 | 165 | 3 | 0.844 | 1.11 | 2787.9 |  | 18488 | 281.38 | 0.4649943 | 426.125 | 0.350391 | 1066 | 723240 | 579.228 | 159.99 | 3 | 0.838 | 1 | 3271.7 |  | 21696 | 280.61 | 0.5526634 | 852.21 | 0.264306 | 1066 | 848460 | 579.228 | 155.01 | 3 | 0.828 | 0.97 | 3838 |  | 25452 | 280.61 | 0.652029 | 1065.25 | 0.328531 | 1066 | 1013400 | 504.1 | 150 | 3 | 0.822 | 1.07 | 4584 |  | 30399 | 204.921 | 0.778966 | 2994.57 | 0.187201
1067 | 487700 | 309.994 | 170 | 3 | 0.847 | 1.31 | 2205.8 |  | 14628 | 281.38 | 0.3691571 | 426.525 | 0.251289 | 1068 | 615220 | 580.761 | 164.99 | 3 | 0.844 | 1.11 | 2782.4 |  | 18451 | 282.151 | 0.4643965 | 426.525 | 0.350127 | 1067 | 722800 | 579.994 | 160 | 3 | 0.838 | 0.98 | 3269.4 |  | 21681 | 281.38 | 0.5521736 | 853.01 | 0.264063 | 1067 | 847730 | 579.994 | 155.01 | 3 | 0.828 | 0.98 | 3835.2 |  | 25433 | 281.38 | 0.6514823 | 1066.25 | 0.32828 | 1067 | 1013200 | 504.585 | 150 | 3 | 0.823 | 1.03 | 4582.6 |  | 30389 | 205.409 | 0.7787352 | 2997.38 | 0.186992
1068 | 487110 | 310.761 | 170 | 3 | 0.847 | 1.31 | 2204 |  | 14616 | 282.151 | 0.3684883 | 426.925 | 0.251031 | 1069 | 614490 | 581.531 | 164.99 | 3 | 0.844 | 1.11 | 2780.4 |  | 18438 | 282.925 | 0.4636095 | 426.925 | 0.349862 | 1068 | 722110 | 580.761 | 160 | 3 | 0.838 | 0.95 | 3265.9 |  | 21657 | 282.151 | 0.5511098 | 853.81 | 0.26382 | 1068 | 846790 | 580.761 | 155.02 | 3 | 0.828 | 0.97 | 3830.1 |  | 25399 | 282.151 | 0.6508894 | 1067.25 | 0.328029 | 1068 | 1012500 | 505.072 | 150 | 3 | 0.822 | 1.04 | 4581 |  | 30378 | 205.898 | 0.7786583 | 3000.19 | 0.186783
1069 | 485700 | 311.531 | 170 | 3 | 0.847 | 1.32 | 2196.4 |  | 14565 | 282.925 | 0.3679866 | 427.325 | 0.250773 | 1070 | 613700 | 582.302 | 164.99 | 3 | 0.844 | 1.12 | 2776.4 |  | 18412 | 283.7 | 0.4632614 | 427.325 | 0.349598 | 1069 | 721470 | 581.531 | 159.99 | 3 | 0.838 | 0.99 | 3264 |  | 21645 | 282.925 | 0.550574 | 854.61 | 0.263578 | 1069 | 846080 | 581.531 | 155.02 | 3 | 0.828 | 0.95 | 3828.6 |  | 25389 | 282.925 | 0.6503735 | 1068.25 | 0.327778 | 1069 | 1012200 | 505.56 | 150 | 3 | 0.822 | 1.04 | 4578.4 |  | 30362 | 206.388 | 0.7781197 | 3003 | 0.186574
1070 | 484820 | 312.302 | 170 | 3 | 0.847 | 1.02 | 2192.6 |  | 14540 | 283.7 | 0.3673254 | 427.725 | 0.250515 | 1071 | 612660 | 583.076 | 164.98 | 3 | 0.844 | 1.12 | 2769.7 |  | 18367 | 284.478 | 0.4621869 | 427.725 | 0.349334 | 1070 | 720080 | 582.302 | 159.99 | 3 | 0.838 | 0.99 | 3256.4 |  | 21595 | 283.7 | 0.5500383 | 855.41 | 0.263336 | 1070 | 845310 | 582.302 | 155.01 | 3 | 0.828 | 0.94 | 3824.3 |  | 25361 | 283.7 | 0.6497805 | 1069.25 | 0.327527 | 1070 | 1012100 | 506.049 | 150.01 | 3 | 0.822 | 1.05 | 4579.1 |  | 30366 | 206.879 | 0.7780428 | 3005.81 | 0.186365
1071 | 484160 | 313.076 | 170 | 3 | 0.847 | 0.95 | 2190.2 |  | 14524 | 284.478 | 0.367143 | 428.125 | 0.250258 | 1072 | 612200 | 583.851 | 164.99 | 3 | 0.844 | 1.13 | 2769.8 |  | 18368 | 285.258 | 0.4619372 | 428.125 | 0.34907 | 1071 | 719380 | 583.076 | 159.99 | 3 | 0.838 | 0.99 | 3255.3 |  | 21587 | 284.478 | 0.5487754 | 856.211 | 0.263094 | 1071 | 844640 | 583.076 | 155.01 | 3 | 0.828 | 0.94 | 3820.3 |  | 25334 | 284.478 | 0.6493185 | 1070.25 | 0.327277 | 1071 | 1011400 | 506.539 | 150.01 | 3 | 0.822 | 1.04 | 4575.1 |  | 30340 | 207.371 | 0.7774273 | 3008.62 | 0.186157
1072 | 483290 | 313.851 | 170 | 3 | 0.847 | 0.94 | 2186.3 |  | 14498 | 285.258 | 0.3659649 | 428.525 | 0.25 | 1073 | 610780 | 584.629 | 164.99 | 3 | 0.844 | 1.11 | 2761 |  | 18310 | 286.039 | 0.4612259 | 428.525 | 0.348806 | 1072 | 718680 | 583.851 | 159.98 | 3 | 0.838 | 0.97 | 3253.4 |  | 21575 | 285.258 | 0.5482933 | 857.011 | 0.262853 | 1072 | 843870 | 583.851 | 155.02 | 3 | 0.828 | 0.93 | 3816.9 |  | 25311 | 285.258 | 0.6489797 | 1071.25 | 0.327027 | 1072 | 1011300 | 507.03 | 150 | 3 | 0.822 | 1.04 | 4575 |  | 30339 | 207.864 | 0.7774273 | 3011.44 | 0.185949
1073 | 483050 | 314.629 | 170 | 3 | 0.847 | 0.93 | 2186.6 |  | 14500 | 286.039 | 0.3646044 | 428.925 | 0.249744 | 1074 | 610450 | 585.409 | 164.98 | 3 | 0.844 | 1.13 | 2761.8 |  | 18315 | 286.823 | 0.460507 | 428.925 | 0.348543 | 1073 | 717030 | 584.629 | 159.99 | 3 | 0.838 | 0.97 | 3242.5 |  | 21503 | 286.039 | 0.5479795 | 857.811 | 0.262612 | 1073 | 843270 | 584.629 | 155.01 | 3 | 0.828 | 0.9 | 3814 |  | 25292 | 286.039 | 0.6484022 | 1072.25 | 0.326777 | 1073 | 1010500 | 507.522 | 149.99 | 3 | 0.822 | 1.03 | 4570.1 |  | 30307 | 208.359 | 0.7770426 | 3014.25 | 0.185741
1074 | 481500 | 315.409 | 169.99 | 3 | 0.847 | 0.96 | 2178.2 |  | 14445 | 286.823 | 0.3636695 | 429.325 | 0.249487 | 1075 | 609510 | 586.19 | 164.99 | 3 | 0.844 | 1.13 | 2757.8 |  | 18288 | 287.608 | 0.4597957 | 429.325 | 0.34828 | 1074 | 716400 | 585.409 | 159.98 | 3 | 0.838 | 1.01 | 3242.2 |  | 21500 | 286.823 | 0.5469922 | 858.611 | 0.262371 | 1074 | 842830 | 585.409 | 155.02 | 3 | 0.828 | 0.9 | 3812.1 |  | 25280 | 286.823 | 0.6478863 | 1073.25 | 0.326528 | 1074 | 1010500 | 508.015 | 149.99 | 3 | 0.822 | 1.02 | 4573.1 |  | 30326 | 208.854 | 0.7769657 | 3017.06 | 0.185534
1075 | 479710 | 316.19 | 169.99 | 3 | 0.847 | 0.99 | 2169.8 |  | 14389 | 287.608 | 0.3629931 | 429.725 | 0.249231 | 1076 | 608560 | 586.974 | 164.98 | 3 | 0.844 | 1.12 | 2754 |  | 18263 | 288.396 | 0.459039 | 429.725 | 0.348017 | 1075 | 715990 | 586.19 | 159.99 | 3 | 0.838 | 1.01 | 3240.1 |  | 21487 | 287.608 | 0.5460738 | 859.411 | 0.26213 | 1075 | 842080 | 586.19 | 155.01 | 3 | 0.828 | 0.91 | 3808.4 |  | 25255 | 287.608 | 0.6471163 | 1074.25 | 0.326278 | 1075 | 1010000 | 508.51 | 149.99 | 3 | 0.822 | 1.02 | 4567.6 |  | 30290 | 209.35 | 0.776581 | 3019.87 | 0.185327
1076 | 478480 | 316.974 | 169.99 | 3 | 0.847 | 0.99 | 2163.9 |  | 14350 | 288.396 | 0.362081 | 430.125 | 0.248975 | 1077 | 607620 | 587.759 | 164.98 | 3 | 0.844 | 1.12 | 2749.3 |  | 18232 | 289.185 | 0.4586682 | 430.125 | 0.347755 | 1076 | 714700 | 586.974 | 159.99 | 3 | 0.838 | 1.02 | 3232.7 |  | 21437 | 288.396 | 0.5456299 | 860.211 | 0.26189 | 1076 | 841410 | 586.974 | 155.01 | 3 | 0.828 | 0.9 | 3806.1 |  | 25240 | 288.396 | 0.6464464 | 1075.25 | 0.326029 | 1076 | 1009900 | 509.005 | 149.99 | 3 | 0.822 | 1.04 | 4570.7 |  | 30310 | 209.847 | 0.7765041 | 3022.68 | 0.18512
1077 | 477590 | 317.759 | 170 | 3 | 0.847 | 0.98 | 2160.6 |  | 14328 | 289.185 | 0.3613286 | 430.525 | 0.24872 | 1078 | 606620 | 588.547 | 164.98 | 3 | 0.844 | 1.11 | 2744.1 |  | 18197 | 289.977 | 0.4579796 | 430.525 | 0.347493 | 1077 | 713500 | 587.759 | 159.98 | 3 | 0.838 | 1 | 3227 |  | 21400 | 289.185 | 0.5446502 | 861.011 | 0.26165 | 1077 | 840410 | 587.759 | 155.01 | 3 | 0.828 | 0.89 | 3802.6 |  | 25217 | 289.185 | 0.6456071 | 1076.25 | 0.325781 | 1077 | 1009400 | 509.501 | 150 | 3 | 0.822 | 1.03 | 4565.6 |  | 30277 | 210.346 | 0.776581 | 3025.5 | 0.184913
1078 | 476390 | 318.547 | 169.99 | 3 | 0.847 | 1.02 | 2155.5 |  | 14294 | 289.977 | 0.3603405 | 430.925 | 0.248464 | 1079 | 606130 | 589.336 | 164.98 | 3 | 0.844 | 1.09 | 2742.9 |  | 18190 | 290.77 | 0.4571169 | 430.925 | 0.347231 | 1078 | 712920 | 588.547 | 159.98 | 3 | 0.838 | 1.03 | 3225.6 |  | 21390 | 289.977 | 0.5442599 | 861.812 | 0.26141 | 1078 | 839540 | 588.547 | 155.01 | 3 | 0.828 | 0.89 | 3798.5 |  | 25189 | 289.977 | 0.6452529 | 1077.25 | 0.325532 | 1078 | 1009300 | 509.998 | 150 | 3 | 0.822 | 1.03 | 4568.1 |  | 30293 | 210.845 | 0.7760425 | 3028.31 | 0.184707
1079 | 475400 | 319.336 | 169.98 | 3 | 0.847 | 1.01 | 2151.6 |  | 14268 | 290.77 | 0.3600669 | 431.325 | 0.248209 | 1080 | 605220 | 590.128 | 164.98 | 3 | 0.844 | 1.09 | 2738.7 |  | 18161 | 291.566 | 0.4564888 | 431.325 | 0.346969 | 1079 | 711640 | 589.336 | 159.99 | 3 | 0.838 | 1.02 | 3218.2 |  | 21341 | 290.77 | 0.5435558 | 862.612 | 0.26117 | 1079 | 838450 | 589.336 | 155.01 | 3 | 0.828 | 0.88 | 3792.2 |  | 25148 | 290.77 | 0.6445907 | 1078.25 | 0.325284 | 1079 | 1009400 | 510.497 | 150 | 3 | 0.822 | 1.01 | 4568 |  | 30293 | 211.346 | 0.7759655 | 3031.12 | 0.184501
1080 | 474100 | 320.128 | 169.99 | 3 | 0.847 | 1.05 | 2144.4 |  | 14221 | 291.566 | 0.3592308 | 431.726 | 0.247955 | 1081 | 604080 | 590.921 | 164.98 | 3 | 0.844 | 1.1 | 2732.8 |  | 18122 | 292.364 | 0.455384 | 431.726 | 0.346708 | 1080 | 711130 | 590.128 | 159.99 | 3 | 0.838 | 1.04 | 3217.1 |  | 21334 | 291.566 | 0.5432803 | 863.412 | 0.260931 | 1080 | 837990 | 590.128 | 155.01 | 3 | 0.828 | 0.86 | 3791.8 |  | 25145 | 291.566 | 0.6439901 | 1079.26 | 0.325036 | 1080 | 1008700 | 510.996 | 150.01 | 3 | 0.822 | 1.02 | 4561.4 |  | 30249 | 211.847 | 0.775427 | 3033.93 | 0.184295
1081 | 473740 | 320.921 | 169.99 | 3 | 0.847 | 1.04 | 2143.7 |  | 14216 | 292.364 | 0.3587444 | 432.126 | 0.2477 | 1082 | 603250 | 591.717 | 164.98 | 3 | 0.844 | 1.1 | 2730.1 |  | 18105 | 293.164 | 0.4541809 | 432.126 | 0.346446 | 1081 | 710210 | 590.921 | 159.98 | 3 | 0.838 | 1.03 | 3212.7 |  | 21305 | 292.364 | 0.5421935 | 864.212 | 0.260692 | 1081 | 837130 | 590.921 | 155.01 | 3 | 0.828 | 0.85 | 3787 |  | 25113 | 292.364 | 0.6434665 | 1080.26 | 0.324788 | 1081 | 1008600 | 511.497 | 150 | 3 | 0.822 | 1 | 4562.6 |  | 30257 | 212.35 | 0.7750423 | 3036.74 | 0.18409
1082 | 472640 | 321.717 | 169.99 | 3 | 0.847 | 1.08 | 2137.7 |  | 14176 | 293.164 | 0.3581896 | 432.526 | 0.247446 | 1083 | 601790 | 592.515 | 164.98 | 3 | 0.844 | 1.1 | 2723.1 |  | 18058 | 293.965 | 0.4540976 | 432.526 | 0.346185 | 1082 | 709850 | 591.717 | 159.98 | 3 | 0.838 | 1.05 | 3212.5 |  | 21304 | 293.164 | 0.5417266 | 865.012 | 0.260453 | 1082 | 836350 | 591.717 | 155.01 | 3 | 0.828 | 0.84 | 3782.7 |  | 25085 | 293.164 | 0.6430584 | 1081.26 | 0.32454 | 1082 | 1007900 | 511.998 | 149.99 | 3 | 0.822 | 1.01 | 4558.9 |  | 30232 | 212.854 | 0.7746576 | 3039.55 | 0.183885
1083 | 472000 | 322.515 | 169.99 | 3 | 0.847 | 1.06 | 2134.7 |  | 14156 | 293.965 | 0.3581288 | 432.926 | 0.247193 | 1084 | 600200 | 593.315 | 164.98 | 3 | 0.844 | 1.11 | 2713.4 |  | 17994 | 294.769 | 0.4535149 | 432.926 | 0.345925 | 1083 | 708430 | 592.515 | 159.98 | 3 | 0.838 | 1.07 | 3204.4 |  | 21250 | 293.965 | 0.5409919 | 865.812 | 0.260215 | 1083 | 835670 | 592.515 | 155.01 | 3 | 0.828 | 0.84 | 3780.2 |  | 25068 | 293.965 | 0.6424501 | 1082.26 | 0.324293 | 1083 | 1007400 | 512.501 | 149.99 | 3 | 0.822 | 1.02 | 4557.9 |  | 30226 | 213.359 | 0.7743499 | 3042.37 | 0.18368
1084 | 471270 | 323.315 | 169.99 | 3 | 0.847 | 1.08 | 2131 |  | 14132 | 294.769 | 0.3573991 | 433.326 | 0.246939 | 1085 | 600090 | 594.116 | 164.99 | 3 | 0.844 | 1.1 | 2715.9 |  | 18010 | 295.575 | 0.4524858 | 433.326 | 0.345664 | 1084 | 707820 | 593.315 | 159.98 | 3 | 0.838 | 1.05 | 3201 |  | 21227 | 294.769 | 0.5406245 | 866.612 | 0.259977 | 1084 | 835140 | 593.315 | 155.01 | 3 | 0.828 | 0.82 | 3778.7 |  | 25059 | 294.769 | 0.6417879 | 1083.26 | 0.324046 | 1084 | 1006900 | 513.005 | 150 | 3 | 0.822 | 1.02 | 4556.6 |  | 30217 | 213.865 | 0.7739652 | 3045.18 | 0.183475
1085 | 471190 | 324.116 | 170 | 3 | 0.847 | 1.07 | 2132.2 |  | 14140 | 295.575 | 0.3566999 | 433.726 | 0.246686 | 1086 | 599320 | 594.92 | 165 | 3 | 0.844 | 1.09 | 2712.4 |  | 17987 | 296.383 | 0.4519712 | 433.726 | 0.345404 | 1085 | 706860 | 594.116 | 159.99 | 3 | 0.838 | 1.05 | 3196.8 |  | 21199 | 295.575 | 0.5397826 | 867.413 | 0.259739 | 1085 | 834350 | 594.116 | 155.01 | 3 | 0.828 | 0.82 | 3773.4 |  | 25023 | 295.575 | 0.641041 | 1084.26 | 0.323799 | 1085 | 1006500 | 513.51 | 150 | 3 | 0.822 | 1 | 4552.4 |  | 30189 | 214.372 | 0.7733497 | 3047.99 | 0.183271
1086 | 470230 | 324.92 | 170 | 3 | 0.847 | 1.05 | 2127.1 |  | 14106 | 296.383 | 0.3556662 | 434.126 | 0.246434 | 1087 | 597960 | 595.726 | 164.99 | 3 | 0.844 | 1.09 | 2705.1 |  | 17939 | 297.193 | 0.4510481 | 434.126 | 0.345144 | 1086 | 706380 | 594.92 | 159.99 | 3 | 0.838 | 1.06 | 3194.9 |  | 21187 | 296.383 | 0.5394229 | 868.213 | 0.259501 | 1086 | 833490 | 594.92 | 155.01 | 3 | 0.828 | 0.82 | 3771.1 |  | 25008 | 296.383 | 0.6403942 | 1085.26 | 0.323553 | 1086 | 1006000 | 514.016 | 150 | 3 | 0.822 | 1.02 | 4548.9 |  | 30166 | 214.88 | 0.7727343 | 3050.8 | 0.183067
1087 | 469310 | 325.726 | 170 | 3 | 0.847 | 1.05 | 2122.9 |  | 14078 | 297.193 | 0.3554154 | 434.526 | 0.246181 | 1088 | 597280 | 596.534 | 164.98 | 3 | 0.844 | 1.09 | 2702.1 |  | 17919 | 298.005 | 0.4502459 | 434.526 | 0.344884 | 1087 | 705280 | 595.726 | 159.99 | 3 | 0.838 | 1.07 | 3190.3 |  | 21156 | 297.193 | 0.5387341 | 869.013 | 0.259264 | 1087 | 832520 | 595.726 | 155.01 | 3 | 0.828 | 0.81 | 3766.4 |  | 24977 | 297.193 | 0.6397166 | 1086.26 | 0.323307 | 1087 | 1005200 | 514.523 | 150 | 3 | 0.822 | 1.02 | 4547.8 |  | 30158 | 215.389 | 0.7721188 | 3053.61 | 0.182863
1088 | 467950 | 326.534 | 169.99 | 3 | 0.847 | 1.06 | 2116.4 |  | 14035 | 298.005 | 0.3547161 | 434.926 | 0.245929 | 1089 | 596060 | 597.344 | 164.99 | 3 | 0.844 | 1.09 | 2694.7 |  | 17870 | 298.819 | 0.4497314 | 434.926 | 0.344625 | 1088 | 704810 | 596.534 | 159.99 | 3 | 0.838 | 1.04 | 3189.4 |  | 21151 | 298.005 | 0.5381678 | 869.813 | 0.259027 | 1088 | 831680 | 596.534 | 155.01 | 3 | 0.828 | 0.8 | 3762.3 |  | 24949 | 298.005 | 0.6391314 | 1087.26 | 0.32306 | 1088 | 1004400 | 515.031 | 150 | 3 | 0.822 | 1.02 | 4544.8 |  | 30139 | 215.899 | 0.7717341 | 3056.42 | 0.18266
1089 | 467620 | 327.344 | 170 | 3 | 0.847 | 1.07 | 2116.6 |  | 14036 | 298.819 | 0.353462 | 435.326 | 0.245677 | 1090 | 595000 | 598.156 | 164.99 | 3 | 0.844 | 1.08 | 2689.7 |  | 17837 | 299.636 | 0.448899 | 435.326 | 0.344366 | 1089 | 703910 | 597.344 | 159.99 | 3 | 0.838 | 1.05 | 3183.8 |  | 21114 | 298.819 | 0.5378157 | 870.613 | 0.25879 | 1089 | 830800 | 597.344 | 155.01 | 3 | 0.828 | 0.8 | 3757.5 |  | 24918 | 298.819 | 0.6385847 | 1088.26 | 0.322815 | 1089 | 1003600 | 515.54 | 150 | 3 | 0.823 | 1.02 | 4538.5 |  | 30097 | 216.41 | 0.7715802 | 3059.24 | 0.182457
1090 | 466700 | 328.156 | 169.99 | 3 | 0.847 | 1.08 | 2112.5 |  | 14009 | 299.636 | 0.352854 | 435.726 | 0.245426 | 1091 | 594320 | 598.97 | 164.99 | 3 | 0.844 | 1.09 | 2688.8 |  | 17830 | 300.454 | 0.4478017 | 435.726 | 0.344107 | 1090 | 703170 | 598.156 | 159.99 | 3 | 0.838 | 1.04 | 3182.4 |  | 21104 | 299.636 | 0.5375938 | 871.413 | 0.258554 | 1090 | 830040 | 598.156 | 155.01 | 3 | 0.828 | 0.79 | 3754 |  | 24894 | 299.636 | 0.6380919 | 1089.26 | 0.322569 | 1090 | 1003100 | 516.05 | 150 | 3 | 0.822 | 1.05 | 4537.9 |  | 30093 | 216.923 | 0.7709648 | 3062.05 | 0.182254
1091 | 465050 | 328.97 | 169.99 | 3 | 0.847 | 1.07 | 2103.5 |  | 13950 | 300.454 | 0.3520103 | 436.126 | 0.245174 | 1092 | 593220 | 599.787 | 164.99 | 3 | 0.844 | 1.1 | 2684.1 |  | 17799 | 301.274 | 0.4469315 | 436.126 | 0.343848 | 1091 | 702710 | 598.97 | 160 | 3 | 0.838 | 1.03 | 3179.7 |  | 21086 | 300.454 | 0.5368361 | 872.214 | 0.258318 | 1091 | 829330 | 598.97 | 155.02 | 3 | 0.828 | 0.79 | 3750.8 |  | 24873 | 300.454 | 0.6373758 | 1090.26 | 0.322324 | 1091 | 1002900 | 516.561 | 150 | 3 | 0.822 | 1.03 | 4538.7 |  | 30098 | 217.436 | 0.7705801 | 3064.86 | 0.182051
1092 | 464250 | 329.787 | 169.99 | 3 | 0.847 | 1.05 | 2099.5 |  | 13923 | 301.274 | 0.3511363 | 436.526 | 0.244923 | 1093 | 591770 | 600.605 | 165 | 3 | 0.844 | 1.1 | 2677.3 |  | 17755 | 302.097 | 0.4465456 | 436.526 | 0.343589 | 1092 | 702420 | 599.787 | 160 | 3 | 0.838 | 1.05 | 3178 |  | 21075 | 301.274 | 0.5365376 | 873.014 | 0.258082 | 1092 | 828690 | 599.787 | 155.01 | 3 | 0.828 | 0.79 | 3748.2 |  | 24856 | 301.274 | 0.6367367 | 1091.26 | 0.322079 | 1092 | 1002100 | 517.074 | 150 | 3 | 0.822 | 1.05 | 4533.5 |  | 30064 | 217.951 | 0.7701954 | 3067.67 | 0.181849
1093 | 463140 | 330.605 | 169.99 | 3 | 0.847 | 1.04 | 2095 |  | 13893 | 302.097 | 0.3502926 | 436.926 | 0.244673 | 1094 | 590620 | 601.425 | 164.99 | 3 | 0.844 | 1.09 | 2671.4 |  | 17715 | 302.922 | 0.4456981 | 436.926 | 0.343331 | 1093 | 701430 | 600.605 | 159.99 | 3 | 0.838 | 1.05 | 3172.9 |  | 21041 | 302.097 | 0.5362238 | 873.814 | 0.257846 | 1093 | 827760 | 600.605 | 155.02 | 3 | 0.828 | 0.79 | 3743.7 |  | 24826 | 302.097 | 0.6360822 | 1092.26 | 0.321834 | 1093 | 1001600 | 517.587 | 150 | 3 | 0.822 | 1.02 | 4532.5 |  | 30057 | 218.467 | 0.7698877 | 3070.48 | 0.181647
1094 | 461990 | 331.425 | 169.99 | 3 | 0.847 | 1.06 | 2089.7 |  | 13858 | 302.922 | 0.3497606 | 437.327 | 0.244422 | 1095 | 590110 | 602.248 | 165 | 3 | 0.845 | 1.08 | 2670.5 |  | 17710 | 303.748 | 0.44507 | 437.327 | 0.343073 | 1094 | 701040 | 601.425 | 159.99 | 3 | 0.838 | 1.02 | 3172.4 |  | 21037 | 302.922 | 0.535313 | 874.614 | 0.257611 | 1094 | 826930 | 601.425 | 155.02 | 3 | 0.828 | 0.8 | 3741.1 |  | 24809 | 302.922 | 0.6355509 | 1093.26 | 0.321589 | 1094 | 1001100 | 518.102 | 150 | 3 | 0.822 | 1.05 | 4528.5 |  | 30030 | 218.983 | 0.7695799 | 3073.29 | 0.181445
1095 | 460880 | 332.248 | 169.99 | 3 | 0.847 | 1.08 | 2084.5 |  | 13824 | 303.748 | 0.3482785 | 437.727 | 0.244172 | 1096 | 588990 | 603.073 | 164.99 | 3 | 0.844 | 1.09 | 2664.8 |  | 17672 | 304.577 | 0.4446614 | 437.727 | 0.342816 | 1095 | 700630 | 602.248 | 159.98 | 3 | 0.838 | 1 | 3169.4 |  | 21018 | 303.748 | 0.5347849 | 875.414 | 0.257375 | 1095 | 826080 | 602.248 | 155.01 | 3 | 0.828 | 0.81 | 3737.8 |  | 24787 | 303.748 | 0.6349734 | 1094.26 | 0.321345 | 1095 | 1000700 | 518.618 | 150 | 3 | 0.822 | 1.03 | 4526.7 |  | 30019 | 219.501 | 0.769503 | 3076.11 | 0.181243
1096 | 460180 | 333.073 | 170 | 3 | 0.847 | 1.08 | 2082.6 |  | 13811 | 304.577 | 0.3473056 | 438.127 | 0.243923 | 1097 | 588160 | 603.899 | 164.99 | 3 | 0.844 | 1.1 | 2660.9 |  | 17646 | 305.408 | 0.4436171 | 438.127 | 0.342558 | 1096 | 699440 | 603.073 | 159.98 | 3 | 0.838 | 1.04 | 3164.2 |  | 20984 | 304.577 | 0.5338053 | 876.214 | 0.257141 | 1096 | 825390 | 603.073 | 155.02 | 3 | 0.828 | 0.81 | 3734.2 |  | 24763 | 304.577 | 0.6344498 | 1095.26 | 0.321101 | 1096 | 1000300 | 519.134 | 150 | 3 | 0.822 | 1.03 | 4525.5 |  | 30011 | 220.02 | 0.7690876 | 3078.92 | 0.181042
1097 | 458230 | 333.899 | 169.99 | 3 | 0.847 | 1.08 | 2072.9 |  | 13746 | 305.408 | 0.3464468 | 438.527 | 0.243673 | 1098 | 587620 | 604.728 | 164.99 | 3 | 0.844 | 1.08 | 2659.6 |  | 17637 | 306.242 | 0.4425577 | 438.527 | 0.342301 | 1097 | 698750 | 603.899 | 159.98 | 3 | 0.838 | 1.05 | 3161.5 |  | 20965 | 305.408 | 0.5331165 | 877.014 | 0.256906 | 1097 | 824640 | 603.899 | 155.02 | 3 | 0.828 | 0.82 | 3730.4 |  | 24738 | 305.408 | 0.6337722 | 1096.26 | 0.320857 | 1097 | 1000200 | 519.652 | 150 | 3 | 0.822 | 1.03 | 4526.4 |  | 30017 | 220.541 | 0.7688721 | 3081.73 | 0.180841
1098 | 456950 | 334.728 | 169.99 | 3 | 0.847 | 1.1 | 2067.8 |  | 13712 | 306.242 | 0.3455803 | 438.927 | 0.243424 | 1099 | 586240 | 605.559 | 164.98 | 3 | 0.844 | 1.1 | 2652.5 |  | 17590 | 307.077 | 0.4421642 | 438.927 | 0.342044 | 1098 | 697470 | 604.728 | 159.99 | 3 | 0.838 | 0.99 | 3154.2 |  | 20917 | 306.242 | 0.5317083 | 877.815 | 0.256672 | 1098 | 823960 | 604.728 | 155.02 | 3 | 0.828 | 0.81 | 3728 |  | 24722 | 306.242 | 0.6333872 | 1097.26 | 0.320614 | 1098 | 999660 | 520.171 | 150.01 | 3 | 0.822 | 1 | 4522.4 |  | 29990 | 221.062 | 0.7684721 | 3084.54 | 0.180641
1099 | 455820 | 335.559 | 169.99 | 3 | 0.847 | 1.1 | 2062 |  | 13674 | 307.077 | 0.3449723 | 439.327 | 0.243175 | 1100 | 584840 | 606.393 | 164.99 | 3 | 0.844 | 1.1 | 2645.3 |  | 17542 | 307.914 | 0.4409837 | 439.327 | 0.341787 | 1099 | 696570 | 605.559 | 159.99 | 3 | 0.838 | 1.02 | 3151.9 |  | 20902 | 307.077 | 0.5313026 | 878.615 | 0.256438 | 1099 | 823080 | 605.559 | 155.02 | 3 | 0.828 | 0.82 | 3722.6 |  | 24686 | 307.077 | 0.6327096 | 1098.26 | 0.32037 | 1099 | 999380 | 520.692 | 150.01 | 3 | 0.822 | 1.03 | 4521.3 |  | 29983 | 221.584 | 0.7679874 | 3087.35 | 0.18044
1100 | 454680 | 336.393 | 169.99 | 3 | 0.847 | 1.11 | 2056.3 |  | 13636 | 307.914 | 0.3437942 | 439.727 | 0.242927 | 1101 | 584320 | 607.228 | 165 | 3 | 0.844 | 1.1 | 2644.1 |  | 17534 | 308.754 | 0.4404011 | 439.727 | 0.341531 | 1100 | 694730 | 606.393 | 159.98 | 3 | 0.838 | 1.04 | 3142 |  | 20836 | 307.914 | 0.5305296 | 879.415 | 0.256204 | 1100 | 822580 | 606.393 | 155.02 | 3 | 0.828 | 0.81 | 3722 |  | 24682 | 307.914 | 0.632186 | 1099.26 | 0.320127 | 1100 | 998860 | 521.213 | 150.01 | 3 | 0.822 | 1.03 | 4520.6 |  | 29978 | 222.108 | 0.7676796 | 3090.17 | 0.18024
1101 | 453880 | 337.228 | 170 | 3 | 0.847 | 1.13 | 2053.1 |  | 13615 | 308.754 | 0.3431861 | 440.127 | 0.242679 | 1102 | 582760 | 608.065 | 165 | 3 | 0.844 | 1.1 | 2636.3 |  | 17482 | 309.596 | 0.4396292 | 440.127 | 0.341274 | 1101 | 694200 | 607.228 | 159.98 | 3 | 0.838 | 1 | 3140.6 |  | 20826 | 308.754 | 0.5294046 | 880.215 | 0.25597 | 1101 | 821700 | 607.228 | 155.02 | 3 | 0.828 | 0.8 | 3716.5 |  | 24646 | 308.754 | 0.631801 | 1100.26 | 0.319884 | 1101 | 998230 | 521.735 | 150.01 | 3 | 0.822 | 1.01 | 4516.6 |  | 29952 | 222.632 | 0.7674719 | 3092.98 | 0.18004
1102 | 452330 | 338.065 | 170 | 3 | 0.848 | 1.13 | 2045.5 |  | 13565 | 309.596 | 0.3423805 | 440.527 | 0.242431 | 1103 | 581990 | 608.905 | 164.99 | 3 | 0.844 | 1.09 | 2632.8 |  | 17459 | 310.44 | 0.4394552 | 440.527 | 0.341018 | 1102 | 693190 | 608.065 | 159.99 | 3 | 0.838 | 1.04 | 3136.5 |  | 20799 | 309.596 | 0.5288994 | 881.015 | 0.255737 | 1102 | 821020 | 608.065 | 155.02 | 3 | 0.828 | 0.78 | 3714.5 |  | 24632 | 309.596 | 0.6310541 | 1101.26 | 0.319642 | 1102 | 997830 | 522.259 | 150.01 | 3 | 0.822 | 1.01 | 4514.7 |  | 29939 | 223.158 | 0.7670796 | 3095.79 | 0.179841
1103 | 451530 | 338.905 | 169.99 | 3 | 0.847 | 1.16 | 2042.4 |  | 13544 | 310.44 | 0.3417116 | 440.927 | 0.242183 | 1104 | 580970 | 609.747 | 164.99 | 3 | 0.844 | 1.1 | 2627.5 |  | 17424 | 311.286 | 0.4384487 | 440.927 | 0.340763 | 1103 | 691720 | 608.905 | 160 | 3 | 0.838 | 1.02 | 3128 |  | 20743 | 310.44 | 0.5281494 | 881.815 | 0.255504 | 1103 | 820520 | 608.905 | 155.02 | 3 | 0.828 | 1.2 | 3714 |  | 24629 | 310.44 | 0.6303149 | 1102.26 | 0.319399 | 1103 | 997560 | 522.783 | 150.01 | 3 | 0.822 | 1.02 | 4512.4 |  | 29924 | 223.685 | 0.7668487 | 3098.6 | 0.179641
1104 | 450470 | 339.747 | 170 | 3 | 0.847 | 1.17 | 2037.6 |  | 13512 | 311.286 | 0.3410732 | 441.327 | 0.241936 | 1105 | 580740 | 610.591 | 164.99 | 3 | 0.844 | 1.1 | 2628.6 |  | 17431 | 312.134 | 0.4378812 | 441.327 | 0.340507 | 1104 | 691060 | 609.747 | 159.98 | 3 | 0.838 | 0.99 | 3126 |  | 20730 | 311.286 | 0.5276137 | 882.615 | 0.255272 | 1104 | 819550 | 609.747 | 155.02 | 3 | 0.828 | 1.22 | 3707.2 |  | 24584 | 311.286 | 0.6300223 | 1103.26 | 0.319157 | 1104 | 997050 | 523.309 | 150.01 | 3 | 0.822 | 1.03 | 4512.1 |  | 29922 | 224.213 | 0.766164 | 3101.41 | 0.179442
1105 | 449590 | 340.591 | 170 | 3 | 0.848 | 1.16 | 2033.3 |  | 13484 | 312.134 | 0.3403511 | 441.727 | 0.241689 | 1106 | 579410 | 611.437 | 164.99 | 3 | 0.844 | 1.1 | 2622.3 |  | 17389 | 312.984 | 0.4370639 | 441.727 | 0.340252 | 1105 | 690080 | 610.591 | 159.99 | 3 | 0.838 | 1.03 | 3121.3 |  | 20699 | 312.134 | 0.5270703 | 883.416 | 0.255039 | 1105 | 818590 | 610.591 | 155.02 | 3 | 0.828 | 1.22 | 3702.2 |  | 24551 | 312.134 | 0.6293601 | 1104.26 | 0.318915 | 1105 | 996750 | 523.836 | 150 | 3 | 0.822 | 1.03 | 4510.9 |  | 29914 | 224.742 | 0.7658255 | 3104.22 | 0.179244
1106 | 448750 | 341.437 | 170.01 | 3 | 0.848 | 1.18 | 2029.7 |  | 13460 | 312.984 | 0.3398723 | 442.127 | 0.241442 | 1107 | 578660 | 612.285 | 164.99 | 3 | 0.844 | 1.11 | 2619.3 |  | 17370 | 313.837 | 0.4356565 | 442.127 | 0.339997 | 1106 | 689380 | 611.437 | 159.99 | 3 | 0.838 | 0.98 | 3117.4 |  | 20673 | 312.984 | 0.5264503 | 884.216 | 0.254807 | 1106 | 818210 | 611.437 | 155.02 | 3 | 0.828 | 1.22 | 3701.3 |  | 24545 | 312.984 | 0.6287595 | 1105.26 | 0.318674 | 1106 | 995860 | 524.364 | 150 | 3 | 0.822 | 1.02 | 4504.1 |  | 29869 | 225.272 | 0.7654331 | 3107.04 | 0.179045
1107 | 447800 | 342.285 | 170.01 | 3 | 0.848 | 1.18 | 2025.3 |  | 13430 | 313.837 | 0.3390287 | 442.527 | 0.241196 | 1108 | 577580 | 613.135 | 164.99 | 3 | 0.844 | 1.1 | 2614.1 |  | 17335 | 314.692 | 0.4348316 | 442.527 | 0.339742 | 1107 | 688670 | 612.285 | 159.99 | 3 | 0.838 | 1.03 | 3116.2 |  | 20665 | 313.837 | 0.5253176 | 885.016 | 0.254575 | 1107 | 817350 | 612.285 | 155.01 | 3 | 0.828 | 1.21 | 3696.9 |  | 24516 | 313.837 | 0.6280126 | 1106.26 | 0.318432 | 1107 | 995420 | 524.893 | 150 | 3 | 0.822 | 1.02 | 4503.5 |  | 29865 | 225.803 | 0.7652485 | 3109.85 | 0.178847
1108 | 447170 | 343.135 | 170 | 3 | 0.848 | 1.18 | 2023 |  | 13416 | 314.692 | 0.338185 | 442.928 | 0.24095 | 1109 | 575720 | 613.988 | 164.99 | 3 | 0.844 | 1.1 | 2603.8 |  | 17267 | 315.549 | 0.4342414 | 442.928 | 0.339488 | 1108 | 687860 | 613.135 | 159.99 | 3 | 0.838 | 1.01 | 3112.8 |  | 20642 | 314.692 | 0.5245217 | 885.816 | 0.254343 | 1108 | 816570 | 613.135 | 155.01 | 3 | 0.828 | 1.2 | 3693.3 |  | 24492 | 314.692 | 0.6274813 | 1107.26 | 0.318191 | 1108 | 994910 | 525.423 | 150.01 | 3 | 0.822 | 1.01 | 4501.2 |  | 29849 | 226.336 | 0.7646561 | 3112.66 | 0.178649
1109 | 446060 | 343.988 | 170.01 | 3 | 0.848 | 1.19 | 2017.5 |  | 13379 | 315.549 | 0.3373793 | 443.328 | 0.240704 | 1110 | 574630 | 614.843 | 164.99 | 3 | 0.844 | 1.1 | 2598.7 |  | 17233 | 316.408 | 0.4338555 | 443.328 | 0.339233 | 1109 | 686380 | 613.988 | 160 | 3 | 0.838 | 1.02 | 3104.4 |  | 20587 | 315.549 | 0.5241543 | 886.616 | 0.254112 | 1109 | 815600 | 613.988 | 155.01 | 3 | 0.828 | 1.19 | 3688.7 |  | 24461 | 315.549 | 0.6270039 | 1108.26 | 0.31795 | 1109 | 994670 | 525.954 | 150.01 | 3 | 0.822 | 1.02 | 4500.1 |  | 29842 | 226.869 | 0.7646253 | 3115.47 | 0.178451
1110 | 444950 | 344.843 | 170.01 | 3 | 0.848 | 1.19 | 2012.6 |  | 13346 | 316.408 | 0.3366725 | 443.728 | 0.240458 | 1111 | 573850 | 615.7 | 164.98 | 3 | 0.844 | 1.12 | 2596.2 |  | 17216 | 317.269 | 0.4326145 | 443.728 | 0.338979 | 1110 | 685340 | 614.843 | 160 | 3 | 0.838 | 1.01 | 3100 |  | 20558 | 316.408 | 0.5233048 | 887.416 | 0.253881 | 1110 | 814910 | 614.843 | 155.02 | 3 | 0.828 | 1.17 | 3685.6 |  | 24441 | 316.408 | 0.6264649 | 1109.26 | 0.31771 | 1110 | 993900 | 526.487 | 150.01 | 3 | 0.822 | 1.02 | 4495.7 |  | 29813 | 227.404 | 0.7641483 | 3118.28 | 0.178254
1111 | 443890 | 345.7 | 170.02 | 3 | 0.848 | 1.21 | 2008.5 |  | 13319 | 317.269 | 0.3356084 | 444.128 | 0.240213 | 1112 | 573340 | 616.559 | 164.99 | 3 | 0.844 | 1.11 | 2594 |  | 17202 | 318.133 | 0.4315929 | 444.128 | 0.338726 | 1111 | 684860 | 615.7 | 160 | 3 | 0.838 | 0.99 | 3097.9 |  | 20544 | 317.269 | 0.523366 | 888.217 | 0.25365 | 1111 | 814290 | 615.7 | 155.01 | 3 | 0.828 | 1.18 | 3684 |  | 24431 | 317.269 | 0.6257873 | 1110.26 | 0.317469 | 1111 | 993860 | 527.02 | 150.01 | 3 | 0.822 | 1.03 | 4495.4 |  | 29811 | 227.94 | 0.7641253 | 3121.09 | 0.178057
1112 | 442960 | 346.559 | 170.01 | 3 | 0.848 | 1.19 | 2004.3 |  | 13291 | 318.133 | 0.3352132 | 444.528 | 0.239968 | 1113 | 571700 | 617.42 | 164.99 | 3 | 0.844 | 1.11 | 2585.7 |  | 17147 | 318.998 | 0.4310405 | 444.528 | 0.338472 | 1112 | 683750 | 616.559 | 159.99 | 3 | 0.838 | 0.99 | 3093 |  | 20511 | 318.133 | 0.5218353 | 889.017 | 0.25342 | 1112 | 813590 | 616.559 | 155.01 | 3 | 0.828 | 1.16 | 3681.1 |  | 24411 | 318.133 | 0.6251097 | 1111.26 | 0.317229 | 1112 | 993240 | 527.555 | 150 | 3 | 0.822 | 1.04 | 4491.5 |  | 29785 | 228.477 | 0.7638637 | 3123.91 | 0.17786
1113 | 441560 | 347.42 | 170.01 | 3 | 0.848 | 1.22 | 1996.9 |  | 13242 | 318.998 | 0.3343619 | 444.928 | 0.239723 | 1114 | 570350 | 618.284 | 164.99 | 3 | 0.845 | 1.11 | 2578 |  | 17096 | 319.866 | 0.4307075 | 444.928 | 0.338219 | 1113 | 683830 | 617.42 | 159.99 | 3 | 0.838 | 1.01 | 3095.1 |  | 20525 | 318.998 | 0.5214909 | 889.817 | 0.253189 | 1113 | 812710 | 617.42 | 155.01 | 3 | 0.828 | 1.16 | 3676.5 |  | 24381 | 318.998 | 0.6247786 | 1112.26 | 0.316989 | 1113 | 993210 | 528.091 | 150.01 | 3 | 0.822 | 1.04 | 4494.9 |  | 29808 | 229.015 | 0.7633482 | 3126.72 | 0.177663
1114 | 441040 | 348.284 | 170.01 | 3 | 0.848 | 1.2 | 1995.6 |  | 13234 | 319.866 | 0.3336323 | 445.328 | 0.239479 | 1115 | 569620 | 619.149 | 164.98 | 3 | 0.844 | 1.09 | 2575.9 |  | 17082 | 320.737 | 0.4299508 | 445.328 | 0.337966 | 1114 | 681830 | 618.284 | 159.99 | 3 | 0.838 | 1.01 | 3083.7 |  | 20450 | 319.866 | 0.5207255 | 890.617 | 0.252959 | 1114 | 811830 | 618.284 | 155.01 | 3 | 0.828 | 1.17 | 3671.5 |  | 24348 | 319.866 | 0.6241395 | 1113.26 | 0.316749 | 1114 | 992870 | 528.628 | 150.01 | 3 | 0.822 | 1.04 | 4493.5 |  | 29798 | 229.555 | 0.7630866 | 3129.53 | 0.177467
1115 | 439920 | 349.149 | 170.01 | 3 | 0.848 | 1.23 | 1990.2 |  | 13198 | 320.737 | 0.3325986 | 445.728 | 0.239235 | 1116 | 569180 | 620.017 | 164.99 | 3 | 0.844 | 1.09 | 2574.7 |  | 17074 | 321.609 | 0.4290882 | 445.728 | 0.337713 | 1115 | 681380 | 619.149 | 159.99 | 3 | 0.838 | 0.96 | 3082.5 |  | 20442 | 320.737 | 0.5201209 | 891.417 | 0.252729 | 1115 | 811400 | 619.149 | 155.01 | 3 | 0.828 | 1.15 | 3670.8 |  | 24343 | 320.737 | 0.6238007 | 1114.26 | 0.31651 | 1115 | 992200 | 529.166 | 150.01 | 3 | 0.822 | 1.04 | 4489.3 |  | 29770 | 230.095 | 0.7627173 | 3132.34 | 0.177271
1116 | 438960 | 350.017 | 170 | 3 | 0.848 | 1.2 | 1986.1 |  | 13171 | 321.609 | 0.3321274 | 446.128 | 0.238991 | 1117 | 568180 | 620.888 | 164.99 | 3 | 0.844 | 1.09 | 2570.7 |  | 17047 | 322.484 | 0.4284601 | 446.128 | 0.33746 | 1116 | 680380 | 620.017 | 159.99 | 3 | 0.838 | 1.02 | 3077.1 |  | 20406 | 321.609 | 0.519524 | 892.217 | 0.2525 | 1116 | 810570 | 620.017 | 155.01 | 3 | 0.828 | 1.15 | 3665.9 |  | 24310 | 321.609 | 0.6230769 | 1115.26 | 0.316271 | 1116 | 991860 | 529.706 | 150.01 | 3 | 0.822 | 1.01 | 4486.4 |  | 29752 | 230.637 | 0.7615402 | 3135.15 | 0.177075
1117 | 437600 | 350.888 | 170 | 3 | 0.848 | 1.24 | 1978.9 |  | 13123 | 322.484 | 0.3313293 | 446.528 | 0.238748 | 1118 | 567040 | 621.76 | 164.99 | 3 | 0.844 | 1.09 | 2564.8 |  | 17009 | 323.361 | 0.4275823 | 446.528 | 0.337208 | 1117 | 679590 | 620.888 | 159.99 | 3 | 0.838 | 0.97 | 3073.7 |  | 20383 | 322.484 | 0.518705 | 893.017 | 0.252271 | 1117 | 810130 | 620.888 | 155.01 | 3 | 0.828 | 1.14 | 3665.3 |  | 24306 | 322.484 | 0.6223377 | 1116.26 | 0.316032 | 1117 | 991380 | 530.246 | 150.01 | 3 | 0.822 | 1.05 | 4486.2 |  | 29750 | 231.18 | 0.760817 | 3137.97 | 0.17688
1118 | 436980 | 351.76 | 169.99 | 3 | 0.848 | 1.24 | 1977.2 |  | 13112 | 323.361 | 0.3301513 | 446.928 | 0.238505 | 1119 | 566210 | 622.635 | 164.99 | 3 | 0.844 | 1.08 | 2561.9 |  | 16989 | 324.24 | 0.4265759 | 446.928 | 0.336956 | 1118 | 678810 | 621.76 | 159.98 | 3 | 0.838 | 0.97 | 3070.1 |  | 20359 | 323.361 | 0.5178861 | 893.818 | 0.252042 | 1118 | 809190 | 621.76 | 155.01 | 3 | 0.828 | 1.14 | 3660.4 |  | 24274 | 323.361 | 0.621791 | 1117.26 | 0.315793 | 1118 | 989850 | 530.788 | 150.01 | 3 | 0.822 | 1.07 | 4477.1 |  | 29689 | 231.724 | 0.7604708 | 3140.78 | 0.176684
1119 | 435930 | 352.635 | 169.99 | 3 | 0.848 | 1.24 | 1972.4 |  | 13080 | 324.24 | 0.3294064 | 447.328 | 0.238262 | 1120 | 565050 | 623.512 | 164.99 | 3 | 0.844 | 1.08 | 2556.4 |  | 16953 | 325.121 | 0.4257964 | 447.328 | 0.336704 | 1119 | 677740 | 622.635 | 159.98 | 3 | 0.838 | 0.99 | 3064.9 |  | 20325 | 324.24 | 0.5170519 | 894.618 | 0.251813 | 1119 | 808230 | 622.635 | 155.01 | 3 | 0.828 | 1.12 | 3655.4 |  | 24240 | 324.24 | 0.6212674 | 1118.26 | 0.315554 | 1119 | 988910 | 531.331 | 150 | 3 | 0.822 | 1.06 | 4472.1 |  | 29656 | 232.269 | 0.7602323 | 3143.59 | 0.176489
1120 | 434380 | 353.512 | 169.99 | 3 | 0.848 | 1.25 | 1964.3 |  | 13026 | 325.121 | 0.3287832 | 447.728 | 0.238019 | 1121 | 563720 | 624.391 | 164.99 | 3 | 0.844 | 1.07 | 2549.3 |  | 16906 | 326.005 | 0.4253424 | 447.728 | 0.336452 | 1120 | 676670 | 623.512 | 159.98 | 3 | 0.838 | 1.01 | 3060.3 |  | 20294 | 325.121 | 0.5160034 | 895.418 | 0.251584 | 1120 | 807520 | 623.512 | 155.01 | 3 | 0.828 | 1.13 | 3652.7 |  | 24223 | 325.121 | 0.6204127 | 1119.26 | 0.315316 | 1120 | 988460 | 531.875 | 150 | 3 | 0.822 | 1.08 | 4471.2 |  | 29651 | 232.815 | 0.7598092 | 3146.4 | 0.176295
1121 | 433400 | 354.391 | 169.98 | 3 | 0.848 | 1.28 | 1959.9 |  | 12997 | 326.005 | 0.3281295 | 448.128 | 0.237777 | 1122 | 562690 | 625.272 | 164.98 | 3 | 0.844 | 1.05 | 2544.7 |  | 16875 | 326.891 | 0.4243435 | 448.128 | 0.336201 | 1121 | 675580 | 624.391 | 159.98 | 3 | 0.838 | 0.99 | 3055.6 |  | 20263 | 326.005 | 0.5155977 | 896.218 | 0.251356 | 1121 | 806840 | 624.391 | 155.01 | 3 | 0.828 | 1.14 | 3650.7 |  | 24209 | 326.005 | 0.6197428 | 1120.26 | 0.315078 | 1121 | 988150 | 532.42 | 150.01 | 3 | 0.823 | 1.1 | 4472 |  | 29656 | 233.362 | 0.7595322 | 3149.21 | 0.1761
1122 | 432580 | 355.272 | 169.98 | 3 | 0.848 | 1.29 | 1956.6 |  | 12975 | 326.891 | 0.3275823 | 448.528 | 0.237535 | 1123 | 562090 | 626.156 | 164.98 | 3 | 0.844 | 1.03 | 2542.4 |  | 16860 | 327.779 | 0.4239728 | 448.528 | 0.33595 | 1122 | 674210 | 625.272 | 159.98 | 3 | 0.838 | 0.98 | 3049.3 |  | 20221 | 326.891 | 0.515039 | 897.018 | 0.251128 | 1122 | 805730 | 625.272 | 155.01 | 3 | 0.828 | 1.12 | 3645.4 |  | 24174 | 326.891 | 0.6193886 | 1121.26 | 0.31484 | 1122 | 987600 | 532.966 | 150.01 | 3 | 0.822 | 1.1 | 4468.7 |  | 29634 | 233.911 | 0.7593938 | 3152.02 | 0.175906
1123 | 431720 | 356.156 | 169.99 | 3 | 0.848 | 1.3 | 1953.1 |  | 12952 | 327.779 | 0.326427 | 448.929 | 0.237293 | 1124 | 560770 | 627.042 | 164.99 | 3 | 0.844 | 1.02 | 2535 |  | 16810 | 328.67 | 0.4230571 | 448.929 | 0.335699 | 1123 | 673680 | 626.156 | 159.98 | 3 | 0.838 | 1.03 | 3047.9 |  | 20212 | 327.779 | 0.5143043 | 897.818 | 0.250901 | 1123 | 804860 | 626.156 | 155.02 | 3 | 0.828 | 1.12 | 3640.7 |  | 24143 | 327.779 | 0.618788 | 1122.26 | 0.314603 | 1123 | 987240 | 533.513 | 150 | 3 | 0.823 | 1.1 | 4466.8 |  | 29622 | 234.461 | 0.7589321 | 3154.84 | 0.175712
1124 | 431000 | 357.042 | 169.99 | 3 | 0.848 | 1.3 | 1949.9 |  | 12931 | 328.67 | 0.3257658 | 449.329 | 0.237052 | 1125 | 560280 | 627.93 | 164.98 | 3 | 0.844 | 1.03 | 2534.9 |  | 16810 | 329.563 | 0.4223004 | 449.329 | 0.335448 | 1124 | 672950 | 627.042 | 159.98 | 3 | 0.838 | 0.98 | 3044.6 |  | 20190 | 328.67 | 0.5135466 | 898.618 | 0.250673 | 1124 | 804400 | 627.042 | 155.01 | 3 | 0.828 | 1.15 | 3639.7 |  | 24136 | 328.67 | 0.6181951 | 1123.26 | 0.314365 | 1124 | 987060 | 534.062 | 150 | 3 | 0.823 | 1.07 | 4466.7 |  | 29621 | 235.012 | 0.7585859 | 3157.65 | 0.175518
1125 | 429480 | 357.93 | 169.99 | 3 | 0.848 | 1.1 | 1942.3 |  | 12881 | 329.563 | 0.3249297 | 449.729 | 0.236811 | 1126 | 559070 | 628.821 | 164.98 | 3 | 0.844 | 1.02 | 2529.2 |  | 16773 | 330.458 | 0.4212032 | 449.729 | 0.335198 | 1125 | 671990 | 627.93 | 159.98 | 3 | 0.838 | 0.97 | 3039.6 |  | 20157 | 329.563 | 0.5130415 | 899.419 | 0.250446 | 1125 | 803620 | 627.93 | 155.01 | 3 | 0.828 | 1.12 | 3635.9 |  | 24111 | 329.563 | 0.6171325 | 1124.26 | 0.314128 | 1125 | 986460 | 534.612 | 150 | 3 | 0.823 | 1.09 | 4462.3 |  | 29592 | 235.564 | 0.758232 | 3160.46 | 0.175325
1126 | 428610 | 358.821 | 169.99 | 3 | 0.848 | 0.88 | 1939.4 |  | 12861 | 330.458 | 0.3241088 | 450.129 | 0.23657 | 1127 | 558070 | 629.714 | 164.98 | 3 | 0.844 | 1.03 | 2524.6 |  | 16742 | 331.355 | 0.4210518 | 450.129 | 0.334948 | 1126 | 671000 | 628.821 | 159.98 | 3 | 0.837 | 0.97 | 3034.7 |  | 20125 | 330.458 | 0.5118935 | 900.219 | 0.250219 | 1126 | 802850 | 628.821 | 155.02 | 3 | 0.828 | 1.12 | 3632.7 |  | 24090 | 330.458 | 0.6165396 | 1125.26 | 0.313891 | 1126 | 986010 | 535.163 | 150 | 3 | 0.823 | 1.06 | 4458.8 |  | 29568 | 236.117 | 0.758032 | 3163.27 | 0.175132
1127 | 427510 | 359.714 | 170 | 3 | 0.848 | 0.89 | 1934.1 |  | 12826 | 331.355 | 0.3227559 | 450.529 | 0.236329 | 1128 | 556620 | 630.609 | 164.98 | 3 | 0.844 | 1.01 | 2516.6 |  | 16689 | 332.255 | 0.4201513 | 450.529 | 0.334698 | 1127 | 670340 | 629.714 | 159.98 | 3 | 0.837 | 0.95 | 3033.4 |  | 20116 | 331.355 | 0.5110669 | 901.019 | 0.249993 | 1127 | 801470 | 629.714 | 155.01 | 3 | 0.828 | 1.11 | 3625.5 |  | 24043 | 331.355 | 0.6161546 | 1126.26 | 0.313655 | 1127 | 985550 | 535.715 | 150 | 3 | 0.823 | 1.09 | 4458 |  | 29563 | 236.672 | 0.7576319 | 3166.08 | 0.174939
1128 | 426430 | 360.609 | 169.99 | 3 | 0.848 | 0.88 | 1929.4 |  | 12795 | 332.255 | 0.3221403 | 450.929 | 0.236089 | 1129 | 556420 | 631.506 | 164.98 | 3 | 0.844 | 1.01 | 2517.9 |  | 16697 | 333.157 | 0.4193341 | 450.929 | 0.334448 | 1128 | 668840 | 630.609 | 159.98 | 3 | 0.837 | 0.94 | 3025.4 |  | 20063 | 332.255 | 0.5106766 | 901.819 | 0.249766 | 1128 | 800700 | 630.609 | 155.01 | 3 | 0.828 | 1.1 | 3621.9 |  | 24018 | 332.255 | 0.6154077 | 1127.26 | 0.313418 | 1128 | 985290 | 536.268 | 150 | 3 | 0.823 | 1.09 | 4456.7 |  | 29554 | 237.227 | 0.7574704 | 3168.89 | 0.174746
1129 | 424650 | 361.506 | 170 | 3 | 0.848 | 0.9 | 1920.2 |  | 12734 | 333.157 | 0.3209166 | 451.329 | 0.235849 | 1130 | 555230 | 632.406 | 164.98 | 3 | 0.844 | 0.99 | 2511.5 |  | 16655 | 334.061 | 0.418199 | 451.329 | 0.334199 | 1129 | 667760 | 631.506 | 160 | 3 | 0.837 | 0.95 | 3020.4 |  | 20029 | 333.157 | 0.5100949 | 902.619 | 0.24954 | 1129 | 800200 | 631.506 | 155.01 | 3 | 0.828 | 1.11 | 3620.7 |  | 24010 | 333.157 | 0.6150535 | 1128.26 | 0.313182 | 1129 | 984770 | 536.823 | 150 | 3 | 0.823 | 1.07 | 4456.3 |  | 29551 | 237.784 | 0.7571857 | 3171.71 | 0.174554
1130 | 423840 | 362.406 | 170 | 3 | 0.848 | 0.92 | 1917.3 |  | 12715 | 334.061 | 0.3208862 | 451.729 | 0.235609 | 1131 | 554150 | 633.308 | 164.99 | 3 | 0.844 | 1.01 | 2507.7 |  | 16630 | 334.968 | 0.417972 | 451.729 | 0.333949 | 1130 | 667250 | 632.406 | 160 | 3 | 0.837 | 0.92 | 3018.1 |  | 20015 | 334.061 | 0.5093755 | 903.419 | 0.249314 | 1130 | 799230 | 632.406 | 155.01 | 3 | 0.828 | 1.1 | 3614.7 |  | 23971 | 334.061 | 0.6144298 | 1129.26 | 0.312946 | 1130 | 984560 | 537.378 | 150 | 3 | 0.823 | 1.08 | 4453.2 |  | 29531 | 238.342 | 0.7569703 | 3174.52 | 0.174362
1131 | 422230 | 363.308 | 170 | 3 | 0.848 | 0.94 | 1909.5 |  | 12663 | 334.968 | 0.3195409 | 452.129 | 0.23537 | 1132 | 552650 | 634.212 | 164.99 | 3 | 0.844 | 1 | 2499.7 |  | 16577 | 335.877 | 0.4165569 | 452.129 | 0.333701 | 1131 | 666490 | 633.308 | 160 | 3 | 0.837 | 0.9 | 3014.4 |  | 19990 | 334.968 | 0.509253 | 904.22 | 0.249089 | 1131 | 798770 | 633.308 | 155.01 | 3 | 0.828 | 1.11 | 3613.7 |  | 23964 | 334.968 | 0.6138446 | 1130.26 | 0.312711 | 1131 | 984190 | 537.935 | 150 | 3 | 0.823 | 1.1 | 4452.8 |  | 29529 | 238.902 | 0.7568318 | 3177.33 | 0.17417
1132 | 422190 | 364.212 | 170 | 3 | 0.848 | 0.96 | 1911.2 |  | 12674 | 335.877 | 0.3191229 | 452.529 | 0.235131 | 1133 | 552350 | 635.119 | 164.99 | 3 | 0.844 | 0.99 | 2499.8 |  | 16577 | 336.788 | 0.4161559 | 452.529 | 0.333452 | 1132 | 665550 | 634.212 | 160 | 3 | 0.837 | 0.89 | 3010.8 |  | 19966 | 335.877 | 0.5084494 | 905.02 | 0.248863 | 1132 | 797960 | 634.212 | 155.01 | 3 | 0.828 | 1.1 | 3609 |  | 23933 | 335.877 | 0.6129591 | 1131.26 | 0.312475 | 1132 | 983910 | 538.493 | 150.01 | 3 | 0.823 | 1.08 | 4449.8 |  | 29508 | 239.462 | 0.7562163 | 3180.14 | 0.173979
1133 | 420420 | 365.119 | 170 | 3 | 0.848 | 0.98 | 1900.9 |  | 12606 | 336.788 | 0.3186137 | 452.929 | 0.234892 | 1134 | 550480 | 636.028 | 164.99 | 3 | 0.844 | 0.97 | 2489 |  | 16505 | 337.701 | 0.4152403 | 452.929 | 0.333203 | 1133 | 665390 | 635.119 | 159.99 | 3 | 0.837 | 0.89 | 3011.8 |  | 19973 | 336.788 | 0.5077223 | 905.82 | 0.248638 | 1133 | 797200 | 635.119 | 155.01 | 3 | 0.828 | 1.08 | 3606.7 |  | 23918 | 336.788 | 0.6124355 | 1132.27 | 0.31224 | 1133 | 983730 | 539.053 | 150 | 3 | 0.823 | 1.08 | 4450.3 |  | 29512 | 240.024 | 0.7558086 | 3182.95 | 0.173787
1134 | 419870 | 366.028 | 170 | 3 | 0.848 | 0.95 | 1898.5 |  | 12590 | 337.701 | 0.317694 | 453.329 | 0.234653 | 1135 | 549950 | 636.939 | 164.98 | 3 | 0.844 | 0.99 | 2488.9 |  | 16505 | 338.617 | 0.4148543 | 453.329 | 0.332955 | 1134 | 664340 | 636.028 | 159.99 | 3 | 0.837 | 0.85 | 3005.7 |  | 19932 | 337.701 | 0.5072631 | 906.62 | 0.248413 | 1134 | 796050 | 636.028 | 155.02 | 3 | 0.828 | 1.08 | 3600.1 |  | 23874 | 337.701 | 0.612012 | 1133.27 | 0.312005 | 1134 | 982930 | 539.613 | 150 | 3 | 0.823 | 1.11 | 4446.5 |  | 29486 | 240.586 | 0.7551931 | 3185.76 | 0.173596
1135 | 419200 | 366.939 | 169.99 | 3 | 0.848 | 0.97 | 1896.2 |  | 12574 | 338.617 | 0.3167895 | 453.729 | 0.234415 | 1136 | 548740 | 637.852 | 165 | 3 | 0.844 | 0.99 | 2482.9 |  | 16465 | 339.536 | 0.4142111 | 453.729 | 0.332707 | 1135 | 663390 | 636.939 | 160 | 3 | 0.837 | 0.83 | 3001.5 |  | 19904 | 338.617 | 0.5058932 | 907.42 | 0.248189 | 1135 | 795370 | 636.939 | 155.02 | 3 | 0.827 | 1.08 | 3597.3 |  | 23855 | 338.617 | 0.6115577 | 1134.27 | 0.31177 | 1135 | 982400 | 540.175 | 149.99 | 3 | 0.823 | 1.09 | 4444.4 |  | 29473 | 241.151 | 0.7547238 | 3188.58 | 0.173405
1136 | 417990 | 367.852 | 169.99 | 3 | 0.848 | 0.99 | 1890.8 |  | 12539 | 339.536 | 0.3164855 | 454.129 | 0.234177 | 1137 | 548230 | 638.768 | 164.99 | 3 | 0.844 | 0.94 | 2480.4 |  | 16449 | 340.456 | 0.4135074 | 454.129 | 0.332459 | 1136 | 662790 | 637.852 | 160 | 3 | 0.837 | 0.81 | 2999.1 |  | 19889 | 339.536 | 0.5054799 | 908.22 | 0.247964 | 1136 | 794820 | 637.852 | 155.01 | 3 | 0.828 | 1.07 | 3596.1 |  | 23847 | 339.536 | 0.6109032 | 1135.27 | 0.311536 | 1136 | 981600 | 540.737 | 150 | 3 | 0.823 | 1.08 | 4440 |  | 29444 | 241.716 | 0.7543545 | 3191.39 | 0.173215
1137 | 416800 | 368.768 | 169.99 | 3 | 0.848 | 1.02 | 1885.8 |  | 12506 | 340.456 | 0.3157179 | 454.53 | 0.233939 | 1138 | 547380 | 639.687 | 164.99 | 3 | 0.844 | 0.92 | 2476.7 |  | 16424 | 341.379 | 0.4126069 | 454.53 | 0.332212 | 1137 | 661000 | 638.768 | 160 | 3 | 0.837 | 0.84 | 2989.2 |  | 19823 | 340.456 | 0.5047911 | 909.02 | 0.24774 | 1137 | 794230 | 638.768 | 155.01 | 3 | 0.828 | 1.07 | 3593.3 |  | 23829 | 340.456 | 0.6103796 | 1136.27 | 0.311301 | 1137 | 980990 | 541.302 | 150 | 3 | 0.823 | 1.1 | 4438.3 |  | 29432 | 242.282 | 0.7540929 | 3194.2 | 0.173025
1138 | 416400 | 369.687 | 169.99 | 3 | 0.848 | 1.03 | 1884.3 |  | 12496 | 341.379 | 0.3149578 | 454.93 | 0.233702 | 1139 | 546450 | 640.607 | 164.99 | 3 | 0.844 | 0.89 | 2472.5 |  | 16396 | 342.305 | 0.4119864 | 454.93 | 0.331964 | 1138 | 660460 | 639.687 | 159.99 | 3 | 0.837 | 0.8 | 2986.7 |  | 19806 | 341.379 | 0.5043548 | 909.821 | 0.247516 | 1138 | 793380 | 639.687 | 155.01 | 3 | 0.828 | 1.06 | 3589.4 |  | 23803 | 341.379 | 0.609625 | 1137.27 | 0.311067 | 1138 | 980510 | 541.867 | 150 | 3 | 0.823 | 1.11 | 4437.3 |  | 29426 | 242.85 | 0.7539621 | 3197.01 | 0.172835
1139 | 415390 | 370.607 | 169.98 | 3 | 0.848 | 1.02 | 1878.9 |  | 12460 | 342.305 | 0.3145398 | 455.33 | 0.233465 | 1140 | 545260 | 641.53 | 164.99 | 3 | 0.844 | 0.87 | 2467 |  | 16360 | 343.232 | 0.411328 | 455.33 | 0.331717 | 1139 | 659560 | 640.607 | 160 | 3 | 0.837 | 0.82 | 2982.7 |  | 19780 | 342.305 | 0.5036277 | 910.621 | 0.247293 | 1139 | 792700 | 640.607 | 155.01 | 3 | 0.828 | 1.08 | 3586.7 |  | 23785 | 342.305 | 0.6090321 | 1138.27 | 0.310833 | 1139 | 980170 | 542.433 | 150 | 3 | 0.823 | 1.12 | 4435.3 |  | 29413 | 243.419 | 0.7534236 | 3199.82 | 0.172645
1140 | 414390 | 371.53 | 169.99 | 3 | 0.848 | 1.04 | 1874.3 |  | 12429 | 343.232 | 0.3139545 | 455.73 | 0.233228 | 1141 | 544440 | 642.456 | 164.99 | 3 | 0.844 | 0.85 | 2463.1 |  | 16334 | 344.163 | 0.4109194 | 455.73 | 0.33147 | 1140 | 658990 | 641.53 | 159.99 | 3 | 0.837 | 0.83 | 2981.9 |  | 19774 | 343.232 | 0.5031073 | 911.421 | 0.24707 | 1140 | 791720 | 641.53 | 155.01 | 3 | 0.828 | 1.06 | 3582.2 |  | 23755 | 343.232 | 0.6082852 | 1139.27 | 0.3106 | 1140 | 980000 | 543.001 | 150 | 3 | 0.823 | 1.09 | 4434.6 |  | 29408 | 243.989 | 0.7530697 | 3202.64 | 0.172455
1141 | 413840 | 372.456 | 169.98 | 3 | 0.848 | 1.03 | 1871.6 |  | 12412 | 344.163 | 0.3128069 | 456.13 | 0.232991 | 1142 | 543570 | 643.383 | 164.98 | 3 | 0.844 | 0.84 | 2458.4 |  | 16303 | 345.095 | 0.4097162 | 456.13 | 0.331224 | 1141 | 658040 | 642.456 | 160 | 3 | 0.837 | 0.77 | 2976.6 |  | 19739 | 344.163 | 0.50212 | 912.221 | 0.246846 | 1141 | 790950 | 642.456 | 155.01 | 3 | 0.827 | 1.05 | 3578.8 |  | 23733 | 344.163 | 0.6081081 | 1140.27 | 0.310366 | 1141 | 979300 | 543.57 | 150 | 3 | 0.823 | 1.14 | 4432 |  | 29390 | 244.56 | 0.7526696 | 3205.45 | 0.172266
1142 | 413070 | 373.383 | 169.98 | 3 | 0.848 | 1.06 | 1869.1 |  | 12395 | 345.095 | 0.3122368 | 456.53 | 0.232755 | 1143 | 543030 | 644.314 | 164.98 | 3 | 0.844 | 0.82 | 2457.3 |  | 16295 | 346.03 | 0.4087855 | 456.53 | 0.330977 | 1142 | 657360 | 643.383 | 160 | 3 | 0.837 | 0.81 | 2974.5 |  | 19726 | 345.095 | 0.5013011 | 913.021 | 0.246624 | 1142 | 789980 | 643.383 | 155.01 | 3 | 0.827 | 1.04 | 3573.3 |  | 23696 | 345.095 | 0.6076615 | 1141.27 | 0.310133 | 1142 | 978840 | 544.14 | 150 | 3 | 0.823 | 1.13 | 4429.3 |  | 29373 | 245.133 | 0.7521388 | 3208.26 | 0.172077
1143 | 411560 | 374.314 | 169.99 | 3 | 0.848 | 1.08 | 1861.7 |  | 12346 | 346.03 | 0.311074 | 456.93 | 0.232519 | 1144 | 541440 | 645.246 | 164.98 | 3 | 0.844 | 0.81 | 2449.1 |  | 16241 | 346.967 | 0.4080969 | 456.93 | 0.330731 | 1143 | 656070 | 644.314 | 160 | 3 | 0.837 | 0.79 | 2967.4 |  | 19678 | 346.03 | 0.5006812 | 913.821 | 0.246401 | 1143 | 789750 | 644.314 | 155.01 | 3 | 0.827 | 1.05 | 3572.7 |  | 23692 | 346.03 | 0.6070609 | 1142.27 | 0.3099 | 1143 | 978320 | 544.711 | 150 | 3 | 0.823 | 1.11 | 4425.9 |  | 29350 | 245.706 | 0.7518157 | 3211.07 | 0.171888
1144 | 410810 | 375.246 | 169.99 | 3 | 0.848 | 1.09 | 1858.3 |  | 12324 | 346.967 | 0.3102835 | 457.33 | 0.232283 | 1145 | 540210 | 646.181 | 164.97 | 3 | 0.844 | 0.8 | 2443.5 |  | 16204 | 347.907 | 0.4067423 | 457.33 | 0.330485 | 1144 | 655000 | 645.246 | 160 | 3 | 0.837 | 0.77 | 2962.7 |  | 19647 | 346.967 | 0.4996709 | 914.621 | 0.246179 | 1144 | 789170 | 645.246 | 155.01 | 3 | 0.827 | 1.02 | 3571 |  | 23681 | 346.967 | 0.6063679 | 1143.27 | 0.309668 | 1144 | 977630 | 545.284 | 150 | 3 | 0.823 | 1.14 | 4422.9 |  | 29331 | 246.281 | 0.7514848 | 3213.88 | 0.1717
1145 | 409280 | 376.181 | 169.99 | 3 | 0.848 | 1.08 | 1850.6 |  | 12272 | 347.907 | 0.3093942 | 457.73 | 0.232048 | 1146 | 539300 | 647.118 | 164.97 | 3 | 0.844 | 0.78 | 2440.5 |  | 16184 | 348.849 | 0.4059554 | 457.73 | 0.330239 | 1145 | 654190 | 646.181 | 160 | 3 | 0.837 | 0.74 | 2960.2 |  | 19630 | 347.907 | 0.4994336 | 915.422 | 0.245957 | 1145 | 788390 | 646.181 | 155.02 | 3 | 0.827 | 1.03 | 3565.9 |  | 23647 | 347.907 | 0.6056287 | 1144.27 | 0.309435 | 1145 | 977210 | 545.857 | 150.01 | 3 | 0.823 | 1.13 | 4420.5 |  | 29315 | 246.858 | 0.7511463 | 3216.69 | 0.171512
1146 | 408240 | 377.118 | 169.98 | 3 | 0.848 | 1.11 | 1846.4 |  | 12244 | 348.849 | 0.3090978 | 458.13 | 0.231813 | 1147 | 537510 | 648.058 | 164.97 | 3 | 0.844 | 0.79 | 2431.1 |  | 16121 | 349.794 | 0.4053273 | 458.13 | 0.329994 | 1146 | 652870 | 647.118 | 159.99 | 3 | 0.837 | 0.8 | 2952.4 |  | 19579 | 348.849 | 0.4987295 | 916.222 | 0.245735 | 1146 | 787490 | 647.118 | 155.01 | 3 | 0.827 | 1.03 | 3562.5 |  | 23625 | 348.849 | 0.605236 | 1145.27 | 0.309203 | 1146 | 976780 | 546.432 | 150.01 | 3 | 0.823 | 1.14 | 4419.2 |  | 29306 | 247.435 | 0.7507155 | 3219.51 | 0.171324
1147 | 407070 | 378.058 | 169.98 | 3 | 0.848 | 1.13 | 1841.1 |  | 12209 | 349.794 | 0.3081098 | 458.53 | 0.231578 | 1148 | 536470 | 649 | 164.98 | 3 | 0.844 | 0.78 | 2426.8 |  | 16093 | 350.74 | 0.4046235 | 458.53 | 0.329749 | 1147 | 652560 | 648.058 | 160 | 3 | 0.837 | 0.78 | 2952.9 |  | 19582 | 349.794 | 0.4983315 | 917.022 | 0.245513 | 1147 | 786530 | 648.058 | 155.01 | 3 | 0.827 | 1.04 | 3557.4 |  | 23591 | 349.794 | 0.60462 | 1146.27 | 0.308971 | 1147 | 976340 | 547.009 | 150 | 3 | 0.823 | 1.14 | 4417.4 |  | 29294 | 248.014 | 0.7502 | 3222.32 | 0.171136
1148 | 406680 | 379 | 169.99 | 3 | 0.848 | 1.13 | 1840.2 |  | 12203 | 350.74 | 0.3075473 | 458.93 | 0.231343 | 1149 | 535640 | 649.945 | 164.99 | 3 | 0.844 | 0.75 | 2423.8 |  | 16073 | 351.69 | 0.4037987 | 458.93 | 0.329504 | 1148 | 651640 | 649 | 160.01 | 3 | 0.837 | 0.76 | 2947.3 |  | 19545 | 350.74 | 0.497704 | 917.822 | 0.245292 | 1148 | 786020 | 649 | 155.01 | 3 | 0.827 | 1.04 | 3556.6 |  | 23586 | 350.74 | 0.6041272 | 1147.27 | 0.308739 | 1148 | 975780 | 547.586 | 150 | 3 | 0.823 | 1.15 | 4414.4 |  | 29274 | 248.594 | 0.7501846 | 3225.13 | 0.170948
1149 | 405380 | 379.945 | 169.99 | 3 | 0.848 | 1.14 | 1833.6 |  | 12159 | 351.69 | 0.3066201 | 459.33 | 0.231109 | 1150 | 534710 | 650.891 | 164.99 | 3 | 0.844 | 0.72 | 2419.3 |  | 16043 | 352.642 | 0.4029966 | 459.33 | 0.329259 | 1149 | 651120 | 649.945 | 160 | 3 | 0.837 | 0.73 | 2945.6 |  | 19534 | 351.69 | 0.4966248 | 918.622 | 0.245071 | 1149 | 785220 | 649.945 | 155.01 | 3 | 0.827 | 1.04 | 3552 |  | 23555 | 351.69 | 0.6038192 | 1148.27 | 0.308508 | 1149 | 975110 | 548.165 | 150 | 3 | 0.823 | 1.17 | 4410.7 |  | 29249 | 249.175 | 0.7494999 | 3227.94 | 0.170761
1150 | 404640 | 380.891 | 169.99 | 3 | 0.848 | 1.14 | 1831.3 |  | 12144 | 352.642 | 0.3056092 | 459.73 | 0.230875 | 1151 | 533620 | 651.841 | 165 | 3 | 0.844 | 1.02 | 2413.5 |  | 16005 | 353.596 | 0.4018313 | 459.73 | 0.329014 | 1150 | 650300 | 650.891 | 160 | 3 | 0.837 | 1.06 | 2943.9 |  | 19522 | 352.642 | 0.4958059 | 919.422 | 0.24485 | 1150 | 784580 | 650.891 | 155.01 | 3 | 0.827 | 1.03 | 3548.5 |  | 23532 | 352.642 | 0.6033341 | 1149.27 | 0.308276 | 1150 | 975090 | 548.745 | 150 | 3 | 0.823 | 1.18 | 4412.3 |  | 29260 | 249.757 | 0.749323 | 3230.75 | 0.170574
1151 | 403420 | 381.841 | 169.99 | 3 | 0.848 | 1.16 | 1825.5 |  | 12106 | 353.596 | 0.3046515 | 460.131 | 0.230641 | 1152 | 532560 | 652.793 | 165 | 3 | 0.844 | 1.03 | 2409.9 |  | 15981 | 354.552 | 0.4013243 | 460.131 | 0.32877 | 1151 | 648890 | 651.841 | 159.99 | 3 | 0.837 | 1.02 | 2935.5 |  | 19467 | 353.596 | 0.4951324 | 920.223 | 0.24463 | 1151 | 784180 | 651.841 | 155.01 | 3 | 0.828 | 1.05 | 3547.5 |  | 23525 | 353.596 | 0.6025795 | 1150.27 | 0.308045 | 1151 | 974200 | 549.326 | 150.01 | 3 | 0.823 | 1.19 | 4406.4 |  | 29221 | 250.341 | 0.7489075 | 3233.56 | 0.170388
1152 | 402090 | 382.793 | 169.99 | 3 | 0.848 | 1.17 | 1819 |  | 12062 | 354.552 | 0.3045299 | 460.531 | 0.230408 | 1153 | 531020 | 653.747 | 165 | 3 | 0.844 | 0.99 | 2400.7 |  | 15920 | 355.512 | 0.4011502 | 460.531 | 0.328526 | 1152 | 647820 | 652.793 | 159.99 | 3 | 0.837 | 1.01 | 2930.1 |  | 19431 | 354.552 | 0.493839 | 921.023 | 0.244409 | 1152 | 783550 | 652.793 | 155.01 | 3 | 0.828 | 1.05 | 3545.3 |  | 23510 | 354.552 | 0.6019712 | 1151.27 | 0.307814 | 1152 | 973970 | 549.908 | 150.01 | 3 | 0.823 | 1.21 | 4406.5 |  | 29221 | 250.926 | 0.7483305 | 3236.38 | 0.170201
1153 | 400830 | 383.747 | 169.99 | 3 | 0.848 | 1.19 | 1812.8 |  | 12022 | 355.512 | 0.3036406 | 460.931 | 0.230175 | 1154 | 530350 | 654.703 | 165 | 3 | 0.843 | 0.99 | 2398.3 |  | 15904 | 356.473 | 0.4002119 | 460.931 | 0.328282 | 1153 | 646940 | 653.747 | 159.98 | 3 | 0.837 | 1 | 2927.3 |  | 19412 | 355.512 | 0.4931272 | 921.823 | 0.244189 | 1153 | 782570 | 653.747 | 155.01 | 3 | 0.828 | 1.06 | 3539.6 |  | 23473 | 355.512 | 0.6012782 | 1152.27 | 0.307584 | 1153 | 973430 | 550.492 | 150.01 | 3 | 0.823 | 1.21 | 4404.5 |  | 29208 | 251.512 | 0.7477458 | 3239.19 | 0.170015
1154 | 400670 | 384.703 | 169.98 | 3 | 0.848 | 1.2 | 1813 |  | 12023 | 356.473 | 0.3033366 | 461.331 | 0.229942 | 1155 | 530120 | 655.663 | 165 | 3 | 0.843 | 0.96 | 2398.8 |  | 15908 | 357.437 | 0.3992281 | 461.331 | 0.328039 | 1154 | 645250 | 654.703 | 159.98 | 3 | 0.837 | 1.03 | 2918.6 |  | 19355 | 356.473 | 0.4922394 | 922.623 | 0.24397 | 1154 | 781780 | 654.703 | 155.01 | 3 | 0.828 | 1.08 | 3536.7 |  | 23453 | 356.473 | 0.6006776 | 1153.27 | 0.307353 | 1154 | 972680 | 551.077 | 150 | 3 | 0.823 | 1.08 | 4399.8 |  | 29177 | 252.099 | 0.7473919 | 3242 | 0.169829
1155 | 399500 | 385.663 | 169.99 | 3 | 0.848 | 1.22 | 1807.1 |  | 11984 | 357.437 | 0.302645 | 461.731 | 0.229709 | 1156 | 528880 | 656.624 | 165 | 3 | 0.843 | 0.97 | 2393 |  | 15869 | 358.404 | 0.3981763 | 461.731 | 0.327795 | 1155 | 644320 | 655.663 | 159.98 | 3 | 0.837 | 1.02 | 2915.4 |  | 19333 | 357.437 | 0.4914741 | 923.423 | 0.24375 | 1155 | 780880 | 655.663 | 155.01 | 3 | 0.828 | 1.07 | 3531.6 |  | 23420 | 357.437 | 0.600154 | 1154.27 | 0.307123 | 1155 | 971920 | 551.663 | 150 | 3 | 0.823 | 0.94 | 4397.3 |  | 29161 | 252.688 | 0.7470765 | 3244.81 | 0.169643
1156 | 399100 | 386.624 | 169.98 | 3 | 0.848 | 1.24 | 1805.9 |  | 11976 | 358.404 | 0.3013149 | 462.131 | 0.229477 | 1157 | 527580 | 657.588 | 165 | 3 | 0.843 | 0.94 | 2387.2 |  | 15830 | 359.373 | 0.3971396 | 462.131 | 0.327552 | 1156 | 643160 | 656.624 | 159.99 | 3 | 0.837 | 1.01 | 2910.1 |  | 19298 | 358.404 | 0.4908006 | 924.223 | 0.243531 | 1156 | 780100 | 656.624 | 155 | 3 | 0.828 | 1.07 | 3528.3 |  | 23397 | 358.404 | 0.599615 | 1155.27 | 0.306893 | 1156 | 971460 | 552.25 | 150 | 3 | 0.823 | 0.96 | 4394 |  | 29138 | 253.278 | 0.7464302 | 3247.62 | 0.169458
1157 | 398190 | 387.588 | 169.98 | 3 | 0.848 | 1.24 | 1801.9 |  | 11949 | 359.373 | 0.3006232 | 462.531 | 0.229245 | 1158 | 526190 | 658.555 | 165 | 3 | 0.843 | 0.9 | 2380.4 |  | 15785 | 360.344 | 0.3962845 | 462.531 | 0.327309 | 1157 | 642160 | 657.588 | 159.99 | 3 | 0.837 | 0.99 | 2905.1 |  | 19265 | 359.373 | 0.4904408 | 925.023 | 0.243312 | 1157 | 779420 | 657.588 | 155.01 | 3 | 0.828 | 1.08 | 3526.2 |  | 23384 | 359.373 | 0.5990067 | 1156.27 | 0.306663 | 1157 | 971050 | 552.839 | 150 | 3 | 0.823 | 0.97 | 4393.3 |  | 29134 | 253.869 | 0.7458994 | 3250.44 | 0.169273
1158 | 396440 | 388.555 | 169.97 | 3 | 0.848 | 1.26 | 1792.7 |  | 11889 | 360.344 | 0.3003116 | 462.931 | 0.229013 | 1159 | 524820 | 659.524 | 165 | 3 | 0.843 | 0.89 | 2374.1 |  | 15744 | 361.318 | 0.3958229 | 462.931 | 0.327066 | 1158 | 641280 | 658.555 | 160 | 3 | 0.837 | 0.94 | 2900.5 |  | 19234 | 360.344 | 0.4899969 | 925.824 | 0.243093 | 1158 | 778720 | 658.555 | 155.01 | 3 | 0.828 | 1.07 | 3523.3 |  | 23365 | 360.344 | 0.5983445 | 1157.27 | 0.306434 | 1158 | 970210 | 553.429 | 150 | 3 | 0.823 | 0.96 | 4389.8 |  | 29111 | 254.461 | 0.7455301 | 3253.25 | 0.169088
1159 | 395530 | 389.524 | 169.99 | 3 | 0.848 | 1.28 | 1788.8 |  | 11863 | 361.318 | 0.2990499 | 463.331 | 0.228781 | 1160 | 523690 | 660.495 | 164.99 | 3 | 0.843 | 0.9 | 2369.1 |  | 15711 | 362.295 | 0.3947711 | 463.331 | 0.326824 | 1159 | 640810 | 659.524 | 159.99 | 3 | 0.837 | 0.96 | 2899.1 |  | 19226 | 361.318 | 0.4896831 | 926.624 | 0.242874 | 1159 | 777930 | 659.524 | 155.01 | 3 | 0.828 | 1.06 | 3518.5 |  | 23333 | 361.318 | 0.5976592 | 1158.27 | 0.306205 | 1159 | 969520 | 554.02 | 150 | 3 | 0.823 | 0.98 | 4385.3 |  | 29081 | 255.055 | 0.745307 | 3256.06 | 0.168903
1160 | 395120 | 390.495 | 169.98 | 3 | 0.848 | 1.27 | 1788 |  | 11857 | 362.295 | 0.2987079 | 463.731 | 0.22855 | 1161 | 523080 | 661.469 | 164.99 | 3 | 0.843 | 0.9 | 2367.7 |  | 15701 | 363.274 | 0.3942868 | 463.731 | 0.326582 | 1160 | 640230 | 660.495 | 160 | 3 | 0.837 | 0.91 | 2896.2 |  | 19206 | 362.295 | 0.4887571 | 927.424 | 0.242656 | 1160 | 777070 | 660.495 | 155.01 | 3 | 0.828 | 1.06 | 3515.9 |  | 23316 | 362.295 | 0.5973666 | 1159.27 | 0.305976 | 1160 | 969040 | 554.612 | 150 | 3 | 0.823 | 1 | 4383.9 |  | 29072 | 255.65 | 0.7451608 | 3258.87 | 0.168718
1161 | 393460 | 391.469 | 169.99 | 3 | 0.848 | 1.29 | 1779.3 |  | 11799 | 363.274 | 0.2981911 | 464.131 | 0.228319 | 1162 | 521690 | 662.446 | 165 | 3 | 0.843 | 0.85 | 2360.2 |  | 15652 | 364.255 | 0.3933409 | 464.131 | 0.32634 | 1161 | 639820 | 661.469 | 159.99 | 3 | 0.837 | 0.92 | 2894.8 |  | 19197 | 363.274 | 0.4883285 | 928.224 | 0.242438 | 1161 | 776180 | 661.469 | 155.01 | 3 | 0.828 | 1.06 | 3510.4 |  | 23279 | 363.274 | 0.5968738 | 1160.27 | 0.305747 | 1161 | 968750 | 555.206 | 150 | 3 | 0.823 | 0.99 | 4383.5 |  | 29069 | 256.246 | 0.74473 | 3261.68 | 0.168534
1162 | 393010 | 392.446 | 169.99 | 3 | 0.848 | 1.28 | 1778 |  | 11791 | 364.255 | 0.2969902 | 464.531 | 0.228088 | 1163 | 521050 | 663.425 | 165 | 3 | 0.843 | 0.83 | 2357.9 |  | 15636 | 365.239 | 0.3923572 | 464.531 | 0.326098 | 1162 | 638610 | 662.446 | 160 | 3 | 0.837 | 0.88 | 2889 |  | 19159 | 364.255 | 0.4872876 | 929.024 | 0.24222 | 1162 | 775800 | 662.446 | 155.01 | 3 | 0.828 | 1.06 | 3509.9 |  | 23276 | 364.255 | 0.5963733 | 1161.27 | 0.305518 | 1162 | 968560 | 555.801 | 150 | 3 | 0.823 | 0.97 | 4382.8 |  | 29064 | 256.844 | 0.7444992 | 3264.49 | 0.16835
1163 | 392330 | 393.425 | 169.99 | 3 | 0.848 | 1.29 | 1775.4 |  | 11773 | 365.239 | 0.2962225 | 464.931 | 0.227858 | 1164 | 519800 | 664.406 | 165 | 3 | 0.843 | 0.82 | 2351.7 |  | 15595 | 366.226 | 0.391608 | 464.931 | 0.325856 | 1163 | 638050 | 663.425 | 160.01 | 3 | 0.837 | 0.86 | 2887.4 |  | 19148 | 365.239 | 0.4862238 | 929.824 | 0.242002 | 1163 | 775160 | 663.425 | 155.01 | 3 | 0.828 | 1.05 | 3506.2 |  | 23251 | 365.239 | 0.5956726 | 1162.27 | 0.30529 | 1163 | 968000 | 556.397 | 150 | 3 | 0.823 | 0.97 | 4378 |  | 29032 | 257.442 | 0.7441606 | 3267.31 | 0.168166
1164 | 390750 | 394.406 | 169.99 | 3 | 0.848 | 1.3 | 1767.1 |  | 11719 | 366.226 | 0.2958197 | 465.331 | 0.227628 | 1165 | 518500 | 665.39 | 165 | 3 | 0.843 | 0.8 | 2345 |  | 15551 | 367.215 | 0.3908589 | 465.331 | 0.325615 | 1164 | 636690 | 664.406 | 160 | 3 | 0.837 | 0.85 | 2880.2 |  | 19100 | 366.226 | 0.4854278 | 930.624 | 0.241785 | 1164 | 774510 | 664.406 | 155 | 3 | 0.828 | 1.06 | 3503.2 |  | 23231 | 366.226 | 0.5950027 | 1163.27 | 0.305062 | 1164 | 967700 | 556.995 | 150 | 3 | 0.823 | 0.95 | 4376.3 |  | 29021 | 258.042 | 0.7438991 | 3270.12 | 0.167983
1165 | 389740 | 395.39 | 170 | 3 | 0.848 | 1.29 | 1762.6 |  | 11689 | 367.215 | 0.2948545 | 465.731 | 0.227398 | 1166 | 517510 | 666.377 | 165 | 3 | 0.843 | 0.77 | 2341 |  | 15524 | 368.206 | 0.3902232 | 465.731 | 0.325374 | 1165 | 635300 | 665.39 | 160 | 3 | 0.837 | 0.84 | 2873.1 |  | 19053 | 367.215 | 0.4844099 | 931.425 | 0.241568 | 1165 | 773600 | 665.39 | 155 | 3 | 0.828 | 1.05 | 3500.2 |  | 23212 | 367.215 | 0.5942481 | 1164.27 | 0.304834 | 1165 | 967260 | 557.593 | 150 | 3 | 0.823 | 0.98 | 4374.8 |  | 29012 | 258.644 | 0.7437683 | 3272.93 | 0.1678
1166 | 389210 | 396.377 | 170 | 3 | 0.848 | 1.3 | 1761.1 |  | 11679 | 368.206 | 0.2938816 | 466.132 | 0.227168 | 1167 | 516520 | 667.366 | 165 | 3 | 0.843 | 0.73 | 2336.3 |  | 15493 | 369.2 | 0.3894892 | 466.132 | 0.325133 | 1166 | 634260 | 666.377 | 160.01 | 3 | 0.837 | 0.83 | 2869.4 |  | 19028 | 368.206 | 0.4834456 | 932.225 | 0.241351 | 1166 | 772730 | 666.377 | 155 | 3 | 0.828 | 1.07 | 3495.7 |  | 23181 | 368.206 | 0.5936167 | 1165.27 | 0.304606 | 1166 | 966920 | 558.193 | 150 | 3 | 0.823 | 0.98 | 4375.3 |  | 29014 | 259.246 | 0.7435067 | 3275.74 | 0.167617
1167 | 387940 | 397.366 | 170.01 | 3 | 0.848 | 1.31 | 1755.3 |  | 11640 | 369.2 | 0.2929011 | 466.532 | 0.226939 | 1168 | 515680 | 668.357 | 164.99 | 3 | 0.843 | 1.07 | 2332.2 |  | 15466 | 370.197 | 0.3884147 | 466.532 | 0.324892 | 1167 | 632930 | 667.366 | 160.01 | 3 | 0.837 | 0.83 | 2863.3 |  | 18988 | 369.2 | 0.4825578 | 933.025 | 0.241135 | 1167 | 771750 | 667.366 | 155.01 | 3 | 0.828 | 1.09 | 3491.4 |  | 23153 | 369.2 | 0.592916 | 1166.27 | 0.304378 | 1167 | 966750 | 558.795 | 150 | 3 | 0.823 | 0.99 | 4374.5 |  | 29009 | 259.85 | 0.7432913 | 3278.55 | 0.167434
1168 | 386660 | 398.357 | 170 | 3 | 0.848 | 1.33 | 1749.5 |  | 11601 | 370.197 | 0.2918978 | 466.932 | 0.22671 | 1169 | 514710 | 669.351 | 164.99 | 3 | 0.843 | 1.06 | 2328.2 |  | 15440 | 371.196 | 0.3878244 | 466.932 | 0.324652 | 1168 | 631670 | 668.357 | 160 | 3 | 0.837 | 0.85 | 2857.3 |  | 18948 | 370.197 | 0.4821981 | 933.825 | 0.240918 | 1168 | 770930 | 668.357 | 155 | 3 | 0.828 | 1.08 | 3487.8 |  | 23129 | 370.197 | 0.5921845 | 1167.27 | 0.304151 | 1168 | 966410 | 559.397 | 150.01 | 3 | 0.823 | 1 | 4372.1 |  | 28993 | 260.455 | 0.7426527 | 3281.36 | 0.167251
1169 | 385370 | 399.351 | 170 | 3 | 0.848 | 1.35 | 1743.6 |  | 11562 | 371.196 | 0.2911606 | 467.332 | 0.226481 | 1170 | 513290 | 670.348 | 165 | 3 | 0.843 | 1.05 | 2321.8 |  | 15397 | 372.198 | 0.3867726 | 467.332 | 0.324412 | 1169 | 630510 | 669.351 | 160.01 | 3 | 0.837 | 0.82 | 2852 |  | 18913 | 371.196 | 0.4815322 | 934.625 | 0.240702 | 1169 | 770020 | 669.351 | 155.01 | 3 | 0.828 | 1.08 | 3483.7 |  | 23102 | 371.196 | 0.5917456 | 1168.27 | 0.303924 | 1169 | 966130 | 560.001 | 150.01 | 3 | 0.823 | 1.02 | 4370.8 |  | 28984 | 261.062 | 0.7421142 | 3284.18 | 0.167069
1170 | 384050 | 400.348 | 170 | 3 | 0.848 | 0.97 | 1737.8 |  | 11524 | 372.198 | 0.290507 | 467.732 | 0.226253 | 1171 | 512510 | 671.347 | 164.99 | 3 | 0.843 | 1.02 | 2319.2 |  | 15380 | 373.203 | 0.3860764 | 467.732 | 0.324172 | 1170 | 630040 | 670.348 | 160.01 | 3 | 0.837 | 0.81 | 2850.1 |  | 18900 | 372.198 | 0.4812184 | 935.425 | 0.240486 | 1170 | 769070 | 670.348 | 155.01 | 3 | 0.828 | 1.08 | 3479.4 |  | 23074 | 372.198 | 0.5910295 | 1169.27 | 0.303697 | 1170 | 965300 | 560.606 | 150.01 | 3 | 0.823 | 1 | 4367.7 |  | 28964 | 261.67 | 0.7420295 | 3286.99 | 0.166887
1171 | 383080 | 401.347 | 170 | 3 | 0.848 | 0.98 | 1732.9 |  | 11492 | 373.203 | 0.2899977 | 468.132 | 0.226024 | 1172 | 511120 | 672.349 | 165 | 3 | 0.843 | 1.03 | 2312 |  | 15332 | 374.209 | 0.385123 | 468.132 | 0.323932 | 1171 | 629170 | 671.347 | 160.01 | 3 | 0.837 | 0.8 | 2845.4 |  | 18869 | 373.203 | 0.4806521 | 936.226 | 0.240271 | 1171 | 768500 | 671.347 | 155 | 3 | 0.828 | 1.07 | 3477.2 |  | 23059 | 373.203 | 0.5904135 | 1170.27 | 0.303471 | 1171 | 964600 | 561.213 | 150 | 3 | 0.823 | 1 | 4362.1 |  | 28927 | 262.279 | 0.7417064 | 3289.8 | 0.166705
1172 | 382220 | 402.349 | 170.01 | 3 | 0.848 | 0.99 | 1729.5 |  | 11469 | 374.209 | 0.2889945 | 468.532 | 0.225796 | 1173 | 510200 | 673.354 | 165 | 3 | 0.843 | 1.02 | 2308.1 |  | 15306 | 375.219 | 0.3844722 | 468.532 | 0.323692 | 1172 | 628760 | 672.349 | 160.01 | 3 | 0.837 | 0.78 | 2845 |  | 18866 | 374.209 | 0.4804148 | 937.026 | 0.240055 | 1172 | 767570 | 672.349 | 155.01 | 3 | 0.828 | 1.08 | 3471.7 |  | 23022 | 374.209 | 0.5900901 | 1171.27 | 0.303244 | 1172 | 964490 | 561.821 | 150 | 3 | 0.823 | 0.99 | 4362.4 |  | 28929 | 262.889 | 0.7414756 | 3292.61 | 0.166524
1173 | 381550 | 403.354 | 170 | 3 | 0.848 | 0.99 | 1726.9 |  | 11452 | 375.219 | 0.288242 | 468.932 | 0.225569 | 1174 | 508940 | 674.36 | 165.01 | 3 | 0.843 | 0.99 | 2302.3 |  | 15268 | 376.231 | 0.3835717 | 468.932 | 0.323453 | 1173 | 628020 | 673.354 | 160.01 | 3 | 0.836 | 0.75 | 2841.3 |  | 18842 | 375.219 | 0.4803995 | 937.826 | 0.23984 | 1173 | 766770 | 673.354 | 155.01 | 3 | 0.828 | 1.07 | 3469 |  | 23004 | 375.219 | 0.5897051 | 1172.27 | 0.303018 | 1173 | 964070 | 562.43 | 150 | 3 | 0.823 | 0.99 | 4360.6 |  | 28917 | 263.501 | 0.7411602 | 3295.42 | 0.166343
1174 | 380230 | 404.36 | 170 | 3 | 0.849 | 1 | 1720 |  | 11406 | 376.231 | 0.2873071 | 469.332 | 0.225341 | 1175 | 508080 | 675.37 | 165.01 | 3 | 0.843 | 0.98 | 2298.5 |  | 15243 | 377.246 | 0.3829588 | 469.332 | 0.323214 | 1174 | 627710 | 674.36 | 160.01 | 3 | 0.836 | 1.07 | 2840.8 |  | 18839 | 376.231 | 0.4797337 | 938.626 | 0.239625 | 1174 | 766350 | 674.36 | 155.01 | 3 | 0.828 | 1.06 | 3466.1 |  | 22985 | 376.231 | 0.5893047 | 1173.27 | 0.302792 | 1174 | 963770 | 563.04 | 150.01 | 3 | 0.823 | 1.02 | 4360.9 |  | 28919 | 264.114 | 0.7406524 | 3298.24 | 0.166162
1175 | 379240 | 405.37 | 170 | 3 | 0.849 | 1 | 1715.4 |  | 11376 | 377.246 | 0.2870943 | 469.732 | 0.225114 | 1176 | 506890 | 676.382 | 165.01 | 3 | 0.843 | 0.96 | 2293.3 |  | 15208 | 378.263 | 0.3818842 | 469.732 | 0.322975 | 1175 | 627690 | 675.37 | 160.01 | 3 | 0.836 | 1.16 | 2840.2 |  | 18834 | 377.246 | 0.4790678 | 939.426 | 0.23941 | 1175 | 765850 | 675.37 | 155.01 | 3 | 0.827 | 1.03 | 3464.3 |  | 22974 | 377.246 | 0.5889582 | 1174.27 | 0.302566 | 1175 | 963360 | 563.652 | 150 | 3 | 0.823 | 0.99 | 4358.6 |  | 28904 | 264.728 | 0.7401831 | 3301.05 | 0.165981
1176 | 378010 | 406.382 | 169.99 | 3 | 0.849 | 1.03 | 1709.6 |  | 11337 | 378.263 | 0.2858706 | 470.132 | 0.224887 | 1177 | 506080 | 677.397 | 165.01 | 3 | 0.843 | 0.94 | 2290 |  | 15186 | 379.283 | 0.3811729 | 470.132 | 0.322737 | 1176 | 626820 | 676.382 | 160.01 | 3 | 0.836 | 1.13 | 2835.6 |  | 18804 | 378.263 | 0.4781417 | 940.226 | 0.239196 | 1176 | 765330 | 676.382 | 155.01 | 3 | 0.827 | 1.04 | 3461.5 |  | 22955 | 378.263 | 0.5882113 | 1175.27 | 0.302341 | 1176 | 962700 | 564.265 | 150 | 3 | 0.823 | 1 | 4354.5 |  | 28877 | 265.344 | 0.7399369 | 3303.86 | 0.1658
1177 | 377730 | 407.397 | 170 | 3 | 0.849 | 1.04 | 1709.7 |  | 11338 | 379.283 | 0.285255 | 470.532 | 0.22466 | 1178 | 504660 | 678.414 | 165.02 | 3 | 0.843 | 0.92 | 2282.1 |  | 15134 | 380.306 | 0.3809156 | 470.532 | 0.322498 | 1177 | 625950 | 677.397 | 160.01 | 3 | 0.836 | 1.13 | 2831.2 |  | 18775 | 379.283 | 0.4769631 | 941.026 | 0.238982 | 1177 | 764880 | 677.397 | 155 | 3 | 0.827 | 1.04 | 3460.5 |  | 22948 | 379.283 | 0.5874952 | 1176.27 | 0.302116 | 1177 | 962090 | 564.879 | 150.01 | 3 | 0.823 | 1.07 | 4353.2 |  | 28868 | 265.96 | 0.7393676 | 3306.67 | 0.16562
1178 | 376120 | 408.414 | 170 | 3 | 0.849 | 1.05 | 1701.1 |  | 11281 | 380.306 | 0.2841073 | 470.932 | 0.224434 | 1179 | 503720 | 679.434 | 165.01 | 3 | 0.843 | 0.89 | 2277.8 |  | 15105 | 381.331 | 0.3797654 | 470.932 | 0.32226 | 1178 | 624740 | 678.414 | 160 | 3 | 0.836 | 1.13 | 2826.2 |  | 18742 | 380.306 | 0.4764503 | 941.827 | 0.238768 | 1178 | 763910 | 678.414 | 155 | 3 | 0.827 | 1.01 | 3455.8 |  | 22917 | 380.306 | 0.5870563 | 1177.27 | 0.301891 | 1178 | 961770 | 565.495 | 150.01 | 3 | 0.823 | 0.99 | 4352.3 |  | 28862 | 266.579 | 0.7391368 | 3309.48 | 0.16544
1179 | 375310 | 409.434 | 170 | 3 | 0.849 | 1.03 | 1697.5 |  | 11257 | 381.331 | 0.2835677 | 471.332 | 0.224208 | 1180 | 503380 | 680.457 | 165.02 | 3 | 0.843 | 0.87 | 2277.7 |  | 15104 | 382.358 | 0.3790692 | 471.332 | 0.322022 | 1179 | 623200 | 679.434 | 160 | 3 | 0.836 | 1.14 | 2818.3 |  | 18690 | 381.331 | 0.475662 | 942.627 | 0.238554 | 1179 | 762980 | 679.434 | 155 | 3 | 0.828 | 1.02 | 3450.7 |  | 22883 | 381.331 | 0.5862478 | 1178.27 | 0.301666 | 1179 | 961030 | 566.111 | 149.99 | 3 | 0.823 | 1.04 | 4346.5 |  | 28824 | 267.198 | 0.7386213 | 3312.29 | 0.16526
1180 | 373800 | 410.457 | 170 | 3 | 0.849 | 1.07 | 1690 |  | 11207 | 382.358 | 0.2829444 | 471.733 | 0.223982 | 1181 | 501860 | 681.482 | 165.01 | 3 | 0.843 | 0.84 | 2269.7 |  | 15051 | 383.389 | 0.3786303 | 471.733 | 0.321784 | 1180 | 622530 | 680.457 | 160.01 | 3 | 0.836 | 1.11 | 2817.1 |  | 18681 | 382.358 | 0.474912 | 943.427 | 0.238341 | 1180 | 762410 | 680.457 | 154.99 | 3 | 0.828 | 1.02 | 3448.2 |  | 22867 | 382.358 | 0.5858551 | 1179.27 | 0.301441 | 1180 | 960730 | 566.73 | 149.99 | 3 | 0.823 | 1.03 | 4346.8 |  | 28825 | 267.819 | 0.7383521 | 3315.11 | 0.16508
1181 | 373090 | 411.482 | 170 | 3 | 0.849 | 1.08 | 1687.4 |  | 11190 | 383.389 | 0.2822984 | 472.133 | 0.223756 | 1182 | 500940 | 682.509 | 165.01 | 3 | 0.843 | 0.84 | 2266 |  | 15027 | 384.422 | 0.3775861 | 472.133 | 0.321547 | 1181 | 621500 | 681.482 | 160 | 3 | 0.836 | 1.11 | 2812.1 |  | 18649 | 383.389 | 0.4745217 | 944.227 | 0.238127 | 1181 | 761360 | 681.482 | 154.99 | 3 | 0.828 | 1.03 | 3443.4 |  | 22835 | 383.389 | 0.5852314 | 1180.27 | 0.301217 | 1181 | 960060 | 567.349 | 150 | 3 | 0.823 | 1.02 | 4342.5 |  | 28797 | 268.441 | 0.737775 | 3317.92 | 0.164901
1182 | 372270 | 412.509 | 169.99 | 3 | 0.849 | 1.08 | 1683.3 |  | 11162 | 384.422 | 0.2815915 | 472.533 | 0.223531 | 1183 | 500360 | 683.54 | 165.01 | 3 | 0.843 | 0.82 | 2264.4 |  | 15016 | 385.458 | 0.3772002 | 472.533 | 0.321309 | 1182 | 620520 | 682.509 | 160 | 3 | 0.836 | 1.08 | 2807.1 |  | 18615 | 384.422 | 0.4736339 | 945.027 | 0.237914 | 1182 | 760850 | 682.509 | 155 | 3 | 0.828 | 1.04 | 3442.1 |  | 22826 | 384.422 | 0.5847463 | 1181.27 | 0.300993 | 1182 | 959710 | 567.97 | 150 | 3 | 0.823 | 1.05 | 4342.4 |  | 28797 | 269.065 | 0.7374058 | 3320.73 | 0.164722
1183 | 371420 | 413.54 | 170 | 3 | 0.849 | 1.09 | 1679.9 |  | 11140 | 385.458 | 0.2807403 | 472.933 | 0.223306 | 1184 | 498980 | 684.573 | 165 | 3 | 0.843 | 0.82 | 2256.9 |  | 14966 | 386.496 | 0.3763072 | 472.933 | 0.321072 | 1183 | 620010 | 683.54 | 160.01 | 3 | 0.836 | 1.08 | 2806 |  | 18608 | 385.458 | 0.4726006 | 945.827 | 0.237702 | 1183 | 760040 | 683.54 | 155 | 3 | 0.828 | 1.04 | 3437.8 |  | 22797 | 385.458 | 0.5840764 | 1182.27 | 0.300769 | 1183 | 958960 | 568.592 | 150 | 3 | 0.823 | 1.03 | 4337.5 |  | 28764 | 269.69 | 0.7372211 | 3323.54 | 0.164543
1184 | 370490 | 414.573 | 170.01 | 3 | 0.849 | 1.1 | 1675.7 |  | 11112 | 386.496 | 0.2808923 | 473.333 | 0.223081 | 1185 | 498470 | 685.609 | 165 | 3 | 0.843 | 0.81 | 2255.5 |  | 14957 | 387.537 | 0.37577 | 473.333 | 0.320836 | 1184 | 618850 | 684.573 | 160.01 | 3 | 0.836 | 1.06 | 2800.4 |  | 18571 | 386.496 | 0.472172 | 946.627 | 0.237489 | 1184 | 759410 | 684.573 | 155 | 3 | 0.828 | 1.06 | 3434.4 |  | 22775 | 386.496 | 0.5833449 | 1183.27 | 0.300545 | 1184 | 958480 | 569.216 | 150 | 3 | 0.823 | 1.05 | 4337 |  | 28761 | 270.316 | 0.7366749 | 3326.35 | 0.164364
1185 | 369370 | 415.609 | 169.99 | 3 | 0.849 | 1.12 | 1670.6 |  | 11078 | 387.537 | 0.2801246 | 473.733 | 0.222857 | 1186 | 497290 | 686.647 | 165 | 3 | 0.843 | 0.79 | 2249.3 |  | 14916 | 388.581 | 0.374597 | 473.733 | 0.320599 | 1185 | 617500 | 685.609 | 160.02 | 3 | 0.836 | 1.04 | 2792.7 |  | 18520 | 387.537 | 0.4716516 | 947.428 | 0.237277 | 1185 | 758540 | 685.609 | 155 | 3 | 0.828 | 1.09 | 3432.1 |  | 22760 | 387.537 | 0.5825518 | 1184.28 | 0.300321 | 1185 | 958240 | 569.841 | 149.99 | 3 | 0.823 | 1.07 | 4334.3 |  | 28743 | 270.943 | 0.7365826 | 3329.16 | 0.164186
1186 | 369570 | 416.647 | 169.99 | 3 | 0.849 | 1.14 | 1672.6 |  | 11092 | 388.581 | 0.2792202 | 474.133 | 0.222633 | 1187 | 496580 | 687.688 | 165.01 | 3 | 0.843 | 0.78 | 2246.9 |  | 14900 | 389.627 | 0.3742641 | 474.133 | 0.320363 | 1186 | 616940 | 686.647 | 160 | 3 | 0.836 | 1.05 | 2790.4 |  | 18505 | 388.581 | 0.4707409 | 948.228 | 0.237065 | 1186 | 757590 | 686.647 | 155 | 3 | 0.828 | 1.07 | 3427.7 |  | 22730 | 388.581 | 0.5818973 | 1185.28 | 0.300098 | 1186 | 957530 | 570.467 | 150 | 3 | 0.823 | 1.05 | 4333.2 |  | 28735 | 271.572 | 0.7361902 | 3331.98 | 0.164008
1187 | 368560 | 417.688 | 170 | 3 | 0.849 | 1.1 | 1667.1 |  | 11055 | 389.627 | 0.279167 | 474.533 | 0.222409 | 1188 | 495030 | 688.732 | 165 | 3 | 0.843 | 0.77 | 2239.3 |  | 14850 | 390.676 | 0.3732577 | 474.533 | 0.320126 | 1187 | 616260 | 687.688 | 160.01 | 3 | 0.836 | 1.04 | 2789 |  | 18495 | 389.627 | 0.4697995 | 949.028 | 0.236853 | 1187 | 756560 | 687.688 | 155 | 3 | 0.828 | 1.05 | 3421.7 |  | 22691 | 389.627 | 0.5811427 | 1186.28 | 0.299875 | 1187 | 957410 | 571.094 | 150 | 3 | 0.823 | 1.08 | 4332.1 |  | 28728 | 272.202 | 0.735944 | 3334.79 | 0.16383
1188 | 367370 | 418.732 | 170 | 3 | 0.849 | 1.12 | 1661.3 |  | 11017 | 390.676 | 0.2781257 | 474.933 | 0.222185 | 1189 | 494590 | 689.778 | 165 | 3 | 0.843 | 0.75 | 2238 |  | 14841 | 391.728 | 0.3723496 | 474.933 | 0.31989 | 1188 | 615070 | 688.732 | 160.01 | 3 | 0.836 | 1.02 | 2781.9 |  | 18448 | 390.676 | 0.469279 | 949.828 | 0.236641 | 1188 | 755710 | 688.732 | 155 | 3 | 0.828 | 1.04 | 3419.1 |  | 22673 | 390.676 | 0.5807269 | 1187.28 | 0.299652 | 1188 | 956900 | 571.723 | 150 | 3 | 0.823 | 1.05 | 4328.5 |  | 28704 | 272.834 | 0.7356132 | 3337.6 | 0.163652
1189 | 367300 | 419.778 | 169.99 | 3 | 0.849 | 1.13 | 1662.2 |  | 11022 | 391.728 | 0.2774569 | 475.333 | 0.221961 | 1190 | 493260 | 690.827 | 165 | 3 | 0.842 | 0.75 | 2231 |  | 14795 | 392.782 | 0.3716988 | 475.333 | 0.319655 | 1189 | 613840 | 689.778 | 160.01 | 3 | 0.836 | 1 | 2775.5 |  | 18406 | 391.728 | 0.4688122 | 950.628 | 0.23643 | 1189 | 754730 | 689.778 | 155 | 3 | 0.828 | 1.05 | 3413.4 |  | 22636 | 391.728 | 0.5797798 | 1188.28 | 0.299429 | 1189 | 956580 | 572.353 | 150.01 | 3 | 0.823 | 1.08 | 4327.2 |  | 28696 | 273.467 | 0.7351593 | 3340.41 | 0.163475
1190 | 365930 | 420.827 | 169.99 | 3 | 0.849 | 1.14 | 1655 |  | 10975 | 392.782 | 0.2768868 | 475.733 | 0.221738 | 1191 | 492060 | 691.879 | 165 | 3 | 0.842 | 1.02 | 2225.5 |  | 14758 | 393.839 | 0.3703065 | 475.733 | 0.319419 | 1190 | 613160 | 690.827 | 160.01 | 3 | 0.836 | 1.02 | 2773.8 |  | 18394 | 392.782 | 0.4682994 | 951.428 | 0.236219 | 1190 | 754190 | 690.827 | 155.01 | 3 | 0.827 | 1.04 | 3412.3 |  | 22629 | 392.782 | 0.5790406 | 1189.28 | 0.299207 | 1190 | 956150 | 572.985 | 150.01 | 3 | 0.823 | 1.05 | 4326.6 |  | 28692 | 274.101 | 0.7346823 | 3343.22 | 0.163297
1191 | 365050 | 421.879 | 169.99 | 3 | 0.849 | 1.14 | 1651.1 |  | 10949 | 393.839 | 0.2755947 | 476.133 | 0.221515 | 1192 | 491200 | 692.933 | 165 | 3 | 0.842 | 1.05 | 2222.7 |  | 14740 | 394.899 | 0.3700416 | 476.133 | 0.319184 | 1191 | 612550 | 691.879 | 160.01 | 3 | 0.836 | 1 | 2771.2 |  | 18377 | 393.839 | 0.4672356 | 952.229 | 0.236008 | 1191 | 752960 | 691.879 | 155.01 | 3 | 0.827 | 1.05 | 3406.1 |  | 22588 | 393.839 | 0.5786633 | 1190.28 | 0.298984 | 1191 | 955560 | 573.618 | 150 | 3 | 0.823 | 1.09 | 4323.7 |  | 28672 | 274.737 | 0.7342976 | 3346.03 | 0.16312
1192 | 364300 | 422.933 | 169.99 | 3 | 0.849 | 1.14 | 1648.4 |  | 10931 | 394.899 | 0.2744775 | 476.533 | 0.221293 | 1193 | 489360 | 693.99 | 165 | 3 | 0.843 | 1.01 | 2213.3 |  | 14678 | 395.962 | 0.3691033 | 476.533 | 0.318949 | 1192 | 611880 | 692.933 | 160.01 | 3 | 0.836 | 1 | 2769.1 |  | 18363 | 394.899 | 0.466233 | 953.029 | 0.235798 | 1192 | 752000 | 692.933 | 155.01 | 3 | 0.827 | 1.05 | 3401.3 |  | 22556 | 394.899 | 0.5780011 | 1191.28 | 0.298762 | 1192 | 954940 | 574.252 | 150 | 3 | 0.823 | 1.07 | 4321.6 |  | 28658 | 275.374 | 0.7338283 | 3348.85 | 0.162944
1193 | 362600 | 423.99 | 169.98 | 3 | 0.849 | 1.15 | 1639.7 |  | 10874 | 395.962 | 0.2737022 | 476.933 | 0.22107 | 1194 | 489010 | 695.05 | 165 | 3 | 0.842 | 1.02 | 2212.3 |  | 14671 | 397.027 | 0.3684071 | 476.933 | 0.318714 | 1193 | 610490 | 693.99 | 160.01 | 3 | 0.836 | 1 | 2763.2 |  | 18324 | 395.962 | 0.4655748 | 953.829 | 0.235587 | 1193 | 751510 | 693.99 | 155.01 | 3 | 0.827 | 1.04 | 3399 |  | 22541 | 395.962 | 0.5772542 | 1192.28 | 0.298541 | 1193 | 954440 | 574.888 | 150 | 3 | 0.823 | 1.11 | 4316.9 |  | 28627 | 276.012 | 0.7335128 | 3351.66 | 0.162767
1194 | 361130 | 425.05 | 169.98 | 3 | 0.849 | 1.18 | 1633 |  | 10829 | 397.027 | 0.2730714 | 477.334 | 0.220848 | 1195 | 487770 | 696.113 | 165.01 | 3 | 0.842 | 1.01 | 2206.5 |  | 14632 | 398.095 | 0.3677639 | 477.334 | 0.318479 | 1194 | 609180 | 695.05 | 160.02 | 3 | 0.836 | 1 | 2756.8 |  | 18281 | 397.027 | 0.4655595 | 954.629 | 0.235377 | 1194 | 750650 | 695.05 | 155 | 3 | 0.827 | 1.04 | 3396.4 |  | 22523 | 397.027 | 0.5761993 | 1193.28 | 0.298319 | 1194 | 953830 | 575.525 | 150 | 3 | 0.823 | 1.09 | 4314.7 |  | 28613 | 276.652 | 0.7329666 | 3354.47 | 0.162591
1195 | 360110 | 426.113 | 169.98 | 3 | 0.849 | 1.17 | 1628.4 |  | 10799 | 398.095 | 0.2724557 | 477.734 | 0.220626 | 1196 | 486850 | 697.178 | 165.02 | 3 | 0.842 | 1 | 2202.1 |  | 14603 | 399.166 | 0.3671283 | 477.734 | 0.318245 | 1195 | 608320 | 696.113 | 160.02 | 3 | 0.836 | 0.98 | 2752.8 |  | 18255 | 398.095 | 0.4649702 | 955.429 | 0.235167 | 1195 | 749680 | 696.113 | 155.01 | 3 | 0.827 | 1.05 | 3392.1 |  | 22495 | 398.095 | 0.5755525 | 1194.28 | 0.298098 | 1195 | 953420 | 576.163 | 150 | 3 | 0.823 | 1.09 | 4312.9 |  | 28601 | 277.293 | 0.7326358 | 3357.28 | 0.162415
1196 | 359280 | 427.178 | 169.98 | 3 | 0.849 | 1.19 | 1624.7 |  | 10774 | 399.166 | 0.2718401 | 478.134 | 0.220405 | 1197 | 486000 | 698.246 | 165.01 | 3 | 0.842 | 0.99 | 2198.3 |  | 14578 | 400.239 | 0.3663564 | 478.134 | 0.318011 | 1196 | 608300 | 697.178 | 160.02 | 3 | 0.836 | 0.94 | 2754.2 |  | 18264 | 399.166 | 0.4638374 | 956.229 | 0.234957 | 1196 | 748310 | 697.178 | 155.01 | 3 | 0.828 | 1.07 | 3384.6 |  | 22445 | 399.166 | 0.5749904 | 1195.28 | 0.297876 | 1196 | 952710 | 576.803 | 149.99 | 3 | 0.823 | 1.1 | 4309 |  | 28575 | 277.935 | 0.7323819 | 3360.09 | 0.162239
1197 | 358470 | 428.246 | 169.98 | 3 | 0.849 | 1.19 | 1621.2 |  | 10751 | 400.239 | 0.2710952 | 478.534 | 0.220183 | 1198 | 485160 | 699.317 | 165.01 | 3 | 0.842 | 1 | 2195.3 |  | 14558 | 401.315 | 0.3653273 | 478.534 | 0.317777 | 1197 | 607530 | 698.246 | 160.01 | 3 | 0.836 | 0.91 | 2750.2 |  | 18238 | 400.239 | 0.4626358 | 957.029 | 0.234748 | 1197 | 747470 | 698.246 | 155.01 | 3 | 0.828 | 1.09 | 3380.7 |  | 22419 | 400.239 | 0.5744206 | 1196.28 | 0.297656 | 1197 | 952280 | 577.444 | 149.99 | 3 | 0.823 | 1.09 | 4307.2 |  | 28563 | 278.579 | 0.7318587 | 3362.91 | 0.162063
1198 | 357660 | 429.317 | 169.99 | 3 | 0.849 | 1.18 | 1618.3 |  | 10731 | 401.315 | 0.2701604 | 478.934 | 0.219962 | 1199 | 484140 | 700.39 | 165.02 | 3 | 0.842 | 1 | 2190 |  | 14523 | 402.394 | 0.3648808 | 478.934 | 0.317543 | 1198 | 606050 | 699.317 | 160 | 3 | 0.836 | 0.89 | 2741.2 |  | 18178 | 401.315 | 0.4626205 | 957.83 | 0.234539 | 1198 | 746740 | 699.317 | 155.01 | 3 | 0.828 | 1.09 | 3377.4 |  | 22397 | 401.315 | 0.5738277 | 1197.28 | 0.297435 | 1198 | 951950 | 578.086 | 150 | 3 | 0.823 | 1.11 | 4308.1 |  | 28569 | 279.224 | 0.7313587 | 3365.72 | 0.161888
1199 | 356680 | 430.39 | 169.99 | 3 | 0.849 | 1.19 | 1614 |  | 10703 | 402.394 | 0.2695979 | 479.334 | 0.219741 | 1200 | 482780 | 701.466 | 165.02 | 3 | 0.842 | 1 | 2183.9 |  | 14482 | 403.476 | 0.3641544 | 479.334 | 0.317309 | 1199 | 604480 | 700.39 | 160 | 3 | 0.835 | 0.91 | 2733.3 |  | 18126 | 402.394 | 0.4616792 | 958.63 | 0.23433 | 1199 | 746000 | 700.39 | 155.01 | 3 | 0.828 | 1.08 | 3375.4 |  | 22384 | 402.394 | 0.5732348 | 1198.28 | 0.297214 | 1199 | 951270 | 578.73 | 149.99 | 3 | 0.823 | 1.09 | 4304.5 |  | 28545 | 279.871 | 0.7306663 | 3368.53 | 0.161713
1200 | 355450 | 431.466 | 170 | 3 | 0.849 | 1.19 | 1607.7 |  | 10661 | 403.476 | 0.2688835 | 479.734 | 0.219521 | 1201 | 482190 | 702.545 | 165.02 | 3 | 0.842 | 0.99 | 2182.1 |  | 14470 | 404.561 | 0.3639349 | 479.734 | 0.317076 | 1200 | 604460 | 701.466 | 160.01 | 3 | 0.836 | 0.88 | 2735.2 |  | 18139 | 403.476 | 0.4607454 | 959.43 | 0.234121 | 1200 | 745230 | 701.466 | 155.01 | 3 | 0.828 | 1.08 | 3371.8 |  | 22360 | 403.476 | 0.5725341 | 1199.28 | 0.296994 | 1200 | 950620 | 579.375 | 149.99 | 3 | 0.823 | 1.12 | 4301.4 |  | 28525 | 280.519 | 0.7302585 | 3371.34 | 0.161538
1201 | 354710 | 432.545 | 170 | 3 | 0.849 | 1.21 | 1604.6 |  | 10641 | 404.561 | 0.2680854 | 480.134 | 0.2193 | 1202 | 481230 | 703.627 | 165.02 | 3 | 0.842 | 0.94 | 2177 |  | 14437 | 405.648 | 0.3633144 | 480.134 | 0.316843 | 1201 | 603230 | 702.545 | 160.01 | 3 | 0.835 | 0.87 | 2728.7 |  | 18095 | 404.561 | 0.4601332 | 960.23 | 0.233912 | 1201 | 744460 | 702.545 | 155.01 | 3 | 0.828 | 1.06 | 3367.7 |  | 22332 | 404.561 | 0.5722338 | 1200.28 | 0.296774 | 1201 | 949720 | 580.022 | 149.99 | 3 | 0.823 | 1.09 | 4295.9 |  | 28488 | 281.168 | 0.7299815 | 3374.15 | 0.161363
1202 | 353770 | 433.627 | 170 | 3 | 0.849 | 1.21 | 1600.9 |  | 10617 | 405.648 | 0.266953 | 480.534 | 0.21908 | 1203 | 480940 | 704.712 | 165.02 | 3 | 0.842 | 0.95 | 2176.3 |  | 14432 | 406.738 | 0.3622096 | 480.534 | 0.31661 | 1202 | 602010 | 703.627 | 160.01 | 3 | 0.835 | 0.85 | 2722.5 |  | 18054 | 405.648 | 0.4597582 | 961.03 | 0.233704 | 1202 | 743550 | 703.627 | 155.01 | 3 | 0.827 | 1.06 | 3363.1 |  | 22303 | 405.648 | 0.5715408 | 1201.28 | 0.296554 | 1202 | 949190 | 580.67 | 149.99 | 3 | 0.823 | 1.09 | 4292.6 |  | 28466 | 281.819 | 0.7295507 | 3376.96 | 0.161189
1203 | 352720 | 434.712 | 169.99 | 3 | 0.849 | 1.23 | 1595.9 |  | 10583 | 406.738 | 0.2662689 | 480.934 | 0.218861 | 1204 | 480120 | 705.799 | 165.01 | 3 | 0.842 | 0.95 | 2172.3 |  | 14405 | 407.831 | 0.361748 | 480.934 | 0.316377 | 1203 | 601210 | 704.712 | 160.01 | 3 | 0.835 | 0.86 | 2719.6 |  | 18035 | 406.738 | 0.4586331 | 961.83 | 0.233496 | 1203 | 743160 | 704.712 | 155.01 | 3 | 0.828 | 1.04 | 3362.9 |  | 22301 | 406.738 | 0.5711019 | 1202.28 | 0.296334 | 1203 | 948830 | 581.319 | 149.99 | 3 | 0.823 | 1.11 | 4292.2 |  | 28463 | 282.471 | 0.7289968 | 3379.78 | 0.161015
1204 | 351230 | 435.799 | 170 | 3 | 0.849 | 1.25 | 1588.6 |  | 10535 | 407.831 | 0.2656685 | 481.334 | 0.218641 | 1205 | 478660 | 706.889 | 165.01 | 3 | 0.842 | 0.97 | 2165.5 |  | 14361 | 408.927 | 0.360787 | 481.334 | 0.316145 | 1204 | 600720 | 705.799 | 160.01 | 3 | 0.835 | 0.82 | 2718.1 |  | 18025 | 407.831 | 0.4579672 | 962.63 | 0.233288 | 1204 | 742260 | 705.799 | 155.01 | 3 | 0.828 | 1.05 | 3357.3 |  | 22264 | 407.831 | 0.5708632 | 1203.28 | 0.296115 | 1204 | 948270 | 581.97 | 150 | 3 | 0.823 | 1.09 | 4291 |  | 28455 | 283.124 | 0.7285198 | 3382.59 | 0.160841
1205 | 350330 | 436.889 | 170 | 3 | 0.849 | 1.26 | 1585.1 |  | 10512 | 408.927 | 0.2644524 | 481.734 | 0.218422 | 1206 | 478050 | 707.982 | 165 | 3 | 0.842 | 0.96 | 2163.3 |  | 14346 | 410.025 | 0.3599773 | 481.734 | 0.315912 | 1205 | 599250 | 706.889 | 160.01 | 3 | 0.835 | 0.8 | 2710.1 |  | 17972 | 408.927 | 0.4571407 | 963.431 | 0.233081 | 1205 | 741690 | 706.889 | 155.01 | 3 | 0.828 | 1.06 | 3354.8 |  | 22247 | 408.927 | 0.5703396 | 1204.28 | 0.295895 | 1205 | 947550 | 582.622 | 150 | 3 | 0.823 | 1.1 | 4285.3 |  | 28417 | 283.779 | 0.7281582 | 3385.4 | 0.160667
1206 | 349540 | 437.982 | 169.99 | 3 | 0.849 | 1.27 | 1581.6 |  | 10488 | 410.025 | 0.2636771 | 482.134 | 0.218203 | 1207 | 476780 | 709.078 | 165 | 3 | 0.842 | 0.93 | 2157.4 |  | 14307 | 411.126 | 0.3591903 | 482.134 | 0.31568 | 1206 | 598380 | 707.982 | 160.01 | 3 | 0.835 | 0.79 | 2706.1 |  | 17946 | 410.025 | 0.4559773 | 964.231 | 0.232873 | 1206 | 741380 | 707.982 | 155 | 3 | 0.827 | 1.05 | 3354.3 |  | 22244 | 410.025 | 0.5697544 | 1205.28 | 0.295676 | 1206 | 946930 | 583.275 | 149.99 | 3 | 0.823 | 1.1 | 4283.6 |  | 28406 | 284.435 | 0.7278658 | 3388.21 | 0.160493
1207 | 347940 | 439.078 | 169.99 | 3 | 0.849 | 1.29 | 1573.9 |  | 10437 | 411.126 | 0.2632135 | 482.534 | 0.217984 | 1208 | 475710 | 710.176 | 165 | 3 | 0.842 | 0.94 | 2152.2 |  | 14273 | 412.23 | 0.3587439 | 482.534 | 0.315448 | 1207 | 597300 | 709.078 | 160 | 3 | 0.835 | 0.79 | 2701 |  | 17912 | 411.126 | 0.4550054 | 965.031 | 0.232666 | 1207 | 740700 | 709.078 | 155.01 | 3 | 0.827 | 1.04 | 3351 |  | 22222 | 411.126 | 0.5690845 | 1206.28 | 0.295458 | 1207 | 946460 | 583.93 | 149.99 | 3 | 0.823 | 1.13 | 4280.6 |  | 28387 | 285.093 | 0.7273965 | 3391.02 | 0.16032
1208 | 346920 | 440.176 | 169.99 | 3 | 0.849 | 1.31 | 1569.4 |  | 10407 | 412.23 | 0.2620582 | 482.935 | 0.217766 | 1209 | 474670 | 711.277 | 165 | 3 | 0.842 | 0.95 | 2147.2 |  | 14239 | 413.337 | 0.3576996 | 482.935 | 0.315217 | 1208 | 595780 | 710.176 | 160.01 | 3 | 0.835 | 0.81 | 2694.7 |  | 17870 | 412.23 | 0.4541788 | 965.831 | 0.232459 | 1208 | 739940 | 710.176 | 155 | 3 | 0.827 | 1.03 | 3347.9 |  | 22202 | 412.23 | 0.5684223 | 1207.28 | 0.295239 | 1208 | 946080 | 584.586 | 149.99 | 3 | 0.823 | 1.13 | 4279.7 |  | 28381 | 285.752 | 0.7271273 | 3393.83 | 0.160147
1209 | 346310 | 441.277 | 169.99 | 3 | 0.849 | 1.07 | 1566.9 |  | 10391 | 413.337 | 0.2618074 | 483.335 | 0.217547 | 1210 | 474080 | 712.381 | 165 | 3 | 0.842 | 0.92 | 2145.1 |  | 14225 | 414.447 | 0.3570488 | 483.335 | 0.314985 | 1209 | 594510 | 711.277 | 160.01 | 3 | 0.835 | 0.79 | 2688.6 |  | 17829 | 413.337 | 0.4533752 | 966.631 | 0.232252 | 1209 | 739070 | 711.277 | 155 | 3 | 0.827 | 1.01 | 3343.9 |  | 22175 | 413.337 | 0.5677678 | 1208.28 | 0.295021 | 1209 | 945470 | 585.244 | 150 | 3 | 0.823 | 1.13 | 4276.8 |  | 28361 | 286.413 | 0.7267964 | 3396.65 | 0.159974
1210 | 344790 | 442.381 | 169.99 | 3 | 0.849 | 1.03 | 1559.4 |  | 10341 | 414.447 | 0.2609029 | 483.735 | 0.217329 | 1211 | 472700 | 713.488 | 165 | 3 | 0.842 | 0.94 | 2138.4 |  | 14181 | 415.56 | 0.3561937 | 483.735 | 0.314754 | 1210 | 593430 | 712.381 | 160.01 | 3 | 0.835 | 0.8 | 2683.7 |  | 17797 | 414.447 | 0.4533446 | 967.431 | 0.232046 | 1210 | 738210 | 712.381 | 155 | 3 | 0.827 | 1 | 3339.1 |  | 22143 | 414.447 | 0.5674752 | 1209.28 | 0.294802 | 1210 | 945120 | 585.903 | 149.99 | 3 | 0.823 | 1.13 | 4276.6 |  | 28360 | 287.075 | 0.7263656 | 3399.46 | 0.159802
1211 | 344460 | 443.488 | 169.99 | 3 | 0.849 | 1 | 1558.1 |  | 10333 | 415.56 | 0.2602873 | 484.135 | 0.217112 | 1212 | 471840 | 714.598 | 165.01 | 3 | 0.842 | 0.92 | 2134.7 |  | 14156 | 416.675 | 0.3553689 | 484.135 | 0.314523 | 1211 | 592380 | 713.488 | 160.01 | 3 | 0.835 | 0.8 | 2679 |  | 17766 | 415.56 | 0.4526864 | 968.232 | 0.23184 | 1211 | 737360 | 713.488 | 155 | 3 | 0.827 | 1.01 | 3334.9 |  | 22115 | 415.56 | 0.5670902 | 1210.28 | 0.294584 | 1211 | 944690 | 586.564 | 150 | 3 | 0.823 | 1.15 | 4273.2 |  | 28338 | 287.738 | 0.7260348 | 3402.27 | 0.159629
1212 | 343270 | 444.598 | 169.99 | 3 | 0.849 | 1.02 | 1552.9 |  | 10298 | 416.675 | 0.2599453 | 484.535 | 0.216894 | 1213 | 470710 | 715.711 | 165.01 | 3 | 0.842 | 0.93 | 2129.4 |  | 14121 | 417.794 | 0.3546803 | 484.535 | 0.314292 | 1212 | 592340 | 714.598 | 160.02 | 3 | 0.835 | 0.79 | 2680.4 |  | 17775 | 416.675 | 0.4521965 | 969.032 | 0.231634 | 1212 | 736980 | 714.598 | 155 | 3 | 0.827 | 1.01 | 3334.1 |  | 22110 | 416.675 | 0.5660661 | 1211.28 | 0.294367 | 1212 | 944130 | 587.226 | 150 | 3 | 0.823 | 1.16 | 4271.6 |  | 28327 | 288.403 | 0.7254501 | 3405.08 | 0.159457
1213 | 342460 | 445.711 | 169.99 | 3 | 0.849 | 1.01 | 1549.4 |  | 10275 | 417.794 | 0.2590864 | 484.935 | 0.216677 | 1214 | 469620 | 716.826 | 165.01 | 3 | 0.842 | 0.91 | 2124.7 |  | 14090 | 418.915 | 0.3534998 | 484.935 | 0.314062 | 1213 | 591480 | 715.711 | 160.01 | 3 | 0.835 | 0.77 | 2675.2 |  | 17741 | 417.794 | 0.4514159 | 969.832 | 0.231428 | 1213 | 736480 | 715.711 | 155 | 3 | 0.827 | 0.98 | 3331.7 |  | 22094 | 417.794 | 0.5654347 | 1212.28 | 0.294149 | 1213 | 943700 | 587.889 | 150 | 3 | 0.823 | 1.16 | 4270 |  | 28316 | 289.069 | 0.7251269 | 3407.89 | 0.159285
1214 | 342010 | 446.826 | 169.99 | 3 | 0.849 | 1.04 | 1547.9 |  | 10265 | 418.915 | 0.2579919 | 485.335 | 0.21646 | 1215 | 468710 | 717.945 | 165.01 | 3 | 0.842 | 0.93 | 2121 |  | 14066 | 420.039 | 0.3525918 | 485.335 | 0.313832 | 1214 | 590840 | 716.826 | 160.01 | 3 | 0.835 | 0.76 | 2673 |  | 17726 | 418.915 | 0.4510944 | 970.632 | 0.231222 | 1214 | 735150 | 716.826 | 154.99 | 3 | 0.827 | 0.98 | 3324.9 |  | 22049 | 418.915 | 0.5650343 | 1213.28 | 0.293932 | 1214 | 942940 | 588.554 | 150.01 | 3 | 0.823 | 1.18 | 4264.8 |  | 28282 | 289.736 | 0.7248038 | 3410.71 | 0.159113
1215 | 340880 | 447.945 | 170 | 3 | 0.849 | 1.05 | 1542.2 |  | 10227 | 420.039 | 0.2576043 | 485.735 | 0.216243 | 1216 | 467150 | 719.066 | 165.01 | 3 | 0.842 | 0.94 | 2113.6 |  | 14016 | 421.166 | 0.3519712 | 485.735 | 0.313601 | 1215 | 589820 | 717.945 | 160.01 | 3 | 0.835 | 0.75 | 2667.5 |  | 17690 | 420.039 | 0.4502373 | 971.432 | 0.231017 | 1215 | 734330 | 717.945 | 154.99 | 3 | 0.827 | 0.99 | 3321.3 |  | 22025 | 420.039 | 0.5640872 | 1214.28 | 0.293714 | 1215 | 942520 | 589.22 | 150.01 | 3 | 0.823 | 1.18 | 4263.3 |  | 28272 | 290.405 | 0.7243345 | 3413.52 | 0.158942
1216 | 339440 | 449.066 | 169.99 | 3 | 0.849 | 1.06 | 1535.3 |  | 10181 | 421.166 | 0.2566086 | 486.135 | 0.216027 | 1217 | 465950 | 720.19 | 165.01 | 3 | 0.842 | 0.93 | 2107.7 |  | 13977 | 422.296 | 0.3511237 | 486.135 | 0.313372 | 1216 | 589400 | 719.066 | 160.02 | 3 | 0.835 | 0.73 | 2666.9 |  | 17686 | 421.166 | 0.4493648 | 972.232 | 0.230812 | 1216 | 733810 | 719.066 | 154.99 | 3 | 0.827 | 1 | 3320 |  | 22017 | 421.166 | 0.5633711 | 1215.28 | 0.293497 | 1216 | 942100 | 589.887 | 150.01 | 3 | 0.823 | 1.17 | 4262.9 |  | 28269 | 291.076 | 0.7238806 | 3416.33 | 0.158771
1217 | 338930 | 450.19 | 169.99 | 3 | 0.849 | 1.08 | 1533.9 |  | 10172 | 422.296 | 0.255993 | 486.535 | 0.21581 | 1218 | 465130 | 721.317 | 165.01 | 3 | 0.842 | 0.91 | 2104.3 |  | 13955 | 423.429 | 0.3505638 | 486.535 | 0.313142 | 1217 | 588280 | 720.19 | 160.02 | 3 | 0.835 | 0.73 | 2661.2 |  | 17647 | 422.296 | 0.4486836 | 973.032 | 0.230607 | 1217 | 732580 | 720.19 | 155 | 3 | 0.827 | 0.98 | 3313.3 |  | 21972 | 422.296 | 0.5626165 | 1216.28 | 0.293281 | 1217 | 941490 | 590.556 | 150 | 3 | 0.823 | 1.17 | 4260 |  | 28250 | 291.748 | 0.7236883 | 3419.14 | 0.1586
1218 | 337620 | 451.317 | 169.99 | 3 | 0.849 | 1.07 | 1527.3 |  | 10128 | 423.429 | 0.2551494 | 486.935 | 0.215594 | 1219 | 464010 | 722.447 | 165.02 | 3 | 0.842 | 0.89 | 2099.2 |  | 13921 | 424.564 | 0.3499281 | 486.935 | 0.312912 | 1218 | 587140 | 721.317 | 160.01 | 3 | 0.835 | 0.72 | 2655.3 |  | 17608 | 423.429 | 0.4482627 | 973.833 | 0.230403 | 1218 | 731650 | 721.317 | 155 | 3 | 0.827 | 1 | 3309.3 |  | 21945 | 423.429 | 0.561808 | 1217.28 | 0.293064 | 1218 | 940900 | 591.227 | 150 | 3 | 0.823 | 1.18 | 4256.8 |  | 28229 | 292.421 | 0.7233959 | 3421.95 | 0.158429
1219 | 336810 | 452.447 | 169.99 | 3 | 0.849 | 1.07 | 1523.7 |  | 10104 | 424.564 | 0.2545109 | 487.335 | 0.215379 | 1220 | 463270 | 723.58 | 165.03 | 3 | 0.842 | 0.88 | 2096.5 |  | 13903 | 425.703 | 0.3492319 | 487.335 | 0.312683 | 1219 | 586250 | 722.447 | 160.01 | 3 | 0.835 | 0.72 | 2651.4 |  | 17583 | 424.564 | 0.4476351 | 974.633 | 0.230198 | 1219 | 730670 | 722.447 | 155 | 3 | 0.827 | 1 | 3305.3 |  | 21919 | 424.564 | 0.5611843 | 1218.28 | 0.292848 | 1219 | 940650 | 591.899 | 150.01 | 3 | 0.823 | 1.18 | 4254.8 |  | 28216 | 293.096 | 0.7231343 | 3424.76 | 0.158258
1220 | 335700 | 453.58 | 170 | 3 | 0.849 | 1.08 | 1518.5 |  | 10070 | 425.703 | 0.2543057 | 487.735 | 0.215163 | 1221 | 462430 | 724.715 | 165.02 | 3 | 0.842 | 0.88 | 2092.4 |  | 13875 | 426.844 | 0.3485131 | 487.735 | 0.312454 | 1220 | 585700 | 723.58 | 160.01 | 3 | 0.835 | 1.14 | 2648.5 |  | 17563 | 425.703 | 0.447084 | 975.433 | 0.229994 | 1220 | 729620 | 723.58 | 155 | 3 | 0.827 | 0.99 | 3300.8 |  | 21889 | 425.703 | 0.5601833 | 1219.28 | 0.292632 | 1220 | 940270 | 592.572 | 150 | 3 | 0.823 | 1.18 | 4253 |  | 28203 | 293.772 | 0.7230574 | 3427.58 | 0.158088
1221 | 334860 | 454.715 | 170 | 3 | 0.849 | 1.1 | 1514.6 |  | 10044 | 426.844 | 0.2537357 | 488.135 | 0.214948 | 1222 | 461510 | 725.854 | 165.02 | 3 | 0.842 | 0.87 | 2088.1 |  | 13847 | 427.989 | 0.3476731 | 488.135 | 0.312225 | 1221 | 584880 | 724.715 | 160.01 | 3 | 0.835 | 1.15 | 2645.6 |  | 17544 | 426.844 | 0.446357 | 976.233 | 0.22979 | 1221 | 728810 | 724.715 | 155 | 3 | 0.827 | 0.98 | 3297.3 |  | 21866 | 426.844 | 0.559344 | 1220.28 | 0.292416 | 1221 | 939930 | 593.247 | 149.99 | 3 | 0.823 | 1.19 | 4251.1 |  | 28191 | 294.449 | 0.7224034 | 3430.39 | 0.157918
1222 | 334590 | 455.854 | 170 | 3 | 0.849 | 1.11 | 1514 |  | 10040 | 427.989 | 0.2528236 | 488.535 | 0.214733 | 1223 | 460560 | 726.995 | 165.02 | 3 | 0.842 | 0.86 | 2084 |  | 13820 | 429.136 | 0.3467953 | 488.535 | 0.311997 | 1222 | 584160 | 725.854 | 160.01 | 3 | 0.835 | 1.15 | 2642.1 |  | 17521 | 427.989 | 0.4454615 | 977.033 | 0.229586 | 1222 | 727510 | 725.854 | 155.01 | 3 | 0.827 | 0.97 | 3290.1 |  | 21818 | 427.989 | 0.5589282 | 1221.28 | 0.2922 | 1222 | 939830 | 593.923 | 150 | 3 | 0.823 | 1.2 | 4251.2 |  | 28191 | 295.128 | 0.7221726 | 3433.2 | 0.157748
1223 | 333840 | 456.995 | 169.99 | 3 | 0.849 | 1.11 | 1510.6 |  | 10018 | 429.136 | 0.252664 | 488.936 | 0.214518 | 1224 | 459450 | 728.14 | 165.02 | 3 | 0.842 | 0.83 | 2078.8 |  | 13785 | 430.286 | 0.3461975 | 488.936 | 0.311768 | 1223 | 583210 | 726.995 | 160.01 | 3 | 0.835 | 1.15 | 2638.7 |  | 17498 | 429.136 | 0.4445431 | 977.833 | 0.229383 | 1223 | 726420 | 726.995 | 155.01 | 3 | 0.827 | 0.97 | 3285.5 |  | 21788 | 429.136 | 0.5584277 | 1222.28 | 0.291985 | 1223 | 938980 | 594.6 | 150 | 3 | 0.823 | 1.22 | 4246.9 |  | 28163 | 295.809 | 0.7218726 | 3436.01 | 0.157578
1224 | 332640 | 458.14 | 169.99 | 3 | 0.849 | 1.11 | 1504.2 |  | 9975 | 430.286 | 0.2512199 | 489.336 | 0.214304 | 1225 | 458290 | 729.287 | 165.01 | 3 | 0.842 | 0.84 | 2072.6 |  | 13745 | 431.44 | 0.3458343 | 489.336 | 0.31154 | 1224 | 582040 | 728.14 | 160.01 | 3 | 0.835 | 1.14 | 2633.8 |  | 17466 | 430.286 | 0.4444283 | 978.633 | 0.229179 | 1224 | 725880 | 728.14 | 155 | 3 | 0.827 | 0.96 | 3284.1 |  | 21778 | 430.286 | 0.557881 | 1223.28 | 0.291769 | 1224 | 938680 | 595.279 | 149.99 | 3 | 0.823 | 0.94 | 4245.5 |  | 28154 | 296.491 | 0.7212417 | 3438.82 | 0.157409
1225 | 332430 | 459.287 | 169.98 | 3 | 0.849 | 1.12 | 1503.9 |  | 9972.9 | 431.44 | 0.2505282 | 489.736 | 0.21409 | 1226 | 457500 | 730.437 | 165.01 | 3 | 0.842 | 0.82 | 2069.8 |  | 13725 | 432.596 | 0.3447749 | 489.736 | 0.311312 | 1225 | 580840 | 729.287 | 160.01 | 3 | 0.835 | 1.15 | 2626.2 |  | 17416 | 431.44 | 0.4439002 | 979.434 | 0.228976 | 1225 | 725230 | 729.287 | 155.01 | 3 | 0.827 | 0.97 | 3281.2 |  | 21759 | 431.44 | 0.557573 | 1224.28 | 0.291554 | 1225 | 938290 | 595.96 | 149.99 | 3 | 0.823 | 0.86 | 4245.7 |  | 28155 | 297.174 | 0.7207724 | 3441.63 | 0.15724
1226 | 330530 | 460.437 | 169.98 | 3 | 0.849 | 1.16 | 1494.7 |  | 9912.1 | 432.596 | 0.2498898 | 490.136 | 0.213876 | 1227 | 457020 | 731.591 | 165.01 | 3 | 0.842 | 0.85 | 2068.1 |  | 13714 | 433.755 | 0.3442376 | 490.136 | 0.311084 | 1226 | 580690 | 730.437 | 160.01 | 3 | 0.835 | 1.14 | 2627.5 |  | 17424 | 432.596 | 0.4434027 | 980.234 | 0.228774 | 1226 | 724520 | 730.437 | 155.01 | 3 | 0.827 | 0.95 | 3277 |  | 21731 | 432.596 | 0.5570725 | 1225.28 | 0.291339 | 1226 | 937470 | 596.642 | 149.99 | 3 | 0.823 | 0.88 | 4241.7 |  | 28129 | 297.859 | 0.7204031 | 3444.45 | 0.157071
1227 | 329620 | 461.591 | 169.98 | 3 | 0.849 | 1.15 | 1490.9 |  | 9886.8 | 433.755 | 0.2494642 | 490.536 | 0.213662 | 1228 | 455620 | 732.747 | 165.01 | 3 | 0.842 | 0.86 | 2061.4 |  | 13670 | 434.917 | 0.3434582 | 490.536 | 0.310856 | 1227 | 580000 | 731.591 | 160.01 | 3 | 0.835 | 1.16 | 2624 |  | 17401 | 433.755 | 0.4427445 | 981.034 | 0.228571 | 1227 | 724120 | 731.591 | 155.01 | 3 | 0.827 | 0.95 | 3276 |  | 21725 | 433.755 | 0.5564257 | 1226.28 | 0.291125 | 1227 | 936860 | 597.325 | 149.99 | 3 | 0.823 | 0.86 | 4237.7 |  | 28102 | 298.546 | 0.7203108 | 3447.26 | 0.156902
1228 | 328780 | 462.747 | 169.98 | 3 | 0.849 | 1.19 | 1487 |  | 9861.2 | 434.917 | 0.2491829 | 490.936 | 0.213449 | 1229 | 454910 | 733.906 | 165.01 | 3 | 0.842 | 0.85 | 2058.8 |  | 13653 | 436.082 | 0.3424366 | 490.936 | 0.310629 | 1228 | 579350 | 732.747 | 160.01 | 3 | 0.835 | 1.12 | 2621.4 |  | 17384 | 434.917 | 0.4417419 | 981.834 | 0.228369 | 1228 | 723470 | 732.747 | 155.01 | 3 | 0.827 | 0.95 | 3272.5 |  | 21701 | 434.917 | 0.5559791 | 1227.28 | 0.29091 | 1228 | 936380 | 598.01 | 149.99 | 3 | 0.823 | 0.87 | 4235.7 |  | 28089 | 299.233 | 0.7197107 | 3450.07 | 0.156733
1229 | 328220 | 463.906 | 169.97 | 3 | 0.849 | 1.18 | 1484.9 |  | 9846.9 | 436.082 | 0.2486053 | 491.336 | 0.213235 | 1230 | 453880 | 735.068 | 165.01 | 3 | 0.842 | 0.84 | 2053.4 |  | 13617 | 437.25 | 0.3416194 | 491.336 | 0.310402 | 1229 | 578490 | 733.906 | 160.01 | 3 | 0.835 | 1.11 | 2616.9 |  | 17354 | 436.082 | 0.4405021 | 982.634 | 0.228166 | 1229 | 722630 | 733.906 | 155.01 | 3 | 0.827 | 0.94 | 3268.4 |  | 21674 | 436.082 | 0.5555864 | 1228.28 | 0.290696 | 1229 | 936260 | 598.697 | 149.99 | 3 | 0.823 | 0.89 | 4236.6 |  | 28095 | 299.923 | 0.7191799 | 3452.88 | 0.156565
1230 | 327850 | 465.068 | 169.98 | 3 | 0.849 | 1.19 | 1483.7 |  | 9838.9 | 437.25 | 0.2476856 | 491.736 | 0.213022 | 1231 | 452530 | 736.233 | 165.01 | 3 | 0.842 | 0.82 | 2047 |  | 13575 | 438.421 | 0.3406659 | 491.736 | 0.310175 | 1230 | 577180 | 735.068 | 160.02 | 3 | 0.835 | 1.11 | 2610.7 |  | 17313 | 437.25 | 0.4396985 | 983.434 | 0.227964 | 1230 | 722050 | 735.068 | 155.01 | 3 | 0.827 | 0.94 | 3266.1 |  | 21659 | 437.25 | 0.5549627 | 1229.28 | 0.290482 | 1230 | 935480 | 599.384 | 149.99 | 3 | 0.823 | 0.9 | 4230.9 |  | 28057 | 300.613 | 0.7187029 | 3455.69 | 0.156397
1231 | 327090 | 466.233 | 169.98 | 3 | 0.849 | 1.21 | 1480.3 |  | 9816.4 | 438.421 | 0.246614 | 492.136 | 0.21281 | 1232 | 451450 | 737.401 | 165.01 | 3 | 0.842 | 0.81 | 2042.4 |  | 13544 | 439.595 | 0.3401211 | 492.136 | 0.309948 | 1231 | 575560 | 736.233 | 160.02 | 3 | 0.835 | 1.11 | 2602.8 |  | 17260 | 438.421 | 0.4390326 | 984.235 | 0.227763 | 1231 | 721540 | 736.233 | 155.01 | 3 | 0.827 | 0.93 | 3264.5 |  | 21648 | 438.421 | 0.5540002 | 1230.28 | 0.290268 | 1231 | 934790 | 600.074 | 149.99 | 3 | 0.823 | 0.92 | 4229.3 |  | 28047 | 301.306 | 0.7187644 | 3458.5 | 0.156229
1232 | 325880 | 467.401 | 169.98 | 3 | 0.85 | 1.2 | 1474.2 |  | 9776.3 | 439.595 | 0.2462567 | 492.536 | 0.212597 | 1233 | 450190 | 738.572 | 165.01 | 3 | 0.842 | 0.83 | 2036.3 |  | 13504 | 440.773 | 0.3396216 | 492.536 | 0.309722 | 1232 | 574510 | 737.401 | 160.01 | 3 | 0.835 | 1.13 | 2599.1 |  | 17236 | 439.595 | 0.4389178 | 985.035 | 0.227561 | 1232 | 720730 | 737.401 | 155.01 | 3 | 0.827 | 0.93 | 3260.6 |  | 21622 | 439.595 | 0.5531686 | 1231.28 | 0.290054 | 1232 | 934170 | 600.764 | 149.99 | 3 | 0.823 | 0.94 | 4224.4 |  | 28014 | 301.999 | 0.7184567 | 3461.32 | 0.156061
1233 | 324470 | 468.572 | 169.98 | 3 | 0.85 | 1.2 | 1467.3 |  | 9730.2 | 440.773 | 0.244843 | 492.936 | 0.212385 | 1234 | 449470 | 739.746 | 165.01 | 3 | 0.842 | 0.83 | 2033.4 |  | 13485 | 441.953 | 0.3390087 | 492.936 | 0.309495 | 1233 | 573640 | 738.572 | 160.02 | 3 | 0.835 | 1.11 | 2594.3 |  | 17204 | 440.773 | 0.4383744 | 985.835 | 0.22736 | 1233 | 719480 | 738.572 | 155.02 | 3 | 0.827 | 0.93 | 3255.3 |  | 21587 | 440.773 | 0.5525911 | 1232.28 | 0.289841 | 1233 | 934250 | 601.457 | 150 | 3 | 0.823 | 0.95 | 4226.5 |  | 28028 | 302.694 | 0.7181182 | 3464.13 | 0.155894
1234 | 324000 | 469.746 | 169.98 | 3 | 0.849 | 1.23 | 1466.3 |  | 9723.6 | 441.953 | 0.2440374 | 493.336 | 0.212173 | 1235 | 448810 | 740.924 | 165.02 | 3 | 0.842 | 0.82 | 2030.5 |  | 13465 | 443.136 | 0.3384487 | 493.336 | 0.309269 | 1234 | 573490 | 739.746 | 160.01 | 3 | 0.835 | 1.07 | 2593.9 |  | 17201 | 441.953 | 0.4378616 | 986.635 | 0.227159 | 1234 | 718400 | 739.746 | 155.01 | 3 | 0.827 | 0.93 | 3249.2 |  | 21547 | 441.953 | 0.5520367 | 1233.28 | 0.289628 | 1234 | 933850 | 602.15 | 150 | 3 | 0.823 | 0.94 | 4223.8 |  | 28010 | 303.391 | 0.7176566 | 3466.94 | 0.155726
1235 | 322140 | 470.924 | 169.98 | 3 | 0.85 | 1.2 | 1456.8 |  | 9660.5 | 443.136 | 0.2437638 | 493.736 | 0.211961 | 1236 | 448000 | 742.104 | 165.01 | 3 | 0.842 | 0.84 | 2026.7 |  | 13440 | 444.322 | 0.3376012 | 493.736 | 0.309043 | 1235 | 572780 | 740.924 | 160.01 | 3 | 0.835 | 1.07 | 2591 |  | 17182 | 443.136 | 0.4370963 | 987.435 | 0.226958 | 1235 | 717650 | 740.924 | 155.01 | 3 | 0.827 | 0.94 | 3245.8 |  | 21525 | 443.136 | 0.551259 | 1234.28 | 0.289414 | 1235 | 933410 | 602.845 | 149.99 | 3 | 0.823 | 0.95 | 4222.6 |  | 28002 | 304.089 | 0.7170949 | 3469.75 | 0.155559
1236 | 321080 | 472.104 | 169.99 | 3 | 0.85 | 1.22 | 1452.1 |  | 9629.8 | 444.322 | 0.2425553 | 494.136 | 0.21175 | 1237 | 447260 | 743.287 | 165.02 | 3 | 0.842 | 0.81 | 2023.4 |  | 13418 | 445.511 | 0.336905 | 494.136 | 0.308818 | 1236 | 572110 | 742.104 | 160.02 | 3 | 0.835 | 1.05 | 2587.6 |  | 17160 | 444.322 | 0.4361932 | 988.235 | 0.226757 | 1236 | 716930 | 742.104 | 155.01 | 3 | 0.827 | 0.96 | 3243.7 |  | 21510 | 444.322 | 0.5505275 | 1235.28 | 0.289202 | 1236 | 932810 | 603.542 | 149.99 | 3 | 0.823 | 0.96 | 4218.5 |  | 27975 | 304.789 | 0.7170719 | 3472.56 | 0.155393
1237 | 320720 | 473.287 | 169.99 | 3 | 0.85 | 1.2 | 1451.3 |  | 9624.4 | 445.511 | 0.2419625 | 494.537 | 0.211539 | 1238 | 446140 | 744.473 | 165.01 | 3 | 0.842 | 0.83 | 2017.8 |  | 13381 | 446.703 | 0.3365645 | 494.537 | 0.308592 | 1237 | 571110 | 743.287 | 160.02 | 3 | 0.835 | 1.02 | 2583.7 |  | 17134 | 445.511 | 0.4350069 | 989.035 | 0.226557 | 1237 | 715920 | 743.287 | 155 | 3 | 0.827 | 0.97 | 3239 |  | 21479 | 445.511 | 0.5502195 | 1236.28 | 0.288989 | 1237 | 932080 | 604.24 | 150 | 3 | 0.823 | 0.98 | 4217.5 |  | 27968 | 305.49 | 0.7165718 | 3475.38 | 0.155226
1238 | 319130 | 474.473 | 169.98 | 3 | 0.85 | 1.23 | 1443.6 |  | 9573.1 | 446.703 | 0.2413848 | 494.937 | 0.211328 | 1239 | 445220 | 745.662 | 165.01 | 3 | 0.842 | 0.82 | 2013.6 |  | 13353 | 447.899 | 0.3359364 | 494.937 | 0.308367 | 1238 | 569930 | 744.473 | 160.02 | 3 | 0.835 | 1.04 | 2579.2 |  | 17104 | 446.703 | 0.434188 | 989.836 | 0.226357 | 1238 | 714970 | 744.473 | 155.01 | 3 | 0.827 | 0.98 | 3233.8 |  | 21444 | 446.703 | 0.5492646 | 1237.29 | 0.288777 | 1238 | 932050 | 604.94 | 150 | 3 | 0.823 | 0.99 | 4218.3 |  | 27974 | 306.193 | 0.7161717 | 3478.19 | 0.15506
1239 | 318350 | 475.662 | 169.98 | 3 | 0.85 | 1.24 | 1440.3 |  | 9551.3 | 447.899 | 0.240488 | 495.337 | 0.211117 | 1240 | 444770 | 746.854 | 165.01 | 3 | 0.842 | 0.82 | 2012.5 |  | 13346 | 449.097 | 0.3349073 | 495.337 | 0.308142 | 1239 | 568380 | 745.662 | 160.02 | 3 | 0.835 | 1.03 | 2570.9 |  | 17049 | 447.899 | 0.4336063 | 990.636 | 0.226157 | 1239 | 714570 | 745.662 | 155 | 3 | 0.827 | 0.98 | 3232.9 |  | 21439 | 447.899 | 0.5488796 | 1238.29 | 0.288564 | 1239 | 931400 | 605.641 | 150 | 3 | 0.823 | 0.99 | 4211.3 |  | 27927 | 306.897 | 0.7159717 | 3481 | 0.154893
1240 | 317590 | 476.854 | 169.99 | 3 | 0.85 | 1.26 | 1437.2 |  | 9530.6 | 449.097 | 0.2397507 | 495.737 | 0.210906 | 1241 | 443940 | 748.05 | 165 | 3 | 0.842 | 0.81 | 2008.6 |  | 13320 | 450.299 | 0.3342868 | 495.737 | 0.307917 | 1240 | 567310 | 746.854 | 160.01 | 3 | 0.835 | 1.01 | 2565.5 |  | 17013 | 449.097 | 0.4334532 | 991.436 | 0.225957 | 1240 | 713330 | 746.854 | 155 | 3 | 0.827 | 0.99 | 3227.6 |  | 21404 | 449.097 | 0.5485177 | 1239.29 | 0.288352 | 1240 | 930880 | 606.344 | 150 | 3 | 0.823 | 1.01 | 4210.3 |  | 27921 | 307.602 | 0.7161486 | 3483.81 | 0.154727
1241 | 316410 | 478.05 | 169.99 | 3 | 0.85 | 1.25 | 1431.4 |  | 9492 | 450.299 | 0.2390895 | 496.137 | 0.210696 | 1242 | 442580 | 749.248 | 165 | 3 | 0.842 | 0.81 | 2001.6 |  | 13273 | 451.503 | 0.3331744 | 496.137 | 0.307692 | 1241 | 566550 | 748.05 | 160.02 | 3 | 0.835 | 1.02 | 2562.7 |  | 16995 | 450.299 | 0.4328027 | 992.236 | 0.225758 | 1241 | 712830 | 748.05 | 155 | 3 | 0.827 | 1.02 | 3223.5 |  | 21377 | 450.299 | 0.5476553 | 1240.29 | 0.28814 | 1241 | 930620 | 607.048 | 150 | 3 | 0.823 | 1.02 | 4209.4 |  | 27915 | 308.31 | 0.7154101 | 3486.62 | 0.154562
1242 | 315440 | 479.248 | 170 | 3 | 0.85 | 1.25 | 1427 |  | 9463.2 | 451.503 | 0.2383826 | 496.537 | 0.210486 | 1243 | 441760 | 750.45 | 165.01 | 3 | 0.842 | 0.78 | 1997.9 |  | 13249 | 452.711 | 0.3326901 | 496.537 | 0.307468 | 1242 | 566350 | 749.248 | 160.01 | 3 | 0.835 | 1.01 | 2562.2 |  | 16991 | 451.503 | 0.4321522 | 993.036 | 0.225558 | 1242 | 712360 | 749.248 | 155 | 3 | 0.827 | 1.01 | 3223.1 |  | 21374 | 451.503 | 0.5471933 | 1241.29 | 0.287929 | 1242 | 930850 | 607.753 | 149.99 | 3 | 0.823 | 1.01 | 4214 |  | 27945 | 309.018 | 0.7151793 | 3489.43 | 0.154396
1243 | 314570 | 480.45 | 170 | 3 | 0.85 | 1.25 | 1423.1 |  | 9437.2 | 452.711 | 0.2375694 | 496.937 | 0.210276 | 1244 | 440290 | 751.654 | 165.01 | 3 | 0.842 | 0.81 | 1991.3 |  | 13205 | 453.921 | 0.3318729 | 496.937 | 0.307243 | 1243 | 565500 | 750.45 | 160.01 | 3 | 0.835 | 0.98 | 2558.3 |  | 16965 | 452.711 | 0.4316776 | 993.836 | 0.225359 | 1243 | 711240 | 750.45 | 155 | 3 | 0.827 | 1.04 | 3217.9 |  | 21339 | 452.711 | 0.5465388 | 1242.29 | 0.287717 | 1243 | 929890 | 608.461 | 149.99 | 3 | 0.823 | 1.02 | 4208.9 |  | 27911 | 309.728 | 0.7147946 | 3492.25 | 0.154231
1244 | 313640 | 481.654 | 170.01 | 3 | 0.85 | 1.24 | 1419 |  | 9410.1 | 453.921 | 0.2368017 | 497.337 | 0.210067 | 1245 | 439650 | 752.862 | 165 | 3 | 0.842 | 0.81 | 1989.3 |  | 13192 | 455.135 | 0.3307529 | 497.337 | 0.307019 | 1244 | 564650 | 751.654 | 160 | 3 | 0.835 | 0.99 | 2554.8 |  | 16942 | 453.921 | 0.4311495 | 994.636 | 0.22516 | 1244 | 710640 | 751.654 | 155.01 | 3 | 0.827 | 1.04 | 3215.2 |  | 21322 | 453.921 | 0.545815 | 1243.29 | 0.287506 | 1244 | 929590 | 609.169 | 150 | 3 | 0.824 | 1 | 4207.3 |  | 27900 | 310.44 | 0.7142253 | 3495.06 | 0.154066
1245 | 312570 | 482.862 | 170 | 3 | 0.85 | 1.24 | 1414.2 |  | 9378.1 | 455.135 | 0.2356844 | 497.737 | 0.209858 | 1246 | 438570 | 754.072 | 165.01 | 3 | 0.842 | 0.79 | 1984.5 |  | 13160 | 456.352 | 0.3299811 | 497.737 | 0.306795 | 1245 | 564030 | 752.862 | 159.99 | 3 | 0.835 | 0.97 | 2551.4 |  | 16920 | 455.135 | 0.4303077 | 995.437 | 0.224962 | 1245 | 709790 | 752.862 | 155 | 3 | 0.827 | 1.03 | 3211.2 |  | 21295 | 455.135 | 0.5449449 | 1244.29 | 0.287295 | 1245 | 929090 | 609.879 | 150 | 3 | 0.824 | 1 | 4204.6 |  | 27882 | 311.153 | 0.7137329 | 3497.87 | 0.153901
1246 | 311560 | 484.072 | 170 | 3 | 0.85 | 1.26 | 1409.6 |  | 9347.9 | 456.352 | 0.2353196 | 498.137 | 0.209649 | 1247 | 437090 | 755.286 | 165.02 | 3 | 0.842 | 0.78 | 1977 |  | 13110 | 457.572 | 0.3296406 | 498.137 | 0.306572 | 1246 | 563340 | 754.072 | 159.99 | 3 | 0.835 | 0.96 | 2548.7 |  | 16901 | 456.352 | 0.4296571 | 996.237 | 0.224763 | 1246 | 708850 | 754.072 | 155.01 | 3 | 0.827 | 1.02 | 3206.1 |  | 21261 | 456.352 | 0.5445753 | 1245.29 | 0.287084 | 1246 | 928350 | 610.591 | 149.99 | 3 | 0.824 | 1.02 | 4199 |  | 27845 | 311.868 | 0.7130559 | 3500.68 | 0.153736
1247 | 310090 | 485.286 | 170 | 3 | 0.85 | 1.28 | 1402.3 |  | 9299.2 | 457.572 | 0.2339667 | 498.537 | 0.20944 | 1248 | 436070 | 756.503 | 165.02 | 3 | 0.842 | 0.77 | 1972.4 |  | 13080 | 458.795 | 0.3287249 | 498.537 | 0.306348 | 1247 | 562240 | 755.286 | 159.99 | 3 | 0.835 | 0.94 | 2542.9 |  | 16863 | 457.572 | 0.4287999 | 997.037 | 0.224565 | 1247 | 707720 | 755.286 | 155.01 | 3 | 0.827 | 1.04 | 3201 |  | 21228 | 457.572 | 0.5434511 | 1246.29 | 0.286874 | 1247 | 927710 | 611.304 | 149.99 | 3 | 0.824 | 1.03 | 4196.2 |  | 27827 | 312.584 | 0.7128481 | 3503.49 | 0.153572
1248 | 309610 | 486.503 | 170 | 3 | 0.85 | 1.29 | 1400.9 |  | 9290.3 | 458.795 | 0.2336551 | 498.937 | 0.209231 | 1249 | 435620 | 757.723 | 165.02 | 3 | 0.842 | 0.75 | 1970.9 |  | 13070 | 460.022 | 0.3280666 | 498.937 | 0.306125 | 1248 | 561390 | 756.503 | 159.98 | 3 | 0.835 | 0.93 | 2539.7 |  | 16842 | 458.795 | 0.4276596 | 997.837 | 0.224367 | 1248 | 707240 | 756.503 | 155 | 3 | 0.828 | 1.04 | 3199.9 |  | 21220 | 458.795 | 0.542581 | 1247.29 | 0.286663 | 1248 | 926830 | 612.019 | 149.99 | 3 | 0.824 | 1.03 | 4191.2 |  | 27794 | 313.302 | 0.712225 | 3506.3 | 0.153408
1249 | 307830 | 487.723 | 170 | 3 | 0.85 | 1.24 | 1392.1 |  | 9231.5 | 460.022 | 0.2334043 | 499.337 | 0.209023 | 1250 | 434410 | 758.946 | 165.01 | 3 | 0.842 | 0.74 | 1965.1 |  | 13032 | 461.251 | 0.3271737 | 499.337 | 0.305902 | 1249 | 560270 | 757.723 | 160 | 3 | 0.835 | 0.92 | 2535 |  | 16811 | 460.022 | 0.4271774 | 998.637 | 0.224169 | 1249 | 705780 | 757.723 | 155 | 3 | 0.827 | 1.05 | 3192.3 |  | 21170 | 460.022 | 0.5416724 | 1248.29 | 0.286453 | 1249 | 926560 | 612.735 | 149.99 | 3 | 0.824 | 1.04 | 4192.5 |  | 27803 | 314.021 | 0.7115325 | 3509.12 | 0.153244
1250 | 307420 | 488.946 | 170 | 3 | 0.85 | 1.28 | 1391 |  | 9224.3 | 461.251 | 0.2325302 | 499.737 | 0.208815 | 1251 | 433540 | 760.173 | 165.01 | 3 | 0.842 | 0.74 | 1961.4 |  | 13007 | 462.484 | 0.3262278 | 499.737 | 0.305679 | 1250 | 558780 | 758.946 | 160.01 | 3 | 0.835 | 0.93 | 2526.6 |  | 16755 | 461.251 | 0.4263279 | 999.437 | 0.223972 | 1250 | 704650 | 758.946 | 155 | 3 | 0.827 | 1.04 | 3188.2 |  | 21142 | 461.251 | 0.5410872 | 1249.29 | 0.286243 | 1250 | 925750 | 613.453 | 149.99 | 3 | 0.824 | 1.06 | 4188.4 |  | 27775 | 314.742 | 0.7109325 | 3511.93 | 0.15308
1251 | 307090 | 490.173 | 169.99 | 3 | 0.85 | 1.28 | 1389.6 |  | 9215.2 | 462.484 | 0.2319754 | 500.138 | 0.208607 | 1252 | 432360 | 761.402 | 165.02 | 3 | 0.842 | 0.73 | 1956.5 |  | 12975 | 463.72 | 0.3254635 | 500.138 | 0.305457 | 1251 | 558150 | 760.173 | 160.01 | 3 | 0.835 | 0.89 | 2525.5 |  | 16748 | 462.484 | 0.4254171 | 1000.24 | 0.223774 | 1251 | 703470 | 760.173 | 155 | 3 | 0.828 | 1.06 | 3181.5 |  | 21098 | 462.484 | 0.5407407 | 1250.29 | 0.286033 | 1251 | 924850 | 614.172 | 150 | 3 | 0.824 | 1.06 | 4183 |  | 27740 | 315.465 | 0.7105247 | 3514.74 | 0.152916
1252 | 305940 | 491.402 | 169.99 | 3 | 0.85 | 1.28 | 1383.6 |  | 9175.2 | 463.72 | 0.2310633 | 500.538 | 0.2084 | 1253 | 431110 | 762.635 | 165.01 | 3 | 0.842 | 0.72 | 1950.5 |  | 12935 | 464.959 | 0.3252667 | 500.538 | 0.305234 | 1252 | 557040 | 761.402 | 160.01 | 3 | 0.835 | 0.86 | 2519.6 |  | 16708 | 463.72 | 0.424736 | 1001.04 | 0.223577 | 1252 | 702710 | 761.402 | 155.01 | 3 | 0.828 | 1.08 | 3178.5 |  | 21078 | 463.72 | 0.5404789 | 1251.29 | 0.285823 | 1252 | 924070 | 614.893 | 150 | 3 | 0.824 | 1.08 | 4178 |  | 27706 | 316.189 | 0.7105247 | 3517.55 | 0.152753
1253 | 305210 | 492.635 | 169.99 | 3 | 0.85 | 1.28 | 1380.2 |  | 9152.8 | 464.959 | 0.2305845 | 500.938 | 0.208192 | 1254 | 430100 | 763.871 | 165.01 | 3 | 0.842 | 0.75 | 1945.2 |  | 12899 | 466.201 | 0.3243587 | 500.938 | 0.305012 | 1253 | 555850 | 762.635 | 160.01 | 3 | 0.835 | 0.86 | 2513.5 |  | 16668 | 464.959 | 0.4243456 | 1001.84 | 0.22338 | 1253 | 702260 | 762.635 | 155 | 3 | 0.828 | 1.1 | 3177.5 |  | 21071 | 464.959 | 0.539809 | 1252.29 | 0.285614 | 1253 | 923540 | 615.616 | 150 | 3 | 0.824 | 1.11 | 4175.7 |  | 27691 | 316.914 | 0.7104862 | 3520.36 | 0.15259
1254 | 304010 | 493.871 | 169.99 | 3 | 0.85 | 0.83 | 1374.2 |  | 9113.1 | 466.201 | 0.2303717 | 501.338 | 0.207985 | 1255 | 429840 | 765.11 | 165.02 | 3 | 0.842 | 0.81 | 1944.2 |  | 12893 | 467.446 | 0.3236247 | 501.338 | 0.30479 | 1254 | 554960 | 763.871 | 160.01 | 3 | 0.835 | 0.86 | 2510 |  | 16645 | 466.201 | 0.4238864 | 1002.64 | 0.223184 | 1254 | 701920 | 763.871 | 155 | 3 | 0.828 | 1.11 | 3175.9 |  | 21061 | 466.201 | 0.5394009 | 1253.29 | 0.285405 | 1254 | 923540 | 616.34 | 149.99 | 3 | 0.824 | 1.11 | 4179 |  | 27713 | 317.641 | 0.7102016 | 3523.18 | 0.152427
1255 | 303380 | 495.11 | 169.98 | 3 | 0.85 | 0.85 | 1371.7 |  | 9096.6 | 467.446 | 0.2295052 | 501.738 | 0.207778 | 1256 | 428640 | 766.352 | 165.02 | 3 | 0.842 | 0.79 | 1938.7 |  | 12856 | 468.694 | 0.3226863 | 501.738 | 0.304568 | 1255 | 554450 | 765.11 | 160.02 | 3 | 0.835 | 0.85 | 2508.9 |  | 16638 | 467.446 | 0.4230216 | 1003.44 | 0.222987 | 1255 | 701050 | 765.11 | 155.01 | 3 | 0.828 | 1.12 | 3171.4 |  | 21031 | 467.446 | 0.5384461 | 1254.29 | 0.285196 | 1255 | 923490 | 617.065 | 149.99 | 3 | 0.824 | 1.12 | 4179.7 |  | 27717 | 318.37 | 0.7098861 | 3525.99 | 0.152264
1256 | 303100 | 496.352 | 169.98 | 3 | 0.85 | 0.84 | 1371.1 |  | 9092.5 | 468.694 | 0.2291328 | 502.138 | 0.207572 | 1257 | 427670 | 767.597 | 165.02 | 3 | 0.842 | 0.79 | 1934.8 |  | 12830 | 469.946 | 0.322255 | 502.138 | 0.304346 | 1256 | 553850 | 766.352 | 160.01 | 3 | 0.835 | 0.81 | 2505.8 |  | 16617 | 468.694 | 0.4221874 | 1004.24 | 0.222791 | 1256 | 700520 | 766.352 | 155.01 | 3 | 0.828 | 1.14 | 3169.4 |  | 21018 | 468.694 | 0.5377608 | 1255.29 | 0.284987 | 1256 | 923120 | 617.792 | 149.99 | 3 | 0.824 | 1.11 | 4176.2 |  | 27694 | 319.1 | 0.7092322 | 3528.8 | 0.152101
1257 | 301960 | 497.597 | 169.98 | 3 | 0.85 | 0.88 | 1365.7 |  | 9056.6 | 469.946 | 0.2285779 | 502.538 | 0.207365 | 1258 | 426430 | 768.845 | 165.02 | 3 | 0.842 | 0.81 | 1929.4 |  | 12794 | 471.201 | 0.321188 | 502.538 | 0.304125 | 1257 | 552720 | 767.597 | 160.02 | 3 | 0.835 | 0.78 | 2499.7 |  | 16576 | 469.946 | 0.4213149 | 1005.04 | 0.222595 | 1257 | 699280 | 767.597 | 155.01 | 3 | 0.828 | 1.16 | 3163.3 |  | 20978 | 469.946 | 0.537268 | 1256.29 | 0.284778 | 1257 | 922710 | 618.521 | 149.99 | 3 | 0.824 | 1.11 | 4175.3 |  | 27688 | 319.831 | 0.7087013 | 3531.61 | 0.151939
1258 | 301470 | 498.845 | 169.98 | 3 | 0.85 | 0.87 | 1363.8 |  | 9043.7 | 471.201 | 0.2280231 | 502.938 | 0.207159 | 1259 | 425860 | 770.097 | 165.02 | 3 | 0.842 | 0.79 | 1926.9 |  | 12778 | 472.459 | 0.3209913 | 502.938 | 0.303904 | 1258 | 551630 | 768.845 | 160.01 | 3 | 0.835 | 0.76 | 2494.7 |  | 16544 | 471.201 | 0.4202587 | 1005.84 | 0.222399 | 1258 | 698390 | 768.845 | 155.01 | 3 | 0.828 | 1.17 | 3158.9 |  | 20948 | 471.201 | 0.5368522 | 1257.29 | 0.28457 | 1258 | 921860 | 619.251 | 149.99 | 3 | 0.824 | 1.14 | 4170.2 |  | 27654 | 320.565 | 0.7087475 | 3534.42 | 0.151777
1259 | 300740 | 500.097 | 169.99 | 3 | 0.85 | 0.88 | 1360.5 |  | 9022.4 | 472.459 | 0.226883 | 503.338 | 0.206953 | 1260 | 424450 | 771.352 | 165.01 | 3 | 0.842 | 0.77 | 1919.6 |  | 12730 | 473.72 | 0.3201135 | 503.338 | 0.303683 | 1259 | 550490 | 770.097 | 160.01 | 3 | 0.835 | 0.77 | 2490.8 |  | 16518 | 472.459 | 0.4197995 | 1006.64 | 0.222203 | 1259 | 697750 | 770.097 | 155.01 | 3 | 0.828 | 1.19 | 3156.2 |  | 20930 | 472.459 | 0.5361515 | 1258.29 | 0.284361 | 1259 | 921170 | 619.982 | 149.99 | 3 | 0.824 | 1.14 | 4165.1 |  | 27621 | 321.299 | 0.708232 | 3537.23 | 0.151615
1260 | 300010 | 501.352 | 169.99 | 3 | 0.85 | 0.88 | 1357.3 |  | 9001 | 473.72 | 0.2266018 | 503.738 | 0.206748 | 1261 | 424190 | 772.61 | 165.02 | 3 | 0.842 | 0.76 | 1919.4 |  | 12728 | 474.985 | 0.3195308 | 503.738 | 0.303462 | 1260 | 549110 | 771.352 | 160.01 | 3 | 0.835 | 0.75 | 2483.9 |  | 16472 | 473.72 | 0.4192561 | 1007.44 | 0.222008 | 1260 | 697210 | 771.352 | 155 | 3 | 0.828 | 1.2 | 3154.6 |  | 20919 | 473.72 | 0.5356972 | 1259.29 | 0.284153 | 1260 | 921230 | 620.716 | 149.99 | 3 | 0.824 | 1.13 | 4167.7 |  | 27638 | 322.036 | 0.7076319 | 3540.05 | 0.151453
1261 | 298510 | 502.61 | 169.99 | 3 | 0.85 | 0.88 | 1349.8 |  | 8951.4 | 474.985 | 0.2256061 | 504.138 | 0.206542 | 1262 | 423030 | 773.871 | 165 | 3 | 0.842 | 0.76 | 1913.2 |  | 12687 | 476.253 | 0.3191525 | 504.138 | 0.303241 | 1261 | 548510 | 772.61 | 160.01 | 3 | 0.835 | 0.74 | 2481.8 |  | 16458 | 474.985 | 0.4184754 | 1008.24 | 0.221813 | 1261 | 696300 | 772.61 | 155 | 3 | 0.828 | 1.03 | 3149.1 |  | 20883 | 474.985 | 0.5349118 | 1260.29 | 0.283946 | 1261 | 920560 | 621.45 | 149.99 | 3 | 0.824 | 1.04 | 4164.2 |  | 27615 | 322.774 | 0.7074473 | 3542.86 | 0.151292
1262 | 298140 | 503.871 | 169.99 | 3 | 0.85 | 0.9 | 1348.9 |  | 8945.3 | 476.253 | 0.2245953 | 504.538 | 0.206337 | 1263 | 422260 | 775.136 | 165 | 3 | 0.842 | 0.74 | 1909.8 |  | 12665 | 477.524 | 0.3179947 | 504.538 | 0.303021 | 1262 | 547800 | 773.871 | 160.01 | 3 | 0.835 | 0.78 | 2478.2 |  | 16434 | 476.253 | 0.4177484 | 1009.04 | 0.221618 | 1262 | 695710 | 773.871 | 155 | 3 | 0.828 | 0.9 | 3147.6 |  | 20873 | 476.253 | 0.5344806 | 1261.29 | 0.283738 | 1262 | 919780 | 622.187 | 149.99 | 3 | 0.824 | 1.08 | 4158.7 |  | 27578 | 323.513 | 0.7074396 | 3545.67 | 0.151131
1263 | 296830 | 505.136 | 169.99 | 3 | 0.85 | 0.92 | 1342.9 |  | 8905.2 | 477.524 | 0.2236756 | 504.938 | 0.206132 | 1264 | 421760 | 776.404 | 165.01 | 3 | 0.842 | 0.96 | 1909 |  | 12660 | 478.798 | 0.3168823 | 504.938 | 0.302801 | 1263 | 546780 | 775.136 | 160.01 | 3 | 0.835 | 1.09 | 2472.9 |  | 16399 | 477.524 | 0.4168759 | 1009.84 | 0.221423 | 1263 | 694690 | 775.136 | 155 | 3 | 0.828 | 0.9 | 3143.2 |  | 20844 | 477.524 | 0.5338261 | 1262.29 | 0.28353 | 1263 | 919540 | 622.925 | 149.99 | 3 | 0.824 | 1.07 | 4158.1 |  | 27574 | 324.255 | 0.7068857 | 3548.48 | 0.15097
1264 | 295500 | 506.404 | 169.99 | 3 | 0.85 | 0.93 | 1336.7 |  | 8864.4 | 478.798 | 0.2230144 | 505.338 | 0.205927 | 1265 | 420230 | 777.675 | 165 | 3 | 0.841 | 1.05 | 1901.3 |  | 12608 | 480.076 | 0.3161786 | 505.338 | 0.302581 | 1264 | 545830 | 776.404 | 160.01 | 3 | 0.835 | 1.08 | 2468.9 |  | 16373 | 478.798 | 0.4163554 | 1010.64 | 0.221228 | 1264 | 694130 | 776.404 | 155 | 3 | 0.828 | 0.92 | 3140.5 |  | 20826 | 478.798 | 0.5333795 | 1263.29 | 0.283323 | 1264 | 919530 | 623.664 | 150 | 3 | 0.824 | 1.09 | 4161.2 |  | 27595 | 324.997 | 0.7066626 | 3551.29 | 0.150809
1265 | 294290 | 507.675 | 169.99 | 3 | 0.85 | 0.94 | 1331 |  | 8826.5 | 480.076 | 0.2224367 | 505.738 | 0.205723 | 1266 | 418760 | 778.949 | 165 | 3 | 0.841 | 1.05 | 1894.1 |  | 12560 | 481.357 | 0.3155429 | 505.738 | 0.302361 | 1265 | 544690 | 777.675 | 160.02 | 3 | 0.835 | 1.07 | 2463.8 |  | 16339 | 480.076 | 0.4156513 | 1011.44 | 0.221034 | 1265 | 693280 | 777.675 | 154.99 | 3 | 0.828 | 0.94 | 3136 |  | 20796 | 480.076 | 0.5330792 | 1264.29 | 0.283116 | 1265 | 918810 | 624.406 | 150 | 3 | 0.824 | 1.1 | 4155.2 |  | 27555 | 325.742 | 0.7062856 | 3554.1 | 0.150648
1266 | 293420 | 508.949 | 169.99 | 3 | 0.85 | 0.97 | 1327.2 |  | 8801.3 | 481.357 | 0.2217147 | 506.139 | 0.205519 | 1267 | 417830 | 780.227 | 165.01 | 3 | 0.841 | 1.04 | 1889.8 |  | 12532 | 482.641 | 0.3150738 | 506.139 | 0.302141 | 1266 | 544010 | 778.949 | 160.01 | 3 | 0.835 | 1.06 | 2461.9 |  | 16326 | 481.357 | 0.4145492 | 1012.24 | 0.22084 | 1266 | 692700 | 778.949 | 155 | 3 | 0.828 | 0.95 | 3132.9 |  | 20776 | 481.357 | 0.5324478 | 1265.29 | 0.282909 | 1266 | 918520 | 625.148 | 149.99 | 3 | 0.824 | 1.08 | 4156 |  | 27560 | 326.487 | 0.7061548 | 3556.92 | 0.150488
1267 | 292660 | 510.227 | 169.99 | 3 | 0.85 | 0.97 | 1323.6 |  | 8777.7 | 482.641 | 0.2217147 | 506.539 | 0.205315 | 1268 | 416990 | 781.508 | 165.01 | 3 | 0.841 | 1.03 | 1886.2 |  | 12509 | 483.928 | 0.3140522 | 506.539 | 0.301922 | 1267 | 543090 | 780.227 | 160.01 | 3 | 0.835 | 1.05 | 2457.7 |  | 16298 | 482.641 | 0.4133935 | 1013.04 | 0.220646 | 1267 | 692310 | 780.227 | 155 | 3 | 0.828 | 0.97 | 3131 |  | 20763 | 482.641 | 0.5317625 | 1266.29 | 0.282702 | 1267 | 918030 | 625.893 | 149.99 | 3 | 0.824 | 1.09 | 4153.1 |  | 27541 | 327.235 | 0.7056009 | 3559.73 | 0.150328
1268 | 291710 | 511.508 | 170 | 3 | 0.85 | 1.01 | 1319.1 |  | 8747.5 | 483.928 | 0.2203314 | 506.939 | 0.205111 | 1269 | 416370 | 782.792 | 165.01 | 3 | 0.841 | 1.01 | 1884.1 |  | 12495 | 485.219 | 0.3134771 | 506.939 | 0.301703 | 1268 | 541650 | 781.508 | 160.01 | 3 | 0.835 | 1.04 | 2450 |  | 16247 | 483.928 | 0.4129649 | 1013.84 | 0.220452 | 1268 | 691490 | 781.508 | 154.99 | 3 | 0.828 | 1 | 3128.8 |  | 20748 | 483.928 | 0.5309232 | 1267.29 | 0.282496 | 1268 | 917860 | 626.638 | 149.99 | 3 | 0.824 | 1.07 | 4152.8 |  | 27539 | 327.984 | 0.7049161 | 3562.54 | 0.150168
1269 | 291710 | 512.792 | 170 | 3 | 0.85 | 0.97 | 1319.9 |  | 8753.1 | 485.219 | 0.2199058 | 507.339 | 0.204907 | 1270 | 415020 | 784.079 | 165.01 | 3 | 0.841 | 1.01 | 1877 |  | 12448 | 486.513 | 0.3128415 | 507.339 | 0.301484 | 1269 | 540140 | 782.792 | 160.01 | 3 | 0.835 | 1.05 | 2443 |  | 16201 | 485.219 | 0.4120925 | 1014.64 | 0.220259 | 1269 | 690600 | 782.792 | 155.01 | 3 | 0.828 | 1 | 3124.5 |  | 20720 | 485.219 | 0.530184 | 1268.29 | 0.28229 | 1269 | 917140 | 627.386 | 149.99 | 3 | 0.824 | 1.1 | 4149.1 |  | 27515 | 328.735 | 0.7048238 | 3565.35 | 0.150008
1270 | 289890 | 514.079 | 170 | 3 | 0.85 | 0.99 | 1310.9 |  | 8693.1 | 486.513 | 0.2189937 | 507.739 | 0.204704 | 1271 | 414260 | 785.37 | 165.01 | 3 | 0.841 | 0.99 | 1873.8 |  | 12426 | 487.81 | 0.3119712 | 507.739 | 0.301265 | 1270 | 539580 | 784.079 | 160.01 | 3 | 0.835 | 1.05 | 2441.4 |  | 16190 | 486.513 | 0.4109521 | 1015.44 | 0.220065 | 1270 | 689510 | 784.079 | 155 | 3 | 0.828 | 1.01 | 3118.6 |  | 20681 | 486.513 | 0.5295449 | 1269.29 | 0.282084 | 1270 | 916250 | 628.135 | 149.99 | 3 | 0.824 | 1.12 | 4143.2 |  | 27475 | 329.487 | 0.7042622 | 3568.16 | 0.149848
1271 | 289330 | 515.37 | 169.99 | 3 | 0.85 | 0.99 | 1308.8 |  | 8679.5 | 487.81 | 0.2183096 | 508.139 | 0.204501 | 1272 | 413420 | 786.664 | 165.01 | 3 | 0.841 | 0.99 | 1870.8 |  | 12406 | 489.111 | 0.3109724 | 508.139 | 0.301046 | 1271 | 538440 | 785.37 | 160 | 3 | 0.835 | 1.05 | 2435.9 |  | 16154 | 487.81 | 0.410248 | 1016.24 | 0.219872 | 1271 | 688550 | 785.37 | 155.01 | 3 | 0.828 | 1 | 3115.4 |  | 20660 | 487.81 | 0.5292061 | 1270.29 | 0.281878 | 1271 | 916130 | 628.886 | 149.99 | 3 | 0.824 | 1.13 | 4145.9 |  | 27493 | 330.241 | 0.7039621 | 3570.97 | 0.149689
1272 | 288130 | 516.664 | 169.99 | 3 | 0.85 | 0.98 | 1303.2 |  | 8642.4 | 489.111 | 0.2181424 | 508.539 | 0.204298 | 1273 | 412270 | 787.961 | 165.02 | 3 | 0.841 | 0.98 | 1865.6 |  | 12371 | 490.415 | 0.3102913 | 508.539 | 0.300828 | 1272 | 536950 | 786.664 | 160 | 3 | 0.835 | 1.06 | 2427.4 |  | 16098 | 489.111 | 0.4103322 | 1017.04 | 0.219679 | 1272 | 687720 | 786.664 | 155 | 3 | 0.828 | 1.02 | 3110.1 |  | 20624 | 489.111 | 0.5286748 | 1271.29 | 0.281672 | 1272 | 915400 | 629.638 | 149.99 | 3 | 0.824 | 1.11 | 4139.3 |  | 27449 | 330.996 | 0.7036082 | 3573.79 | 0.149529
1273 | 287230 | 517.961 | 169.99 | 3 | 0.85 | 0.98 | 1299.2 |  | 8615.4 | 490.415 | 0.2172 | 508.939 | 0.204096 | 1274 | 410950 | 789.262 | 165.01 | 3 | 0.841 | 0.97 | 1859 |  | 12328 | 491.722 | 0.3098146 | 508.939 | 0.30061 | 1273 | 536030 | 787.961 | 160 | 3 | 0.835 | 1.08 | 2424 |  | 16075 | 490.415 | 0.4095056 | 1017.84 | 0.219487 | 1273 | 687280 | 787.961 | 155 | 3 | 0.828 | 1.03 | 3109 |  | 20617 | 490.415 | 0.5277585 | 1272.29 | 0.281466 | 1273 | 915010 | 630.392 | 149.99 | 3 | 0.824 | 1.11 | 4139.4 |  | 27451 | 331.753 | 0.7032236 | 3576.6 | 0.149371
1274 | 287010 | 519.262 | 170 | 3 | 0.85 | 1 | 1298.9 |  | 8613.4 | 491.722 | 0.2164779 | 509.339 | 0.203893 | 1275 | 410050 | 790.566 | 165.01 | 3 | 0.841 | 0.96 | 1854.5 |  | 12298 | 493.033 | 0.3089292 | 509.339 | 0.300392 | 1274 | 536140 | 789.262 | 160 | 3 | 0.835 | 1.07 | 2426.6 |  | 16092 | 491.722 | 0.4090464 | 1018.64 | 0.219294 | 1274 | 686590 | 789.262 | 155 | 3 | 0.828 | 1.05 | 3106.9 |  | 20603 | 491.722 | 0.5270116 | 1273.29 | 0.281261 | 1274 | 914550 | 631.147 | 149.99 | 3 | 0.824 | 1.12 | 4136.4 |  | 27430 | 332.512 | 0.7027004 | 3579.41 | 0.149212
1275 | 285770 | 520.566 | 169.99 | 3 | 0.85 | 0.97 | 1292.8 |  | 8573.3 | 493.033 | 0.2160143 | 509.739 | 0.203691 | 1276 | 409420 | 791.873 | 165.02 | 3 | 0.841 | 0.95 | 1852.1 |  | 12282 | 494.347 | 0.3081044 | 509.739 | 0.300174 | 1275 | 535060 | 790.566 | 160.01 | 3 | 0.835 | 1.05 | 2420.6 |  | 16052 | 493.033 | 0.4084647 | 1019.44 | 0.219102 | 1275 | 685400 | 790.566 | 155 | 3 | 0.828 | 1.07 | 3101.2 |  | 20566 | 493.033 | 0.526411 | 1274.29 | 0.281056 | 1275 | 914050 | 631.904 | 149.99 | 3 | 0.824 | 1.14 | 4136 |  | 27428 | 333.272 | 0.7023619 | 3582.22 | 0.149053
1276 | 284820 | 521.873 | 169.99 | 3 | 0.85 | 1 | 1288.4 |  | 8544.1 | 494.347 | 0.2148362 | 510.139 | 0.203489 | 1277 | 408250 | 793.184 | 165.01 | 3 | 0.841 | 0.94 | 1846.4 |  | 12244 | 495.665 | 0.3073326 | 510.139 | 0.299956 | 1276 | 534460 | 791.873 | 160.01 | 3 | 0.835 | 1.05 | 2418 |  | 16035 | 494.347 | 0.4077683 | 1020.24 | 0.21891 | 1276 | 684430 | 791.873 | 155 | 3 | 0.828 | 1.08 | 3095.6 |  | 20529 | 494.347 | 0.5257334 | 1275.29 | 0.280851 | 1276 | 913370 | 632.663 | 149.99 | 3 | 0.824 | 1.14 | 4131.4 |  | 27397 | 334.034 | 0.701708 | 3585.03 | 0.148895
1277 | 284210 | 523.184 | 169.99 | 3 | 0.85 | 0.99 | 1286.2 |  | 8529.6 | 495.665 | 0.2142206 | 510.539 | 0.203287 | 1278 | 407160 | 794.498 | 165.02 | 3 | 0.841 | 0.93 | 1841.5 |  | 12212 | 496.985 | 0.3072493 | 510.539 | 0.299739 | 1277 | 533700 | 793.184 | 160.01 | 3 | 0.834 | 1.05 | 2415 |  | 16015 | 495.665 | 0.4073014 | 1021.04 | 0.218718 | 1277 | 683650 | 793.184 | 155 | 3 | 0.828 | 1.1 | 3092.8 |  | 20510 | 495.665 | 0.5253715 | 1276.29 | 0.280646 | 1277 | 912930 | 633.423 | 149.99 | 3 | 0.824 | 1.16 | 4130.7 |  | 27392 | 334.798 | 0.7014848 | 3587.85 | 0.148737
1278 | 282660 | 524.498 | 169.99 | 3 | 0.85 | 0.97 | 1278.8 |  | 8480 | 496.985 | 0.2134605 | 510.939 | 0.203086 | 1279 | 406140 | 795.816 | 165.02 | 3 | 0.841 | 0.93 | 1836.9 |  | 12181 | 498.31 | 0.3063413 | 510.939 | 0.299522 | 1278 | 532790 | 794.498 | 160.01 | 3 | 0.834 | 1.05 | 2411.2 |  | 15990 | 496.985 | 0.4068269 | 1021.84 | 0.218526 | 1278 | 682770 | 794.498 | 155 | 3 | 0.828 | 1.12 | 3088.9 |  | 20484 | 496.985 | 0.5247478 | 1277.29 | 0.280442 | 1278 | 912080 | 634.185 | 149.99 | 3 | 0.824 | 1.16 | 4125.6 |  | 27359 | 335.563 | 0.7011232 | 3590.66 | 0.148579
1279 | 281850 | 525.816 | 169.99 | 3 | 0.85 | 0.97 | 1275.2 |  | 8456.3 | 498.31 | 0.2125029 | 511.339 | 0.202885 | 1280 | 406030 | 797.136 | 165.02 | 3 | 0.841 | 0.9 | 1837.4 |  | 12185 | 499.637 | 0.3059024 | 511.339 | 0.299305 | 1279 | 532180 | 795.816 | 160.01 | 3 | 0.834 | 1.04 | 2408.4 |  | 15971 | 498.31 | 0.4053038 | 1022.64 | 0.218335 | 1279 | 682300 | 795.816 | 155 | 3 | 0.828 | 1.13 | 3087.5 |  | 20475 | 498.31 | 0.5239624 | 1278.29 | 0.280237 | 1279 | 911790 | 634.949 | 149.99 | 3 | 0.824 | 1.18 | 4125.2 |  | 27356 | 336.33 | 0.7007232 | 3593.47 | 0.148421
1280 | 280850 | 527.136 | 170 | 3 | 0.85 | 0.99 | 1270.3 |  | 8423.7 | 499.637 | 0.2117124 | 511.74 | 0.202684 | 1281 | 404830 | 798.461 | 165.02 | 3 | 0.841 | 0.88 | 1830.9 |  | 12141 | 500.968 | 0.3041998 | 511.74 | 0.299088 | 1280 | 531560 | 797.136 | 160.02 | 3 | 0.834 | 1.02 | 2406 |  | 15955 | 499.637 | 0.4048293 | 1023.44 | 0.218144 | 1280 | 681490 | 797.136 | 155 | 3 | 0.828 | 1.13 | 3082.6 |  | 20442 | 499.637 | 0.5233926 | 1279.29 | 0.280033 | 1280 | 911320 | 635.714 | 150 | 3 | 0.824 | 1.18 | 4122.5 |  | 27338 | 337.099 | 0.7000846 | 3596.28 | 0.148263
1281 | 279590 | 528.461 | 169.99 | 3 | 0.85 | 0.96 | 1264.3 |  | 8383.9 | 500.968 | 0.2111044 | 512.14 | 0.202483 | 1282 | 404250 | 799.788 | 165.01 | 3 | 0.841 | 0.85 | 1829.3 |  | 12131 | 502.303 | 0.303776 | 512.14 | 0.298871 | 1281 | 529570 | 798.461 | 160.01 | 3 | 0.834 | 1.01 | 2393.7 |  | 15874 | 500.968 | 0.4040028 | 1024.24 | 0.217953 | 1281 | 680470 | 798.461 | 155 | 3 | 0.828 | 1.15 | 3077.7 |  | 20410 | 500.968 | 0.5225302 | 1280.29 | 0.279829 | 1281 | 910800 | 636.481 | 149.99 | 3 | 0.824 | 1.18 | 4121.3 |  | 27330 | 337.869 | 0.6997076 | 3599.09 | 0.148106
1282 | 278550 | 529.788 | 169.99 | 3 | 0.85 | 0.98 | 1260 |  | 8355.8 | 502.303 | 0.2100707 | 512.54 | 0.202283 | 1283 | 402000 | 801.119 | 165.01 | 3 | 0.841 | 0.86 | 1818.1 |  | 12056 | 503.64 | 0.3029588 | 512.54 | 0.298655 | 1282 | 528950 | 799.788 | 160.02 | 3 | 0.834 | 1.01 | 2393 |  | 15869 | 502.303 | 0.4033599 | 1025.04 | 0.217762 | 1282 | 679730 | 799.788 | 154.99 | 3 | 0.828 | 1.16 | 3074.7 |  | 20389 | 502.303 | 0.5220682 | 1281.29 | 0.279625 | 1282 | 909970 | 637.25 | 149.99 | 3 | 0.824 | 1.18 | 4115.7 |  | 27293 | 338.64 | 0.6990845 | 3601.9 | 0.147949
1283 | 277750 | 531.119 | 170 | 3 | 0.85 | 0.97 | 1256.3 |  | 8331.2 | 503.64 | 0.2097667 | 512.94 | 0.202082 | 1284 | 401440 | 802.454 | 165.01 | 3 | 0.841 | 0.86 | 1816.5 |  | 12046 | 504.982 | 0.3025501 | 512.94 | 0.298438 | 1283 | 527870 | 801.119 | 160.01 | 3 | 0.834 | 1.02 | 2388.2 |  | 15837 | 503.64 | 0.4030384 | 1025.84 | 0.217571 | 1283 | 678610 | 801.119 | 155 | 3 | 0.828 | 1.18 | 3069.1 |  | 20353 | 503.64 | 0.5216832 | 1282.29 | 0.279422 | 1283 | 909480 | 638.02 | 149.99 | 3 | 0.824 | 1.18 | 4114.1 |  | 27282 | 339.414 | 0.6985305 | 3604.72 | 0.147792
1284 | 276390 | 532.454 | 169.99 | 3 | 0.85 | 0.98 | 1249.7 |  | 8287.3 | 504.982 | 0.2095234 | 513.34 | 0.201882 | 1285 | 400360 | 803.791 | 165.01 | 3 | 0.841 | 0.85 | 1811.5 |  | 12013 | 506.326 | 0.3019977 | 513.34 | 0.298222 | 1284 | 527030 | 802.454 | 160.01 | 3 | 0.834 | 1.01 | 2384.4 |  | 15812 | 504.982 | 0.402319 | 1026.64 | 0.217381 | 1284 | 678010 | 802.454 | 155 | 3 | 0.828 | 1.19 | 3067.2 |  | 20340 | 504.982 | 0.5211288 | 1283.29 | 0.279218 | 1284 | 908670 | 638.791 | 149.99 | 3 | 0.824 | 0.87 | 4112.8 |  | 27274 | 340.189 | 0.6981382 | 3607.53 | 0.147635
1285 | 275990 | 533.791 | 169.99 | 3 | 0.85 | 0.97 | 1248.2 |  | 8277.6 | 506.326 | 0.2086798 | 513.74 | 0.201683 | 1286 | 399820 | 805.133 | 165.01 | 3 | 0.841 | 0.83 | 1809.2 |  | 11998 | 507.674 | 0.3016648 | 513.74 | 0.298007 | 1285 | 526610 | 803.791 | 160.01 | 3 | 0.834 | 0.98 | 2382.2 |  | 15797 | 506.326 | 0.4017297 | 1027.44 | 0.217191 | 1285 | 677510 | 803.791 | 155 | 3 | 0.828 | 1.2 | 3065.5 |  | 20329 | 506.326 | 0.5203511 | 1284.29 | 0.279015 | 1285 | 907950 | 639.565 | 149.99 | 3 | 0.824 | 0.87 | 4107.4 |  | 27238 | 340.966 | 0.6974996 | 3610.34 | 0.147479
1286 | 275670 | 535.133 | 169.99 | 3 | 0.85 | 0.99 | 1247 |  | 8269.4 | 507.674 | 0.2079425 | 514.14 | 0.201483 | 1287 | 399090 | 806.477 | 165.01 | 3 | 0.841 | 0.82 | 1806 |  | 11976 | 509.026 | 0.3009837 | 514.14 | 0.297791 | 1286 | 525670 | 805.133 | 160.01 | 3 | 0.834 | 0.98 | 2377.8 |  | 15768 | 507.674 | 0.4008036 | 1028.24 | 0.217001 | 1286 | 676790 | 805.133 | 154.99 | 3 | 0.828 | 1.2 | 3062.3 |  | 20307 | 507.674 | 0.5196504 | 1285.29 | 0.278812 | 1286 | 907440 | 640.34 | 149.99 | 3 | 0.824 | 0.87 | 4105.3 |  | 27224 | 341.744 | 0.697238 | 3613.15 | 0.147322
1287 | 274560 | 536.477 | 169.99 | 3 | 0.85 | 0.98 | 1241.9 |  | 8235.7 | 509.026 | 0.2074333 | 514.54 | 0.201284 | 1288 | 398650 | 807.825 | 165.01 | 3 | 0.841 | 0.79 | 1803.9 |  | 11963 | 510.381 | 0.300227 | 514.54 | 0.297575 | 1287 | 524900 | 806.477 | 160 | 3 | 0.834 | 0.97 | 2375.1 |  | 15751 | 509.026 | 0.4001607 | 1029.04 | 0.216811 | 1287 | 675780 | 806.477 | 155 | 3 | 0.828 | 1.22 | 3057.7 |  | 20277 | 509.026 | 0.5192885 | 1286.29 | 0.278609 | 1287 | 906610 | 641.117 | 149.99 | 3 | 0.824 | 0.9 | 4100.6 |  | 27193 | 342.524 | 0.6968534 | 3615.96 | 0.147166
1288 | 273590 | 537.825 | 169.99 | 3 | 0.85 | 0.96 | 1237.2 |  | 8204.6 | 510.381 | 0.2064528 | 514.94 | 0.201084 | 1289 | 397750 | 809.177 | 165 | 3 | 0.841 | 0.77 | 1799.2 |  | 11932 | 511.74 | 0.2992433 | 514.94 | 0.29736 | 1288 | 523690 | 807.825 | 160 | 3 | 0.834 | 0.96 | 2367.9 |  | 15702 | 510.381 | 0.3993877 | 1029.84 | 0.216621 | 1288 | 674870 | 807.825 | 154.99 | 3 | 0.828 | 1.24 | 3053.1 |  | 20247 | 510.381 | 0.5185339 | 1287.29 | 0.278407 | 1288 | 906270 | 641.895 | 149.99 | 3 | 0.824 | 0.89 | 4098.9 |  | 27181 | 343.306 | 0.6961533 | 3618.77 | 0.14701
1289 | 272920 | 539.177 | 169.99 | 3 | 0.85 | 0.97 | 1234.8 |  | 8188.3 | 511.74 | 0.20548 | 515.34 | 0.200886 | 1290 | 396750 | 810.532 | 165 | 3 | 0.841 | 0.76 | 1794.5 |  | 11900 | 513.102 | 0.2980174 | 515.34 | 0.297145 | 1289 | 522850 | 809.177 | 160 | 3 | 0.834 | 0.98 | 2366 |  | 15690 | 511.74 | 0.3986989 | 1030.64 | 0.216432 | 1289 | 674400 | 809.177 | 155 | 3 | 0.829 | 0.9 | 3050.1 |  | 20226 | 511.74 | 0.5177254 | 1288.29 | 0.278204 | 1289 | 905770 | 642.675 | 149.98 | 3 | 0.824 | 0.91 | 4099.5 |  | 27186 | 344.089 | 0.6959455 | 3621.59 | 0.146854
1290 | 271630 | 540.532 | 169.99 | 3 | 0.85 | 0.96 | 1228.5 |  | 8146.8 | 513.102 | 0.205784 | 515.74 | 0.200687 | 1291 | 395450 | 811.891 | 164.99 | 3 | 0.841 | 0.77 | 1789.3 |  | 11866 | 514.467 | 0.2976163 | 515.74 | 0.29693 | 1290 | 521840 | 810.532 | 160 | 3 | 0.834 | 0.96 | 2360.9 |  | 15656 | 513.102 | 0.397704 | 1031.44 | 0.216243 | 1290 | 673420 | 810.532 | 154.99 | 3 | 0.829 | 0.91 | 3046.8 |  | 20205 | 513.102 | 0.5173096 | 1289.29 | 0.278002 | 1290 | 904860 | 643.457 | 149.98 | 3 | 0.824 | 0.91 | 4092.4 |  | 27138 | 344.874 | 0.6956993 | 3624.4 | 0.146699
1291 | 270350 | 541.891 | 169.99 | 3 | 0.85 | 0.96 | 1222.3 |  | 8105.4 | 514.467 | 0.2050543 | 516.14 | 0.200488 | 1292 | 393830 | 813.253 | 164.99 | 3 | 0.841 | 0.79 | 1781.6 |  | 11814 | 515.836 | 0.2964586 | 516.14 | 0.296716 | 1291 | 520940 | 811.891 | 159.99 | 3 | 0.834 | 0.96 | 2356.5 |  | 15627 | 514.467 | 0.3972065 | 1032.24 | 0.216054 | 1291 | 672370 | 811.891 | 155 | 3 | 0.829 | 0.94 | 3040.8 |  | 20165 | 514.467 | 0.5165088 | 1290.3 | 0.2778 | 1291 | 904590 | 644.24 | 149.99 | 3 | 0.824 | 0.92 | 4091.2 |  | 27131 | 345.661 | 0.6955301 | 3627.21 | 0.146543
1292 | 270750 | 543.253 | 169.99 | 3 | 0.85 | 0.98 | 1225 |  | 8123.7 | 515.836 | 0.2037851 | 516.54 | 0.20029 | 1293 | 393300 | 814.618 | 164.99 | 3 | 0.841 | 0.78 | 1779.4 |  | 11800 | 517.209 | 0.2958078 | 516.54 | 0.296501 | 1292 | 519640 | 813.253 | 160 | 3 | 0.834 | 0.96 | 2350.1 |  | 15585 | 515.836 | 0.3958671 | 1033.04 | 0.215865 | 1292 | 671830 | 813.253 | 155 | 3 | 0.829 | 0.92 | 3039.9 |  | 20159 | 515.836 | 0.5162008 | 1291.3 | 0.277598 | 1292 | 904270 | 645.025 | 149.99 | 3 | 0.824 | 0.93 | 4090.1 |  | 27124 | 346.449 | 0.6950377 | 3630.02 | 0.146388
1293 | 269790 | 544.618 | 169.99 | 3 | 0.85 | 0.93 | 1220.6 |  | 8094.6 | 517.209 | 0.2033746 | 516.94 | 0.200092 | 1294 | 391770 | 815.987 | 165 | 3 | 0.841 | 0.78 | 1772.2 |  | 11752 | 518.585 | 0.294983 | 516.94 | 0.296287 | 1293 | 518990 | 814.618 | 159.99 | 3 | 0.834 | 0.96 | 2348 |  | 15571 | 517.209 | 0.3950865 | 1033.84 | 0.215676 | 1293 | 670790 | 814.618 | 155 | 3 | 0.829 | 0.95 | 3034.1 |  | 20120 | 517.209 | 0.5156002 | 1292.3 | 0.277396 | 1293 | 904050 | 645.812 | 149.98 | 3 | 0.824 | 0.92 | 4089.9 |  | 27122 | 347.239 | 0.6947607 | 3632.83 | 0.146233
1294 | 268120 | 545.987 | 169.99 | 3 | 0.85 | 0.98 | 1212.4 |  | 8039.8 | 518.585 | 0.2023638 | 517.341 | 0.199895 | 1295 | 390910 | 817.36 | 165.01 | 3 | 0.841 | 1.02 | 1768 |  | 11724 | 519.964 | 0.2942868 | 517.341 | 0.296073 | 1294 | 517240 | 815.987 | 160 | 3 | 0.834 | 0.97 | 2338.9 |  | 15510 | 518.585 | 0.3945431 | 1034.64 | 0.215488 | 1294 | 670390 | 815.987 | 155 | 3 | 0.829 | 0.97 | 3033.3 |  | 20115 | 518.585 | 0.514707 | 1293.3 | 0.277195 | 1294 | 903410 | 646.6 | 149.98 | 3 | 0.824 | 0.94 | 4087 |  | 27103 | 348.031 | 0.6948607 | 3635.65 | 0.146079
1295 | 267580 | 547.36 | 169.97 | 3 | 0.85 | 0.98 | 1210.8 |  | 8029.4 | 519.964 | 0.2015505 | 517.741 | 0.199697 | 1296 | 389820 | 818.736 | 165.02 | 3 | 0.841 | 1.02 | 1763.5 |  | 11694 | 521.347 | 0.293462 | 517.741 | 0.295859 | 1295 | 516220 | 817.36 | 160 | 3 | 0.834 | 0.98 | 2334.7 |  | 15483 | 519.964 | 0.3938237 | 1035.44 | 0.2153 | 1295 | 669610 | 817.36 | 154.99 | 3 | 0.829 | 0.98 | 3029.4 |  | 20089 | 519.964 | 0.5139986 | 1294.3 | 0.276993 | 1295 | 903050 | 647.39 | 149.98 | 3 | 0.824 | 0.94 | 4083.7 |  | 27081 | 348.825 | 0.6942607 | 3638.46 | 0.145924
1296 | 266250 | 548.736 | 169.98 | 3 | 0.85 | 0.96 | 1204.3 |  | 7986.1 | 521.347 | 0.2010109 | 518.141 | 0.1995 | 1297 | 388900 | 820.115 | 165.02 | 3 | 0.841 | 1.02 | 1759.5 |  | 11668 | 522.734 | 0.2927128 | 518.141 | 0.295645 | 1296 | 515510 | 818.736 | 160.01 | 3 | 0.834 | 0.97 | 2332.4 |  | 15467 | 521.347 | 0.3930966 | 1036.24 | 0.215112 | 1296 | 668450 | 818.736 | 154.99 | 3 | 0.829 | 0.97 | 3023.5 |  | 20050 | 521.347 | 0.5133056 | 1295.3 | 0.276792 | 1296 | 903180 | 648.182 | 149.98 | 3 | 0.824 | 0.94 | 4087.7 |  | 27108 | 349.62 | 0.6939144 | 3641.27 | 0.14577
1297 | 265180 | 550.115 | 169.98 | 3 | 0.85 | 0.96 | 1199.4 |  | 7953.7 | 522.734 | 0.2004864 | 518.541 | 0.199303 | 1298 | 387810 | 821.498 | 165.02 | 3 | 0.841 | 1.02 | 1754.7 |  | 11636 | 524.124 | 0.2921302 | 518.541 | 0.295431 | 1297 | 514570 | 820.115 | 160.02 | 3 | 0.834 | 0.97 | 2328.6 |  | 15442 | 522.734 | 0.3926603 | 1037.04 | 0.214924 | 1297 | 667530 | 820.115 | 155 | 3 | 0.829 | 0.97 | 3019.4 |  | 20023 | 522.734 | 0.5130977 | 1296.3 | 0.276591 | 1297 | 902400 | 648.976 | 149.99 | 3 | 0.824 | 0.94 | 4082.5 |  | 27073 | 350.417 | 0.693299 | 3644.08 | 0.145616
1298 | 264470 | 551.498 | 169.99 | 3 | 0.85 | 0.93 | 1196.3 |  | 7933 | 524.124 | 0.2000532 | 518.941 | 0.199106 | 1299 | 386820 | 822.885 | 165.01 | 3 | 0.841 | 1 | 1749.7 |  | 11603 | 525.518 | 0.2919031 | 518.941 | 0.295218 | 1298 | 513620 | 821.498 | 160.02 | 3 | 0.834 | 0.95 | 2324 |  | 15411 | 524.124 | 0.3922624 | 1037.84 | 0.214737 | 1298 | 666630 | 821.498 | 155 | 3 | 0.829 | 1.01 | 3015 |  | 19994 | 524.124 | 0.5121506 | 1297.3 | 0.27639 | 1298 | 901950 | 649.771 | 149.99 | 3 | 0.824 | 0.96 | 4082 |  | 27070 | 351.215 | 0.6928681 | 3646.89 | 0.145462
1299 | 263780 | 552.885 | 169.99 | 3 | 0.85 | 0.95 | 1193.3 |  | 7913.6 | 525.518 | 0.1994376 | 519.341 | 0.198909 | 1300 | 386050 | 824.275 | 165.02 | 3 | 0.841 | 0.99 | 1745.9 |  | 11578 | 526.915 | 0.2903443 | 519.341 | 0.295005 | 1299 | 513050 | 822.885 | 160.02 | 3 | 0.834 | 0.94 | 2321.7 |  | 15396 | 525.518 | 0.3916577 | 1038.64 | 0.214549 | 1299 | 666360 | 822.885 | 154.99 | 3 | 0.829 | 1.03 | 3013.7 |  | 19985 | 525.518 | 0.510857 | 1298.3 | 0.27619 | 1299 | 901150 | 650.568 | 149.99 | 3 | 0.824 | 0.96 | 4076.6 |  | 27034 | 352.016 | 0.6924681 | 3649.7 | 0.145308
1300 | 263210 | 554.275 | 170 | 3 | 0.85 | 0.92 | 1190.7 |  | 7896.2 | 526.915 | 0.1989435 | 519.741 | 0.198713 | 1301 | 385750 | 825.669 | 165.01 | 3 | 0.841 | 0.97 | 1745.2 |  | 11573 | 528.316 | 0.29014 | 519.741 | 0.294792 | 1300 | 512530 | 824.275 | 160.02 | 3 | 0.834 | 0.92 | 2319.1 |  | 15379 | 526.915 | 0.3908924 | 1039.44 | 0.214362 | 1300 | 665130 | 824.275 | 155 | 3 | 0.829 | 1.05 | 3009.4 |  | 19957 | 526.915 | 0.5100331 | 1299.3 | 0.275989 | 1300 | 900590 | 651.366 | 149.99 | 3 | 0.824 | 0.94 | 4072.6 |  | 27007 | 352.818 | 0.691868 | 3652.52 | 0.145154
1301 | 262400 | 555.669 | 170 | 3 | 0.85 | 0.86 | 1186.7 |  | 7869.8 | 528.316 | 0.1983735 | 520.141 | 0.198517 | 1302 | 383690 | 827.066 | 165 | 3 | 0.841 | 0.98 | 1734.3 |  | 11501 | 529.721 | 0.2896103 | 520.141 | 0.294579 | 1301 | 511740 | 825.669 | 160.01 | 3 | 0.834 | 0.89 | 2314.7 |  | 15350 | 528.316 | 0.3904791 | 1040.25 | 0.214175 | 1301 | 663450 | 825.669 | 155 | 3 | 0.829 | 1.05 | 3000.8 |  | 19900 | 528.316 | 0.5100639 | 1300.3 | 0.275789 | 1301 | 900070 | 652.167 | 149.99 | 3 | 0.824 | 0.95 | 4071.1 |  | 26997 | 353.621 | 0.691491 | 3655.33 | 0.145001
1302 | 261750 | 557.066 | 170 | 3 | 0.85 | 0.85 | 1183.7 |  | 7849.8 | 529.721 | 0.1981835 | 520.541 | 0.198321 | 1303 | 383420 | 828.467 | 165 | 3 | 0.841 | 0.96 | 1733.9 |  | 11498 | 531.129 | 0.2892698 | 520.541 | 0.294367 | 1302 | 510740 | 827.066 | 160.01 | 3 | 0.834 | 0.88 | 2309.8 |  | 15317 | 529.721 | 0.3894306 | 1041.05 | 0.213989 | 1302 | 662380 | 827.066 | 154.99 | 3 | 0.829 | 1.09 | 2995.7 |  | 19866 | 529.721 | 0.5091476 | 1301.3 | 0.275589 | 1302 | 899290 | 652.969 | 150 | 3 | 0.824 | 0.96 | 4067.9 |  | 26976 | 354.427 | 0.6909217 | 3658.14 | 0.144848
1303 | 261000 | 558.467 | 170.01 | 3 | 0.85 | 0.84 | 1180.5 |  | 7828.4 | 531.129 | 0.1972258 | 520.941 | 0.198125 | 1304 | 382720 | 829.872 | 164.99 | 3 | 0.841 | 0.97 | 1730.8 |  | 11478 | 532.541 | 0.2883239 | 520.941 | 0.294154 | 1303 | 510200 | 828.467 | 160.01 | 3 | 0.834 | 0.86 | 2308.5 |  | 15309 | 531.129 | 0.3881601 | 1041.85 | 0.213802 | 1303 | 662420 | 828.467 | 155 | 3 | 0.829 | 1.11 | 2997.3 |  | 19876 | 531.129 | 0.5085701 | 1302.3 | 0.275389 | 1303 | 898800 | 653.772 | 149.99 | 3 | 0.824 | 1 | 4067.1 |  | 26971 | 355.234 | 0.6905909 | 3660.95 | 0.144695
1304 | 260750 | 559.872 | 170 | 3 | 0.85 | 0.81 | 1179.8 |  | 7823.7 | 532.541 | 0.1964354 | 521.341 | 0.197929 | 1305 | 382270 | 831.28 | 165 | 3 | 0.841 | 0.97 | 1730 |  | 11472 | 533.956 | 0.2874915 | 521.341 | 0.293942 | 1304 | 508830 | 829.872 | 160 | 3 | 0.834 | 0.85 | 2301.4 |  | 15261 | 532.541 | 0.3873948 | 1042.65 | 0.213616 | 1304 | 661230 | 829.872 | 154.99 | 3 | 0.829 | 1.13 | 2991.4 |  | 19837 | 532.541 | 0.5082698 | 1303.3 | 0.27519 | 1304 | 898060 | 654.578 | 149.99 | 3 | 0.824 | 1.01 | 4062.3 |  | 26939 | 356.043 | 0.6902754 | 3663.76 | 0.144542
1305 | 259490 | 561.28 | 170.01 | 3 | 0.85 | 0.8 | 1173.9 |  | 7784.3 | 533.956 | 0.1949989 | 521.741 | 0.197734 | 1306 | 381020 | 832.692 | 164.99 | 3 | 0.841 | 0.95 | 1723.8 |  | 11431 | 535.375 | 0.2868104 | 521.741 | 0.29373 | 1305 | 507170 | 831.28 | 159.99 | 3 | 0.834 | 0.86 | 2293.3 |  | 15208 | 533.956 | 0.3864457 | 1043.45 | 0.21343 | 1305 | 660480 | 831.28 | 155 | 3 | 0.829 | 1.17 | 2987.4 |  | 19811 | 533.956 | 0.5078848 | 1304.3 | 0.27499 | 1305 | 897630 | 655.385 | 149.99 | 3 | 0.824 | 0.99 | 4059.7 |  | 26922 | 356.853 | 0.6900138 | 3666.57 | 0.144389
1306 | 258450 | 562.692 | 170 | 3 | 0.85 | 0.77 | 1169.1 |  | 7752.6 | 535.375 | 0.1941476 | 522.141 | 0.197539 | 1307 | 379920 | 834.107 | 165 | 3 | 0.841 | 0.97 | 1718.7 |  | 11398 | 536.797 | 0.2856981 | 522.141 | 0.293518 | 1306 | 506170 | 832.692 | 160 | 3 | 0.834 | 0.89 | 2290.7 |  | 15190 | 535.375 | 0.3857952 | 1044.25 | 0.213244 | 1306 | 660090 | 832.692 | 154.99 | 3 | 0.829 | 1.21 | 2986 |  | 19801 | 535.375 | 0.5073612 | 1305.3 | 0.274791 | 1306 | 897220 | 656.194 | 149.99 | 3 | 0.824 | 0.99 | 4058.2 |  | 26912 | 357.666 | 0.689483 | 3669.39 | 0.144237
1307 | 256560 | 564.107 | 170.01 | 3 | 0.85 | 0.75 | 1160.7 |  | 7697 | 536.797 | 0.1931215 | 522.541 | 0.197344 | 1308 | 379020 | 835.526 | 165 | 3 | 0.841 | 0.95 | 1714.9 |  | 11372 | 538.224 | 0.2846387 | 522.541 | 0.293307 | 1307 | 504930 | 834.107 | 160 | 3 | 0.834 | 0.9 | 2284.8 |  | 15151 | 536.797 | 0.3855656 | 1045.05 | 0.213058 | 1307 | 659590 | 834.107 | 155 | 3 | 0.829 | 1.02 | 2983 |  | 19782 | 536.797 | 0.5070686 | 1306.3 | 0.274592 | 1307 | 896880 | 657.004 | 150 | 3 | 0.824 | 0.99 | 4058.4 |  | 26913 | 358.48 | 0.689206 | 3672.2 | 0.144085
1308 | 255440 | 565.526 | 170.01 | 3 | 0.85 | 0.73 | 1155.9 |  | 7665.4 | 538.224 | 0.1913506 | 522.942 | 0.19715 | 1309 | 377550 | 836.948 | 165.01 | 3 | 0.841 | 0.98 | 1708.3 |  | 11328 | 539.653 | 0.2841922 | 522.942 | 0.293095 | 1308 | 504080 | 835.526 | 160 | 3 | 0.834 | 0.91 | 2280.8 |  | 15125 | 538.224 | 0.3849686 | 1045.85 | 0.212872 | 1308 | 658910 | 835.526 | 154.98 | 3 | 0.829 | 1 | 2980.3 |  | 19764 | 538.224 | 0.5061446 | 1307.3 | 0.274393 | 1308 | 896190 | 657.817 | 149.99 | 3 | 0.824 | 0.99 | 4052.1 |  | 26871 | 359.295 | 0.6887906 | 3675.01 | 0.143933
1309 | 254090 | 566.948 | 170 | 3 | 0.849 | 1.17 | 1150.1 |  | 7626.5 | 539.653 | 0.1912746 | 523.342 | 0.196955 | 1310 | 376150 | 838.375 | 165.01 | 3 | 0.841 | 0.98 | 1701.7 |  | 11285 | 541.087 | 0.2835339 | 523.342 | 0.292884 | 1309 | 503780 | 836.948 | 160.01 | 3 | 0.834 | 0.89 | 2279.7 |  | 15118 | 539.653 | 0.3837823 | 1046.65 | 0.212687 | 1309 | 658530 | 836.948 | 154.99 | 3 | 0.829 | 1.01 | 2978.9 |  | 19754 | 539.653 | 0.5057134 | 1308.3 | 0.274194 | 1309 | 895830 | 658.631 | 149.99 | 3 | 0.824 | 0.98 | 4053.5 |  | 26881 | 360.113 | 0.6882674 | 3677.82 | 0.143781
1310 | 251760 | 568.375 | 170.01 | 3 | 0.849 | 1.18 | 1138.6 |  | 7550.5 | 541.087 | 0.1901801 | 523.742 | 0.196761 | 1311 | 375560 | 839.804 | 165.02 | 3 | 0.841 | 0.97 | 1699.2 |  | 11268 | 542.524 | 0.2829285 | 523.742 | 0.292673 | 1310 | 503000 | 838.375 | 160.01 | 3 | 0.834 | 0.88 | 2276 |  | 15093 | 541.087 | 0.383767 | 1047.45 | 0.212502 | 1310 | 657330 | 838.375 | 154.99 | 3 | 0.829 | 1.02 | 2972.9 |  | 19714 | 541.087 | 0.5048048 | 1309.3 | 0.273996 | 1310 | 895290 | 659.446 | 150 | 3 | 0.824 | 1.01 | 4051.6 |  | 26868 | 360.932 | 0.6880058 | 3680.63 | 0.143629
1311 | 251660 | 569.804 | 170 | 3 | 0.849 | 1.11 | 1138.9 |  | 7552.6 | 542.524 | 0.1894277 | 524.142 | 0.196567 | 1312 | 374690 | 841.238 | 165.02 | 3 | 0.841 | 0.95 | 1694.6 |  | 11237 | 543.965 | 0.282202 | 524.142 | 0.292462 | 1311 | 501450 | 839.804 | 160.02 | 3 | 0.834 | 0.88 | 2267.3 |  | 15036 | 542.524 | 0.3830629 | 1048.25 | 0.212317 | 1311 | 656770 | 839.804 | 154.99 | 3 | 0.829 | 1.02 | 2972.2 |  | 19710 | 542.524 | 0.5043428 | 1310.3 | 0.273797 | 1311 | 894610 | 660.264 | 149.99 | 3 | 0.824 | 0.98 | 4047.8 |  | 26843 | 361.753 | 0.6875135 | 3683.45 | 0.143478
1312 | 250220 | 571.238 | 170.01 | 3 | 0.849 | 1.1 | 1131.9 |  | 7506 | 543.965 | 0.1891161 | 524.542 | 0.196373 | 1313 | 373890 | 842.675 | 165.01 | 3 | 0.841 | 0.95 | 1691.3 |  | 11216 | 545.41 | 0.2810821 | 524.542 | 0.292252 | 1312 | 501430 | 841.238 | 160.01 | 3 | 0.834 | 0.86 | 2268.6 |  | 15044 | 543.965 | 0.3821292 | 1049.05 | 0.212132 | 1312 | 655590 | 841.238 | 154.99 | 3 | 0.829 | 1.02 | 2964.9 |  | 19662 | 543.965 | 0.5039116 | 1311.3 | 0.273599 | 1312 | 894270 | 661.083 | 149.98 | 3 | 0.824 | 1 | 4046.4 |  | 26834 | 362.576 | 0.6868749 | 3686.26 | 0.143327
1313 | 249230 | 572.675 | 170 | 3 | 0.849 | 1.06 | 1127.3 |  | 7475.5 | 545.41 | 0.1884776 | 524.942 | 0.19618 | 1314 | 372930 | 844.116 | 165 | 3 | 0.841 | 0.99 | 1686.9 |  | 11186 | 546.858 | 0.2802421 | 524.942 | 0.292041 | 1313 | 500510 | 842.675 | 160.01 | 3 | 0.834 | 0.86 | 2264.6 |  | 15017 | 545.41 | 0.3811189 | 1049.85 | 0.211948 | 1313 | 654990 | 842.675 | 154.99 | 3 | 0.829 | 1.02 | 2963.1 |  | 19649 | 545.41 | 0.5029337 | 1312.3 | 0.273401 | 1313 | 893630 | 661.904 | 149.99 | 3 | 0.824 | 1 | 4041.6 |  | 26802 | 363.401 | 0.6867056 | 3689.07 | 0.143176
1314 | 248820 | 574.116 | 170 | 3 | 0.849 | 1.03 | 1125.6 |  | 7464.5 | 546.858 | 0.1874743 | 525.342 | 0.195987 | 1315 | 371450 | 845.561 | 165.01 | 3 | 0.841 | 0.97 | 1679.9 |  | 11141 | 548.31 | 0.280174 | 525.342 | 0.291831 | 1314 | 499290 | 844.116 | 160.02 | 3 | 0.834 | 0.84 | 2258.9 |  | 14980 | 546.858 | 0.380101 | 1050.65 | 0.211763 | 1314 | 654430 | 844.116 | 154.99 | 3 | 0.829 | 1.02 | 2961.1 |  | 19637 | 546.858 | 0.5023177 | 1313.3 | 0.273203 | 1314 | 892800 | 662.727 | 149.99 | 3 | 0.824 | 1.02 | 4037.6 |  | 26775 | 364.227 | 0.6863133 | 3691.88 | 0.143025
1315 | 247980 | 575.561 | 170.01 | 3 | 0.849 | 1.01 | 1122.1 |  | 7441.3 | 548.31 | 0.1870335 | 525.742 | 0.195794 | 1316 | 370340 | 847.009 | 165 | 3 | 0.841 | 0.95 | 1674.8 |  | 11107 | 549.766 | 0.2795762 | 525.742 | 0.291621 | 1315 | 497970 | 845.561 | 160.01 | 3 | 0.834 | 0.85 | 2252.1 |  | 14935 | 548.31 | 0.3797643 | 1051.45 | 0.211579 | 1315 | 653160 | 845.561 | 154.99 | 3 | 0.829 | 1.05 | 2954.4 |  | 19592 | 548.31 | 0.5019019 | 1314.3 | 0.273006 | 1315 | 892580 | 663.552 | 149.98 | 3 | 0.824 | 1.01 | 4036.8 |  | 26770 | 365.055 | 0.6859594 | 3694.69 | 0.142874
1316 | 246660 | 577.009 | 170.01 | 3 | 0.849 | 1.01 | 1115.7 |  | 7398.7 | 549.766 | 0.1867067 | 526.142 | 0.195601 | 1317 | 370250 | 848.461 | 165 | 3 | 0.841 | 1.01 | 1675.6 |  | 11112 | 551.225 | 0.2780855 | 526.142 | 0.291411 | 1316 | 496640 | 847.009 | 160.01 | 3 | 0.834 | 0.86 | 2246 |  | 14894 | 549.766 | 0.3787617 | 1052.25 | 0.211395 | 1316 | 652360 | 847.009 | 155 | 3 | 0.829 | 1.07 | 2951 |  | 19569 | 549.766 | 0.5012012 | 1315.3 | 0.272808 | 1316 | 892070 | 664.378 | 149.98 | 3 | 0.824 | 1.04 | 4036.4 |  | 26767 | 365.885 | 0.6854901 | 3697.5 | 0.142724
1317 | 246080 | 578.461 | 170 | 3 | 0.849 | 1.01 | 1113.3 |  | 7382.9 | 551.225 | 0.1858478 | 526.542 | 0.195408 | 1318 | 369460 | 849.917 | 165 | 3 | 0.841 | 0.95 | 1672.3 |  | 11089 | 552.689 | 0.2775709 | 526.542 | 0.291201 | 1317 | 496200 | 848.461 | 160.01 | 3 | 0.834 | 0.87 | 2245.3 |  | 14890 | 551.225 | 0.3782336 | 1053.05 | 0.211211 | 1317 | 651820 | 848.461 | 155 | 3 | 0.829 | 1.06 | 2947.8 |  | 19548 | 551.225 | 0.5009317 | 1316.3 | 0.272611 | 1317 | 891610 | 665.206 | 149.98 | 3 | 0.824 | 1.02 | 4034.5 |  | 26755 | 366.716 | 0.68519 | 3700.32 | 0.142573
1318 | 245650 | 579.917 | 170 | 3 | 0.849 | 1.02 | 1111.7 |  | 7371.9 | 552.689 | 0.1855286 | 526.942 | 0.195216 | 1319 | 367490 | 851.376 | 165 | 3 | 0.841 | 0.97 | 1662.2 |  | 11023 | 554.155 | 0.2768899 | 526.942 | 0.290992 | 1318 | 494890 | 849.917 | 160.01 | 3 | 0.834 | 0.88 | 2238.7 |  | 14846 | 552.689 | 0.3775448 | 1053.85 | 0.211028 | 1318 | 650910 | 849.917 | 154.99 | 3 | 0.829 | 1.07 | 2944.6 |  | 19527 | 552.689 | 0.5000231 | 1317.3 | 0.272414 | 1318 | 891000 | 666.036 | 149.99 | 3 | 0.824 | 0.99 | 4029.1 |  | 26719 | 367.55 | 0.6843053 | 3703.13 | 0.142423
1319 | 244520 | 581.376 | 170 | 3 | 0.849 | 0.98 | 1106.1 |  | 7335.2 | 554.155 | 0.1846394 | 527.342 | 0.195024 | 1320 | 366810 | 852.84 | 165.01 | 3 | 0.841 | 0.97 | 1659.6 |  | 11006 | 555.626 | 0.2760348 | 527.342 | 0.290782 | 1319 | 494200 | 851.376 | 160.02 | 3 | 0.834 | 0.87 | 2236 |  | 14828 | 554.155 | 0.3772616 | 1054.65 | 0.210844 | 1319 | 650560 | 851.376 | 154.99 | 3 | 0.829 | 1.1 | 2943.1 |  | 19517 | 554.155 | 0.4991992 | 1318.3 | 0.272217 | 1319 | 890610 | 666.867 | 149.99 | 3 | 0.824 | 1.01 | 4029.4 |  | 26721 | 368.385 | 0.6841129 | 3705.94 | 0.142273
1320 | 244100 | 582.84 | 170.01 | 3 | 0.849 | 0.96 | 1104.6 |  | 7324.9 | 555.626 | 0.1840769 | 527.742 | 0.194832 | 1321 | 365910 | 854.306 | 165.01 | 3 | 0.841 | 0.99 | 1655.9 |  | 10981 | 557.101 | 0.2759743 | 527.742 | 0.290573 | 1320 | 493300 | 852.84 | 160 | 3 | 0.834 | 0.86 | 2231.1 |  | 14796 | 555.626 | 0.3764044 | 1055.45 | 0.210661 | 1320 | 649380 | 852.84 | 154.99 | 3 | 0.829 | 1.09 | 2938.5 |  | 19487 | 555.626 | 0.4986371 | 1319.3 | 0.27202 | 1320 | 889460 | 667.701 | 149.98 | 3 | 0.824 | 1.03 | 4023.1 |  | 26679 | 369.222 | 0.6838898 | 3708.75 | 0.142124
1321 | 242930 | 584.306 | 170 | 3 | 0.849 | 0.91 | 1099.2 |  | 7289.1 | 557.101 | 0.1826556 | 528.142 | 0.19464 | 1322 | 364780 | 855.777 | 165.01 | 3 | 0.841 | 0.99 | 1650.2 |  | 10943 | 558.579 | 0.2747862 | 528.142 | 0.290364 | 1321 | 492930 | 854.306 | 160.01 | 3 | 0.834 | 0.86 | 2230.3 |  | 14790 | 557.101 | 0.3756467 | 1056.25 | 0.210478 | 1321 | 648310 | 854.306 | 154.99 | 3 | 0.829 | 1.11 | 2932.8 |  | 19449 | 557.101 | 0.4975745 | 1320.3 | 0.271824 | 1321 | 889210 | 668.536 | 149.99 | 3 | 0.824 | 1.04 | 4023.1 |  | 26679 | 370.06 | 0.6835205 | 3711.56 | 0.141974
1322 | 242190 | 585.777 | 170 | 3 | 0.849 | 0.89 | 1096.1 |  | 7268.8 | 558.579 | 0.181926 | 528.542 | 0.194448 | 1323 | 364700 | 857.252 | 165.01 | 3 | 0.841 | 0.97 | 1650.6 |  | 10946 | 560.061 | 0.2739917 | 528.542 | 0.290155 | 1322 | 491810 | 855.777 | 160 | 3 | 0.834 | 1.14 | 2225.5 |  | 14758 | 558.579 | 0.374736 | 1057.05 | 0.210296 | 1322 | 647580 | 855.777 | 154.99 | 3 | 0.829 | 1.11 | 2930.7 |  | 19435 | 558.579 | 0.4969585 | 1321.3 | 0.271628 | 1322 | 888920 | 669.373 | 149.99 | 3 | 0.824 | 1.02 | 4021.9 |  | 26671 | 370.901 | 0.6830205 | 3714.37 | 0.141825
1323 | 240320 | 587.252 | 170 | 3 | 0.849 | 0.87 | 1087 |  | 7208.7 | 560.061 | 0.1811127 | 528.943 | 0.194257 | 1324 | 363130 | 858.73 | 165.01 | 3 | 0.841 | 0.96 | 1642.4 |  | 10891 | 561.547 | 0.2734998 | 528.943 | 0.289947 | 1323 | 490820 | 857.252 | 160.01 | 3 | 0.834 | 1.12 | 2220.6 |  | 14726 | 560.061 | 0.3742997 | 1057.85 | 0.210113 | 1323 | 646200 | 857.252 | 154.99 | 3 | 0.829 | 1.12 | 2923 |  | 19383 | 560.061 | 0.4964041 | 1322.3 | 0.271431 | 1323 | 888440 | 670.211 | 149.99 | 3 | 0.824 | 1.04 | 4020.6 |  | 26662 | 371.743 | 0.6825512 | 3717.19 | 0.141676
1324 | 239360 | 588.73 | 170.01 | 3 | 0.849 | 0.83 | 1082.9 |  | 7181.2 | 561.547 | 0.1804211 | 529.343 | 0.194066 | 1325 | 362080 | 860.212 | 165.02 | 3 | 0.841 | 0.97 | 1637.6 |  | 10859 | 563.037 | 0.2726901 | 529.343 | 0.289738 | 1324 | 489630 | 858.73 | 160.01 | 3 | 0.834 | 1.13 | 2214.9 |  | 14688 | 561.547 | 0.3730598 | 1058.65 | 0.209931 | 1324 | 645400 | 858.73 | 154.99 | 3 | 0.829 | 1.13 | 2918.6 |  | 19355 | 561.547 | 0.4959729 | 1323.3 | 0.271235 | 1324 | 887790 | 671.052 | 149.99 | 3 | 0.824 | 1.05 | 4015.8 |  | 26631 | 372.587 | 0.6820357 | 3720 | 0.141527
1325 | 238290 | 590.212 | 170.01 | 3 | 0.849 | 0.84 | 1078.1 |  | 7149.6 | 563.037 | 0.1799574 | 529.743 | 0.193875 | 1326 | 361430 | 861.698 | 165.01 | 3 | 0.841 | 0.99 | 1635.7 |  | 10847 | 564.53 | 0.2715399 | 529.743 | 0.28953 | 1325 | 489060 | 860.212 | 160.01 | 3 | 0.834 | 1.13 | 2213.1 |  | 14676 | 563.037 | 0.3730828 | 1059.45 | 0.209748 | 1325 | 644680 | 860.212 | 154.99 | 3 | 0.829 | 1.15 | 2916 |  | 19337 | 563.037 | 0.4954339 | 1324.3 | 0.27104 | 1325 | 887180 | 671.894 | 149.99 | 3 | 0.824 | 1.06 | 4014 |  | 26619 | 373.433 | 0.6816587 | 3722.81 | 0.141378
1326 | 237380 | 591.698 | 170.01 | 3 | 0.849 | 0.84 | 1074.1 |  | 7122.7 | 564.53 | 0.1793114 | 530.143 | 0.193684 | 1327 | 360360 | 863.188 | 165.01 | 3 | 0.841 | 0.98 | 1630.6 |  | 10813 | 566.027 | 0.2710632 | 530.143 | 0.289322 | 1326 | 487440 | 861.698 | 160 | 3 | 0.834 | 1.13 | 2204.6 |  | 14619 | 564.53 | 0.3721338 | 1060.25 | 0.209566 | 1326 | 644120 | 861.698 | 154.99 | 3 | 0.829 | 1.15 | 2913.7 |  | 19322 | 564.53 | 0.4949026 | 1325.3 | 0.270844 | 1326 | 886510 | 672.738 | 149.99 | 3 | 0.824 | 1.06 | 4010.6 |  | 26596 | 374.281 | 0.6813971 | 3725.62 | 0.141229
1327 | 236770 | 593.188 | 170.01 | 3 | 0.849 | 0.82 | 1071.2 |  | 7103.6 | 566.027 | 0.1794862 | 530.543 | 0.193494 | 1328 | 358840 | 864.681 | 165.01 | 3 | 0.841 | 0.97 | 1622.9 |  | 10762 | 567.528 | 0.270087 | 530.543 | 0.289114 | 1327 | 487470 | 863.188 | 160.02 | 3 | 0.834 | 1.11 | 2205.2 |  | 14624 | 566.027 | 0.3717664 | 1061.05 | 0.209385 | 1327 | 643420 | 863.188 | 154.99 | 3 | 0.829 | 1.15 | 2911.3 |  | 19306 | 566.027 | 0.4944714 | 1326.3 | 0.270649 | 1327 | 886020 | 673.584 | 150 | 3 | 0.824 | 1.08 | 4010.1 |  | 26593 | 375.131 | 0.6810817 | 3728.43 | 0.141081
1328 | 235920 | 594.681 | 170.02 | 3 | 0.849 | 0.8 | 1066.9 |  | 7075.2 | 567.528 | 0.1786121 | 530.943 | 0.193304 | 1329 | 358210 | 866.178 | 165.02 | 3 | 0.841 | 0.99 | 1620.4 |  | 10745 | 569.033 | 0.26958 | 530.943 | 0.288906 | 1328 | 486230 | 864.681 | 160 | 3 | 0.834 | 1.11 | 2198.3 |  | 14578 | 567.528 | 0.3711006 | 1061.85 | 0.209203 | 1328 | 642730 | 864.681 | 154.99 | 3 | 0.829 | 1.16 | 2907.7 |  | 19282 | 567.528 | 0.4937399 | 1327.3 | 0.270453 | 1328 | 885680 | 674.432 | 150 | 3 | 0.824 | 1.06 | 4008 |  | 26579 | 375.982 | 0.6807278 | 3731.24 | 0.140933
1329 | 236150 | 596.178 | 170.01 | 3 | 0.849 | 0.79 | 1068.3 |  | 7084.4 | 569.033 | 0.1780117 | 531.343 | 0.193114 | 1330 | 356920 | 867.679 | 165.01 | 3 | 0.841 | 0.96 | 1613.9 |  | 10703 | 570.542 | 0.2693303 | 531.343 | 0.288699 | 1329 | 485750 | 866.178 | 160.01 | 3 | 0.834 | 1.1 | 2196.9 |  | 14569 | 569.033 | 0.3704577 | 1062.65 | 0.209022 | 1329 | 642170 | 866.178 | 154.99 | 3 | 0.829 | 1.15 | 2904.6 |  | 19262 | 569.033 | 0.4926696 | 1328.3 | 0.270258 | 1329 | 885270 | 675.282 | 149.99 | 3 | 0.824 | 1.05 | 4005.3 |  | 26561 | 376.835 | 0.6800892 | 3734.06 | 0.140785
1330 | 235000 | 597.679 | 170.01 | 3 | 0.849 | 0.8 | 1062.9 |  | 7048.7 | 570.542 | 0.1773277 | 531.743 | 0.192924 | 1331 | 356250 | 869.184 | 165.01 | 3 | 0.841 | 0.97 | 1611.2 |  | 10685 | 572.055 | 0.2686266 | 531.743 | 0.288492 | 1330 | 484880 | 867.679 | 160.01 | 3 | 0.834 | 1.08 | 2192.5 |  | 14539 | 570.542 | 0.3695546 | 1063.45 | 0.20884 | 1330 | 641220 | 867.679 | 154.99 | 3 | 0.829 | 1.12 | 2899.6 |  | 19229 | 570.542 | 0.4921306 | 1329.3 | 0.270063 | 1330 | 884810 | 676.133 | 149.99 | 3 | 0.824 | 1.06 | 4003.7 |  | 26550 | 377.69 | 0.6794353 | 3736.87 | 0.140637
1331 | 234210 | 599.184 | 170.01 | 3 | 0.849 | 0.78 | 1059.7 |  | 7027.2 | 572.055 | 0.1768716 | 532.143 | 0.192734 | 1332 | 355920 | 870.693 | 165.01 | 3 | 0.841 | 0.98 | 1610.7 |  | 10681 | 573.572 | 0.2674007 | 532.143 | 0.288285 | 1331 | 484040 | 869.184 | 160.01 | 3 | 0.834 | 1.1 | 2189.6 |  | 14520 | 572.055 | 0.3692484 | 1064.25 | 0.208659 | 1331 | 639830 | 869.184 | 154.99 | 3 | 0.829 | 1.17 | 2894.2 |  | 19193 | 572.055 | 0.4916147 | 1330.3 | 0.269869 | 1331 | 883980 | 676.986 | 149.99 | 3 | 0.824 | 1.09 | 4000.4 |  | 26529 | 378.547 | 0.6790352 | 3739.68 | 0.140489
1332 | 233310 | 600.693 | 170.01 | 3 | 0.849 | 0.75 | 1055.3 |  | 6997.9 | 573.572 | 0.1761192 | 532.543 | 0.192545 | 1333 | 354990 | 872.206 | 165 | 3 | 0.841 | 0.96 | 1606.3 |  | 10652 | 575.092 | 0.2672645 | 532.543 | 0.288078 | 1332 | 482860 | 870.693 | 160 | 3 | 0.834 | 1.09 | 2184.2 |  | 14485 | 573.572 | 0.3688505 | 1065.05 | 0.208478 | 1332 | 639130 | 870.693 | 154.98 | 3 | 0.829 | 1.15 | 2891.7 |  | 19176 | 573.572 | 0.4905521 | 1331.3 | 0.269674 | 1332 | 883130 | 677.841 | 149.99 | 3 | 0.824 | 1.1 | 3993.7 |  | 26484 | 379.406 | 0.6787583 | 3742.49 | 0.140342
1333 | 232710 | 602.206 | 169.99 | 3 | 0.849 | 0.73 | 1052.8 |  | 6981.6 | 575.092 | 0.1758304 | 532.943 | 0.192356 | 1334 | 353370 | 873.723 | 165.01 | 3 | 0.841 | 0.95 | 1598 |  | 10597 | 576.617 | 0.2667877 | 532.943 | 0.287871 | 1333 | 482460 | 872.206 | 160.01 | 3 | 0.834 | 1.12 | 2183.6 |  | 14481 | 575.092 | 0.3679091 | 1065.85 | 0.208298 | 1333 | 638460 | 872.206 | 154.99 | 3 | 0.829 | 1.14 | 2888.7 |  | 19156 | 575.092 | 0.4898052 | 1332.3 | 0.26948 | 1333 | 882610 | 678.698 | 149.99 | 3 | 0.824 | 1.1 | 3991.2 |  | 26467 | 380.266 | 0.6784121 | 3745.3 | 0.140195
1334 | 231720 | 603.723 | 169.99 | 3 | 0.849 | 0.73 | 1048.1 |  | 6950.5 | 576.617 | 0.1752983 | 533.343 | 0.192167 | 1335 | 353190 | 875.243 | 165 | 3 | 0.841 | 0.96 | 1597.8 |  | 10596 | 578.145 | 0.2660991 | 533.343 | 0.287664 | 1334 | 481940 | 873.723 | 160 | 3 | 0.834 | 1.05 | 2180.3 |  | 14458 | 576.617 | 0.3668835 | 1066.65 | 0.208117 | 1334 | 637080 | 873.723 | 154.99 | 3 | 0.829 | 1.16 | 2881.4 |  | 19108 | 576.617 | 0.4891045 | 1333.3 | 0.269286 | 1334 | 882250 | 679.557 | 149.99 | 3 | 0.825 | 1.11 | 3991.1 |  | 26467 | 381.128 | 0.6779735 | 3748.12 | 0.140048
1335 | 231340 | 605.243 | 170 | 3 | 0.849 | 0.73 | 1046.8 |  | 6941.5 | 578.145 | 0.1743027 | 533.743 | 0.191978 | 1336 | 352560 | 876.768 | 165.01 | 3 | 0.841 | 1.01 | 1595 |  | 10577 | 579.677 | 0.2658191 | 533.743 | 0.287458 | 1335 | 480710 | 875.243 | 160 | 3 | 0.834 | 1.06 | 2174.6 |  | 14421 | 578.145 | 0.3662559 | 1067.45 | 0.207937 | 1335 | 636110 | 875.243 | 154.99 | 3 | 0.83 | 1.2 | 2877 |  | 19079 | 578.145 | 0.4885963 | 1334.3 | 0.269092 | 1335 | 881800 | 680.417 | 149.99 | 3 | 0.825 | 1.11 | 3989.2 |  | 26454 | 381.992 | 0.6775889 | 3750.93 | 0.139901
1336 | 230640 | 606.768 | 170 | 3 | 0.849 | 0.78 | 1043.5 |  | 6920.2 | 579.677 | 0.1737022 | 534.143 | 0.19179 | 1337 | 351650 | 878.296 | 165.01 | 3 | 0.841 | 0.95 | 1590.7 |  | 10548 | 581.213 | 0.2651684 | 534.143 | 0.287252 | 1336 | 479370 | 876.768 | 160 | 3 | 0.834 | 1.09 | 2168.7 |  | 14382 | 579.677 | 0.3656513 | 1068.25 | 0.207757 | 1336 | 635200 | 876.768 | 154.99 | 3 | 0.83 | 1.22 | 2872.7 |  | 19050 | 579.677 | 0.4879803 | 1335.3 | 0.268898 | 1336 | 881230 | 681.279 | 149.99 | 3 | 0.825 | 1.12 | 3987.7 |  | 26444 | 382.858 | 0.6773734 | 3753.74 | 0.139754
1337 | 229330 | 608.296 | 170 | 3 | 0.849 | 0.76 | 1037.1 |  | 6877.7 | 581.213 | 0.1723189 | 534.544 | 0.191602 | 1338 | 351280 | 879.828 | 165.01 | 3 | 0.841 | 0.99 | 1589.6 |  | 10541 | 582.753 | 0.2639501 | 534.544 | 0.287046 | 1337 | 478550 | 878.296 | 160 | 3 | 0.834 | 1.08 | 2165.2 |  | 14359 | 581.213 | 0.365039 | 1069.05 | 0.207577 | 1337 | 634540 | 878.296 | 154.99 | 3 | 0.829 | 1.12 | 2869.9 |  | 19032 | 581.213 | 0.4875029 | 1336.3 | 0.268704 | 1337 | 880730 | 682.143 | 149.98 | 3 | 0.825 | 1.12 | 3984.1 |  | 26420 | 383.726 | 0.6764425 | 3756.55 | 0.139608
1338 | 228540 | 609.828 | 170.01 | 3 | 0.849 | 0.76 | 1034.1 |  | 6857.8 | 582.753 | 0.1720985 | 534.944 | 0.191414 | 1339 | 350420 | 881.364 | 165.01 | 3 | 0.841 | 0.98 | 1586.1 |  | 10518 | 584.297 | 0.2626561 | 534.944 | 0.28684 | 1338 | 477760 | 879.828 | 160 | 3 | 0.834 | 1.09 | 2161.5 |  | 14334 | 582.753 | 0.3645263 | 1069.85 | 0.207398 | 1338 | 633740 | 879.828 | 155 | 3 | 0.829 | 1.14 | 2866.9 |  | 19012 | 582.753 | 0.4861554 | 1337.3 | 0.268511 | 1338 | 880450 | 683.009 | 149.99 | 3 | 0.825 | 1.12 | 3984.2 |  | 26421 | 384.596 | 0.6761271 | 3759.36 | 0.139461
1339 | 226720 | 611.364 | 170.01 | 3 | 0.849 | 0.75 | 1025.4 |  | 6800 | 584.297 | 0.1707152 | 535.344 | 0.191226 | 1340 | 348810 | 882.904 | 165 | 3 | 0.841 | 1 | 1578.4 |  | 10467 | 585.845 | 0.2620129 | 535.344 | 0.286634 | 1339 | 476960 | 881.364 | 160 | 3 | 0.834 | 1.05 | 2157.1 |  | 14305 | 584.297 | 0.3634548 | 1070.65 | 0.207218 | 1339 | 633120 | 881.364 | 155 | 3 | 0.829 | 1.16 | 2864.7 |  | 18997 | 584.297 | 0.4860784 | 1338.3 | 0.268317 | 1339 | 879240 | 683.877 | 149.99 | 3 | 0.825 | 1.12 | 3975.3 |  | 26362 | 385.467 | 0.6757424 | 3762.17 | 0.139315
1340 | 226430 | 612.904 | 170.01 | 3 | 0.849 | 0.77 | 1024.6 |  | 6794.8 | 585.845 | 0.1704644 | 535.744 | 0.191038 | 1341 | 347100 | 884.448 | 165 | 3 | 0.841 | 1 | 1569.6 |  | 10409 | 587.397 | 0.2611351 | 535.744 | 0.286429 | 1340 | 476290 | 882.904 | 160 | 3 | 0.834 | 1.05 | 2155 |  | 14291 | 585.845 | 0.3630491 | 1071.45 | 0.207039 | 1340 | 631370 | 882.904 | 154.99 | 3 | 0.83 | 1.2 | 2855.3 |  | 18935 | 585.845 | 0.4857473 | 1339.3 | 0.268124 | 1340 | 878830 | 684.747 | 149.99 | 3 | 0.825 | 1.12 | 3976 |  | 26366 | 386.341 | 0.6755424 | 3764.99 | 0.139169
1341 | 224610 | 614.448 | 170.01 | 3 | 0.848 | 1.1 | 1015.9 |  | 6736.6 | 587.397 | 0.1695295 | 536.144 | 0.190851 | 1342 | 346250 | 885.996 | 165 | 3 | 0.841 | 0.99 | 1566 |  | 10385 | 588.953 | 0.2610291 | 536.144 | 0.286224 | 1341 | 474890 | 884.448 | 159.99 | 3 | 0.834 | 1.07 | 2147.7 |  | 14242 | 587.397 | 0.3620771 | 1072.25 | 0.20686 | 1341 | 631270 | 884.448 | 154.99 | 3 | 0.83 | 1.23 | 2856.3 |  | 18942 | 587.397 | 0.4855471 | 1340.3 | 0.267931 | 1341 | 878330 | 685.618 | 150 | 3 | 0.825 | 1.13 | 3973.1 |  | 26348 | 387.216 | 0.6751654 | 3767.8 | 0.139023
1342 | 224280 | 615.996 | 170.01 | 3 | 0.848 | 1.05 | 1014.8 |  | 6729.8 | 588.953 | 0.1689367 | 536.544 | 0.190663 | 1343 | 345090 | 887.548 | 165.01 | 3 | 0.841 | 0.98 | 1560.7 |  | 10350 | 590.513 | 0.2602119 | 536.544 | 0.286019 | 1342 | 474360 | 885.996 | 159.99 | 3 | 0.834 | 1.05 | 2146.2 |  | 14233 | 588.953 | 0.3614113 | 1073.05 | 0.206681 | 1342 | 630840 | 885.996 | 154.98 | 3 | 0.83 | 1.14 | 2852.6 |  | 18917 | 588.953 | 0.485139 | 1341.3 | 0.267739 | 1342 | 878070 | 686.492 | 149.99 | 3 | 0.825 | 1.12 | 3973.2 |  | 26348 | 388.093 | 0.674773 | 3770.61 | 0.138878
1343 | 223050 | 617.548 | 170.02 | 3 | 0.848 | 1.03 | 1009.2 |  | 6692.5 | 590.513 | 0.167789 | 536.944 | 0.190476 | 1344 | 344950 | 889.104 | 165 | 3 | 0.841 | 0.99 | 1561.1 |  | 10352 | 592.077 | 0.2594476 | 536.944 | 0.285814 | 1343 | 473090 | 887.548 | 160 | 3 | 0.834 | 1.06 | 2139.4 |  | 14187 | 590.513 | 0.3606 | 1073.85 | 0.206502 | 1343 | 630580 | 887.548 | 154.99 | 3 | 0.83 | 0.84 | 2851.9 |  | 18912 | 590.513 | 0.4844768 | 1342.31 | 0.267546 | 1343 | 877580 | 687.367 | 149.98 | 3 | 0.825 | 1.13 | 3970.1 |  | 26327 | 388.972 | 0.6745884 | 3773.42 | 0.138732
1344 | 222270 | 619.104 | 170.02 | 3 | 0.848 | 1 | 1005.7 |  | 6669.5 | 592.077 | 0.1668389 | 537.344 | 0.19029 | 1345 | 343870 | 890.664 | 165.01 | 3 | 0.841 | 0.98 | 1555.7 |  | 10317 | 593.645 | 0.2582596 | 537.344 | 0.285609 | 1344 | 472220 | 889.104 | 160.01 | 3 | 0.834 | 1.07 | 2135.8 |  | 14163 | 592.077 | 0.3596816 | 1074.65 | 0.206323 | 1344 | 630050 | 889.104 | 154.99 | 3 | 0.83 | 0.82 | 2850.5 |  | 18903 | 592.077 | 0.4838146 | 1343.31 | 0.267354 | 1344 | 877070 | 688.244 | 149.98 | 3 | 0.825 | 1.14 | 3967.1 |  | 26308 | 389.853 | 0.6740652 | 3776.23 | 0.138587
1345 | 220760 | 620.664 | 170.02 | 3 | 0.848 | 0.98 | 998.43 |  | 6621 | 593.645 | 0.1664969 | 537.744 | 0.190103 | 1346 | 342860 | 892.228 | 165 | 3 | 0.841 | 0.97 | 1550.9 |  | 10284 | 595.217 | 0.2577147 | 537.744 | 0.285404 | 1345 | 471160 | 890.664 | 160.01 | 3 | 0.834 | 1.05 | 2131.3 |  | 14134 | 593.645 | 0.3588857 | 1075.45 | 0.206145 | 1345 | 629190 | 890.664 | 154.99 | 3 | 0.83 | 0.86 | 2845.7 |  | 18871 | 593.645 | 0.482983 | 1344.31 | 0.267161 | 1345 | 876830 | 689.123 | 149.98 | 3 | 0.825 | 1.15 | 3967.2 |  | 26309 | 390.736 | 0.6735959 | 3779.04 | 0.138442
1346 | 219510 | 622.228 | 170.02 | 3 | 0.848 | 0.96 | 992.78 |  | 6583.6 | 595.217 | 0.1657521 | 538.144 | 0.189917 | 1347 | 341290 | 893.796 | 165.01 | 3 | 0.841 | 0.99 | 1542.9 |  | 10232 | 596.793 | 0.2573742 | 538.144 | 0.2852 | 1346 | 469960 | 892.228 | 160.01 | 3 | 0.834 | 1.03 | 2125.3 |  | 14094 | 595.217 | 0.3590234 | 1076.25 | 0.205967 | 1346 | 628330 | 892.228 | 154.99 | 3 | 0.83 | 0.86 | 2841.4 |  | 18843 | 595.217 | 0.4824825 | 1345.31 | 0.266969 | 1346 | 876150 | 690.004 | 149.99 | 3 | 0.825 | 1.15 | 3964.5 |  | 26290 | 391.621 | 0.673142 | 3781.86 | 0.138297
1347 | 219060 | 623.796 | 170.02 | 3 | 0.848 | 0.94 | 991.18 |  | 6573 | 596.793 | 0.1656533 | 538.544 | 0.189731 | 1348 | 340570 | 895.368 | 165.01 | 3 | 0.841 | 0.97 | 1540.2 |  | 10214 | 598.373 | 0.2565494 | 538.544 | 0.284996 | 1347 | 468920 | 893.796 | 160.01 | 3 | 0.834 | 1.03 | 2120.3 |  | 14061 | 596.793 | 0.358281 | 1077.05 | 0.205789 | 1347 | 627250 | 893.796 | 154.99 | 3 | 0.83 | 0.87 | 2836.6 |  | 18811 | 596.793 | 0.4821283 | 1346.31 | 0.266777 | 1347 | 875540 | 690.887 | 149.99 | 3 | 0.825 | 1.16 | 3961.7 |  | 26272 | 392.507 | 0.672742 | 3784.67 | 0.138153
1348 | 218080 | 625.368 | 170.02 | 3 | 0.848 | 0.92 | 986.46 |  | 6541.6 | 598.373 | 0.1647336 | 538.944 | 0.189545 | 1349 | 340120 | 896.944 | 165.01 | 3 | 0.841 | 1 | 1538.7 |  | 10204 | 599.957 | 0.2554143 | 538.944 | 0.284792 | 1348 | 469100 | 895.368 | 160.01 | 3 | 0.834 | 1.04 | 2122.2 |  | 14073 | 598.373 | 0.3572019 | 1077.85 | 0.205611 | 1348 | 626600 | 895.368 | 154.99 | 3 | 0.83 | 0.88 | 2835.5 |  | 18804 | 598.373 | 0.4812659 | 1347.31 | 0.266586 | 1348 | 874950 | 691.772 | 149.98 | 3 | 0.825 | 1.17 | 3958 |  | 26247 | 393.396 | 0.6722034 | 3787.48 | 0.138008
1349 | 217950 | 626.944 | 170.03 | 3 | 0.848 | 0.88 | 986.18 |  | 6539.8 | 599.957 | 0.1639964 | 539.344 | 0.189359 | 1350 | 339030 | 898.524 | 165 | 3 | 0.841 | 0.97 | 1534.1 |  | 10173 | 601.545 | 0.2549376 | 539.344 | 0.284588 | 1349 | 468130 | 896.944 | 160.02 | 3 | 0.834 | 1.08 | 2117.9 |  | 14045 | 599.957 | 0.3564978 | 1078.65 | 0.205434 | 1349 | 626140 | 896.944 | 154.99 | 3 | 0.83 | 0.89 | 2832.7 |  | 18785 | 599.957 | 0.4804805 | 1348.31 | 0.266394 | 1349 | 874430 | 692.658 | 149.99 | 3 | 0.825 | 1.17 | 3956.5 |  | 26237 | 394.286 | 0.6717957 | 3790.29 | 0.137864
1350 | 216740 | 628.524 | 170.02 | 3 | 0.848 | 0.84 | 980.35 |  | 6501.1 | 601.545 | 0.1631755 | 539.744 | 0.189173 | 1351 | 337530 | 900.108 | 165 | 3 | 0.841 | 1.02 | 1526.6 |  | 10124 | 603.137 | 0.2545365 | 539.744 | 0.284384 | 1350 | 466720 | 898.524 | 160.01 | 3 | 0.834 | 1.07 | 2110.3 |  | 13995 | 601.545 | 0.3559391 | 1079.45 | 0.205256 | 1350 | 625020 | 898.524 | 154.99 | 3 | 0.83 | 0.9 | 2827.4 |  | 18750 | 601.545 | 0.4798491 | 1349.31 | 0.266203 | 1350 | 873730 | 693.547 | 149.99 | 3 | 0.825 | 1.18 | 3952.2 |  | 26209 | 395.178 | 0.6712417 | 3793.1 | 0.13772
1351 | 215770 | 630.108 | 170.02 | 3 | 0.848 | 0.82 | 975.82 |  | 6471.1 | 603.137 | 0.1624382 | 540.145 | 0.188988 | 1352 | 336900 | 901.696 | 165 | 3 | 0.841 | 0.99 | 1524.3 |  | 10108 | 604.734 | 0.253583 | 540.145 | 0.284181 | 1351 | 465800 | 900.108 | 160.01 | 3 | 0.834 | 1.03 | 2106.6 |  | 13969 | 603.137 | 0.3553421 | 1080.25 | 0.205079 | 1351 | 624000 | 900.108 | 155 | 3 | 0.83 | 0.92 | 2823.5 |  | 18724 | 603.137 | 0.4796643 | 1350.31 | 0.266012 | 1351 | 873200 | 694.437 | 149.99 | 3 | 0.825 | 1.19 | 3950.2 |  | 26196 | 396.072 | 0.6710879 | 3795.92 | 0.137576
1352 | 214690 | 631.696 | 170.01 | 3 | 0.848 | 0.8 | 971.06 |  | 6439.6 | 604.734 | 0.1616858 | 540.545 | 0.188803 | 1353 | 336370 | 903.288 | 165.01 | 3 | 0.841 | 1.02 | 1522.3 |  | 10095 | 606.334 | 0.2532274 | 540.545 | 0.283978 | 1352 | 465070 | 901.696 | 160 | 3 | 0.834 | 1.03 | 2103.6 |  | 13950 | 604.734 | 0.3543472 | 1081.05 | 0.204902 | 1352 | 623180 | 901.696 | 154.99 | 3 | 0.83 | 0.97 | 2818.1 |  | 18688 | 604.734 | 0.4794487 | 1351.31 | 0.265821 | 1352 | 872480 | 695.329 | 149.99 | 3 | 0.825 | 1.21 | 3947.8 |  | 26180 | 396.968 | 0.6707417 | 3798.73 | 0.137432
1353 | 213720 | 633.288 | 170.02 | 3 | 0.848 | 0.78 | 966.65 |  | 6410.3 | 606.334 | 0.1612602 | 540.945 | 0.188618 | 1354 | 335110 | 904.885 | 165.01 | 3 | 0.841 | 1.01 | 1516.1 |  | 10054 | 607.938 | 0.2528188 | 540.945 | 0.283775 | 1353 | 464290 | 903.288 | 160 | 3 | 0.834 | 1.05 | 2100.9 |  | 13932 | 606.334 | 0.3542094 | 1081.85 | 0.204725 | 1353 | 622940 | 903.288 | 154.99 | 3 | 0.83 | 0.96 | 2816.7 |  | 18679 | 606.334 | 0.478979 | 1352.31 | 0.26563 | 1353 | 872280 | 696.223 | 150 | 3 | 0.825 | 1.2 | 3947.1 |  | 26175 | 397.866 | 0.6702723 | 3801.54 | 0.137288
1354 | 212730 | 634.885 | 170.01 | 3 | 0.848 | 0.75 | 962.06 |  | 6379.9 | 607.938 | 0.1598465 | 541.345 | 0.188433 | 1355 | 334640 | 906.485 | 165.01 | 3 | 0.841 | 0.99 | 1513.6 |  | 10038 | 609.547 | 0.2521302 | 541.345 | 0.283572 | 1354 | 462990 | 904.885 | 160 | 3 | 0.834 | 1.04 | 2093.2 |  | 13881 | 607.938 | 0.3530461 | 1082.65 | 0.204548 | 1354 | 622660 | 904.885 | 154.99 | 3 | 0.83 | 0.95 | 2815.8 |  | 18673 | 607.938 | 0.4783553 | 1353.31 | 0.265439 | 1354 | 871830 | 697.119 | 149.99 | 3 | 0.825 | 1.2 | 3943.2 |  | 26149 | 398.766 | 0.6692568 | 3804.35 | 0.137145
1355 | 212170 | 636.485 | 170.01 | 3 | 0.848 | 1.17 | 960.26 |  | 6368 | 609.547 | 0.158714 | 541.745 | 0.188249 | 1356 | 334100 | 908.089 | 165.01 | 3 | 0.841 | 0.98 | 1511.5 |  | 10023 | 611.16 | 0.2513129 | 541.745 | 0.283369 | 1355 | 462810 | 906.485 | 160 | 3 | 0.834 | 1.05 | 2094.4 |  | 13889 | 609.547 | 0.3525869 | 1083.45 | 0.204372 | 1355 | 622050 | 906.485 | 154.98 | 3 | 0.83 | 0.98 | 2813.8 |  | 18660 | 609.547 | 0.4779164 | 1354.31 | 0.265249 | 1355 | 871220 | 698.017 | 149.99 | 3 | 0.825 | 1.22 | 3940.6 |  | 26132 | 399.668 | 0.6685259 | 3807.16 | 0.137002
1356 | 210310 | 638.089 | 170.01 | 3 | 0.848 | 1.14 | 951.44 |  | 6309.4 | 611.16 | 0.1582504 | 542.145 | 0.188065 | 1357 | 333190 | 909.698 | 165.01 | 3 | 0.841 | 1 | 1507.4 |  | 9996.5 | 612.776 | 0.2507454 | 542.145 | 0.283166 | 1356 | 461290 | 908.089 | 160 | 3 | 0.834 | 1.04 | 2086.9 |  | 13839 | 611.16 | 0.3515154 | 1084.25 | 0.204196 | 1356 | 621240 | 908.089 | 154.98 | 3 | 0.83 | 1 | 2810.1 |  | 18635 | 611.16 | 0.4770463 | 1355.31 | 0.265059 | 1356 | 869900 | 698.917 | 149.99 | 3 | 0.824 | 0.89 | 3937.3 |  | 26110 | 400.572 | 0.6684721 | 3809.97 | 0.136859
1357 | 208820 | 639.698 | 170.01 | 3 | 0.848 | 1.12 | 944.37 |  | 6262.5 | 612.776 | 0.1577943 | 542.545 | 0.187881 | 1358 | 332110 | 911.311 | 165 | 3 | 0.841 | 1.02 | 1502.4 |  | 9963.3 | 614.397 | 0.2503973 | 542.545 | 0.282964 | 1357 | 460690 | 909.698 | 160.01 | 3 | 0.834 | 1.04 | 2084.2 |  | 13821 | 612.776 | 0.3510103 | 1085.05 | 0.204019 | 1357 | 620670 | 909.698 | 154.98 | 3 | 0.83 | 1.02 | 2808.3 |  | 18623 | 612.776 | 0.4770463 | 1356.31 | 0.264868 | 1357 | 868950 | 699.819 | 149.99 | 3 | 0.824 | 0.89 | 3930 |  | 26062 | 401.477 | 0.6679028 | 3812.79 | 0.136716
1358 | 208210 | 641.311 | 170.02 | 3 | 0.848 | 1.09 | 941.87 |  | 6246 | 614.397 | 0.1573231 | 542.945 | 0.187697 | 1359 | 331360 | 912.927 | 165 | 3 | 0.841 | 1 | 1499 |  | 9940.4 | 616.023 | 0.2497616 | 542.945 | 0.282762 | 1358 | 459290 | 911.311 | 160 | 3 | 0.834 | 1.05 | 2076.5 |  | 13770 | 614.397 | 0.3504592 | 1085.85 | 0.203844 | 1358 | 619540 | 911.311 | 154.99 | 3 | 0.83 | 1.03 | 2802 |  | 18581 | 614.397 | 0.4766074 | 1357.31 | 0.264678 | 1358 | 868880 | 700.723 | 149.99 | 3 | 0.825 | 0.88 | 3930.8 |  | 26067 | 402.385 | 0.6677566 | 3815.6 | 0.136573
1359 | 207610 | 642.927 | 170.02 | 3 | 0.848 | 1.06 | 939.32 |  | 6229 | 616.023 | 0.1567455 | 543.345 | 0.187513 | 1360 | 330900 | 914.548 | 165 | 3 | 0.841 | 0.98 | 1497.2 |  | 9928.5 | 617.652 | 0.2488309 | 543.345 | 0.28256 | 1359 | 458630 | 912.927 | 160 | 3 | 0.834 | 1.02 | 2074 |  | 13754 | 616.023 | 0.3495255 | 1086.65 | 0.203668 | 1359 | 619540 | 912.927 | 154.99 | 3 | 0.83 | 1 | 2802.3 |  | 18583 | 616.023 | 0.475514 | 1358.31 | 0.264489 | 1359 | 868140 | 701.628 | 149.99 | 3 | 0.825 | 0.89 | 3926.1 |  | 26036 | 403.295 | 0.6673719 | 3818.41 | 0.136431
1360 | 206990 | 644.548 | 170.02 | 3 | 0.848 | 1.03 | 936.54 |  | 6210.6 | 617.652 | 0.1564566 | 543.745 | 0.18733 | 1361 | 330060 | 916.174 | 165 | 3 | 0.841 | 0.98 | 1493.2 |  | 9902 | 619.285 | 0.2482104 | 543.745 | 0.282358 | 1360 | 457910 | 914.548 | 160 | 3 | 0.834 | 1.01 | 2071.7 |  | 13738 | 617.652 | 0.3487984 | 1087.45 | 0.203492 | 1360 | 618970 | 914.548 | 154.99 | 3 | 0.83 | 1.01 | 2800.1 |  | 18568 | 617.652 | 0.4747979 | 1359.31 | 0.264299 | 1360 | 867950 | 702.536 | 149.99 | 3 | 0.825 | 0.89 | 3927.1 |  | 26043 | 404.206 | 0.6666564 | 3821.22 | 0.136288
1361 | 206230 | 646.174 | 170.02 | 3 | 0.847 | 1.01 | 932.95 |  | 6186.8 | 619.285 | 0.1558334 | 544.145 | 0.187146 | 1362 | 328830 | 917.803 | 165 | 3 | 0.841 | 0.98 | 1487.3 |  | 9862.8 | 620.923 | 0.2467575 | 544.145 | 0.282156 | 1361 | 456690 | 916.174 | 160 | 3 | 0.834 | 1.04 | 2066.2 |  | 13702 | 619.285 | 0.3478341 | 1088.25 | 0.203317 | 1361 | 617550 | 916.174 | 154.99 | 3 | 0.83 | 1.03 | 2793.5 |  | 18525 | 619.285 | 0.4740048 | 1360.31 | 0.26411 | 1361 | 867450 | 703.446 | 149.99 | 3 | 0.825 | 0.91 | 3926.1 |  | 26036 | 405.119 | 0.6662102 | 3824.03 | 0.136146
1362 | 205850 | 647.803 | 170.01 | 3 | 0.848 | 1 | 931.43 |  | 6176.8 | 620.923 | 0.1547313 | 544.545 | 0.186963 | 1363 | 328010 | 919.436 | 165 | 3 | 0.841 | 1 | 1484.3 |  | 9843.1 | 622.565 | 0.2468558 | 544.545 | 0.281955 | 1362 | 455740 | 917.803 | 160.01 | 3 | 0.834 | 1.08 | 2062.1 |  | 13675 | 620.923 | 0.3473443 | 1089.05 | 0.203142 | 1362 | 616620 | 917.803 | 154.99 | 3 | 0.83 | 1.03 | 2789.2 |  | 18497 | 620.923 | 0.4732348 | 1361.31 | 0.26392 | 1362 | 866520 | 704.357 | 149.99 | 3 | 0.825 | 0.91 | 3919.3 |  | 25990 | 406.035 | 0.6657717 | 3826.84 | 0.136004
1363 | 205030 | 649.436 | 170.01 | 3 | 0.847 | 0.98 | 927.6 |  | 6151.3 | 622.565 | 0.1544729 | 544.945 | 0.186781 | 1364 | 326090 | 921.074 | 165 | 3 | 0.841 | 0.99 | 1474.6 |  | 9778.8 | 624.211 | 0.2458948 | 544.945 | 0.281753 | 1363 | 454480 | 919.436 | 160 | 3 | 0.834 | 1.04 | 2056.2 |  | 13636 | 622.565 | 0.347084 | 1089.85 | 0.202967 | 1363 | 615590 | 919.436 | 154.99 | 3 | 0.83 | 1.05 | 2785.3 |  | 18471 | 622.565 | 0.472588 | 1362.31 | 0.263731 | 1363 | 865940 | 705.27 | 150 | 3 | 0.825 | 0.9 | 3917.5 |  | 25979 | 406.952 | 0.6659101 | 3829.66 | 0.135863
1364 | 203580 | 651.074 | 170.01 | 3 | 0.847 | 0.97 | 920.78 |  | 6106.1 | 624.211 | 0.1534696 | 545.345 | 0.186598 | 1365 | 326220 | 922.716 | 165.01 | 3 | 0.841 | 0.99 | 1476 |  | 9788.3 | 625.861 | 0.2451154 | 545.345 | 0.281552 | 1364 | 453840 | 921.074 | 160.01 | 3 | 0.834 | 1.05 | 2053.4 |  | 13617 | 624.211 | 0.3465713 | 1090.65 | 0.202792 | 1364 | 614590 | 921.074 | 155 | 3 | 0.83 | 1.07 | 2780.1 |  | 18436 | 624.211 | 0.4722492 | 1363.31 | 0.263542 | 1364 | 865370 | 706.186 | 149.99 | 3 | 0.825 | 0.92 | 3914.4 |  | 25958 | 407.871 | 0.6654024 | 3832.47 | 0.135721
1365 | 203240 | 652.716 | 170.02 | 3 | 0.847 | 0.95 | 919.56 |  | 6098 | 625.861 | 0.1534316 | 545.745 | 0.186416 | 1366 | 324950 | 924.362 | 165.01 | 3 | 0.841 | 1 | 1469.7 |  | 9746.4 | 627.516 | 0.2440484 | 545.745 | 0.281351 | 1365 | 453500 | 922.716 | 160.01 | 3 | 0.834 | 1.05 | 2052 |  | 13608 | 625.861 | 0.345584 | 1091.45 | 0.202617 | 1365 | 613750 | 922.716 | 154.99 | 3 | 0.831 | 1.11 | 2776.5 |  | 18412 | 625.861 | 0.4718026 | 1364.31 | 0.263354 | 1365 | 865550 | 707.103 | 149.99 | 3 | 0.825 | 0.92 | 3917.5 |  | 25978 | 408.793 | 0.6650562 | 3835.28 | 0.13558
1366 | 201920 | 654.362 | 170.01 | 3 | 0.847 | 0.93 | 913.17 |  | 6055.6 | 627.516 | 0.1526108 | 546.146 | 0.186233 | 1367 | 323920 | 926.012 | 165.01 | 3 | 0.841 | 1.01 | 1465.5 |  | 9718.1 | 629.174 | 0.2431555 | 546.146 | 0.281151 | 1366 | 452830 | 924.362 | 160 | 3 | 0.834 | 1.03 | 2049.5 |  | 13591 | 627.516 | 0.3444895 | 1092.25 | 0.202443 | 1366 | 613310 | 924.362 | 154.98 | 3 | 0.831 | 1.12 | 2774.4 |  | 18398 | 627.516 | 0.4708401 | 1365.31 | 0.263165 | 1366 | 864890 | 708.022 | 149.98 | 3 | 0.825 | 0.95 | 3914.5 |  | 25959 | 409.716 | 0.664533 | 3838.09 | 0.135438
1367 | 201870 | 656.012 | 170.02 | 3 | 0.847 | 0.91 | 913.43 |  | 6057.3 | 629.174 | 0.1520407 | 546.546 | 0.186051 | 1368 | 322510 | 927.667 | 165.01 | 3 | 0.841 | 1.03 | 1459 |  | 9675.6 | 630.837 | 0.2425577 | 546.546 | 0.28095 | 1367 | 451540 | 926.012 | 160.01 | 3 | 0.834 | 1.02 | 2042.7 |  | 13546 | 629.174 | 0.3437471 | 1093.05 | 0.202269 | 1367 | 612730 | 926.012 | 154.99 | 3 | 0.831 | 1.1 | 2772.5 |  | 18386 | 629.174 | 0.4701394 | 1366.31 | 0.262977 | 1367 | 864440 | 708.944 | 149.98 | 3 | 0.825 | 0.95 | 3912.2 |  | 25944 | 410.641 | 0.6640945 | 3840.9 | 0.135297
1368 | 200790 | 657.667 | 170.01 | 3 | 0.847 | 0.9 | 908.09 |  | 6022 | 630.837 | 0.1514935 | 546.946 | 0.18587 | 1369 | 321330 | 929.325 | 165.01 | 3 | 0.841 | 1.03 | 1453.4 |  | 9638.1 | 632.505 | 0.2418237 | 546.946 | 0.28075 | 1368 | 450110 | 927.667 | 160.01 | 3 | 0.834 | 1.06 | 2035.7 |  | 13500 | 630.837 | 0.3429818 | 1093.86 | 0.202095 | 1368 | 611480 | 927.667 | 154.99 | 3 | 0.831 | 1.12 | 2765.6 |  | 18340 | 630.837 | 0.4691769 | 1367.31 | 0.262789 | 1368 | 863760 | 709.867 | 149.99 | 3 | 0.825 | 0.97 | 3908.9 |  | 25922 | 411.568 | 0.663779 | 3843.71 | 0.135156
1369 | 200040 | 659.325 | 170.01 | 3 | 0.847 | 0.89 | 904.81 |  | 6000.2 | 632.505 | 0.1509463 | 547.346 | 0.185688 | 1370 | 320540 | 930.988 | 165.01 | 3 | 0.841 | 1.01 | 1449.9 |  | 9614.7 | 634.176 | 0.2414529 | 547.346 | 0.280549 | 1369 | 449140 | 929.325 | 160 | 3 | 0.834 | 1.06 | 2032.2 |  | 13477 | 632.505 | 0.3429435 | 1094.66 | 0.201921 | 1369 | 610570 | 929.325 | 154.98 | 3 | 0.831 | 1.1 | 2762.7 |  | 18321 | 632.505 | 0.468738 | 1368.31 | 0.2626 | 1369 | 863190 | 710.792 | 149.99 | 3 | 0.825 | 0.98 | 3906.2 |  | 25904 | 412.497 | 0.6631713 | 3846.53 | 0.135016
1370 | 199320 | 660.988 | 170.02 | 3 | 0.847 | 0.88 | 901.6 |  | 5978.9 | 634.176 | 0.1509007 | 547.746 | 0.185507 | 1371 | 319570 | 932.656 | 165 | 3 | 0.841 | 1.03 | 1445.5 |  | 9586 | 635.852 | 0.2410594 | 547.746 | 0.280349 | 1370 | 448140 | 930.988 | 160 | 3 | 0.834 | 1.06 | 2025.9 |  | 13435 | 634.176 | 0.3418644 | 1095.46 | 0.201747 | 1370 | 609320 | 930.988 | 154.99 | 3 | 0.831 | 1.12 | 2757.1 |  | 18284 | 634.176 | 0.4679218 | 1369.31 | 0.262413 | 1370 | 862780 | 711.719 | 149.98 | 3 | 0.825 | 0.99 | 3902.7 |  | 25881 | 413.429 | 0.6621788 | 3849.34 | 0.134875
1371 | 198600 | 662.656 | 170.01 | 3 | 0.847 | 0.9 | 898.38 |  | 5957.6 | 635.852 | 0.1501786 | 548.146 | 0.185325 | 1372 | 319080 | 934.327 | 165.01 | 3 | 0.841 | 1.05 | 1443.5 |  | 9572.2 | 637.532 | 0.2401967 | 548.146 | 0.280149 | 1371 | 448090 | 932.656 | 160 | 3 | 0.834 | 1.08 | 2027.3 |  | 13444 | 635.852 | 0.341122 | 1096.26 | 0.201573 | 1371 | 608750 | 932.656 | 154.99 | 3 | 0.831 | 1.19 | 2754.7 |  | 18267 | 635.852 | 0.4671364 | 1370.31 | 0.262225 | 1371 | 861990 | 712.648 | 149.98 | 3 | 0.825 | 0.99 | 3899 |  | 25856 | 414.362 | 0.6618711 | 3852.15 | 0.134735
1372 | 198540 | 664.327 | 170.01 | 3 | 0.847 | 0.87 | 898.36 |  | 5957.4 | 637.532 | 0.1498898 | 548.546 | 0.185144 | 1373 | 318560 | 936.003 | 165.01 | 3 | 0.841 | 1.04 | 1440.7 |  | 9553.6 | 639.217 | 0.2398941 | 548.546 | 0.27995 | 1372 | 446680 | 934.327 | 160 | 3 | 0.834 | 1.08 | 2020.9 |  | 13402 | 637.532 | 0.340747 | 1097.06 | 0.2014 | 1372 | 607690 | 934.327 | 154.99 | 3 | 0.831 | 1.12 | 2748.2 |  | 18225 | 637.532 | 0.4665281 | 1371.31 | 0.262037 | 1372 | 860700 | 713.58 | 149.99 | 3 | 0.825 | 1 | 3893.1 |  | 25817 | 415.297 | 0.6612325 | 3854.96 | 0.134594
1373 | 197590 | 666.003 | 170.02 | 3 | 0.847 | 0.87 | 893.76 |  | 5926.9 | 639.217 | 0.149297 | 548.946 | 0.184964 | 1374 | 317420 | 937.683 | 165 | 3 | 0.841 | 1.08 | 1435.7 |  | 9520.6 | 640.905 | 0.2391222 | 548.946 | 0.27975 | 1373 | 445710 | 936.003 | 160 | 3 | 0.834 | 1.1 | 2016 |  | 13369 | 639.217 | 0.3399893 | 1097.86 | 0.201227 | 1373 | 606670 | 936.003 | 154.98 | 3 | 0.831 | 1.02 | 2744.4 |  | 18199 | 639.217 | 0.4660661 | 1372.31 | 0.26185 | 1373 | 860300 | 714.513 | 149.99 | 3 | 0.825 | 1 | 3892.7 |  | 25814 | 416.234 | 0.6606863 | 3857.77 | 0.134454
1374 | 197210 | 667.683 | 170.01 | 3 | 0.847 | 0.89 | 892.27 |  | 5917 | 640.905 | 0.1489017 | 549.346 | 0.184783 | 1375 | 317020 | 939.368 | 165 | 3 | 0.841 | 1.1 | 1434.6 |  | 9513.6 | 642.598 | 0.2388725 | 549.346 | 0.279551 | 1374 | 445220 | 937.683 | 160.01 | 3 | 0.834 | 1.12 | 2014.9 |  | 13362 | 640.905 | 0.3391551 | 1098.66 | 0.201054 | 1374 | 605880 | 937.683 | 154.99 | 3 | 0.831 | 1.06 | 2740.7 |  | 18175 | 640.905 | 0.4657119 | 1373.31 | 0.261663 | 1374 | 859470 | 715.448 | 149.98 | 3 | 0.825 | 1.02 | 3887 |  | 25777 | 417.173 | 0.6607016 | 3860.59 | 0.134315
1375 | 196430 | 669.368 | 170.01 | 3 | 0.847 | 0.88 | 888.47 |  | 5891.8 | 642.598 | 0.1477997 | 549.746 | 0.184603 | 1376 | 316000 | 941.056 | 165 | 3 | 0.841 | 1.12 | 1429.5 |  | 9479.4 | 644.296 | 0.2379342 | 549.746 | 0.279352 | 1375 | 444230 | 939.368 | 160 | 3 | 0.834 | 1.11 | 2009.8 |  | 13328 | 642.598 | 0.3388642 | 1099.46 | 0.200881 | 1375 | 605280 | 939.368 | 154.99 | 3 | 0.831 | 1.03 | 2738.6 |  | 18161 | 642.598 | 0.4649573 | 1374.31 | 0.261476 | 1375 | 858760 | 716.385 | 149.99 | 3 | 0.825 | 1.01 | 3883.5 |  | 25753 | 418.114 | 0.6602016 | 3863.4 | 0.134175
1376 | 195910 | 671.056 | 170.01 | 3 | 0.847 | 0.89 | 886.43 |  | 5878.3 | 644.296 | 0.1472524 | 550.146 | 0.184423 | 1377 | 315670 | 942.749 | 165 | 3 | 0.841 | 1.11 | 1428.1 |  | 9470.5 | 645.998 | 0.2380174 | 550.146 | 0.279153 | 1376 | 443140 | 941.056 | 160.01 | 3 | 0.834 | 1.12 | 2004.3 |  | 13292 | 644.296 | 0.3382366 | 1100.26 | 0.200709 | 1376 | 604820 | 941.056 | 154.99 | 3 | 0.831 | 1.03 | 2735.5 |  | 18141 | 644.296 | 0.4643413 | 1375.31 | 0.261289 | 1376 | 858780 | 717.324 | 149.99 | 3 | 0.825 | 1.03 | 3885.9 |  | 25769 | 419.057 | 0.6598323 | 3866.21 | 0.134035
1377 | 194460 | 672.749 | 170.01 | 3 | 0.847 | 0.89 | 879.49 |  | 5832.3 | 645.998 | 0.1472904 | 550.546 | 0.184243 | 1378 | 314430 | 944.447 | 165 | 3 | 0.841 | 1.12 | 1422.2 |  | 9431.5 | 647.704 | 0.2370866 | 550.546 | 0.278954 | 1377 | 442760 | 942.749 | 160 | 3 | 0.834 | 1.12 | 2002.6 |  | 13280 | 645.998 | 0.3371039 | 1101.06 | 0.200536 | 1377 | 603840 | 942.749 | 154.99 | 3 | 0.831 | 1.03 | 2731.1 |  | 18111 | 645.998 | 0.463194 | 1376.31 | 0.261102 | 1377 | 858130 | 718.265 | 149.99 | 3 | 0.825 | 1.05 | 3882.2 |  | 25745 | 420.002 | 0.6596169 | 3869.02 | 0.133896
1378 | 193740 | 674.447 | 170.01 | 3 | 0.847 | 0.89 | 876.15 |  | 5810.1 | 647.704 | 0.1470472 | 550.946 | 0.184063 | 1379 | 314540 | 946.149 | 165 | 3 | 0.841 | 1.11 | 1423.2 |  | 9438 | 649.414 | 0.2366705 | 550.946 | 0.278755 | 1378 | 441940 | 944.447 | 160.01 | 3 | 0.834 | 1.14 | 1998.9 |  | 13256 | 647.704 | 0.3365912 | 1101.86 | 0.200364 | 1378 | 603040 | 944.447 | 154.99 | 3 | 0.831 | 1.01 | 2727.5 |  | 18087 | 647.704 | 0.4626781 | 1377.31 | 0.260916 | 1378 | 857650 | 719.208 | 149.99 | 3 | 0.825 | 1.05 | 3878.4 |  | 25720 | 420.949 | 0.6592476 | 3871.83 | 0.133757
1379 | 193790 | 676.149 | 170.01 | 3 | 0.847 | 0.91 | 876.38 |  | 5811.7 | 649.414 | 0.1464012 | 551.346 | 0.183883 | 1380 | 313310 | 947.855 | 165 | 3 | 0.841 | 1.1 | 1416.7 |  | 9395.1 | 651.129 | 0.2354067 | 551.346 | 0.278557 | 1379 | 440460 | 946.149 | 160.01 | 3 | 0.834 | 1.13 | 1991.8 |  | 13209 | 649.414 | 0.3360248 | 1102.66 | 0.200192 | 1379 | 601550 | 946.149 | 154.99 | 3 | 0.831 | 1.02 | 2721 |  | 18044 | 649.414 | 0.4617849 | 1378.31 | 0.260729 | 1379 | 857370 | 720.153 | 149.99 | 3 | 0.825 | 1.06 | 3879.1 |  | 25724 | 421.899 | 0.6587475 | 3874.64 | 0.133618
1380 | 193470 | 677.855 | 170.01 | 3 | 0.847 | 0.88 | 875.12 |  | 5803.3 | 651.129 | 0.1452991 | 551.747 | 0.183704 | 1381 | 312760 | 949.565 | 165 | 3 | 0.841 | 1.12 | 1415.4 |  | 9386.4 | 652.848 | 0.2350813 | 551.747 | 0.278358 | 1380 | 439790 | 947.855 | 160 | 3 | 0.834 | 1.15 | 1989.7 |  | 13195 | 651.129 | 0.3354278 | 1103.46 | 0.20002 | 1380 | 600880 | 947.855 | 154.99 | 3 | 0.831 | 1.04 | 2718 |  | 18025 | 651.129 | 0.4609148 | 1379.31 | 0.260543 | 1380 | 856890 | 721.1 | 149.99 | 3 | 0.825 | 1.08 | 3877 |  | 25710 | 422.85 | 0.6582243 | 3877.46 | 0.133479
1381 | 192620 | 679.565 | 170.01 | 3 | 0.847 | 0.89 | 871.5 |  | 5779.3 | 652.848 | 0.1449951 | 552.147 | 0.183525 | 1382 | 311090 | 951.28 | 165 | 3 | 0.841 | 1.15 | 1407.5 |  | 9334.1 | 654.572 | 0.2342868 | 552.147 | 0.27816 | 1381 | 439050 | 949.565 | 160 | 3 | 0.834 | 1.15 | 1986.4 |  | 13172 | 652.848 | 0.3346854 | 1104.26 | 0.199848 | 1381 | 599720 | 949.565 | 154.99 | 3 | 0.831 | 1.04 | 2713.2 |  | 17992 | 652.848 | 0.460268 | 1380.31 | 0.260357 | 1381 | 856240 | 722.05 | 149.99 | 3 | 0.825 | 1.07 | 3874.1 |  | 25691 | 423.803 | 0.6579782 | 3880.27 | 0.133341
1382 | 191170 | 681.28 | 170.02 | 3 | 0.847 | 0.9 | 864.64 |  | 5733.8 | 654.572 | 0.1441514 | 552.547 | 0.183346 | 1383 | 310660 | 952.999 | 164.99 | 3 | 0.841 | 1.15 | 1405.2 |  | 9318.6 | 656.3 | 0.2335906 | 552.547 | 0.277962 | 1382 | 438270 | 951.28 | 159.99 | 3 | 0.834 | 1.16 | 1982.8 |  | 13149 | 654.572 | 0.3340043 | 1105.06 | 0.199677 | 1382 | 598590 | 951.28 | 154.99 | 3 | 0.831 | 1.07 | 2707.4 |  | 17954 | 654.572 | 0.4595288 | 1381.31 | 0.260171 | 1382 | 855560 | 723.001 | 150 | 3 | 0.825 | 1.08 | 3870.6 |  | 25668 | 424.758 | 0.6578858 | 3883.08 | 0.133202
1383 | 190770 | 682.999 | 170.01 | 3 | 0.847 | 0.87 | 863.17 |  | 5724.1 | 656.3 | 0.1438398 | 552.947 | 0.183167 | 1384 | 309610 | 954.723 | 164.99 | 3 | 0.841 | 1.14 | 1400.1 |  | 9284.7 | 658.033 | 0.2332501 | 552.947 | 0.277764 | 1383 | 437300 | 952.999 | 159.99 | 3 | 0.834 | 1.17 | 1978.2 |  | 13119 | 656.3 | 0.3332696 | 1105.86 | 0.199505 | 1383 | 597750 | 952.999 | 154.99 | 3 | 0.831 | 1.07 | 2704.5 |  | 17935 | 656.3 | 0.458882 | 1382.31 | 0.259986 | 1383 | 855240 | 723.954 | 149.99 | 3 | 0.825 | 1.08 | 3868.5 |  | 25654 | 425.716 | 0.6575012 | 3885.89 | 0.133064
1384 | 189660 | 684.723 | 170.02 | 3 | 0.847 | 0.87 | 857.83 |  | 5688.7 | 658.033 | 0.1431253 | 553.347 | 0.182989 | 1385 | 308690 | 956.451 | 164.99 | 3 | 0.841 | 1.16 | 1396.3 |  | 9259.4 | 659.77 | 0.2327734 | 553.347 | 0.277567 | 1384 | 436410 | 954.723 | 159.99 | 3 | 0.834 | 1.19 | 1974.5 |  | 13094 | 658.033 | 0.3326496 | 1106.66 | 0.199334 | 1384 | 596790 | 954.723 | 154.99 | 3 | 0.831 | 1.07 | 2699.6 |  | 17902 | 658.033 | 0.4582737 | 1383.31 | 0.2598 | 1384 | 855120 | 724.909 | 149.98 | 3 | 0.825 | 1.08 | 3868.2 |  | 25652 | 426.675 | 0.6569164 | 3888.7 | 0.132926
1385 | 189250 | 686.451 | 170.02 | 3 | 0.847 | 0.84 | 855.98 |  | 5676.4 | 659.77 | 0.1425021 | 553.747 | 0.18281 | 1386 | 308240 | 958.184 | 164.99 | 3 | 0.841 | 1.18 | 1394.4 |  | 9246.7 | 661.511 | 0.2323042 | 553.747 | 0.277369 | 1385 | 435450 | 956.451 | 159.99 | 3 | 0.834 | 1.18 | 1969.6 |  | 13061 | 659.77 | 0.3328333 | 1107.46 | 0.199163 | 1385 | 595950 | 956.451 | 154.99 | 3 | 0.831 | 1.07 | 2695.5 |  | 17875 | 659.77 | 0.4577655 | 1384.31 | 0.259615 | 1385 | 854620 | 725.867 | 149.99 | 3 | 0.825 | 1.09 | 3866.2 |  | 25638 | 427.636 | 0.6562394 | 3891.51 | 0.132788
1386 | 188310 | 688.184 | 170.02 | 3 | 0.847 | 0.83 | 851.64 |  | 5647.6 | 661.511 | 0.1419169 | 554.147 | 0.182632 | 1387 | 307610 | 959.921 | 164.98 | 3 | 0.841 | 1.17 | 1391.7 |  | 9228.7 | 663.257 | 0.2314415 | 554.147 | 0.277172 | 1386 | 434640 | 958.184 | 159.99 | 3 | 0.834 | 1.17 | 1965.6 |  | 13035 | 661.511 | 0.3325195 | 1108.26 | 0.198992 | 1386 | 595160 | 958.184 | 154.99 | 3 | 0.831 | 1.07 | 2691.9 |  | 17851 | 661.511 | 0.4573266 | 1385.31 | 0.25943 | 1386 | 853860 | 726.826 | 149.99 | 3 | 0.825 | 1.1 | 3862.5 |  | 25614 | 428.6 | 0.6557855 | 3894.33 | 0.13265
1387 | 187490 | 689.921 | 170.01 | 3 | 0.847 | 0.81 | 848.16 |  | 5624.5 | 663.257 | 0.141362 | 554.547 | 0.182454 | 1388 | 306990 | 961.662 | 164.99 | 3 | 0.841 | 1.15 | 1389.2 |  | 9212.4 | 665.008 | 0.2307075 | 554.547 | 0.276975 | 1387 | 434880 | 959.921 | 159.98 | 3 | 0.834 | 1.2 | 1968 |  | 13051 | 663.257 | 0.3318996 | 1109.06 | 0.198822 | 1387 | 594500 | 959.921 | 154.98 | 3 | 0.831 | 1.08 | 2689 |  | 17832 | 663.257 | 0.4573574 | 1386.31 | 0.259245 | 1387 | 852980 | 727.787 | 149.99 | 3 | 0.825 | 1.11 | 3858.9 |  | 25590 | 429.565 | 0.6553239 | 3897.14 | 0.132512
1388 | 186720 | 691.662 | 170.01 | 3 | 0.847 | 0.79 | 844.53 |  | 5600.5 | 665.008 | 0.1410884 | 554.947 | 0.182277 | 1389 | 305850 | 963.408 | 164.99 | 3 | 0.841 | 1.16 | 1383.4 |  | 9174.2 | 666.762 | 0.2300946 | 554.947 | 0.276778 | 1388 | 434470 | 961.662 | 159.99 | 3 | 0.834 | 1.17 | 1966.1 |  | 13038 | 665.008 | 0.3304837 | 1109.86 | 0.198651 | 1388 | 593930 | 961.662 | 154.99 | 3 | 0.831 | 1.1 | 2686.2 |  | 17813 | 665.008 | 0.4569493 | 1387.31 | 0.25906 | 1388 | 852390 | 728.751 | 149.99 | 3 | 0.825 | 1.12 | 3857 |  | 25578 | 430.533 | 0.6546161 | 3899.95 | 0.132375
1389 | 185990 | 693.408 | 170 | 3 | 0.847 | 0.78 | 841.29 |  | 5579 | 666.762 | 0.1413544 | 555.347 | 0.182099 | 1390 | 304880 | 965.159 | 165 | 3 | 0.841 | 1.17 | 1379.1 |  | 9145.6 | 668.522 | 0.2295649 | 555.347 | 0.276581 | 1389 | 433660 | 963.408 | 159.99 | 3 | 0.834 | 1.2 | 1962.4 |  | 13014 | 666.762 | 0.3296112 | 1110.66 | 0.198481 | 1389 | 593970 | 963.408 | 154.98 | 3 | 0.831 | 1.07 | 2687.3 |  | 17821 | 666.762 | 0.4561639 | 1388.31 | 0.258875 | 1389 | 851790 | 729.716 | 149.98 | 3 | 0.825 | 1.09 | 3854.1 |  | 25559 | 431.503 | 0.6543391 | 3902.76 | 0.132238
1390 | 185630 | 695.159 | 170.01 | 3 | 0.847 | 0.78 | 839.52 |  | 5567.2 | 668.522 | 0.1410124 | 555.747 | 0.181922 | 1391 | 304070 | 966.913 | 165 | 3 | 0.841 | 1.18 | 1375.3 |  | 9120.5 | 670.286 | 0.2286039 | 555.747 | 0.276385 | 1390 | 431810 | 965.159 | 159.99 | 3 | 0.834 | 1.16 | 1952.8 |  | 12950 | 668.522 | 0.3286392 | 1111.46 | 0.198311 | 1390 | 593440 | 965.159 | 154.98 | 3 | 0.831 | 1.07 | 2685.1 |  | 17806 | 668.522 | 0.4549627 | 1389.31 | 0.258691 | 1390 | 850870 | 730.684 | 149.99 | 3 | 0.825 | 1.12 | 3849.2 |  | 25526 | 432.474 | 0.6540468 | 3905.57 | 0.132101
1391 | 185980 | 696.913 | 170.02 | 3 | 0.847 | 0.75 | 841.48 |  | 5580.2 | 670.286 | 0.1393479 | 556.147 | 0.181745 | 1392 | 303370 | 968.673 | 165 | 3 | 0.841 | 1.17 | 1372.6 |  | 9102.4 | 672.054 | 0.2278547 | 556.147 | 0.276188 | 1391 | 430670 | 966.913 | 159.99 | 3 | 0.834 | 1.2 | 1948.7 |  | 12923 | 670.286 | 0.3283867 | 1112.26 | 0.198141 | 1391 | 592420 | 966.913 | 154.98 | 3 | 0.831 | 1.08 | 2680.5 |  | 17775 | 670.286 | 0.4543005 | 1390.31 | 0.258506 | 1391 | 850510 | 731.654 | 150 | 3 | 0.825 | 1.12 | 3847.8 |  | 25516 | 433.448 | 0.653539 | 3908.39 | 0.131964
1392 | 185530 | 698.673 | 170.02 | 3 | 0.847 | 1.15 | 839.88 |  | 5569.6 | 672.054 | 0.1393403 | 556.547 | 0.181568 | 1393 | 302100 | 970.437 | 165.01 | 3 | 0.841 | 1.18 | 1367 |  | 9065.2 | 673.827 | 0.2270375 | 556.547 | 0.275992 | 1392 | 429400 | 968.673 | 160 | 3 | 0.834 | 1.22 | 1943.1 |  | 12885 | 672.054 | 0.3274759 | 1113.06 | 0.197971 | 1392 | 590860 | 968.673 | 154.97 | 3 | 0.831 | 1.12 | 2672.3 |  | 17721 | 672.054 | 0.4538385 | 1391.31 | 0.258322 | 1392 | 850130 | 732.625 | 149.99 | 3 | 0.825 | 1.1 | 3846.4 |  | 25507 | 434.424 | 0.653339 | 3911.2 | 0.131827
1393 | 183340 | 700.437 | 170.01 | 3 | 0.847 | 1.18 | 828.98 |  | 5497.4 | 673.827 | 0.138603 | 556.947 | 0.181391 | 1394 | 301110 | 972.205 | 165.01 | 3 | 0.842 | 1.18 | 1362.6 |  | 9035.8 | 675.604 | 0.2264245 | 556.947 | 0.275796 | 1393 | 429070 | 970.437 | 159.99 | 3 | 0.834 | 1.19 | 1941.3 |  | 12873 | 673.827 | 0.3263738 | 1113.86 | 0.197802 | 1393 | 590000 | 970.437 | 154.96 | 3 | 0.831 | 1.12 | 2668.7 |  | 17697 | 673.827 | 0.4531455 | 1392.31 | 0.258138 | 1393 | 849470 | 733.599 | 149.99 | 3 | 0.825 | 1.12 | 3842.4 |  | 25481 | 435.402 | 0.6529543 | 3914.01 | 0.13169
1394 | 183330 | 702.205 | 170 | 3 | 0.847 | 1.19 | 829.31 |  | 5499.5 | 675.604 | 0.1375922 | 557.348 | 0.181214 | 1395 | 300030 | 973.978 | 165.01 | 3 | 0.841 | 1.17 | 1357.6 |  | 9002.6 | 677.386 | 0.225857 | 557.348 | 0.2756 | 1394 | 427880 | 972.205 | 160 | 3 | 0.834 | 1.19 | 1935.7 |  | 12837 | 675.604 | 0.3254324 | 1114.66 | 0.197632 | 1394 | 589400 | 972.205 | 154.97 | 3 | 0.831 | 1.12 | 2665.8 |  | 17678 | 675.604 | 0.4527451 | 1393.31 | 0.257954 | 1394 | 849210 | 734.575 | 149.98 | 3 | 0.825 | 1.12 | 3842.5 |  | 25481 | 436.382 | 0.6521773 | 3916.82 | 0.131554
1395 | 182360 | 703.978 | 170.01 | 3 | 0.847 | 1.21 | 825.02 |  | 5471.1 | 677.386 | 0.1369309 | 557.748 | 0.181038 | 1396 | 299220 | 975.755 | 165 | 3 | 0.842 | 1.17 | 1353.4 |  | 8974.8 | 679.173 | 0.2246614 | 557.748 | 0.275405 | 1395 | 426440 | 973.978 | 159.99 | 3 | 0.834 | 1.17 | 1928.5 |  | 12789 | 677.386 | 0.3247742 | 1115.46 | 0.197463 | 1395 | 588500 | 973.978 | 154.98 | 3 | 0.831 | 1.12 | 2661.6 |  | 17650 | 677.386 | 0.4523139 | 1394.31 | 0.257771 | 1395 | 848710 | 735.553 | 149.98 | 3 | 0.825 | 1.13 | 3839.5 |  | 25462 | 437.364 | 0.6516926 | 3919.63 | 0.131418
1396 | 181030 | 705.755 | 170 | 3 | 0.847 | 1.2 | 819.13 |  | 5432 | 679.173 | 0.1363913 | 558.148 | 0.180862 | 1397 | 298470 | 977.537 | 164.99 | 3 | 0.842 | 1.18 | 1350.6 |  | 8956.3 | 680.964 | 0.2242376 | 558.148 | 0.275209 | 1396 | 425210 | 975.755 | 159.99 | 3 | 0.834 | 1.21 | 1923 |  | 12752 | 679.173 | 0.3245982 | 1116.26 | 0.197294 | 1396 | 587980 | 975.755 | 154.98 | 3 | 0.831 | 1.12 | 2659.5 |  | 17636 | 679.173 | 0.4513052 | 1395.32 | 0.257587 | 1396 | 847700 | 736.533 | 149.99 | 3 | 0.825 | 1.14 | 3834.2 |  | 25426 | 438.348 | 0.6513156 | 3922.44 | 0.131282
1397 | 180160 | 707.537 | 170 | 3 | 0.847 | 1.2 | 814.89 |  | 5403.9 | 680.964 | 0.1356388 | 558.548 | 0.180686 | 1398 | 296890 | 979.324 | 164.99 | 3 | 0.842 | 1.21 | 1342.7 |  | 8904.1 | 682.76 | 0.223496 | 558.548 | 0.275014 | 1397 | 424350 | 977.537 | 160 | 3 | 0.834 | 1.22 | 1919.1 |  | 12726 | 680.964 | 0.3239783 | 1117.06 | 0.197125 | 1397 | 587420 | 977.537 | 154.98 | 3 | 0.831 | 1.1 | 2657.7 |  | 17624 | 680.964 | 0.4507893 | 1396.32 | 0.257404 | 1397 | 847070 | 737.515 | 149.98 | 3 | 0.825 | 1.14 | 3832.5 |  | 25415 | 439.335 | 0.6508309 | 3925.26 | 0.131146
1398 | 179450 | 709.324 | 170.01 | 3 | 0.847 | 1.18 | 811.79 |  | 5383.3 | 682.76 | 0.1352132 | 558.948 | 0.18051 | 1399 | 296330 | 981.115 | 164.99 | 3 | 0.842 | 1.23 | 1340.7 |  | 8890.7 | 684.56 | 0.2226485 | 558.948 | 0.274818 | 1398 | 424120 | 979.324 | 160 | 3 | 0.834 | 1.22 | 1919.1 |  | 12726 | 682.76 | 0.3240395 | 1117.86 | 0.196957 | 1398 | 586110 | 979.324 | 154.98 | 3 | 0.831 | 1.1 | 2650.9 |  | 17579 | 682.76 | 0.4504351 | 1397.32 | 0.257221 | 1398 | 846580 | 738.499 | 149.99 | 3 | 0.825 | 1.16 | 3830.6 |  | 25402 | 440.323 | 0.650177 | 3928.07 | 0.13101
1399 | 178460 | 711.115 | 170.01 | 3 | 0.847 | 1.16 | 807.27 |  | 5353.4 | 684.56 | 0.1345748 | 559.348 | 0.180335 | 1400 | 295350 | 982.911 | 164.99 | 3 | 0.842 | 1.26 | 1336.5 |  | 8862.9 | 686.365 | 0.2220658 | 559.348 | 0.274623 | 1399 | 423310 | 981.115 | 160.01 | 3 | 0.834 | 1.21 | 1914.4 |  | 12695 | 684.56 | 0.3232665 | 1118.66 | 0.196788 | 1399 | 585440 | 981.115 | 154.98 | 3 | 0.831 | 1.09 | 2648.2 |  | 17561 | 684.56 | 0.449896 | 1398.32 | 0.257038 | 1399 | 845950 | 739.486 | 149.99 | 3 | 0.825 | 1.15 | 3826.3 |  | 25374 | 441.314 | 0.6499 | 3930.88 | 0.130875
1400 | 177900 | 712.911 | 170 | 3 | 0.847 | 1.14 | 805.03 |  | 5338.5 | 686.365 | 0.1336095 | 559.748 | 0.180159 | 1401 | 294230 | 984.711 | 164.99 | 3 | 0.842 | 1.19 | 1331.5 |  | 8829.9 | 688.175 | 0.2216194 | 559.748 | 0.274429 | 1400 | 423390 | 982.911 | 159.99 | 3 | 0.834 | 1.21 | 1915.8 |  | 12705 | 686.365 | 0.3226083 | 1119.46 | 0.19662 | 1400 | 584980 | 982.911 | 154.98 | 3 | 0.831 | 1.08 | 2646.8 |  | 17552 | 686.365 | 0.4491568 | 1399.32 | 0.256855 | 1400 | 845100 | 740.474 | 149.98 | 3 | 0.825 | 1.18 | 3822.3 |  | 25347 | 442.306 | 0.6492691 | 3933.69 | 0.130739
1401 | 177060 | 714.711 | 170.01 | 3 | 0.847 | 1.13 | 801.05 |  | 5312.2 | 688.175 | 0.1326442 | 560.148 | 0.179984 | 1402 | 293460 | 986.516 | 164.99 | 3 | 0.842 | 1.18 | 1328 |  | 8806.7 | 689.989 | 0.2207037 | 560.148 | 0.274234 | 1401 | 422380 | 984.711 | 159.99 | 3 | 0.834 | 1.23 | 1911.2 |  | 12674 | 688.175 | 0.3214373 | 1120.26 | 0.196452 | 1401 | 584280 | 984.711 | 154.98 | 3 | 0.831 | 1.05 | 2643.7 |  | 17531 | 688.175 | 0.4480172 | 1400.32 | 0.256672 | 1401 | 844740 | 741.465 | 149.98 | 3 | 0.825 | 1.07 | 3820.5 |  | 25336 | 443.301 | 0.6487844 | 3936.5 | 0.130604
1402 | 175790 | 716.516 | 170.01 | 3 | 0.847 | 1.12 | 795.26 |  | 5273.7 | 689.989 | 0.132249 | 560.548 | 0.179809 | 1403 | 292870 | 988.326 | 164.99 | 3 | 0.842 | 1.18 | 1325.2 |  | 8788 | 691.808 | 0.2206886 | 560.548 | 0.274039 | 1402 | 421520 | 986.516 | 159.98 | 3 | 0.834 | 1.23 | 1906.8 |  | 12645 | 689.989 | 0.320649 | 1121.06 | 0.196284 | 1402 | 583320 | 986.516 | 154.97 | 3 | 0.831 | 1.04 | 2639.3 |  | 17502 | 689.989 | 0.4471548 | 1401.32 | 0.25649 | 1402 | 843920 | 742.457 | 149.99 | 3 | 0.825 | 0.97 | 3816.8 |  | 25311 | 444.298 | 0.6484459 | 3939.31 | 0.130469
1403 | 174520 | 718.326 | 170.01 | 3 | 0.847 | 1.11 | 789.16 |  | 5233.3 | 691.808 | 0.1318082 | 560.948 | 0.179634 | 1404 | 291660 | 990.14 | 164.99 | 3 | 0.842 | 1.19 | 1319 |  | 8747.2 | 693.631 | 0.2196822 | 560.948 | 0.273845 | 1403 | 419990 | 988.326 | 159.99 | 3 | 0.834 | 1.26 | 1899.7 |  | 12598 | 691.808 | 0.3198071 | 1121.86 | 0.196116 | 1403 | 581840 | 988.326 | 154.98 | 3 | 0.831 | 1.04 | 2632.5 |  | 17457 | 691.808 | 0.445815 | 1402.32 | 0.256307 | 1403 | 843290 | 743.452 | 149.98 | 3 | 0.825 | 0.99 | 3813.9 |  | 25292 | 445.297 | 0.6481997 | 3942.13 | 0.130334
1404 | 174000 | 720.14 | 170.02 | 3 | 0.847 | 1.1 | 786.86 |  | 5218 | 693.631 | 0.1309417 | 561.348 | 0.17946 | 1405 | 291640 | 991.959 | 164.99 | 3 | 0.842 | 1.2 | 1319.6 |  | 8751.2 | 695.46 | 0.2184336 | 561.348 | 0.273651 | 1404 | 418960 | 990.14 | 159.99 | 3 | 0.834 | 1.27 | 1895.5 |  | 12570 | 693.631 | 0.319103 | 1122.66 | 0.195948 | 1404 | 580720 | 990.14 | 154.98 | 3 | 0.831 | 1.03 | 2627.7 |  | 17425 | 693.631 | 0.4452298 | 1403.32 | 0.256125 | 1404 | 842850 | 744.449 | 149.99 | 3 | 0.825 | 0.95 | 3812.3 |  | 25281 | 446.298 | 0.6474458 | 3944.94 | 0.130199
1405 | 173420 | 721.959 | 170.01 | 3 | 0.847 | 1.1 | 784.39 |  | 5201.7 | 695.46 | 0.1307669 | 561.748 | 0.179285 | 1406 | 290310 | 993.782 | 165 | 3 | 0.842 | 1.23 | 1313.4 |  | 8709.9 | 697.292 | 0.2173212 | 561.748 | 0.273457 | 1405 | 417860 | 991.959 | 160 | 3 | 0.834 | 1.2 | 1890 |  | 12534 | 695.46 | 0.3180621 | 1123.46 | 0.195781 | 1405 | 578980 | 991.959 | 154.99 | 3 | 0.831 | 1.04 | 2618.5 |  | 17364 | 695.46 | 0.4441826 | 1404.32 | 0.255943 | 1405 | 842530 | 745.448 | 149.98 | 3 | 0.825 | 0.96 | 3812.6 |  | 25283 | 447.301 | 0.6471303 | 3947.75 | 0.130065
1406 | 172280 | 723.782 | 170.01 | 3 | 0.847 | 1.11 | 779.12 |  | 5166.7 | 697.292 | 0.1295128 | 562.148 | 0.179111 | 1407 | 288660 | 995.611 | 165.01 | 3 | 0.842 | 1.26 | 1305.5 |  | 8657.3 | 699.13 | 0.2176315 | 562.148 | 0.273263 | 1406 | 416940 | 993.782 | 159.99 | 3 | 0.834 | 1.21 | 1886.5 |  | 12510 | 697.292 | 0.3174881 | 1124.26 | 0.195614 | 1406 | 578220 | 993.782 | 154.99 | 3 | 0.831 | 1.04 | 2616.1 |  | 17349 | 697.292 | 0.4435974 | 1405.32 | 0.255761 | 1406 | 841550 | 746.449 | 149.99 | 3 | 0.825 | 0.97 | 3806.1 |  | 25240 | 448.307 | 0.6470303 | 3950.56 | 0.12993
1407 | 172050 | 725.611 | 170.02 | 3 | 0.847 | 1.11 | 778.35 |  | 5161.6 | 699.13 | 0.1294748 | 562.548 | 0.178937 | 1408 | 287190 | 997.443 | 165.01 | 3 | 0.842 | 0.86 | 1298.3 |  | 8609.5 | 700.972 | 0.2168748 | 562.548 | 0.273069 | 1407 | 415580 | 995.611 | 159.99 | 3 | 0.834 | 1.21 | 1879.9 |  | 12467 | 699.13 | 0.316585 | 1125.06 | 0.195447 | 1407 | 576860 | 995.611 | 154.99 | 3 | 0.831 | 1.03 | 2609 |  | 17302 | 699.13 | 0.4435435 | 1406.32 | 0.25558 | 1407 | 841140 | 747.452 | 149.99 | 3 | 0.825 | 0.99 | 3804.2 |  | 25228 | 449.314 | 0.6471072 | 3953.37 | 0.129796
1408 | 170400 | 727.443 | 170.01 | 3 | 0.847 | 1.11 | 770.51 |  | 5109.6 | 700.972 | 0.1292848 | 562.949 | 0.178763 | 1409 | 287600 | 999.281 | 165 | 3 | 0.842 | 0.86 | 1301 |  | 8627.3 | 702.819 | 0.2167159 | 562.949 | 0.272876 | 1408 | 414830 | 997.443 | 159.99 | 3 | 0.834 | 1.22 | 1877.1 |  | 12448 | 700.972 | 0.3159881 | 1125.86 | 0.19528 | 1408 | 576100 | 997.443 | 154.99 | 3 | 0.831 | 1.02 | 2605.6 |  | 17279 | 700.972 | 0.44312 | 1407.32 | 0.255398 | 1408 | 841010 | 748.458 | 149.99 | 3 | 0.825 | 0.98 | 3804.7 |  | 25231 | 450.324 | 0.6464764 | 3956.18 | 0.129662
1409 | 170350 | 729.281 | 170.01 | 3 | 0.847 | 1.11 | 770.61 |  | 5110.2 | 702.819 | 0.1286615 | 563.349 | 0.17859 | 1410 | 286600 | 1001.123 | 165 | 3 | 0.842 | 0.84 | 1296 |  | 8594.5 | 704.671 | 0.2159743 | 563.349 | 0.272683 | 1409 | 413650 | 999.281 | 159.99 | 3 | 0.834 | 1.24 | 1870.8 |  | 12406 | 702.819 | 0.3152151 | 1126.66 | 0.195113 | 1409 | 576030 | 999.281 | 154.99 | 3 | 0.831 | 1.01 | 2606.4 |  | 17284 | 702.819 | 0.4421729 | 1408.32 | 0.255217 | 1409 | 841110 | 749.465 | 149.99 | 3 | 0.825 | 0.98 | 3807.7 |  | 25250 | 451.336 | 0.6460917 | 3959 | 0.129528
1410 | 170100 | 731.123 | 170.01 | 3 | 0.847 | 1.12 | 769.77 |  | 5104.7 | 704.671 | 0.1281219 | 563.749 | 0.178416 | 1411 | 286390 | 1002.97 | 165 | 3 | 0.842 | 0.87 | 1295.8 |  | 8593.2 | 706.528 | 0.2155051 | 563.749 | 0.272489 | 1410 | 412870 | 1001.123 | 159.99 | 3 | 0.834 | 1.25 | 1867.3 |  | 12383 | 704.671 | 0.314886 | 1127.46 | 0.194946 | 1410 | 575480 | 1001.123 | 154.99 | 3 | 0.831 | 1 | 2603.8 |  | 17267 | 704.671 | 0.4412489 | 1409.32 | 0.255036 | 1410 | 840290 | 750.475 | 149.99 | 3 | 0.825 | 0.97 | 3802.2 |  | 25214 | 452.35 | 0.645607 | 3961.81 | 0.129394
1411 | 169280 | 732.97 | 170.01 | 3 | 0.847 | 1.12 | 765.65 |  | 5077.4 | 706.528 | 0.1280307 | 564.149 | 0.178243 | 1412 | 285410 | 1004.822 | 164.99 | 3 | 0.842 | 0.87 | 1291.2 |  | 8562.8 | 708.389 | 0.215384 | 564.149 | 0.272296 | 1411 | 411860 | 1002.97 | 159.98 | 3 | 0.834 | 1.27 | 1862.6 |  | 12351 | 706.528 | 0.3139216 | 1128.26 | 0.19478 | 1411 | 574250 | 1002.97 | 154.99 | 3 | 0.831 | 0.98 | 2597.9 |  | 17228 | 706.528 | 0.4411488 | 1410.32 | 0.254855 | 1411 | 839790 | 751.487 | 149.99 | 3 | 0.825 | 0.99 | 3798.4 |  | 25189 | 453.366 | 0.6448838 | 3964.62 | 0.129261
1412 | 168570 | 734.822 | 170 | 3 | 0.847 | 1.14 | 762.41 |  | 5055.9 | 708.389 | 0.1277875 | 564.549 | 0.17807 | 1413 | 284790 | 1006.679 | 164.99 | 3 | 0.842 | 0.86 | 1288.5 |  | 8544.8 | 710.255 | 0.2152705 | 564.549 | 0.272104 | 1412 | 411430 | 1004.822 | 159.99 | 3 | 0.834 | 1.29 | 1861.6 |  | 12345 | 708.389 | 0.3133706 | 1129.06 | 0.194614 | 1412 | 573050 | 1004.822 | 154.98 | 3 | 0.831 | 0.96 | 2591.8 |  | 17188 | 708.389 | 0.4400015 | 1411.32 | 0.254674 | 1412 | 839160 | 752.501 | 149.99 | 3 | 0.825 | 0.97 | 3796.3 |  | 25175 | 454.385 | 0.6442991 | 3967.43 | 0.129127
1413 | 168450 | 736.679 | 170 | 3 | 0.847 | 1.16 | 762.23 |  | 5054.7 | 710.255 | 0.1275823 | 564.949 | 0.177897 | 1414 | 284630 | 1008.54 | 164.98 | 3 | 0.842 | 0.88 | 1288 |  | 8541.3 | 712.126 | 0.2140522 | 564.949 | 0.271911 | 1413 | 410170 | 1006.679 | 159.99 | 3 | 0.835 | 0.96 | 1855 |  | 12302 | 710.255 | 0.3123603 | 1129.86 | 0.194448 | 1413 | 572920 | 1006.679 | 154.98 | 3 | 0.831 | 0.91 | 2592.2 |  | 17190 | 710.255 | 0.4391545 | 1412.32 | 0.254493 | 1413 | 838220 | 753.517 | 149.98 | 3 | 0.825 | 0.96 | 3792.2 |  | 25147 | 455.405 | 0.6436913 | 3970.24 | 0.128994
1414 | 168130 | 738.54 | 170 | 3 | 0.847 | 1.16 | 760.42 |  | 5042.7 | 712.126 | 0.1272022 | 565.349 | 0.177725 | 1415 | 284480 | 1010.406 | 164.98 | 3 | 0.842 | 0.87 | 1287.1 |  | 8535.4 | 714.001 | 0.2127809 | 565.349 | 0.271718 | 1414 | 409450 | 1008.54 | 160 | 3 | 0.835 | 0.97 | 1852 |  | 12282 | 712.126 | 0.3120848 | 1130.66 | 0.194282 | 1414 | 571430 | 1008.54 | 154.98 | 3 | 0.831 | 0.91 | 2584.6 |  | 17139 | 712.126 | 0.4388927 | 1413.32 | 0.254313 | 1414 | 837460 | 754.536 | 149.99 | 3 | 0.825 | 0.97 | 3787.9 |  | 25119 | 456.428 | 0.6431143 | 3973.06 | 0.128861
1415 | 167860 | 740.406 | 170 | 3 | 0.847 | 1.19 | 759.56 |  | 5037 | 714.001 | 0.1264422 | 565.749 | 0.177552 | 1416 | 282870 | 1012.277 | 164.97 | 3 | 0.842 | 0.9 | 1279.7 |  | 8486.2 | 715.882 | 0.2123269 | 565.749 | 0.271526 | 1415 | 408130 | 1010.406 | 160 | 3 | 0.835 | 1.01 | 1846.2 |  | 12243 | 714.001 | 0.3111281 | 1131.46 | 0.194116 | 1415 | 570330 | 1010.406 | 154.98 | 3 | 0.831 | 0.89 | 2579.8 |  | 17108 | 714.001 | 0.4377839 | 1414.32 | 0.254132 | 1415 | 836670 | 755.556 | 149.98 | 3 | 0.825 | 0.99 | 3786.9 |  | 25113 | 457.453 | 0.6426835 | 3975.87 | 0.128728
1416 | 167360 | 742.277 | 170.01 | 3 | 0.847 | 1.2 | 757.29 |  | 5021.9 | 715.882 | 0.1262902 | 566.149 | 0.17738 | 1417 | 281190 | 1014.152 | 164.97 | 3 | 0.842 | 0.95 | 1272 |  | 8435.3 | 717.767 | 0.2115172 | 566.149 | 0.271334 | 1416 | 407770 | 1012.277 | 160 | 3 | 0.835 | 1.01 | 1845.1 |  | 12236 | 715.882 | 0.3107225 | 1132.26 | 0.193951 | 1416 | 569990 | 1012.277 | 154.98 | 3 | 0.831 | 0.85 | 2579.1 |  | 17103 | 715.882 | 0.4371987 | 1415.32 | 0.253952 | 1416 | 835920 | 756.579 | 149.99 | 3 | 0.825 | 0.96 | 3781.6 |  | 25078 | 458.48 | 0.6420988 | 3978.68 | 0.128596
1417 | 166360 | 744.152 | 170.01 | 3 | 0.847 | 1.21 | 752.66 |  | 4991.2 | 717.767 | 0.1251121 | 566.549 | 0.177208 | 1418 | 280590 | 1016.033 | 164.99 | 3 | 0.842 | 0.95 | 1269.5 |  | 8418.8 | 719.657 | 0.2111162 | 566.549 | 0.271142 | 1417 | 406520 | 1014.152 | 160 | 3 | 0.835 | 1.03 | 1838.5 |  | 12192 | 717.767 | 0.3104776 | 1133.06 | 0.193785 | 1417 | 568550 | 1014.152 | 154.99 | 3 | 0.83 | 0.82 | 2572.5 |  | 17059 | 717.767 | 0.4366212 | 1416.32 | 0.253772 | 1417 | 835360 | 757.604 | 149.99 | 3 | 0.825 | 0.99 | 3780.3 |  | 25069 | 459.509 | 0.6421142 | 3981.49 | 0.128463
1418 | 166160 | 746.033 | 170.01 | 3 | 0.847 | 1.2 | 751.84 |  | 4985.8 | 719.657 | 0.1246029 | 566.949 | 0.177036 | 1419 | 279520 | 1017.918 | 164.99 | 3 | 0.842 | 0.95 | 1264.1 |  | 8382.9 | 721.552 | 0.2105638 | 566.949 | 0.27095 | 1418 | 405990 | 1016.033 | 160 | 3 | 0.835 | 1.05 | 1836.5 |  | 12178 | 719.657 | 0.3095821 | 1133.86 | 0.19362 | 1418 | 567790 | 1016.033 | 154.99 | 3 | 0.83 | 0.97 | 2569.6 |  | 17040 | 719.657 | 0.4352044 | 1417.32 | 0.253592 | 1418 | 834600 | 758.631 | 149.99 | 3 | 0.825 | 0.98 | 3775.6 |  | 25038 | 460.541 | 0.6419449 | 3984.3 | 0.128331
1419 | 164610 | 747.918 | 170.01 | 3 | 0.847 | 1.19 | 744.63 |  | 4938 | 721.552 | 0.1245421 | 567.349 | 0.176864 | 1420 | 278990 | 1019.808 | 165 | 3 | 0.842 | 0.96 | 1262.2 |  | 8370.1 | 723.452 | 0.2095573 | 567.349 | 0.270759 | 1419 | 405670 | 1017.918 | 159.99 | 3 | 0.835 | 1.05 | 1835.8 |  | 12174 | 721.552 | 0.3088933 | 1134.66 | 0.193455 | 1419 | 567040 | 1017.918 | 155 | 3 | 0.83 | 0.95 | 2566.3 |  | 17018 | 721.552 | 0.4349118 | 1418.32 | 0.253412 | 1419 | 834620 | 759.66 | 149.99 | 3 | 0.825 | 0.96 | 3776.3 |  | 25042 | 461.575 | 0.6417757 | 3987.11 | 0.128198
1420 | 163940 | 749.808 | 170 | 3 | 0.847 | 1.2 | 741.44 |  | 4916.8 | 723.452 | 0.1239492 | 567.749 | 0.176693 | 1421 | 278260 | 1021.703 | 165.01 | 3 | 0.842 | 0.96 | 1258.8 |  | 8348 | 725.356 | 0.2089217 | 567.749 | 0.270567 | 1420 | 404500 | 1019.808 | 159.99 | 3 | 0.835 | 1.06 | 1830 |  | 12135 | 723.452 | 0.3087632 | 1135.46 | 0.19329 | 1420 | 565200 | 1019.808 | 154.99 | 3 | 0.83 | 0.92 | 2556.1 |  | 16951 | 723.452 | 0.4341187 | 1419.32 | 0.253233 | 1420 | 834400 | 760.692 | 149.98 | 3 | 0.825 | 0.98 | 3775.8 |  | 25039 | 462.611 | 0.6412756 | 3989.93 | 0.128066
1421 | 163860 | 751.703 | 170.01 | 3 | 0.847 | 1.19 | 741.43 |  | 4916.7 | 725.356 | 0.1229232 | 568.149 | 0.176522 | 1422 | 276930 | 1023.603 | 165 | 3 | 0.842 | 0.96 | 1252.8 |  | 8308 | 727.266 | 0.2080212 | 568.149 | 0.270376 | 1421 | 403600 | 1021.703 | 159.99 | 3 | 0.835 | 1.07 | 1825.2 |  | 12104 | 725.356 | 0.3074698 | 1136.26 | 0.193125 | 1421 | 564820 | 1021.703 | 155 | 3 | 0.83 | 0.88 | 2554.5 |  | 16940 | 725.356 | 0.4335643 | 1420.32 | 0.253053 | 1421 | 834180 | 761.726 | 149.98 | 3 | 0.825 | 0.99 | 3776 |  | 25040 | 463.649 | 0.6407909 | 3992.74 | 0.127934
1422 | 163080 | 753.603 | 170 | 3 | 0.847 | 1.18 | 737.85 |  | 4893 | 727.266 | 0.1222391 | 568.549 | 0.17635 | 1423 | 276090 | 1025.507 | 165 | 3 | 0.842 | 0.99 | 1249.2 |  | 8284.2 | 729.18 | 0.2074007 | 568.549 | 0.270185 | 1422 | 403430 | 1023.603 | 159.99 | 3 | 0.835 | 1.08 | 1825.4 |  | 12105 | 727.266 | 0.3061075 | 1137.06 | 0.192961 | 1422 | 563790 | 1023.603 | 154.99 | 3 | 0.83 | 0.9 | 2550.3 |  | 16912 | 727.266 | 0.4330099 | 1421.32 | 0.252874 | 1422 | 833530 | 762.762 | 149.99 | 3 | 0.825 | 1 | 3769.8 |  | 25000 | 464.689 | 0.6405139 | 3995.55 | 0.127803
1423 | 161730 | 755.507 | 170 | 3 | 0.847 | 1.17 | 731.56 |  | 4851.3 | 729.18 | 0.1219503 | 568.95 | 0.17618 | 1424 | 274900 | 1027.417 | 165 | 3 | 0.842 | 1.01 | 1243.6 |  | 8246.7 | 731.1 | 0.2071056 | 568.95 | 0.269994 | 1423 | 401740 | 1025.507 | 159.98 | 3 | 0.835 | 1.12 | 1817.1 |  | 12050 | 729.18 | 0.3051508 | 1137.86 | 0.192797 | 1423 | 563070 | 1025.507 | 154.99 | 3 | 0.83 | 0.86 | 2547.4 |  | 16893 | 729.18 | 0.4320089 | 1422.32 | 0.252695 | 1423 | 832900 | 763.8 | 149.98 | 3 | 0.825 | 0.99 | 3768.8 |  | 24993 | 465.732 | 0.6404216 | 3998.36 | 0.127671
1424 | 160830 | 757.417 | 170 | 3 | 0.847 | 1.16 | 727.4 |  | 4823.7 | 731.1 | 0.1208254 | 569.35 | 0.176009 | 1425 | 274080 | 1029.331 | 165 | 3 | 0.842 | 1 | 1239.9 |  | 8222.4 | 733.024 | 0.2063034 | 569.35 | 0.269803 | 1424 | 399960 | 1027.417 | 159.99 | 3 | 0.835 | 1.17 | 1808.8 |  | 11995 | 731.1 | 0.3039186 | 1138.66 | 0.192632 | 1424 | 562350 | 1027.417 | 154.99 | 3 | 0.83 | 0.81 | 2543.8 |  | 16869 | 731.1 | 0.4312081 | 1423.32 | 0.252516 | 1424 | 832540 | 764.84 | 149.99 | 3 | 0.825 | 0.97 | 3766.6 |  | 24978 | 466.776 | 0.6398292 | 4001.17 | 0.12754
1425 | 160450 | 759.331 | 170 | 3 | 0.847 | 1.14 | 725.86 |  | 4813.5 | 733.024 | 0.1205974 | 569.75 | 0.175838 | 1426 | 273690 | 1031.251 | 165 | 3 | 0.842 | 1 | 1238.5 |  | 8213.3 | 734.953 | 0.2058494 | 569.75 | 0.269612 | 1425 | 398710 | 1029.331 | 159.99 | 3 | 0.835 | 1.2 | 1803.3 |  | 11959 | 733.024 | 0.3035359 | 1139.46 | 0.192468 | 1425 | 561050 | 1029.331 | 154.99 | 3 | 0.83 | 0.83 | 2538.1 |  | 16832 | 733.024 | 0.4303072 | 1424.32 | 0.252337 | 1425 | 832420 | 765.883 | 149.98 | 3 | 0.825 | 0.97 | 3765.5 |  | 24971 | 467.823 | 0.6391137 | 4003.98 | 0.127408
1426 | 158970 | 761.251 | 170 | 3 | 0.847 | 1.12 | 718.85 |  | 4767 | 734.953 | 0.1205062 | 570.15 | 0.175668 | 1427 | 272630 | 1033.175 | 165 | 3 | 0.842 | 1.02 | 1233.2 |  | 8177.8 | 736.887 | 0.2052138 | 570.15 | 0.269422 | 1426 | 397100 | 1031.251 | 160 | 3 | 0.835 | 1.24 | 1795.8 |  | 11909 | 734.953 | 0.3033446 | 1140.26 | 0.192305 | 1426 | 560010 | 1031.251 | 154.99 | 3 | 0.83 | 0.82 | 2533.8 |  | 16803 | 734.953 | 0.4290059 | 1425.32 | 0.252159 | 1426 | 831650 | 766.927 | 149.98 | 3 | 0.825 | 0.96 | 3761.6 |  | 24945 | 468.873 | 0.6384675 | 4006.8 | 0.127277
1427 | 158670 | 763.175 | 170.01 | 3 | 0.847 | 1.13 | 717.81 |  | 4760.1 | 736.887 | 0.1200274 | 570.55 | 0.175498 | 1428 | 272030 | 1035.104 | 164.99 | 3 | 0.843 | 1.02 | 1230.9 |  | 8162.5 | 738.826 | 0.2041695 | 570.55 | 0.269231 | 1427 | 396600 | 1033.175 | 160 | 3 | 0.835 | 1.24 | 1794.6 |  | 11901 | 736.887 | 0.3027782 | 1141.06 | 0.192141 | 1427 | 558840 | 1033.175 | 155.01 | 3 | 0.829 | 1.12 | 2528.9 |  | 16770 | 736.887 | 0.428413 | 1426.32 | 0.25198 | 1427 | 830720 | 767.974 | 149.98 | 3 | 0.825 | 0.97 | 3759.4 |  | 24930 | 469.924 | 0.6384136 | 4009.61 | 0.127146
1428 | 158550 | 765.104 | 170 | 3 | 0.847 | 1.13 | 717.51 |  | 4758.2 | 738.826 | 0.1192521 | 570.95 | 0.175328 | 1429 | 271190 | 1037.038 | 165 | 3 | 0.843 | 1.03 | 1227 |  | 8137 | 740.77 | 0.2038138 | 570.95 | 0.269041 | 1428 | 396350 | 1035.104 | 160 | 3 | 0.835 | 1.26 | 1793.4 |  | 11893 | 738.826 | 0.302518 | 1141.86 | 0.191977 | 1428 | 557150 | 1035.104 | 155 | 3 | 0.829 | 1.09 | 2519.1 |  | 16705 | 738.826 | 0.4275352 | 1427.32 | 0.251802 | 1428 | 829880 | 769.024 | 149.98 | 3 | 0.825 | 0.92 | 3754.5 |  | 24898 | 470.978 | 0.6378981 | 4012.42 | 0.127015
1429 | 157920 | 767.038 | 170 | 3 | 0.847 | 1.12 | 714.51 |  | 4738.3 | 740.77 | 0.1189481 | 571.35 | 0.175158 | 1430 | 269810 | 1038.977 | 164.99 | 3 | 0.843 | 1.03 | 1220.4 |  | 8092.9 | 742.719 | 0.2027393 | 571.35 | 0.268851 | 1429 | 395610 | 1037.038 | 159.99 | 3 | 0.835 | 1.26 | 1789.3 |  | 11866 | 740.77 | 0.3029619 | 1142.66 | 0.191814 | 1429 | 556380 | 1037.038 | 155.02 | 3 | 0.829 | 1.12 | 2517 |  | 16692 | 740.77 | 0.4271656 | 1428.32 | 0.251624 | 1429 | 829810 | 770.075 | 149.98 | 3 | 0.825 | 0.92 | 3755.6 |  | 24905 | 472.034 | 0.6370595 | 4015.23 | 0.126885
1430 | 156900 | 768.977 | 170.01 | 3 | 0.847 | 1.1 | 709.67 |  | 4706.1 | 742.719 | 0.1187885 | 571.75 | 0.174988 | 1431 | 269340 | 1040.921 | 164.98 | 3 | 0.843 | 1.05 | 1218.9 |  | 8083 | 744.674 | 0.2024896 | 571.75 | 0.268661 | 1430 | 395270 | 1038.977 | 159.99 | 3 | 0.835 | 1.26 | 1787.5 |  | 11854 | 742.719 | 0.3021506 | 1143.46 | 0.191651 | 1430 | 555240 | 1038.977 | 155.01 | 3 | 0.829 | 1.07 | 2511.7 |  | 16656 | 742.719 | 0.4269038 | 1429.32 | 0.251446 | 1430 | 829140 | 771.129 | 149.98 | 3 | 0.825 | 0.94 | 3752.4 |  | 24884 | 473.092 | 0.6366595 | 4018.04 | 0.126754
1431 | 156500 | 770.921 | 170.01 | 3 | 0.847 | 1.11 | 707.88 |  | 4694.2 | 744.674 | 0.1179068 | 572.15 | 0.174819 | 1432 | 267920 | 1042.87 | 164.99 | 3 | 0.843 | 1.09 | 1211.8 |  | 8036.3 | 746.633 | 0.2023685 | 572.15 | 0.268472 | 1431 | 395850 | 1040.921 | 159.99 | 3 | 0.835 | 1.25 | 1791.3 |  | 11879 | 744.674 | 0.3011251 | 1144.26 | 0.191488 | 1431 | 554760 | 1040.921 | 155.01 | 3 | 0.829 | 1.03 | 2510 |  | 16645 | 744.674 | 0.4253176 | 1430.32 | 0.251268 | 1431 | 828050 | 772.185 | 149.98 | 3 | 0.825 | 0.92 | 3746.4 |  | 24844 | 474.153 | 0.6364056 | 4020.86 | 0.126624
1432 | 156290 | 772.87 | 170.02 | 3 | 0.847 | 1.11 | 707.11 |  | 4689.2 | 746.633 | 0.1167059 | 572.55 | 0.17465 | 1433 | 267590 | 1044.825 | 164.99 | 3 | 0.843 | 1.1 | 1210.3 |  | 8026.2 | 748.597 | 0.2024366 | 572.55 | 0.268282 | 1432 | 394790 | 1042.87 | 159.98 | 3 | 0.835 | 1.25 | 1786 |  | 11844 | 746.633 | 0.3000077 | 1145.06 | 0.191325 | 1432 | 554420 | 1042.87 | 155.01 | 3 | 0.829 | 0.99 | 2508.5 |  | 16635 | 746.633 | 0.4249711 | 1431.32 | 0.25109 | 1432 | 827530 | 773.243 | 149.99 | 3 | 0.825 | 0.9 | 3744 |  | 24828 | 475.215 | 0.6363133 | 4023.67 | 0.126494
1433 | 155130 | 774.825 | 170 | 3 | 0.847 | 1.11 | 701.85 |  | 4654.3 | 748.597 | 0.1160675 | 572.95 | 0.174481 | 1434 | 267430 | 1046.784 | 164.99 | 3 | 0.843 | 1.11 | 1209.7 |  | 8021.9 | 750.566 | 0.2010594 | 572.95 | 0.268093 | 1433 | 393450 | 1044.825 | 159.98 | 3 | 0.835 | 1.28 | 1779.5 |  | 11801 | 748.597 | 0.2999311 | 1145.86 | 0.191163 | 1433 | 552360 | 1044.825 | 154.99 | 3 | 0.829 | 1.01 | 2497.3 |  | 16561 | 748.597 | 0.4237699 | 1432.32 | 0.250913 | 1433 | 827200 | 774.304 | 149.99 | 3 | 0.825 | 0.88 | 3742.6 |  | 24819 | 476.281 | 0.6356747 | 4026.48 | 0.126364
1434 | 153550 | 776.784 | 170 | 3 | 0.847 | 1.13 | 694.56 |  | 4605.9 | 750.566 | 0.1156723 | 573.35 | 0.174312 | 1435 | 267520 | 1048.748 | 164.99 | 3 | 0.843 | 1.09 | 1210.6 |  | 8027.9 | 752.54 | 0.2007264 | 573.35 | 0.267904 | 1434 | 391990 | 1046.784 | 159.99 | 3 | 0.835 | 1.31 | 1772.7 |  | 11755 | 750.566 | 0.2993648 | 1146.66 | 0.191 | 1434 | 551910 | 1046.784 | 154.99 | 3 | 0.829 | 0.96 | 2497.8 |  | 16564 | 750.566 | 0.4227381 | 1433.32 | 0.250736 | 1434 | 827080 | 775.366 | 149.99 | 3 | 0.825 | 0.86 | 3742.2 |  | 24816 | 477.348 | 0.6351362 | 4029.29 | 0.126234
1435 | 152710 | 778.748 | 170 | 3 | 0.847 | 1.12 | 690.6 |  | 4579.7 | 752.54 | 0.1152162 | 573.75 | 0.174143 | 1436 | 265700 | 1050.717 | 164.99 | 3 | 0.843 | 1.14 | 1202 |  | 7971 | 754.519 | 0.1997427 | 573.75 | 0.267715 | 1435 | 391890 | 1048.748 | 159.98 | 3 | 0.835 | 0.87 | 1772.3 |  | 11753 | 752.54 | 0.2985458 | 1147.47 | 0.190838 | 1435 | 550350 | 1048.748 | 155 | 3 | 0.829 | 0.95 | 2489 |  | 16505 | 752.54 | 0.4218603 | 1434.32 | 0.250558 | 1435 | 826250 | 776.432 | 149.99 | 3 | 0.825 | 0.86 | 3737.6 |  | 24786 | 478.417 | 0.6349438 | 4032.1 | 0.126105
1436 | 152190 | 780.717 | 170 | 3 | 0.847 | 1.12 | 688.4 |  | 4565.1 | 754.519 | 0.1146006 | 574.15 | 0.173975 | 1437 | 265260 | 1052.691 | 164.99 | 3 | 0.843 | 1.14 | 1199.9 |  | 7956.9 | 756.503 | 0.1984714 | 574.15 | 0.267526 | 1436 | 391150 | 1050.717 | 159.98 | 3 | 0.835 | 0.89 | 1768.8 |  | 11730 | 754.519 | 0.2977499 | 1148.27 | 0.190676 | 1436 | 549010 | 1050.717 | 155 | 3 | 0.829 | 0.95 | 2483 |  | 16466 | 754.519 | 0.4209979 | 1435.32 | 0.250381 | 1436 | 825550 | 777.499 | 149.99 | 3 | 0.825 | 0.89 | 3735 |  | 24768 | 479.489 | 0.6341668 | 4034.91 | 0.125975
1437 | 151590 | 782.691 | 170 | 3 | 0.847 | 1.11 | 685.7 |  | 4547.2 | 756.503 | 0.1140306 | 574.551 | 0.173807 | 1438 | 263960 | 1054.67 | 164.99 | 3 | 0.843 | 1.15 | 1194 |  | 7918.1 | 758.493 | 0.1968294 | 574.551 | 0.267337 | 1437 | 390080 | 1052.691 | 159.98 | 3 | 0.835 | 0.91 | 1765.1 |  | 11705 | 756.503 | 0.298079 | 1149.07 | 0.190514 | 1437 | 547870 | 1052.691 | 155.01 | 3 | 0.829 | 0.91 | 2477.6 |  | 16430 | 756.503 | 0.420251 | 1436.32 | 0.250204 | 1437 | 825300 | 778.568 | 149.99 | 3 | 0.825 | 0.88 | 3733.9 |  | 24761 | 480.564 | 0.6334975 | 4037.73 | 0.125846
1438 | 150780 | 784.67 | 170.01 | 3 | 0.847 | 1.11 | 682.06 |  | 4523 | 758.493 | 0.1138709 | 574.951 | 0.173639 | 1439 | 262280 | 1056.654 | 164.99 | 3 | 0.843 | 1.19 | 1186.4 |  | 7867.3 | 760.487 | 0.1965569 | 574.951 | 0.267149 | 1438 | 389040 | 1054.67 | 159.98 | 3 | 0.835 | 0.92 | 1759.9 |  | 11671 | 758.493 | 0.2979948 | 1149.87 | 0.190352 | 1438 | 546750 | 1054.67 | 155.01 | 3 | 0.829 | 0.89 | 2472.7 |  | 16397 | 758.493 | 0.4192038 | 1437.32 | 0.250028 | 1438 | 824290 | 779.64 | 149.99 | 3 | 0.825 | 0.86 | 3728.2 |  | 24723 | 481.64 | 0.6329281 | 4040.54 | 0.125716
1439 | 150030 | 786.654 | 170.01 | 3 | 0.847 | 1.1 | 678.73 |  | 4500.9 | 760.487 | 0.1134909 | 575.351 | 0.173471 | 1440 | 260110 | 1058.644 | 165 | 3 | 0.843 | 1.17 | 1176.5 |  | 7801.7 | 762.487 | 0.1960802 | 575.351 | 0.26696 | 1439 | 389470 | 1056.654 | 159.99 | 3 | 0.835 | 0.91 | 1761.5 |  | 11681 | 760.487 | 0.2983315 | 1150.67 | 0.19019 | 1439 | 545780 | 1056.654 | 155.01 | 3 | 0.829 | 0.87 | 2468.3 |  | 16368 | 760.487 | 0.4183953 | 1438.32 | 0.249851 | 1439 | 823420 | 780.715 | 149.98 | 3 | 0.825 | 0.88 | 3724.4 |  | 24698 | 482.719 | 0.632305 | 4043.35 | 0.125587
1440 | 149820 | 788.644 | 170.01 | 3 | 0.847 | 1.09 | 677.79 |  | 4494.7 | 762.487 | 0.1122748 | 575.751 | 0.173303 | 1441 | 259750 | 1060.638 | 165 | 3 | 0.843 | 1.17 | 1175.5 |  | 7795.2 | 764.491 | 0.1956337 | 575.751 | 0.266772 | 1440 | 389360 | 1058.644 | 159.98 | 3 | 0.835 | 0.89 | 1760.9 |  | 11677 | 762.487 | 0.2973825 | 1151.47 | 0.190029 | 1440 | 544420 | 1058.644 | 155.02 | 3 | 0.829 | 0.85 | 2462.1 |  | 16327 | 762.487 | 0.4173404 | 1439.32 | 0.249675 | 1440 | 822680 | 781.791 | 149.98 | 3 | 0.825 | 0.89 | 3722.2 |  | 24684 | 483.8 | 0.6317203 | 4046.16 | 0.125459
1441 | 149320 | 790.638 | 170.01 | 3 | 0.847 | 1.07 | 675.7 |  | 4480.8 | 764.491 | 0.1115072 | 576.151 | 0.173135 | 1442 | 259120 | 1062.638 | 164.99 | 3 | 0.843 | 1.2 | 1172.1 |  | 7773 | 766.501 | 0.1954748 | 576.151 | 0.266584 | 1441 | 389800 | 1060.638 | 159.97 | 3 | 0.835 | 0.89 | 1763.7 |  | 11696 | 764.491 | 0.2957983 | 1152.27 | 0.189867 | 1441 | 543370 | 1060.638 | 155.02 | 3 | 0.829 | 0.88 | 2458.2 |  | 16301 | 764.491 | 0.4168399 | 1440.32 | 0.249499 | 1441 | 821870 | 782.87 | 149.98 | 3 | 0.825 | 0.87 | 3717.4 |  | 24652 | 484.883 | 0.6311663 | 4048.97 | 0.12533
1442 | 147720 | 792.638 | 170.02 | 3 | 0.847 | 1.08 | 668.17 |  | 4430.9 | 766.501 | 0.1108535 | 576.551 | 0.172968 | 1443 | 258530 | 1064.642 | 164.99 | 3 | 0.843 | 1.22 | 1169.6 |  | 7755.9 | 768.516 | 0.1949149 | 576.551 | 0.266396 | 1442 | 388560 | 1062.638 | 159.97 | 3 | 0.835 | 0.89 | 1757.6 |  | 11655 | 766.501 | 0.2954156 | 1153.07 | 0.189706 | 1442 | 542000 | 1062.638 | 155.01 | 3 | 0.829 | 0.84 | 2451.3 |  | 16256 | 766.501 | 0.4161238 | 1441.32 | 0.249323 | 1442 | 821110 | 783.951 | 149.98 | 3 | 0.825 | 0.87 | 3715.3 |  | 24638 | 485.969 | 0.630697 | 4051.78 | 0.125201
1443 | 146710 | 794.642 | 170.01 | 3 | 0.847 | 1.11 | 663.66 |  | 4401 | 768.516 | 0.1104051 | 576.951 | 0.172801 | 1444 | 258320 | 1066.652 | 164.99 | 3 | 0.843 | 1.2 | 1169 |  | 7752.1 | 770.536 | 0.1942944 | 576.951 | 0.266209 | 1443 | 386490 | 1064.642 | 159.97 | 3 | 0.835 | 0.9 | 1748.1 |  | 11593 | 768.516 | 0.2942829 | 1153.87 | 0.189545 | 1443 | 541350 | 1064.642 | 155.02 | 3 | 0.829 | 0.84 | 2449.1 |  | 16241 | 768.516 | 0.4160391 | 1442.32 | 0.249147 | 1443 | 820390 | 785.034 | 149.99 | 3 | 0.825 | 0.85 | 3711.4 |  | 24612 | 487.057 | 0.6302893 | 4054.6 | 0.125073
1444 | 145850 | 796.652 | 170.01 | 3 | 0.847 | 1.12 | 659.77 |  | 4375.2 | 770.536 | 0.1101619 | 577.351 | 0.172634 | 1445 | 257580 | 1068.667 | 164.99 | 3 | 0.843 | 1.18 | 1165.6 |  | 7729.4 | 772.562 | 0.1934771 | 577.351 | 0.266021 | 1444 | 385990 | 1066.652 | 159.97 | 3 | 0.835 | 0.91 | 1746.4 |  | 11581 | 770.536 | 0.2928517 | 1154.67 | 0.189385 | 1444 | 540420 | 1066.652 | 155.01 | 3 | 0.829 | 0.87 | 2444.3 |  | 16209 | 770.536 | 0.4160622 | 1443.32 | 0.248971 | 1444 | 819780 | 786.12 | 149.99 | 3 | 0.825 | 0.85 | 3708.8 |  | 24595 | 488.147 | 0.6296892 | 4057.41 | 0.124945
1445 | 145260 | 798.667 | 170 | 3 | 0.847 | 1.12 | 657.07 |  | 4357.3 | 772.562 | 0.1101847 | 577.751 | 0.172467 | 1446 | 256760 | 1070.687 | 164.99 | 3 | 0.843 | 1.19 | 1161.9 |  | 7704.9 | 774.592 | 0.1929474 | 577.751 | 0.265834 | 1445 | 384510 | 1068.667 | 159.98 | 3 | 0.835 | 0.92 | 1740 |  | 11539 | 772.562 | 0.2914511 | 1155.47 | 0.189224 | 1445 | 540310 | 1068.667 | 155.01 | 3 | 0.829 | 0.83 | 2444 |  | 16208 | 772.562 | 0.4152152 | 1444.32 | 0.248795 | 1445 | 819250 | 787.208 | 149.99 | 3 | 0.825 | 0.82 | 3706.4 |  | 24579 | 489.24 | 0.6291583 | 4060.22 | 0.124817
1446 | 144940 | 800.687 | 170 | 3 | 0.847 | 1.12 | 655.58 |  | 4347.4 | 774.592 | 0.1096375 | 578.151 | 0.172301 | 1447 | 255680 | 1072.713 | 164.98 | 3 | 0.843 | 1.22 | 1156.7 |  | 7670.6 | 776.628 | 0.1922058 | 578.151 | 0.265647 | 1446 | 382640 | 1070.687 | 159.99 | 3 | 0.835 | 0.93 | 1730.3 |  | 11474 | 774.592 | 0.2908847 | 1156.27 | 0.189063 | 1446 | 540340 | 1070.687 | 155.01 | 3 | 0.829 | 0.79 | 2444.9 |  | 16213 | 774.592 | 0.413937 | 1445.32 | 0.24862 | 1446 | 818470 | 788.298 | 149.99 | 3 | 0.825 | 0.8 | 3702 |  | 24550 | 490.335 | 0.6286813 | 4063.03 | 0.124689
1447 | 144970 | 802.713 | 170 | 3 | 0.847 | 1.13 | 655.89 |  | 4349.5 | 776.628 | 0.1095538 | 578.551 | 0.172134 | 1448 | 254980 | 1074.743 | 164.99 | 3 | 0.843 | 1.25 | 1153.4 |  | 7648.9 | 778.669 | 0.1916307 | 578.551 | 0.265459 | 1447 | 380810 | 1072.713 | 160 | 3 | 0.835 | 0.94 | 1722.3 |  | 11421 | 776.628 | 0.290548 | 1157.07 | 0.188903 | 1447 | 539240 | 1072.713 | 155.01 | 3 | 0.828 | 1.15 | 2440.3 |  | 16183 | 776.628 | 0.4141064 | 1446.32 | 0.248445 | 1447 | 817780 | 789.391 | 149.99 | 3 | 0.825 | 1.18 | 3700.5 |  | 24540 | 491.432 | 0.6282274 | 4065.84 | 0.124561
1448 | 144250 | 804.743 | 170 | 3 | 0.847 | 1.15 | 652.44 |  | 4326.6 | 778.669 | 0.108467 | 578.951 | 0.171968 | 1449 | 254000 | 1076.779 | 164.99 | 3 | 0.843 | 1.22 | 1149 |  | 7619.6 | 780.715 | 0.1922134 | 578.951 | 0.265273 | 1448 | 380070 | 1074.743 | 160 | 3 | 0.835 | 0.96 | 1719.8 |  | 11405 | 778.669 | 0.2896678 | 1157.87 | 0.188743 | 1448 | 537580 | 1074.743 | 155.01 | 3 | 0.828 | 1.19 | 2431.6 |  | 16125 | 778.669 | 0.4127435 | 1447.32 | 0.248269 | 1448 | 817160 | 790.486 | 149.98 | 3 | 0.825 | 1.16 | 3696 |  | 24510 | 492.532 | 0.6276119 | 4068.66 | 0.124433
1449 | 144140 | 806.779 | 170.01 | 3 | 0.847 | 1.14 | 652.25 |  | 4325.3 | 780.715 | 0.1078361 | 579.351 | 0.171802 | 1450 | 253240 | 1078.82 | 164.99 | 3 | 0.843 | 0.85 | 1145.4 |  | 7595.5 | 782.766 | 0.1916534 | 579.351 | 0.265086 | 1449 | 379630 | 1076.779 | 160.01 | 3 | 0.835 | 0.97 | 1717.7 |  | 11391 | 780.715 | 0.2893923 | 1158.67 | 0.188583 | 1449 | 537800 | 1076.779 | 155.01 | 3 | 0.828 | 1.12 | 2433.5 |  | 16138 | 780.715 | 0.4116039 | 1448.33 | 0.248094 | 1449 | 816570 | 791.583 | 149.99 | 3 | 0.825 | 1.16 | 3693.7 |  | 24495 | 493.634 | 0.6270965 | 4071.47 | 0.124306
1450 | 142710 | 808.82 | 170 | 3 | 0.847 | 1.14 | 645.51 |  | 4280.7 | 782.766 | 0.1080565 | 579.751 | 0.171636 | 1451 | 254010 | 1080.866 | 164.99 | 3 | 0.843 | 0.83 | 1149.6 |  | 7623.2 | 784.823 | 0.1913356 | 579.751 | 0.264899 | 1450 | 378480 | 1078.82 | 160 | 3 | 0.835 | 0.96 | 1711.7 |  | 11351 | 782.766 | 0.2885198 | 1159.47 | 0.188423 | 1450 | 536030 | 1078.82 | 155.01 | 3 | 0.828 | 1.1 | 2424.8 |  | 16080 | 782.766 | 0.4108647 | 1449.33 | 0.24792 | 1450 | 815770 | 792.683 | 149.99 | 3 | 0.825 | 1.13 | 3689.7 |  | 24468 | 494.738 | 0.6263117 | 4074.28 | 0.124179
1451 | 141880 | 810.866 | 170 | 3 | 0.847 | 1.14 | 641.66 |  | 4255.1 | 784.823 | 0.1095082 | 580.152 | 0.17147 | 1452 | 253270 | 1082.917 | 164.98 | 3 | 0.843 | 0.84 | 1145.7 |  | 7597.8 | 786.885 | 0.1906773 | 580.152 | 0.264713 | 1451 | 378120 | 1080.866 | 159.99 | 3 | 0.835 | 0.97 | 1710.7 |  | 11345 | 784.823 | 0.2882443 | 1160.27 | 0.188264 | 1451 | 534550 | 1080.866 | 155.01 | 3 | 0.828 | 1.11 | 2417.7 |  | 16033 | 784.823 | 0.4098021 | 1450.33 | 0.247745 | 1451 | 815100 | 793.785 | 149.98 | 3 | 0.825 | 1.13 | 3686.6 |  | 24448 | 495.845 | 0.6257116 | 4077.09 | 0.124051
1452 | 142170 | 812.917 | 170.01 | 3 | 0.847 | 1.14 | 643.06 |  | 4264.4 | 786.885 | 0.1094474 | 580.552 | 0.171305 | 1453 | 252850 | 1084.974 | 164.98 | 3 | 0.843 | 0.85 | 1144.1 |  | 7587.2 | 788.952 | 0.1899659 | 580.552 | 0.264527 | 1452 | 376980 | 1082.917 | 159.98 | 3 | 0.835 | 0.98 | 1705.1 |  | 11307 | 786.885 | 0.2872493 | 1161.07 | 0.188104 | 1452 | 533590 | 1082.917 | 155.01 | 3 | 0.828 | 1.08 | 2414.3 |  | 16010 | 786.885 | 0.4086548 | 1451.33 | 0.24757 | 1452 | 814080 | 794.889 | 149.99 | 3 | 0.825 | 1.12 | 3682.5 |  | 24420 | 496.954 | 0.6253039 | 4079.9 | 0.123924
1453 | 144080 | 814.974 | 170 | 3 | 0.847 | 1.11 | 651.9 |  | 4323.1 | 788.952 | 0.1082618 | 580.952 | 0.17114 | 1454 | 251980 | 1087.036 | 164.98 | 3 | 0.843 | 0.86 | 1139.9 |  | 7559.5 | 791.025 | 0.1887098 | 580.952 | 0.264341 | 1453 | 376620 | 1084.974 | 159.98 | 3 | 0.835 | 0.98 | 1704.1 |  | 11301 | 788.952 | 0.2871422 | 1161.87 | 0.187945 | 1453 | 532210 | 1084.974 | 155.01 | 3 | 0.828 | 1.09 | 2408 |  | 15968 | 788.952 | 0.4077231 | 1452.33 | 0.247396 | 1453 | 813300 | 795.996 | 149.99 | 3 | 0.825 | 1.11 | 3679.1 |  | 24398 | 498.066 | 0.6246884 | 4082.71 | 0.123798
1454 | 144000 | 817.036 | 169.99 | 3 | 0.847 | 1.08 | 651.49 |  | 4320.3 | 791.025 | 0.1070305 | 581.352 | 0.170974 | 1455 | 251040 | 1089.103 | 164.99 | 3 | 0.843 | 0.87 | 1135.5 |  | 7529.8 | 793.103 | 0.1878925 | 581.352 | 0.264155 | 1454 | 375320 | 1087.036 | 159.98 | 3 | 0.835 | 1.01 | 1697.7 |  | 11258 | 791.025 | 0.2862008 | 1162.67 | 0.187786 | 1454 | 530720 | 1087.036 | 155.02 | 3 | 0.828 | 1.09 | 2400.2 |  | 15917 | 791.025 | 0.4071148 | 1453.33 | 0.247222 | 1454 | 812770 | 797.105 | 149.99 | 3 | 0.825 | 1.12 | 3677.4 |  | 24387 | 499.179 | 0.6241114 | 4085.53 | 0.123671
1455 | 142440 | 819.103 | 169.98 | 3 | 0.847 | 1.08 | 644.31 |  | 4272.7 | 793.103 | 0.1063388 | 581.752 | 0.170809 | 1456 | 249380 | 1091.176 | 164.99 | 3 | 0.843 | 0.9 | 1128 |  | 7480.2 | 795.186 | 0.1873326 | 581.752 | 0.263969 | 1455 | 375180 | 1089.103 | 159.98 | 3 | 0.835 | 1.01 | 1698 |  | 11260 | 793.103 | 0.2856651 | 1163.47 | 0.187627 | 1455 | 529510 | 1089.103 | 155.02 | 3 | 0.828 | 1.07 | 2394.9 |  | 15882 | 793.103 | 0.4068299 | 1454.33 | 0.247048 | 1455 | 811970 | 798.217 | 149.99 | 3 | 0.825 | 1.11 | 3672.8 |  | 24356 | 500.296 | 0.6235652 | 4088.34 | 0.123544
1456 | 140820 | 821.176 | 169.98 | 3 | 0.847 | 1.08 | 636.75 |  | 4222.6 | 795.186 | 0.10624 | 582.152 | 0.170645 | 1457 | 248300 | 1093.254 | 164.98 | 3 | 0.843 | 0.92 | 1123.6 |  | 7451.1 | 797.274 | 0.1867423 | 582.152 | 0.263783 | 1456 | 373950 | 1091.176 | 159.98 | 3 | 0.835 | 1.02 | 1691.2 |  | 11215 | 795.186 | 0.2845936 | 1164.27 | 0.187468 | 1456 | 528720 | 1091.176 | 155.01 | 3 | 0.828 | 1.09 | 2391.6 |  | 15860 | 795.186 | 0.4064834 | 1455.33 | 0.246874 | 1456 | 811220 | 799.33 | 150 | 3 | 0.825 | 1.1 | 3671.1 |  | 24345 | 501.414 | 0.6231574 | 4091.15 | 0.123418
1457 | 139910 | 823.254 | 170 | 3 | 0.847 | 1.08 | 632.66 |  | 4195.5 | 797.274 | 0.1053736 | 582.552 | 0.17048 | 1458 | 247560 | 1095.337 | 164.99 | 3 | 0.843 | 0.91 | 1120.4 |  | 7429.8 | 799.368 | 0.1861067 | 582.552 | 0.263598 | 1457 | 373250 | 1093.254 | 159.98 | 3 | 0.835 | 1.03 | 1688.5 |  | 11197 | 797.274 | 0.2838053 | 1165.07 | 0.187309 | 1457 | 528350 | 1093.254 | 155.02 | 3 | 0.828 | 1.06 | 2390.2 |  | 15851 | 797.274 | 0.4054208 | 1456.33 | 0.2467 | 1457 | 810510 | 800.447 | 150 | 3 | 0.825 | 1.08 | 3667.3 |  | 24319 | 502.535 | 0.6232267 | 4093.96 | 0.123292
1458 | 139780 | 825.337 | 170.01 | 3 | 0.847 | 1.06 | 632.44 |  | 4194 | 799.368 | 0.1044387 | 582.952 | 0.170316 | 1459 | 246780 | 1097.425 | 165 | 3 | 0.843 | 0.91 | 1116.7 |  | 7405.2 | 801.468 | 0.1855921 | 582.952 | 0.263413 | 1458 | 371850 | 1095.337 | 159.99 | 3 | 0.835 | 1.04 | 1681.7 |  | 11152 | 799.368 | 0.2833614 | 1165.87 | 0.187151 | 1458 | 527900 | 1095.337 | 155.01 | 3 | 0.828 | 1.02 | 2387.9 |  | 15835 | 799.368 | 0.4050281 | 1457.33 | 0.246527 | 1458 | 809980 | 801.565 | 150 | 3 | 0.825 | 1.07 | 3665.5 |  | 24308 | 503.659 | 0.6236652 | 4096.77 | 0.123166
1459 | 138640 | 827.425 | 170.01 | 3 | 0.847 | 1.04 | 627.22 |  | 4159.4 | 801.468 | 0.1038231 | 583.352 | 0.170151 | 1460 | 245940 | 1099.519 | 164.99 | 3 | 0.843 | 0.92 | 1112.6 |  | 7378.4 | 803.572 | 0.1849868 | 583.352 | 0.263227 | 1459 | 370820 | 1097.425 | 159.99 | 3 | 0.835 | 1.07 | 1676.9 |  | 11120 | 801.468 | 0.2825731 | 1166.67 | 0.186992 | 1459 | 526520 | 1097.425 | 155.01 | 3 | 0.828 | 1.02 | 2382 |  | 15796 | 801.468 | 0.4056133 | 1458.33 | 0.246353 | 1459 | 810070 | 802.686 | 150 | 3 | 0.825 | 1.04 | 3664 |  | 24297 | 504.784 | 0.6233421 | 4099.58 | 0.12304
1460 | 137410 | 829.519 | 170.02 | 3 | 0.847 | 1.05 | 621.8 |  | 4123.4 | 803.572 | 0.1025234 | 583.752 | 0.169987 | 1461 | 245260 | 1101.619 | 165 | 3 | 0.843 | 0.95 | 1109.7 |  | 7358.9 | 805.682 | 0.1850549 | 583.752 | 0.263043 | 1460 | 370240 | 1099.519 | 160 | 3 | 0.835 | 1.07 | 1675.3 |  | 11110 | 803.572 | 0.2824506 | 1167.47 | 0.186834 | 1460 | 526010 | 1099.519 | 155.01 | 3 | 0.828 | 1 | 2379.5 |  | 15779 | 803.572 | 0.4046046 | 1459.33 | 0.24618 | 1460 | 810640 | 803.81 | 149.99 | 3 | 0.825 | 1.01 | 3667.5 |  | 24321 | 505.913 | 0.6228881 | 4102.4 | 0.122914
1461 | 136600 | 831.619 | 170.01 | 3 | 0.847 | 1.06 | 618.16 |  | 4099.3 | 805.682 | 0.1015353 | 584.152 | 0.169824 | 1462 | 244460 | 1103.723 | 164.99 | 3 | 0.843 | 0.97 | 1105.7 |  | 7332.1 | 807.798 | 0.1844949 | 584.152 | 0.262858 | 1461 | 369210 | 1101.619 | 160 | 3 | 0.835 | 1.07 | 1669.6 |  | 11072 | 805.682 | 0.2818919 | 1168.27 | 0.186676 | 1461 | 526770 | 1101.619 | 155.01 | 3 | 0.828 | 0.95 | 2383.3 |  | 15805 | 805.682 | 0.4037268 | 1460.33 | 0.246007 | 1461 | 810220 | 804.935 | 149.99 | 3 | 0.825 | 1 | 3666.2 |  | 24312 | 507.043 | 0.6222419 | 4105.21 | 0.122789
1462 | 134890 | 833.723 | 170.01 | 3 | 0.847 | 1.09 | 610.17 |  | 4046.3 | 807.798 | 0.1009577 | 584.552 | 0.16966 | 1463 | 244550 | 1105.833 | 164.99 | 3 | 0.843 | 0.98 | 1106.7 |  | 7338.7 | 809.918 | 0.18423 | 584.552 | 0.262673 | 1462 | 369050 | 1103.723 | 160 | 3 | 0.835 | 1.07 | 1669.5 |  | 11071 | 807.798 | 0.281295 | 1169.07 | 0.186518 | 1462 | 525460 | 1103.723 | 155 | 3 | 0.828 | 0.94 | 2376.4 |  | 15759 | 807.798 | 0.4025641 | 1461.33 | 0.245834 | 1462 | 809630 | 806.064 | 149.98 | 3 | 0.825 | 0.97 | 3663.2 |  | 24292 | 508.176 | 0.621411 | 4108.02 | 0.122663
1463 | 133590 | 835.833 | 170.01 | 3 | 0.847 | 1.12 | 604.03 |  | 4005.6 | 809.918 | 0.1003876 | 584.952 | 0.169496 | 1464 | 243810 | 1107.949 | 164.98 | 3 | 0.843 | 0.99 | 1103.4 |  | 7317 | 812.045 | 0.1835944 | 584.952 | 0.262489 | 1463 | 368320 | 1105.833 | 159.99 | 3 | 0.836 | 1.09 | 1666.6 |  | 11052 | 809.918 | 0.2802388 | 1169.87 | 0.186361 | 1463 | 524320 | 1105.833 | 155 | 3 | 0.828 | 0.92 | 2372.5 |  | 15733 | 809.918 | 0.4022946 | 1462.33 | 0.245661 | 1463 | 808790 | 807.194 | 149.99 | 3 | 0.824 | 0.95 | 3658.7 |  | 24263 | 509.312 | 0.6208571 | 4110.83 | 0.122538
1464 | 132830 | 837.949 | 170 | 3 | 0.847 | 1.15 | 601.03 |  | 3985.7 | 812.045 | 0.1003116 | 585.352 | 0.169333 | 1465 | 243460 | 1110.069 | 164.99 | 3 | 0.843 | 0.97 | 1101.7 |  | 7305.7 | 814.176 | 0.1830344 | 585.352 | 0.262304 | 1464 | 367540 | 1107.949 | 159.98 | 3 | 0.836 | 1.1 | 1662.6 |  | 11026 | 812.045 | 0.2791061 | 1170.67 | 0.186203 | 1464 | 522810 | 1107.949 | 155.01 | 3 | 0.828 | 0.9 | 2365.3 |  | 15685 | 812.045 | 0.4011473 | 1463.33 | 0.245488 | 1464 | 807710 | 808.327 | 149.99 | 3 | 0.824 | 0.93 | 3653.3 |  | 24227 | 510.449 | 0.6203647 | 4113.64 | 0.122413
1465 | 132080 | 840.069 | 170.01 | 3 | 0.847 | 1.18 | 597.45 |  | 3961.9 | 814.176 | 0.1001976 | 585.753 | 0.16917 | 1466 | 242620 | 1112.196 | 164.98 | 3 | 0.843 | 0.98 | 1097.5 |  | 7277.7 | 816.314 | 0.1825426 | 585.753 | 0.26212 | 1465 | 366160 | 1110.069 | 159.97 | 3 | 0.836 | 1.11 | 1656.2 |  | 10983 | 814.176 | 0.2775983 | 1171.47 | 0.186046 | 1465 | 522460 | 1110.069 | 155.01 | 3 | 0.828 | 0.88 | 2363 |  | 15670 | 814.176 | 0.4002233 | 1464.33 | 0.245316 | 1465 | 806990 | 809.463 | 149.99 | 3 | 0.824 | 0.92 | 3649.8 |  | 24203 | 511.59 | 0.6196953 | 4116.45 | 0.122288
1466 | 131980 | 842.196 | 170 | 3 | 0.847 | 1.2 | 597.06 |  | 3959.4 | 816.314 | 0.09946036 | 586.153 | 0.169007 | 1467 | 241880 | 1114.327 | 164.97 | 3 | 0.843 | 0.99 | 1094 |  | 7254.8 | 818.456 | 0.1815361 | 586.153 | 0.261936 | 1466 | 364680 | 1112.196 | 159.98 | 3 | 0.836 | 1.14 | 1649.3 |  | 10937 | 816.314 | 0.2772846 | 1172.27 | 0.185888 | 1466 | 520970 | 1112.196 | 155 | 3 | 0.828 | 0.86 | 2356.6 |  | 15628 | 816.314 | 0.4004543 | 1465.33 | 0.245144 | 1466 | 806350 | 810.6 | 149.99 | 3 | 0.824 | 0.92 | 3648.2 |  | 24193 | 512.732 | 0.619203 | 4119.27 | 0.122163
1467 | 131830 | 844.327 | 170 | 3 | 0.847 | 1.21 | 596.49 |  | 3955.6 | 818.456 | 0.09963518 | 586.553 | 0.168844 | 1468 | 241230 | 1116.465 | 164.98 | 3 | 0.843 | 1.01 | 1091.4 |  | 7237.5 | 820.604 | 0.1810594 | 586.553 | 0.261752 | 1467 | 362710 | 1114.327 | 159.99 | 3 | 0.836 | 1.18 | 1640.2 |  | 10877 | 818.456 | 0.2766952 | 1173.07 | 0.185731 | 1467 | 519770 | 1114.327 | 155 | 3 | 0.828 | 0.84 | 2350.9 |  | 15590 | 818.456 | 0.3991838 | 1466.33 | 0.244971 | 1467 | 805480 | 811.741 | 150 | 3 | 0.824 | 0.89 | 3643.6 |  | 24162 | 513.878 | 0.6186567 | 4122.08 | 0.122038
1468 | 130860 | 846.465 | 170 | 3 | 0.847 | 1.23 | 591.85 |  | 3924.8 | 820.604 | 0.09837349 | 586.953 | 0.168682 | 1469 | 239900 | 1118.607 | 164.98 | 3 | 0.843 | 1.01 | 1085.1 |  | 7195.5 | 822.758 | 0.1797351 | 586.953 | 0.261569 | 1468 | 362300 | 1116.465 | 159.99 | 3 | 0.836 | 1.18 | 1639.2 |  | 10870 | 820.604 | 0.2763432 | 1173.87 | 0.185574 | 1468 | 520070 | 1116.465 | 155.01 | 3 | 0.828 | 0.79 | 2353.2 |  | 15605 | 820.604 | 0.3983445 | 1467.33 | 0.244799 | 1468 | 804840 | 812.883 | 149.99 | 3 | 0.824 | 0.89 | 3641.4 |  | 24148 | 515.025 | 0.6182182 | 4124.89 | 0.121914
1469 | 131090 | 848.607 | 170 | 3 | 0.847 | 0.9 | 593.25 |  | 3934.1 | 822.758 | 0.09885992 | 587.353 | 0.168519 | 1470 | 239270 | 1120.755 | 164.98 | 3 | 0.843 | 1.01 | 1082.3 |  | 7177.5 | 824.917 | 0.1799016 | 587.353 | 0.261385 | 1469 | 361530 | 1118.607 | 159.99 | 3 | 0.836 | 1.21 | 1635 |  | 10842 | 822.758 | 0.2754171 | 1174.67 | 0.185418 | 1469 | 518420 | 1118.607 | 155 | 3 | 0.828 | 0.77 | 2344.9 |  | 15550 | 822.758 | 0.3971664 | 1468.33 | 0.244627 | 1469 | 804130 | 814.029 | 149.99 | 3 | 0.824 | 0.86 | 3637.5 |  | 24122 | 516.175 | 0.6178566 | 4127.7 | 0.121789
1470 | 129430 | 850.755 | 170.01 | 3 | 0.847 | 0.93 | 585.24 |  | 3881 | 824.917 | 0.09818348 | 587.753 | 0.168357 | 1471 | 237520 | 1122.909 | 164.98 | 3 | 0.843 | 1.02 | 1074.1 |  | 7122.8 | 827.082 | 0.1795535 | 587.753 | 0.261202 | 1470 | 361070 | 1120.755 | 160 | 3 | 0.836 | 1.22 | 1633.4 |  | 10832 | 824.917 | 0.2748737 | 1175.47 | 0.185261 | 1470 | 517330 | 1120.755 | 155 | 3 | 0.828 | 1.17 | 2341.7 |  | 15529 | 824.917 | 0.3963348 | 1469.33 | 0.244456 | 1470 | 803560 | 815.176 | 149.99 | 3 | 0.824 | 0.83 | 3634.5 |  | 24102 | 517.328 | 0.6169718 | 4130.51 | 0.121665
1471 | 130070 | 852.909 | 170.01 | 3 | 0.847 | 0.95 | 588.57 |  | 3903 | 827.082 | 0.09780345 | 588.153 | 0.168195 | 1472 | 237740 | 1125.068 | 164.98 | 3 | 0.843 | 1.02 | 1075.4 |  | 7131.7 | 829.252 | 0.1779871 | 588.153 | 0.261018 | 1471 | 359860 | 1122.909 | 159.99 | 3 | 0.836 | 1.25 | 1628.2 |  | 10798 | 827.082 | 0.2746977 | 1176.27 | 0.185105 | 1471 | 515800 | 1122.909 | 155.01 | 3 | 0.828 | 1.15 | 2332.9 |  | 15471 | 827.082 | 0.3956495 | 1470.33 | 0.244284 | 1471 | 803090 | 816.326 | 149.99 | 3 | 0.824 | 0.8 | 3633.9 |  | 24098 | 518.483 | 0.6163102 | 4133.33 | 0.121541
1472 | 129180 | 855.068 | 170.01 | 3 | 0.847 | 0.97 | 584.3 |  | 3874.8 | 829.252 | 0.09734742 | 588.553 | 0.168033 | 1473 | 237280 | 1127.233 | 164.97 | 3 | 0.843 | 1.03 | 1073.8 |  | 7120.8 | 831.428 | 0.1775558 | 588.553 | 0.260835 | 1472 | 359150 | 1125.068 | 160 | 3 | 0.836 | 0.84 | 1624.5 |  | 10773 | 829.252 | 0.2743456 | 1177.07 | 0.184949 | 1472 | 514720 | 1125.068 | 155.01 | 3 | 0.828 | 1.13 | 2328.1 |  | 15439 | 829.252 | 0.394687 | 1471.33 | 0.244113 | 1472 | 801940 | 817.479 | 150 | 3 | 0.824 | 1.2 | 3628.7 |  | 24064 | 519.64 | 0.6158486 | 4136.14 | 0.121417
1473 | 128680 | 857.233 | 170 | 3 | 0.847 | 0.97 | 582.09 |  | 3860.1 | 831.428 | 0.09654176 | 588.953 | 0.167871 | 1474 | 235210 | 1129.403 | 164.97 | 3 | 0.843 | 1.07 | 1063.8 |  | 7054.2 | 833.609 | 0.1768672 | 588.953 | 0.260653 | 1473 | 358920 | 1127.233 | 160 | 3 | 0.836 | 0.83 | 1624 |  | 10769 | 831.428 | 0.274514 | 1177.87 | 0.184792 | 1473 | 513830 | 1127.233 | 155.03 | 3 | 0.828 | 1.12 | 2324.4 |  | 15414 | 831.428 | 0.394302 | 1472.33 | 0.243941 | 1473 | 801080 | 818.634 | 150 | 3 | 0.824 | 1.17 | 3624.9 |  | 24039 | 520.8 | 0.6148869 | 4138.95 | 0.121293
1474 | 128080 | 859.403 | 170 | 3 | 0.847 | 1.02 | 579.57 |  | 3843.4 | 833.609 | 0.09594892 | 589.353 | 0.16771 | 1475 | 234640 | 1131.579 | 164.99 | 3 | 0.843 | 1.1 | 1061.7 |  | 7040.9 | 835.796 | 0.1759667 | 589.353 | 0.26047 | 1474 | 358460 | 1129.403 | 159.98 | 3 | 0.836 | 0.82 | 1621.7 |  | 10754 | 833.609 | 0.2734272 | 1178.67 | 0.184637 | 1474 | 512580 | 1129.403 | 155.03 | 3 | 0.828 | 1.11 | 2318.8 |  | 15377 | 833.609 | 0.3934935 | 1473.33 | 0.24377 | 1474 | 800480 | 819.791 | 149.99 | 3 | 0.824 | 1.14 | 3621.6 |  | 24016 | 521.962 | 0.6143099 | 4141.76 | 0.12117
1475 | 127020 | 861.579 | 169.99 | 3 | 0.847 | 1.02 | 574.45 |  | 3809.4 | 835.796 | 0.09545489 | 589.753 | 0.167549 | 1476 | 233730 | 1133.76 | 164.99 | 3 | 0.843 | 1.11 | 1057.7 |  | 7014.4 | 837.989 | 0.1759591 | 589.753 | 0.260287 | 1475 | 358680 | 1131.579 | 159.99 | 3 | 0.836 | 0.81 | 1623.1 |  | 10763 | 835.796 | 0.2727231 | 1179.47 | 0.184481 | 1475 | 512080 | 1131.579 | 155.03 | 3 | 0.828 | 1.1 | 2317 |  | 15365 | 835.796 | 0.3932779 | 1474.33 | 0.243599 | 1475 | 799230 | 820.951 | 149.99 | 3 | 0.824 | 1.14 | 3614.9 |  | 23972 | 523.127 | 0.6141406 | 4144.57 | 0.121046
1476 | 126240 | 863.76 | 170 | 3 | 0.847 | 1.04 | 571.08 |  | 3787.1 | 837.989 | 0.09485445 | 590.153 | 0.167387 | 1477 | 232540 | 1135.947 | 165 | 3 | 0.843 | 1.11 | 1052 |  | 6976.1 | 840.187 | 0.1753538 | 590.153 | 0.260105 | 1476 | 357260 | 1133.76 | 159.99 | 3 | 0.836 | 0.79 | 1615.9 |  | 10716 | 837.989 | 0.2715751 | 1180.27 | 0.184325 | 1476 | 511030 | 1133.76 | 155.02 | 3 | 0.827 | 1.07 | 2311.3 |  | 15327 | 837.989 | 0.3925387 | 1475.33 | 0.243428 | 1476 | 798480 | 822.113 | 149.99 | 3 | 0.824 | 1.14 | 3612.3 |  | 23955 | 524.295 | 0.613579 | 4147.38 | 0.120923
1477 | 125590 | 865.947 | 170 | 3 | 0.847 | 1.04 | 568.2 |  | 3768 | 840.187 | 0.09420841 | 590.553 | 0.167226 | 1478 | 232530 | 1138.14 | 165 | 3 | 0.843 | 1.11 | 1052.4 |  | 6978.6 | 842.391 | 0.1742792 | 590.553 | 0.259922 | 1477 | 356340 | 1135.947 | 159.99 | 3 | 0.836 | 0.8 | 1612.4 |  | 10693 | 840.187 | 0.2709934 | 1181.07 | 0.18417 | 1477 | 510750 | 1135.947 | 155.01 | 3 | 0.827 | 1.05 | 2311 |  | 15325 | 840.187 | 0.3917379 | 1476.33 | 0.243258 | 1477 | 798260 | 823.278 | 149.99 | 3 | 0.824 | 1.13 | 3612.1 |  | 23954 | 525.464 | 0.6129558 | 4150.2 | 0.1208
1478 | 124800 | 868.14 | 170 | 3 | 0.847 | 1.02 | 564.6 |  | 3744.1 | 842.391 | 0.09322034 | 590.953 | 0.167066 | 1479 | 231730 | 1140.338 | 165 | 3 | 0.843 | 1.11 | 1048.6 |  | 6953.5 | 844.601 | 0.1739614 | 590.953 | 0.25974 | 1478 | 354840 | 1138.14 | 159.99 | 3 | 0.836 | 0.81 | 1605.5 |  | 10647 | 842.391 | 0.2702816 | 1181.87 | 0.184014 | 1478 | 509790 | 1138.14 | 155 | 3 | 0.827 | 1.04 | 2306.6 |  | 15296 | 842.391 | 0.3912528 | 1477.33 | 0.243087 | 1478 | 797530 | 824.446 | 150 | 3 | 0.824 | 1.1 | 3608.2 |  | 23928 | 526.637 | 0.6124096 | 4153.01 | 0.120677
1479 | 123950 | 870.338 | 170 | 3 | 0.847 | 1.04 | 560.83 |  | 3719.1 | 844.601 | 0.09320514 | 591.353 | 0.166905 | 1480 | 230310 | 1142.542 | 165 | 3 | 0.843 | 1.11 | 1041.6 |  | 6907.3 | 846.816 | 0.1733787 | 591.353 | 0.259558 | 1479 | 354080 | 1140.338 | 160 | 3 | 0.836 | 0.81 | 1602 |  | 10624 | 844.601 | 0.269279 | 1182.67 | 0.183859 | 1479 | 508750 | 1140.338 | 155 | 3 | 0.827 | 1.03 | 2301.8 |  | 15264 | 844.601 | 0.3904443 | 1478.33 | 0.242917 | 1479 | 796720 | 825.615 | 150 | 3 | 0.824 | 1.09 | 3604.5 |  | 23903 | 527.812 | 0.6119018 | 4155.82 | 0.120554
1480 | 122650 | 872.542 | 170.01 | 3 | 0.847 | 1.06 | 554.61 |  | 3677.9 | 846.816 | 0.09317474 | 591.754 | 0.166745 | 1481 | 229890 | 1144.752 | 164.99 | 3 | 0.843 | 1.11 | 1040.3 |  | 6898.5 | 849.037 | 0.1727809 | 591.754 | 0.259377 | 1480 | 353150 | 1142.542 | 159.99 | 3 | 0.836 | 0.8 | 1598 |  | 10597 | 846.816 | 0.2683683 | 1183.47 | 0.183704 | 1480 | 508120 | 1142.542 | 155 | 3 | 0.827 | 1.02 | 2299 |  | 15246 | 846.816 | 0.3893047 | 1479.33 | 0.242746 | 1480 | 796010 | 826.788 | 150.01 | 3 | 0.824 | 1.09 | 3601.3 |  | 23882 | 528.989 | 0.6113941 | 4158.63 | 0.120431
1481 | 122630 | 874.752 | 170 | 3 | 0.847 | 1.07 | 554.76 |  | 3678.9 | 849.037 | 0.0926199 | 592.154 | 0.166584 | 1482 | 229120 | 1146.967 | 164.99 | 3 | 0.843 | 1.1 | 1036.5 |  | 6873.6 | 851.263 | 0.1718804 | 592.154 | 0.259195 | 1481 | 351840 | 1144.752 | 159.99 | 3 | 0.836 | 0.8 | 1591.8 |  | 10556 | 849.037 | 0.2676182 | 1184.27 | 0.18355 | 1481 | 507070 | 1144.752 | 155 | 3 | 0.827 | 1.01 | 2294.4 |  | 15215 | 849.037 | 0.3883345 | 1480.33 | 0.242576 | 1481 | 795350 | 827.963 | 150.01 | 3 | 0.824 | 1.11 | 3598.1 |  | 23861 | 530.169 | 0.6110248 | 4161.44 | 0.120308
1482 | 122590 | 876.967 | 170 | 3 | 0.847 | 1.08 | 554.76 |  | 3678.9 | 851.263 | 0.09221707 | 592.554 | 0.166424 | 1483 | 228330 | 1149.188 | 164.99 | 3 | 0.843 | 1.11 | 1032.9 |  | 6849.5 | 853.495 | 0.1710329 | 592.554 | 0.259013 | 1482 | 350650 | 1146.967 | 160 | 3 | 0.836 | 0.79 | 1586 |  | 10517 | 851.263 | 0.2674193 | 1185.07 | 0.183395 | 1482 | 505590 | 1146.967 | 154.99 | 3 | 0.827 | 1 | 2286.5 |  | 15163 | 851.263 | 0.3875106 | 1481.33 | 0.242406 | 1482 | 794690 | 829.14 | 150.01 | 3 | 0.824 | 1.1 | 3595.6 |  | 23844 | 531.351 | 0.6103631 | 4164.25 | 0.120186
1483 | 121860 | 879.188 | 170 | 3 | 0.847 | 1.11 | 551.31 |  | 3656 | 853.495 | 0.09198145 | 592.954 | 0.166264 | 1484 | 227140 | 1151.414 | 164.99 | 3 | 0.843 | 1.1 | 1027.6 |  | 6814.2 | 855.733 | 0.1708362 | 592.954 | 0.258832 | 1483 | 349670 | 1149.188 | 159.99 | 3 | 0.836 | 0.77 | 1581.4 |  | 10487 | 853.495 | 0.2669371 | 1185.87 | 0.18324 | 1483 | 504330 | 1149.188 | 155.01 | 3 | 0.827 | 1 | 2281.2 |  | 15128 | 853.495 | 0.3863941 | 1482.33 | 0.242237 | 1483 | 794210 | 830.32 | 150.02 | 3 | 0.824 | 1.07 | 3594 |  | 23833 | 532.536 | 0.6100631 | 4167.07 | 0.120064
1484 | 121330 | 881.414 | 169.99 | 3 | 0.847 | 1.11 | 548.78 |  | 3639.2 | 855.733 | 0.09103139 | 593.354 | 0.166104 | 1485 | 226020 | 1153.646 | 165 | 3 | 0.843 | 1.1 | 1022.5 |  | 6780.7 | 857.977 | 0.1700568 | 593.354 | 0.258651 | 1484 | 349410 | 1151.414 | 159.99 | 3 | 0.836 | 0.73 | 1581 |  | 10484 | 855.733 | 0.2663401 | 1186.67 | 0.183086 | 1484 | 503260 | 1151.414 | 155.03 | 3 | 0.827 | 1 | 2277 |  | 15100 | 855.733 | 0.3860168 | 1483.33 | 0.242067 | 1484 | 793350 | 831.502 | 150.01 | 3 | 0.824 | 1.04 | 3588.7 |  | 23799 | 533.724 | 0.6094938 | 4169.88 | 0.119942
1485 | 121020 | 883.646 | 169.99 | 3 | 0.848 | 1.12 | 547.48 |  | 3630.6 | 857.977 | 0.09091738 | 593.754 | 0.165945 | 1486 | 225760 | 1155.884 | 164.99 | 3 | 0.843 | 1.09 | 1021.6 |  | 6774.7 | 860.226 | 0.1694211 | 593.754 | 0.25847 | 1485 | 348780 | 1153.646 | 159.99 | 3 | 0.836 | 0.86 | 1578.1 |  | 10465 | 857.977 | 0.2657814 | 1187.47 | 0.182932 | 1485 | 501810 | 1153.646 | 155.03 | 3 | 0.827 | 1 | 2270 |  | 15054 | 857.977 | 0.385524 | 1484.33 | 0.241898 | 1485 | 792960 | 832.687 | 150.02 | 3 | 0.824 | 1.03 | 3588 |  | 23794 | 534.914 | 0.6091706 | 4172.69 | 0.11982
1486 | 119770 | 885.884 | 170 | 3 | 0.848 | 1.16 | 541.58 |  | 3591.4 | 860.226 | 0.09085658 | 594.154 | 0.165785 | 1487 | 224730 | 1158.128 | 165 | 3 | 0.843 | 1.1 | 1016.4 |  | 6740.4 | 862.482 | 0.1688309 | 594.154 | 0.258289 | 1486 | 348000 | 1155.884 | 160 | 3 | 0.836 | 1.03 | 1574.9 |  | 10444 | 860.226 | 0.2645263 | 1188.27 | 0.182778 | 1486 | 501320 | 1155.884 | 155.03 | 3 | 0.827 | 1 | 2268.2 |  | 15041 | 860.226 | 0.3851929 | 1485.33 | 0.241728 | 1486 | 792220 | 833.875 | 150.02 | 3 | 0.824 | 1.01 | 3583.7 |  | 23765 | 536.106 | 0.608309 | 4175.5 | 0.119698
1487 | 119620 | 888.128 | 170 | 3 | 0.848 | 1.15 | 541.02 |  | 3587.8 | 862.482 | 0.09008893 | 594.554 | 0.165626 | 1488 | 223890 | 1160.377 | 165 | 3 | 0.843 | 1.06 | 1012.5 |  | 6714.2 | 864.743 | 0.1680136 | 594.554 | 0.258108 | 1487 | 347270 | 1158.128 | 160 | 3 | 0.836 | 1.01 | 1571.9 |  | 10424 | 862.482 | 0.2642584 | 1189.07 | 0.182624 | 1487 | 500680 | 1158.128 | 155.03 | 3 | 0.827 | 0.99 | 2265.3 |  | 15022 | 862.482 | 0.3840225 | 1486.33 | 0.241559 | 1487 | 791800 | 835.065 | 150.01 | 3 | 0.824 | 0.99 | 3583.3 |  | 23762 | 537.301 | 0.607932 | 4178.31 | 0.119576
1488 | 119540 | 890.377 | 170 | 3 | 0.848 | 1.17 | 540.85 |  | 3586.6 | 864.743 | 0.08934408 | 594.954 | 0.165467 | 1489 | 223110 | 1162.633 | 164.99 | 3 | 0.843 | 1.03 | 1009 |  | 6691.3 | 867.009 | 0.1674537 | 594.954 | 0.257928 | 1488 | 345630 | 1160.377 | 159.99 | 3 | 0.836 | 0.99 | 1563.7 |  | 10369 | 864.743 | 0.2626205 | 1189.87 | 0.18247 | 1488 | 500250 | 1160.377 | 155.02 | 3 | 0.827 | 0.97 | 2263.4 |  | 15009 | 864.743 | 0.3834681 | 1487.33 | 0.24139 | 1488 | 790680 | 836.257 | 150.01 | 3 | 0.824 | 0.99 | 3576 |  | 23714 | 538.499 | 0.6072242 | 4181.13 | 0.119454
1489 | 118530 | 892.633 | 170 | 3 | 0.848 | 1.17 | 536.08 |  | 3555 | 867.009 | 0.08901725 | 595.354 | 0.165308 | 1490 | 222030 | 1164.894 | 164.98 | 3 | 0.843 | 1.04 | 1004.2 |  | 6659.4 | 869.282 | 0.1679682 | 595.354 | 0.257747 | 1489 | 345280 | 1162.633 | 159.99 | 3 | 0.836 | 0.97 | 1563 |  | 10365 | 867.009 | 0.262567 | 1190.67 | 0.182317 | 1489 | 498730 | 1162.633 | 155.02 | 3 | 0.827 | 0.97 | 2255.4 |  | 14957 | 867.009 | 0.383291 | 1488.33 | 0.241221 | 1489 | 790190 | 837.452 | 150.01 | 3 | 0.824 | 0.98 | 3575.7 |  | 23712 | 539.699 | 0.6066933 | 4183.94 | 0.119333
1490 | 117550 | 894.894 | 170 | 3 | 0.848 | 1.19 | 531.64 |  | 3525.5 | 869.282 | 0.08899445 | 595.754 | 0.16515 | 1491 | 221290 | 1167.16 | 164.99 | 3 | 0.843 | 1.02 | 1000.8 |  | 6636.9 | 871.56 | 0.1669845 | 595.754 | 0.257567 | 1490 | 343140 | 1164.894 | 159.99 | 3 | 0.836 | 0.95 | 1551.6 |  | 10289 | 869.282 | 0.2614036 | 1191.47 | 0.182163 | 1490 | 498010 | 1164.894 | 155.01 | 3 | 0.827 | 0.97 | 2253.2 |  | 14942 | 869.282 | 0.382675 | 1489.33 | 0.241052 | 1490 | 789270 | 838.65 | 150.01 | 3 | 0.824 | 0.98 | 3571.4 |  | 23684 | 540.902 | 0.606324 | 4186.75 | 0.119212
1491 | 117120 | 897.16 | 170.01 | 3 | 0.848 | 1.21 | 529.69 |  | 3512.6 | 871.56 | 0.08862963 | 596.154 | 0.164991 | 1492 | 221970 | 1169.433 | 164.98 | 3 | 0.843 | 0.98 | 1004.6 |  | 6662 | 873.845 | 0.1663186 | 596.154 | 0.257387 | 1491 | 343070 | 1167.16 | 159.98 | 3 | 0.836 | 0.91 | 1552.1 |  | 10293 | 871.56 | 0.2610516 | 1192.27 | 0.18201 | 1491 | 497780 | 1167.16 | 155 | 3 | 0.827 | 0.95 | 2252.3 |  | 14936 | 871.56 | 0.3816355 | 1490.33 | 0.240884 | 1491 | 788580 | 839.85 | 150.01 | 3 | 0.824 | 0.98 | 3567 |  | 23654 | 542.107 | 0.6058086 | 4189.56 | 0.119091
1492 | 117090 | 899.433 | 170 | 3 | 0.848 | 1.24 | 529.67 |  | 3512.5 | 873.845 | 0.08789998 | 596.554 | 0.164833 | 1493 | 220670 | 1171.711 | 164.98 | 3 | 0.843 | 0.94 | 997.94 |  | 6617.8 | 876.135 | 0.1656451 | 596.554 | 0.257207 | 1492 | 341550 | 1169.433 | 159.99 | 3 | 0.836 | 0.88 | 1544.3 |  | 10241 | 873.845 | 0.2605924 | 1193.07 | 0.181857 | 1492 | 496980 | 1169.433 | 155 | 3 | 0.827 | 0.93 | 2248.1 |  | 14908 | 873.845 | 0.3810888 | 1491.33 | 0.240715 | 1492 | 788100 | 841.053 | 150.01 | 3 | 0.824 | 0.97 | 3565.3 |  | 23643 | 543.315 | 0.6054239 | 4192.37 | 0.11897
1493 | 116610 | 901.711 | 170 | 3 | 0.848 | 1 | 527.72 |  | 3499.5 | 876.135 | 0.08769476 | 596.954 | 0.164675 | 1494 | 219790 | 1173.996 | 164.98 | 3 | 0.843 | 0.92 | 994.41 |  | 6594.4 | 878.431 | 0.1646084 | 596.954 | 0.257027 | 1493 | 341090 | 1171.711 | 159.98 | 3 | 0.835 | 0.85 | 1542.4 |  | 10228 | 876.135 | 0.2593755 | 1193.87 | 0.181704 | 1493 | 495630 | 1171.711 | 155 | 3 | 0.827 | 0.92 | 2241.6 |  | 14865 | 876.135 | 0.3803881 | 1492.33 | 0.240547 | 1493 | 787430 | 842.258 | 150.01 | 3 | 0.824 | 0.98 | 3561.7 |  | 23619 | 544.525 | 0.60497 | 4195.18 | 0.118849
1494 | 115650 | 903.996 | 170 | 3 | 0.848 | 0.86 | 522.99 |  | 3468.2 | 878.431 | 0.08663829 | 597.355 | 0.164517 | 1495 | 218900 | 1176.286 | 164.98 | 3 | 0.843 | 0.91 | 990.49 |  | 6568.4 | 880.733 | 0.1641695 | 597.355 | 0.256848 | 1494 | 340490 | 1173.996 | 159.98 | 3 | 0.835 | 0.82 | 1540.5 |  | 10216 | 878.431 | 0.2587938 | 1194.67 | 0.181551 | 1494 | 494920 | 1173.996 | 155.01 | 3 | 0.827 | 0.92 | 2239.5 |  | 14851 | 878.431 | 0.3792947 | 1493.33 | 0.240379 | 1494 | 786930 | 843.466 | 150.01 | 3 | 0.824 | 0.96 | 3560 |  | 23608 | 545.739 | 0.6045545 | 4198 | 0.118728
1495 | 115380 | 906.286 | 169.99 | 3 | 0.848 | 0.88 | 522.01 |  | 3461.7 | 880.733 | 0.08646348 | 597.755 | 0.164359 | 1496 | 217530 | 1178.582 | 164.99 | 3 | 0.843 | 0.89 | 984.16 |  | 6526.4 | 883.04 | 0.1626561 | 597.755 | 0.256668 | 1495 | 338900 | 1176.286 | 159.99 | 3 | 0.835 | 0.81 | 1532.6 |  | 10163 | 880.733 | 0.258105 | 1195.47 | 0.181399 | 1495 | 494010 | 1176.286 | 155.01 | 3 | 0.827 | 0.9 | 2234.6 |  | 14818 | 880.733 | 0.3786556 | 1494.33 | 0.240211 | 1495 | 786340 | 844.676 | 150.01 | 3 | 0.824 | 0.95 | 3556 |  | 23581 | 546.954 | 0.604316 | 4200.81 | 0.118608
1496 | 113990 | 908.582 | 170 | 3 | 0.848 | 0.92 | 515.65 |  | 3419.5 | 883.04 | 0.08630387 | 598.155 | 0.164201 | 1497 | 216950 | 1180.884 | 165 | 3 | 0.843 | 0.98 | 981.97 |  | 6511.9 | 885.354 | 0.1623988 | 598.155 | 0.256489 | 1496 | 338140 | 1178.582 | 160 | 3 | 0.835 | 0.76 | 1529.7 |  | 10144 | 883.04 | 0.257707 | 1196.27 | 0.181246 | 1496 | 492590 | 1178.582 | 155.01 | 3 | 0.827 | 0.89 | 2227.8 |  | 14774 | 883.04 | 0.3782552 | 1495.33 | 0.240043 | 1496 | 785800 | 845.89 | 150.01 | 3 | 0.824 | 0.94 | 3554.4 |  | 23571 | 548.172 | 0.6035852 | 4203.62 | 0.118487
1497 | 113760 | 910.884 | 170 | 3 | 0.848 | 0.95 | 514.6 |  | 3412.5 | 885.354 | 0.08593904 | 598.555 | 0.164044 | 1498 | 214950 | 1183.191 | 165.01 | 3 | 0.843 | 1.1 | 972.16 |  | 6446.9 | 887.674 | 0.1615664 | 598.555 | 0.25631 | 1497 | 337240 | 1180.884 | 160 | 3 | 0.835 | 0.73 | 1525.9 |  | 10119 | 885.354 | 0.2567886 | 1197.07 | 0.181094 | 1497 | 491760 | 1180.884 | 155.01 | 3 | 0.827 | 0.88 | 2224.4 |  | 14751 | 885.354 | 0.3776623 | 1496.33 | 0.239875 | 1497 | 785490 | 847.105 | 150.01 | 3 | 0.824 | 0.93 | 3554.6 |  | 23572 | 549.393 | 0.6029081 | 4206.43 | 0.118367
1498 | 113550 | 913.191 | 169.99 | 3 | 0.848 | 1 | 513.73 |  | 3406.8 | 887.674 | 0.08573383 | 598.955 | 0.163886 | 1499 | 214610 | 1185.505 | 165 | 3 | 0.843 | 1.07 | 970.94 |  | 6438.7 | 889.999 | 0.1609535 | 598.955 | 0.256131 | 1498 | 336720 | 1183.191 | 160.01 | 3 | 0.835 | 1.07 | 1524.1 |  | 10107 | 887.674 | 0.2560921 | 1197.87 | 0.180942 | 1498 | 491240 | 1183.191 | 155.01 | 3 | 0.827 | 0.87 | 2221.9 |  | 14735 | 887.674 | 0.3770232 | 1497.33 | 0.239708 | 1498 | 784540 | 848.323 | 150.01 | 3 | 0.824 | 0.93 | 3550 |  | 23542 | 550.617 | 0.6029543 | 4209.24 | 0.118247
1499 | 113070 | 915.505 | 170 | 3 | 0.848 | 1.01 | 511.38 |  | 3391.2 | 889.999 | 0.08631907 | 599.355 | 0.163729 | 1500 | 213510 | 1187.825 | 165 | 3 | 0.843 | 1.06 | 965.93 |  | 6405.5 | 892.331 | 0.1602649 | 599.355 | 0.255952 | 1499 | 335520 | 1185.505 | 160 | 3 | 0.835 | 1.04 | 1518.2 |  | 10068 | 889.999 | 0.2552426 | 1198.67 | 0.18079 | 1499 | 490470 | 1185.505 | 155 | 3 | 0.827 | 0.85 | 2218.6 |  | 14713 | 889.999 | 0.3761223 | 1498.33 | 0.23954 | 1499 | 783660 | 849.544 | 150.01 | 3 | 0.824 | 0.92 | 3544.6 |  | 23506 | 551.843 | 0.6022311 | 4212.05 | 0.118127
1500 | 112800 | 917.825 | 169.99 | 3 | 0.848 | 1.03 | 510.21 |  | 3383.5 | 892.331 | 0.08558182 | 599.755 | 0.163572 | 1501 | 212700 | 1190.15 | 165 | 3 | 0.843 | 1.02 | 962.06 |  | 6379.9 | 894.668 | 0.1596292 | 599.755 | 0.255773 | 1500 | 334610 | 1187.825 | 160.01 | 3 | 0.835 | 1 | 1513.9 |  | 10040 | 892.331 | 0.254041 | 1199.47 | 0.180638 | 1500 | 489640 | 1187.825 | 155 | 3 | 0.827 | 0.83 | 2215.4 |  | 14691 | 892.331 | 0.3749288 | 1499.33 | 0.239373 | 1500 | 783720 | 850.768 | 150.01 | 3 | 0.824 | 0.89 | 3546.4 |  | 23518 | 553.072 | 0.6018387 | 4214.87 | 0.118007
1501 | 113570 | 920.15 | 170 | 3 | 0.848 | 1.05 | 513.96 |  | 3408.3 | 894.668 | 0.08432773 | 600.155 | 0.163415 | 1502 | 211790 | 1192.482 | 165.01 | 3 | 0.843 | 0.98 | 958.11 |  | 6353.7 | 897.012 | 0.1593492 | 600.155 | 0.255594 | 1501 | 333500 | 1190.15 | 160.01 | 3 | 0.835 | 0.98 | 1508.6 |  | 10005 | 894.668 | 0.2532604 | 1200.28 | 0.180486 | 1501 | 488470 | 1190.15 | 154.99 | 3 | 0.827 | 0.83 | 2209.4 |  | 14652 | 894.668 | 0.3740972 | 1500.34 | 0.239206 | 1501 | 782780 | 851.994 | 150.01 | 3 | 0.824 | 0.9 | 3540.8 |  | 23481 | 554.303 | 0.6011002 | 4217.68 | 0.117888
1502 | 112600 | 922.482 | 170 | 3 | 0.848 | 1.09 | 509.58 |  | 3379.2 | 897.012 | 0.08452535 | 600.555 | 0.163259 | 1503 | 210950 | 1194.819 | 165 | 3 | 0.843 | 0.99 | 954.45 |  | 6329.4 | 899.361 | 0.1586682 | 600.555 | 0.255416 | 1502 | 331930 | 1192.482 | 160.01 | 3 | 0.835 | 0.95 | 1501 |  | 9953.9 | 897.012 | 0.2528012 | 1201.08 | 0.180335 | 1502 | 486920 | 1192.482 | 154.99 | 3 | 0.827 | 0.83 | 2202.2 |  | 14604 | 897.012 | 0.3736737 | 1501.34 | 0.239039 | 1502 | 782270 | 853.223 | 150.02 | 3 | 0.824 | 0.89 | 3539.8 |  | 23474 | 555.537 | 0.6006155 | 4220.49 | 0.117768
1503 | 110950 | 924.819 | 169.99 | 3 | 0.848 | 1.1 | 501.74 |  | 3327.2 | 899.361 | 0.08354488 | 600.955 | 0.163102 | 1504 | 210580 | 1197.163 | 165 | 3 | 0.843 | 0.94 | 952.69 |  | 6317.7 | 901.717 | 0.158479 | 600.955 | 0.255238 | 1503 | 330910 | 1194.819 | 160.01 | 3 | 0.835 | 0.92 | 1496.4 |  | 9923.4 | 899.361 | 0.2518445 | 1201.88 | 0.180183 | 1503 | 485840 | 1194.819 | 155 | 3 | 0.827 | 0.82 | 2197.3 |  | 14571 | 899.361 | 0.3732502 | 1502.34 | 0.238872 | 1503 | 781310 | 854.454 | 150.02 | 3 | 0.824 | 0.89 | 3534.8 |  | 23441 | 556.773 | 0.6004924 | 4223.3 | 0.117649
1504 | 111210 | 927.163 | 169.99 | 3 | 0.848 | 1.1 | 503.19 |  | 3336.8 | 901.717 | 0.08327886 | 601.355 | 0.162946 | 1505 | 209680 | 1199.512 | 165.01 | 3 | 0.843 | 0.89 | 948.37 |  | 6289 | 904.078 | 0.1579569 | 601.355 | 0.25506 | 1504 | 330310 | 1197.163 | 160 | 3 | 0.835 | 0.88 | 1493.7 |  | 9905.5 | 901.717 | 0.2517144 | 1202.68 | 0.180032 | 1504 | 485290 | 1197.163 | 155 | 3 | 0.827 | 0.81 | 2195.1 |  | 14557 | 901.717 | 0.3728344 | 1503.34 | 0.238705 | 1504 | 780680 | 855.688 | 150.02 | 3 | 0.824 | 0.88 | 3531 |  | 23416 | 558.013 | 0.5998615 | 4226.11 | 0.11753
1505 | 109920 | 929.512 | 169.99 | 3 | 0.848 | 1.12 | 496.98 |  | 3295.7 | 904.078 | 0.08280003 | 601.755 | 0.16279 | 1506 | 209430 | 1201.868 | 165 | 3 | 0.843 | 0.88 | 947.49 |  | 6283.2 | 906.446 | 0.1576088 | 601.755 | 0.254882 | 1505 | 329060 | 1199.512 | 160.01 | 3 | 0.835 | 0.87 | 1488.2 |  | 9868.6 | 904.078 | 0.251171 | 1203.48 | 0.179881 | 1505 | 484740 | 1199.512 | 155.01 | 3 | 0.827 | 0.78 | 2193 |  | 14543 | 904.078 | 0.3715793 | 1504.34 | 0.238539 | 1505 | 780520 | 856.924 | 150.02 | 3 | 0.824 | 0.86 | 3531.3 |  | 23418 | 559.254 | 0.5993614 | 4228.92 | 0.117411
1506 | 109570 | 931.868 | 170 | 3 | 0.848 | 1.16 | 495.65 |  | 3286.9 | 906.446 | 0.08219199 | 602.155 | 0.162634 | 1507 | 208740 | 1204.229 | 165 | 3 | 0.843 | 0.83 | 944.49 |  | 6263.4 | 908.82 | 0.1564964 | 602.155 | 0.254704 | 1506 | 328890 | 1201.868 | 160.02 | 3 | 0.835 | 0.83 | 1488.3 |  | 9869.8 | 906.446 | 0.2507041 | 1204.28 | 0.17973 | 1506 | 484200 | 1201.868 | 155.01 | 3 | 0.827 | 1.16 | 2191.2 |  | 14531 | 906.446 | 0.3705321 | 1505.34 | 0.238373 | 1506 | 779700 | 858.164 | 150.01 | 3 | 0.824 | 0.84 | 3527.3 |  | 23391 | 560.499 | 0.5988691 | 4231.74 | 0.117292
1507 | 108940 | 934.229 | 170 | 3 | 0.848 | 1.24 | 492.81 |  | 3268.1 | 908.82 | 0.08222239 | 602.555 | 0.162478 | 1508 | 208280 | 1206.597 | 165 | 3 | 0.843 | 0.78 | 942.52 |  | 6250.3 | 911.2 | 0.1555732 | 602.555 | 0.254526 | 1507 | 328180 | 1204.229 | 160.01 | 3 | 0.835 | 0.79 | 1484.3 |  | 9842.8 | 908.82 | 0.2498546 | 1205.08 | 0.179579 | 1507 | 482570 | 1204.229 | 155 | 3 | 0.827 | 1.15 | 2183.5 |  | 14480 | 908.82 | 0.3697621 | 1506.34 | 0.238206 | 1507 | 779050 | 859.405 | 150.02 | 3 | 0.824 | 0.83 | 3523.9 |  | 23368 | 561.746 | 0.5984844 | 4234.55 | 0.117173
1508 | 108140 | 936.597 | 170 | 3 | 0.848 | 1.27 | 489.1 |  | 3243.5 | 911.2 | 0.08165995 | 602.956 | 0.162323 | 1509 | 206810 | 1208.971 | 165 | 3 | 0.842 | 0.76 | 935.58 |  | 6204.3 | 913.585 | 0.1552251 | 602.956 | 0.254349 | 1508 | 327570 | 1206.597 | 160.01 | 3 | 0.835 | 0.73 | 1481.5 |  | 9824.7 | 911.2 | 0.2486683 | 1205.88 | 0.179429 | 1508 | 481210 | 1206.597 | 155 | 3 | 0.827 | 1.13 | 2176.5 |  | 14433 | 911.2 | 0.368738 | 1507.34 | 0.23804 | 1508 | 778410 | 860.65 | 150.02 | 3 | 0.824 | 0.81 | 3520.8 |  | 23348 | 562.996 | 0.5975535 | 4237.36 | 0.117054
1509 | 108180 | 938.971 | 169.99 | 3 | 0.848 | 0.94 | 489.48 |  | 3246 | 913.585 | 0.08098351 | 603.356 | 0.162167 | 1510 | 205590 | 1211.351 | 165 | 3 | 0.842 | 1.01 | 929.79 |  | 6165.9 | 915.977 | 0.1544381 | 603.356 | 0.254171 | 1509 | 326460 | 1208.971 | 160.01 | 3 | 0.834 | 1.05 | 1477.2 |  | 9796.1 | 913.585 | 0.2477882 | 1206.68 | 0.179278 | 1509 | 480210 | 1208.971 | 155.01 | 3 | 0.827 | 1.12 | 2172 |  | 14404 | 913.585 | 0.3679834 | 1508.34 | 0.237874 | 1509 | 777910 | 861.897 | 150.01 | 3 | 0.824 | 0.8 | 3519.6 |  | 23340 | 564.248 | 0.5967457 | 4240.17 | 0.116936
1510 | 107440 | 941.351 | 169.99 | 3 | 0.848 | 0.96 | 486 |  | 3222.9 | 915.977 | 0.08131033 | 603.756 | 0.162012 | 1511 | 205130 | 1213.736 | 165.01 | 3 | 0.842 | 0.96 | 928.15 |  | 6155 | 918.375 | 0.1535982 | 603.756 | 0.253994 | 1510 | 324910 | 1211.351 | 160.01 | 3 | 0.834 | 1.04 | 1469.3 |  | 9743.6 | 915.977 | 0.2477652 | 1207.48 | 0.179128 | 1510 | 478880 | 1211.351 | 155 | 3 | 0.827 | 1.12 | 2166 |  | 14364 | 915.977 | 0.367429 | 1509.34 | 0.237708 | 1510 | 776700 | 863.147 | 150.02 | 3 | 0.823 | 0.9 | 3516.7 |  | 23321 | 565.504 | 0.5963533 | 4242.98 | 0.116817
1511 | 106550 | 943.736 | 169.99 | 3 | 0.849 | 1.02 | 481.8 |  | 3195 | 918.375 | 0.08055788 | 604.156 | 0.161857 | 1512 | 204090 | 1216.128 | 165.01 | 3 | 0.842 | 0.95 | 923.41 |  | 6123.5 | 920.78 | 0.1530155 | 604.156 | 0.253817 | 1511 | 323760 | 1213.736 | 160.01 | 3 | 0.834 | 1.03 | 1464.3 |  | 9710.1 | 918.375 | 0.2474208 | 1208.28 | 0.178978 | 1511 | 477900 | 1213.736 | 155.01 | 3 | 0.827 | 1.13 | 2162.3 |  | 14339 | 918.375 | 0.366967 | 1510.34 | 0.237543 | 1511 | 775650 | 864.399 | 150.01 | 3 | 0.823 | 0.88 | 3508.7 |  | 23268 | 566.761 | 0.5957917 | 4245.8 | 0.116699
1512 | 106980 | 946.128 | 169.99 | 3 | 0.849 | 1.03 | 484.09 |  | 3210.2 | 920.78 | 0.08005624 | 604.556 | 0.161702 | 1513 | 202980 | 1218.526 | 165.02 | 3 | 0.842 | 0.92 | 918.49 |  | 6090.9 | 923.19 | 0.1524328 | 604.556 | 0.25364 | 1512 | 323730 | 1216.128 | 160.02 | 3 | 0.834 | 1 | 1464.9 |  | 9714.2 | 920.78 | 0.2463417 | 1209.08 | 0.178828 | 1512 | 477180 | 1216.128 | 155.01 | 3 | 0.827 | 1.12 | 2158.7 |  | 14315 | 920.78 | 0.3658197 | 1511.34 | 0.237377 | 1512 | 775140 | 865.655 | 150.02 | 3 | 0.823 | 0.86 | 3506 |  | 23250 | 568.022 | 0.5951069 | 4248.61 | 0.116581
1513 | 105990 | 948.526 | 170 | 3 | 0.849 | 1.04 | 479.52 |  | 3179.9 | 923.19 | 0.08008665 | 604.956 | 0.161547 | 1514 | 202210 | 1220.931 | 165.01 | 3 | 0.842 | 0.89 | 914.81 |  | 6066.5 | 925.607 | 0.1517972 | 604.956 | 0.253463 | 1513 | 323280 | 1218.526 | 160.01 | 3 | 0.834 | 0.96 | 1462.8 |  | 9700.5 | 923.19 | 0.2456069 | 1209.88 | 0.178678 | 1513 | 476580 | 1218.526 | 155 | 3 | 0.827 | 1.12 | 2156 |  | 14298 | 923.19 | 0.3648264 | 1512.34 | 0.237212 | 1513 | 774410 | 866.912 | 150.01 | 3 | 0.823 | 0.85 | 3503.3 |  | 23232 | 569.285 | 0.5945222 | 4251.42 | 0.116463
1514 | 105330 | 950.931 | 170 | 3 | 0.849 | 1.02 | 476.47 |  | 3159.7 | 925.607 | 0.07929619 | 605.356 | 0.161393 | 1515 | 201440 | 1223.341 | 165.01 | 3 | 0.842 | 0.86 | 911.47 |  | 6044.3 | 928.029 | 0.1516005 | 605.356 | 0.253287 | 1514 | 321870 | 1220.931 | 160 | 3 | 0.834 | 0.94 | 1455.6 |  | 9653 | 925.607 | 0.2449717 | 1210.68 | 0.178528 | 1514 | 475090 | 1220.931 | 155 | 3 | 0.827 | 1.12 | 2148.8 |  | 14249 | 925.607 | 0.364426 | 1513.34 | 0.237047 | 1514 | 773520 | 868.173 | 150.01 | 3 | 0.823 | 0.85 | 3500.1 |  | 23210 | 570.551 | 0.5942914 | 4254.23 | 0.116345
1515 | 105370 | 953.341 | 169.99 | 3 | 0.849 | 1.04 | 476.91 |  | 3162.6 | 928.029 | 0.07861215 | 605.756 | 0.161238 | 1516 | 200600 | 1225.758 | 165.01 | 3 | 0.842 | 0.86 | 907.57 |  | 6018.5 | 930.458 | 0.1505789 | 605.756 | 0.25311 | 1515 | 320910 | 1223.341 | 160 | 3 | 0.834 | 0.91 | 1451 |  | 9622.5 | 928.029 | 0.2448645 | 1211.48 | 0.178379 | 1515 | 473800 | 1223.341 | 155 | 3 | 0.827 | 1.13 | 2142.9 |  | 14211 | 928.029 | 0.3638485 | 1514.34 | 0.236882 | 1515 | 772760 | 869.436 | 150 | 3 | 0.823 | 0.84 | 3495.3 |  | 23179 | 571.82 | 0.5940068 | 4257.04 | 0.116228
1516 | 104330 | 955.758 | 169.99 | 3 | 0.849 | 1.1 | 472.02 |  | 3130.2 | 930.458 | 0.07880976 | 606.156 | 0.161084 | 1517 | 200340 | 1228.18 | 165.01 | 3 | 0.842 | 0.82 | 906.4 |  | 6010.8 | 932.894 | 0.1496481 | 606.156 | 0.252934 | 1516 | 320080 | 1225.758 | 160.01 | 3 | 0.834 | 0.88 | 1447.6 |  | 9599.8 | 930.458 | 0.2433109 | 1212.28 | 0.178229 | 1516 | 473280 | 1225.758 | 155.01 | 3 | 0.827 | 1.13 | 2140.7 |  | 14196 | 930.458 | 0.3637484 | 1515.34 | 0.236717 | 1516 | 772460 | 870.702 | 150.01 | 3 | 0.823 | 0.82 | 3494.3 |  | 23172 | 573.091 | 0.593799 | 4259.85 | 0.11611
1517 | 103430 | 958.18 | 170 | 3 | 0.849 | 1.16 | 467.81 |  | 3102.2 | 932.894 | 0.07852094 | 606.556 | 0.16093 | 1518 | 198990 | 1230.609 | 165.02 | 3 | 0.842 | 0.81 | 899.99 |  | 5968.3 | 935.335 | 0.1492849 | 606.556 | 0.252758 | 1517 | 319940 | 1228.18 | 160.01 | 3 | 0.834 | 0.83 | 1447.9 |  | 9601.4 | 932.894 | 0.2425915 | 1213.08 | 0.17808 | 1517 | 472530 | 1228.18 | 155.01 | 3 | 0.827 | 1.13 | 2137.9 |  | 14177 | 932.894 | 0.3638639 | 1516.34 | 0.236552 | 1517 | 772090 | 871.971 | 150.01 | 3 | 0.823 | 0.8 | 3492.8 |  | 23162 | 574.365 | 0.5938298 | 4262.67 | 0.115993
1518 | 103690 | 960.609 | 170 | 3 | 0.849 | 1.2 | 469.16 |  | 3111.2 | 935.335 | 0.07773809 | 606.956 | 0.160776 | 1519 | 197760 | 1233.045 | 165.01 | 3 | 0.842 | 0.82 | 894.4 |  | 5931.2 | 937.783 | 0.1487325 | 606.956 | 0.252582 | 1518 | 317910 | 1230.609 | 160.02 | 3 | 0.834 | 0.82 | 1437.7 |  | 9533.9 | 935.335 | 0.2421016 | 1213.88 | 0.177931 | 1518 | 472400 | 1230.609 | 155.01 | 3 | 0.827 | 1.1 | 2136.3 |  | 14167 | 935.335 | 0.3625626 | 1517.34 | 0.236387 | 1518 | 771820 | 873.242 | 150 | 3 | 0.823 | 0.98 | 3491.3 |  | 23152 | 575.642 | 0.5936375 | 4265.48 | 0.115876
1519 | 103310 | 963.045 | 169.99 | 3 | 0.849 | 1.23 | 467.44 |  | 3099.8 | 937.783 | 0.07752527 | 607.356 | 0.160622 | 1520 | 197280 | 1235.486 | 165.02 | 3 | 0.842 | 0.77 | 892.38 |  | 5917.7 | 940.237 | 0.148566 | 607.356 | 0.252406 | 1519 | 316970 | 1233.045 | 160.01 | 3 | 0.834 | 0.8 | 1433.7 |  | 9507.5 | 937.783 | 0.240923 | 1214.68 | 0.177782 | 1519 | 472550 | 1233.045 | 155 | 3 | 0.827 | 1.08 | 2138.4 |  | 14180 | 937.783 | 0.3616232 | 1518.34 | 0.236223 | 1519 | 771860 | 874.516 | 150 | 3 | 0.823 | 1.11 | 3492.8 |  | 23162 | 576.921 | 0.5931605 | 4268.29 | 0.115759
1520 | 102280 | 965.486 | 169.99 | 3 | 0.849 | 1 | 462.52 |  | 3067.2 | 940.237 | 0.07765448 | 607.756 | 0.160469 | 1521 | 196550 | 1237.934 | 165.01 | 3 | 0.842 | 0.77 | 889.29 |  | 5897.3 | 942.697 | 0.1480969 | 607.756 | 0.25223 | 1520 | 316330 | 1235.486 | 160.01 | 3 | 0.834 | 0.78 | 1431.4 |  | 9492.5 | 940.237 | 0.2403949 | 1215.48 | 0.177633 | 1520 | 470860 | 1235.486 | 155.01 | 3 | 0.827 | 1.07 | 2130.5 |  | 14128 | 940.237 | 0.3600832 | 1519.34 | 0.236058 | 1520 | 771610 | 875.793 | 150 | 3 | 0.823 | 1.08 | 3491.8 |  | 23156 | 578.203 | 0.5924219 | 4271.1 | 0.115642
1521 | 102000 | 967.934 | 169.98 | 3 | 0.849 | 1.03 | 461.14 |  | 3058 | 942.697 | 0.07770008 | 608.156 | 0.160315 | 1522 | 196330 | 1240.388 | 165.02 | 3 | 0.842 | 0.73 | 888.46 |  | 5891.8 | 945.164 | 0.1468861 | 608.156 | 0.252055 | 1521 | 314790 | 1237.934 | 160.01 | 3 | 0.834 | 0.73 | 1423.6 |  | 9440.6 | 942.697 | 0.2397444 | 1216.28 | 0.177485 | 1521 | 469640 | 1237.934 | 155 | 3 | 0.827 | 1.06 | 2124.8 |  | 14091 | 942.697 | 0.3592362 | 1520.34 | 0.235894 | 1521 | 770990 | 877.072 | 150 | 3 | 0.823 | 1.06 | 3487.9 |  | 23130 | 579.488 | 0.5913679 | 4273.91 | 0.115525
1522 | 102170 | 970.388 | 169.99 | 3 | 0.849 | 1.05 | 462.1 |  | 3064.4 | 945.164 | 0.07703124 | 608.556 | 0.160162 | 1523 | 195710 | 1242.848 | 165.01 | 3 | 0.842 | 0.79 | 885.45 |  | 5871.8 | 947.637 | 0.1464851 | 608.556 | 0.251879 | 1522 | 314100 | 1240.388 | 160.01 | 3 | 0.834 | 0.71 | 1420.5 |  | 9419.7 | 945.164 | 0.2381525 | 1217.08 | 0.177336 | 1522 | 467640 | 1240.388 | 155 | 3 | 0.827 | 1.1 | 2115.7 |  | 14030 | 945.164 | 0.3583122 | 1521.34 | 0.23573 | 1522 | 770030 | 878.354 | 149.99 | 3 | 0.823 | 1.06 | 3483.6 |  | 23101 | 580.776 | 0.5903293 | 4276.72 | 0.115408
1523 | 102230 | 972.848 | 169.99 | 3 | 0.849 | 1.11 | 462.53 |  | 3067.3 | 947.637 | 0.07698564 | 608.957 | 0.160009 | 1524 | 194110 | 1245.315 | 165.01 | 3 | 0.842 | 0.79 | 877.95 |  | 5822.1 | 950.116 | 0.146031 | 608.957 | 0.251704 | 1523 | 313250 | 1242.848 | 160.01 | 3 | 0.834 | 0.7 | 1417.5 |  | 9400.1 | 947.637 | 0.2375861 | 1217.88 | 0.177188 | 1523 | 466540 | 1242.848 | 155.01 | 3 | 0.827 | 1.1 | 2110.7 |  | 13997 | 947.637 | 0.3581967 | 1522.34 | 0.235566 | 1523 | 768660 | 879.639 | 149.99 | 3 | 0.823 | 1.07 | 3476.7 |  | 23056 | 582.067 | 0.5901677 | 4279.54 | 0.115292
1524 | 101350 | 975.315 | 169.99 | 3 | 0.849 | 1.12 | 458.29 |  | 3039.1 | 950.116 | 0.07694763 | 609.357 | 0.159856 | 1525 | 193580 | 1247.788 | 165.02 | 3 | 0.842 | 0.79 | 875.61 |  | 5806.6 | 952.601 | 0.1456224 | 609.357 | 0.251529 | 1524 | 311170 | 1245.315 | 160.02 | 3 | 0.834 | 0.72 | 1407.3 |  | 9332.7 | 950.116 | 0.2367978 | 1218.68 | 0.177039 | 1524 | 465340 | 1245.315 | 155.02 | 3 | 0.827 | 1.09 | 2104.5 |  | 13956 | 950.116 | 0.3573343 | 1523.34 | 0.235402 | 1524 | 767310 | 880.927 | 150 | 3 | 0.823 | 1.07 | 3470.5 |  | 23015 | 583.36 | 0.5893676 | 4282.35 | 0.115175
1525 | 101290 | 977.788 | 169.99 | 3 | 0.849 | 1.16 | 458.17 |  | 3038.3 | 952.601 | 0.07618758 | 609.757 | 0.159703 | 1526 | 192980 | 1250.267 | 165.01 | 3 | 0.842 | 0.77 | 872.91 |  | 5788.7 | 955.093 | 0.1447446 | 609.757 | 0.251354 | 1525 | 310430 | 1247.788 | 160.01 | 3 | 0.834 | 1.28 | 1404.2 |  | 9311.9 | 952.601 | 0.2366141 | 1219.48 | 0.176891 | 1525 | 465190 | 1247.788 | 155.03 | 3 | 0.827 | 1.06 | 2104.7 |  | 13957 | 952.601 | 0.3571264 | 1524.34 | 0.235239 | 1525 | 767100 | 882.218 | 150.01 | 3 | 0.823 | 1.06 | 3470.5 |  | 23014 | 584.656 | 0.5892984 | 4285.16 | 0.115059
1526 | 101240 | 980.267 | 170 | 3 | 0.849 | 1.15 | 457.91 |  | 3036.6 | 955.093 | 0.07589268 | 610.157 | 0.159551 | 1527 | 192440 | 1252.752 | 165.01 | 3 | 0.842 | 0.76 | 870.84 |  | 5774.9 | 957.592 | 0.1444419 | 610.157 | 0.251179 | 1526 | 309400 | 1250.267 | 160.02 | 3 | 0.834 | 0.99 | 1399.1 |  | 9277.9 | 955.093 | 0.2368361 | 1220.28 | 0.176744 | 1526 | 464070 | 1250.267 | 155.01 | 3 | 0.827 | 1.06 | 2099.3 |  | 13921 | 955.093 | 0.3558867 | 1525.34 | 0.235075 | 1526 | 766060 | 883.511 | 150.01 | 3 | 0.823 | 1.04 | 3464.6 |  | 22975 | 585.954 | 0.5885521 | 4287.97 | 0.114943
1527 | 100240 | 982.752 | 169.99 | 3 | 0.849 | 1.14 | 453.44 |  | 3007 | 957.592 | 0.07568215 | 610.557 | 0.159398 | 1528 | 191280 | 1255.244 | 165.01 | 3 | 0.842 | 0.75 | 865.21 |  | 5737.6 | 960.097 | 0.1440182 | 610.557 | 0.251005 | 1527 | 309160 | 1252.752 | 160.02 | 3 | 0.834 | 0.98 | 1397.7 |  | 9268.7 | 957.592 | 0.2360401 | 1221.08 | 0.176596 | 1527 | 463800 | 1252.752 | 155.01 | 3 | 0.827 | 1.03 | 2098.6 |  | 13917 | 957.592 | 0.3553939 | 1526.34 | 0.234912 | 1527 | 765970 | 884.807 | 150.02 | 3 | 0.823 | 1.01 | 3466.6 |  | 22988 | 587.256 | 0.5879905 | 4290.78 | 0.114827
1528 | 99852 | 985.244 | 169.99 | 3 | 0.849 | 1.16 | 451.71 |  | 2995.5 | 960.097 | 0.07496998 | 610.957 | 0.159246 | 1529 | 190880 | 1257.743 | 165.01 | 3 | 0.842 | 0.76 | 863.73 |  | 5727.8 | 962.608 | 0.1429058 | 610.957 | 0.25083 | 1528 | 309450 | 1255.244 | 160.01 | 3 | 0.834 | 1 | 1400.3 |  | 9285.9 | 960.097 | 0.2353589 | 1221.88 | 0.176448 | 1528 | 462190 | 1255.244 | 155 | 3 | 0.827 | 1.03 | 2090.4 |  | 13863 | 960.097 | 0.35457 | 1527.34 | 0.234748 | 1528 | 765000 | 886.105 | 150.02 | 3 | 0.823 | 1.01 | 3461 |  | 22952 | 588.56 | 0.5870442 | 4293.6 | 0.114711
1529 | 99575 | 987.743 | 169.99 | 3 | 0.849 | 1.15 | 450.54 |  | 2987.7 | 962.608 | 0.07416584 | 611.357 | 0.159094 | 1530 | 190320 | 1260.248 | 165.01 | 3 | 0.842 | 0.92 | 861.36 |  | 5712.1 | 965.125 | 0.142361 | 611.357 | 0.250656 | 1529 | 308410 | 1257.743 | 160 | 3 | 0.834 | 1.01 | 1395.2 |  | 9251.9 | 962.608 | 0.2345783 | 1222.68 | 0.176301 | 1529 | 461550 | 1257.743 | 155 | 3 | 0.827 | 1.03 | 2087.7 |  | 13844 | 962.608 | 0.3541003 | 1528.34 | 0.234585 | 1529 | 764270 | 887.407 | 150.03 | 3 | 0.823 | 1 | 3458.2 |  | 22933 | 589.867 | 0.5868826 | 4296.41 | 0.114595
1530 | 98638 | 990.248 | 169.99 | 3 | 0.849 | 1.16 | 446.17 |  | 2958.8 | 965.125 | 0.07434294 | 611.757 | 0.158942 | 1531 | 188850 | 1262.759 | 165.02 | 3 | 0.841 | 1.16 | 854.58 |  | 5667.1 | 967.649 | 0.1424669 | 611.757 | 0.250482 | 1530 | 307520 | 1260.248 | 160.01 | 3 | 0.834 | 0.99 | 1391.3 |  | 9226.1 | 965.125 | 0.2334379 | 1223.48 | 0.176153 | 1530 | 460480 | 1260.248 | 155.01 | 3 | 0.827 | 1.03 | 2082.4 |  | 13809 | 965.125 | 0.3533534 | 1529.34 | 0.234422 | 1530 | 763040 | 888.711 | 150.02 | 3 | 0.823 | 1 | 3450.9 |  | 22884 | 591.177 | 0.5860825 | 4299.22 | 0.11448
1531 | 97580 | 992.759 | 169.99 | 3 | 0.849 | 1.16 | 441.34 |  | 2926.7 | 967.649 | 0.07434674 | 612.157 | 0.15879 | 1532 | 188130 | 1265.276 | 165.01 | 3 | 0.841 | 1.15 | 851.08 |  | 5643.9 | 970.18 | 0.1417404 | 612.157 | 0.250307 | 1531 | 306500 | 1262.759 | 160 | 3 | 0.834 | 0.99 | 1386.8 |  | 9196.2 | 967.649 | 0.2329405 | 1224.28 | 0.176006 | 1531 | 459870 | 1262.759 | 155 | 3 | 0.827 | 1.03 | 2079.5 |  | 13790 | 967.649 | 0.3522985 | 1530.34 | 0.23426 | 1531 | 762830 | 890.018 | 150.02 | 3 | 0.823 | 0.98 | 3451.9 |  | 22891 | 592.49 | 0.5855901 | 4302.03 | 0.114364
1532 | 97813 | 995.276 | 169.98 | 3 | 0.849 | 1.16 | 442.49 |  | 2934.4 | 970.18 | 0.07367637 | 612.557 | 0.158639 | 1533 | 188270 | 1267.8 | 165.01 | 3 | 0.841 | 1.13 | 851.88 |  | 5649.2 | 972.717 | 0.1411426 | 612.557 | 0.250134 | 1532 | 305010 | 1265.276 | 160.01 | 3 | 0.834 | 1 | 1379.6 |  | 9148.8 | 970.18 | 0.232267 | 1225.08 | 0.175859 | 1532 | 458900 | 1265.276 | 155 | 3 | 0.827 | 1.01 | 2075.2 |  | 13762 | 970.18 | 0.3510511 | 1531.34 | 0.234097 | 1532 | 761790 | 891.328 | 150.02 | 3 | 0.823 | 0.97 | 3445.5 |  | 22849 | 593.805 | 0.5849208 | 4304.84 | 0.114249
1533 | 97818 | 997.8 | 169.99 | 3 | 0.85 | 1.17 | 442.57 |  | 2934.9 | 972.717 | 0.07327278 | 612.957 | 0.158487 | 1534 | 187310 | 1270.331 | 165.01 | 3 | 0.841 | 1.15 | 847.55 |  | 5620.5 | 975.261 | 0.1404011 | 612.957 | 0.24996 | 1533 | 304360 | 1267.8 | 160.01 | 3 | 0.834 | 1 | 1377.5 |  | 9134.8 | 972.717 | 0.2318077 | 1225.88 | 0.175712 | 1533 | 457530 | 1267.8 | 155 | 3 | 0.827 | 1.02 | 2069.9 |  | 13726 | 972.717 | 0.3506969 | 1532.34 | 0.233934 | 1533 | 761150 | 892.641 | 150.02 | 3 | 0.823 | 0.97 | 3444 |  | 22839 | 595.124 | 0.5848438 | 4307.65 | 0.114134
1534 | 96936 | 1000.331 | 169.99 | 3 | 0.85 | 1.2 | 438.39 |  | 2907.2 | 975.261 | 0.07268374 | 613.357 | 0.158336 | 1535 | 186520 | 1272.868 | 165.01 | 3 | 0.841 | 1.13 | 844.1 |  | 5597.6 | 977.811 | 0.1406886 | 613.357 | 0.249786 | 1534 | 303480 | 1270.331 | 160.02 | 3 | 0.834 | 0.97 | 1373.3 |  | 9106.8 | 975.261 | 0.2315093 | 1226.68 | 0.175566 | 1534 | 455910 | 1270.331 | 155 | 3 | 0.827 | 1.03 | 2062.1 |  | 13674 | 975.261 | 0.3503889 | 1533.34 | 0.233772 | 1534 | 760280 | 893.956 | 150.02 | 3 | 0.823 | 0.96 | 3439.5 |  | 22809 | 596.445 | 0.5844822 | 4310.47 | 0.114019
1535 | 96405 | 1002.868 | 170 | 3 | 0.85 | 1.17 | 436.15 |  | 2892.3 | 977.811 | 0.07196853 | 613.757 | 0.158185 | 1536 | 185540 | 1275.412 | 165.01 | 3 | 0.841 | 1.14 | 839.62 |  | 5567.9 | 980.367 | 0.1398335 | 613.757 | 0.249613 | 1535 | 302880 | 1272.868 | 160.01 | 3 | 0.834 | 0.94 | 1370.6 |  | 9089.2 | 977.811 | 0.2308817 | 1227.48 | 0.175419 | 1535 | 455450 | 1272.868 | 155.01 | 3 | 0.827 | 1.04 | 2060 |  | 13661 | 977.811 | 0.3501964 | 1534.34 | 0.23361 | 1535 | 760180 | 895.275 | 150.02 | 3 | 0.823 | 0.93 | 3439.1 |  | 22806 | 597.769 | 0.5837667 | 4313.28 | 0.113904
1536 | 95630 | 1005.412 | 169.99 | 3 | 0.85 | 1.23 | 432.64 |  | 2869 | 980.367 | 0.07159155 | 614.157 | 0.158034 | 1537 | 185920 | 1277.962 | 165.01 | 3 | 0.841 | 1.11 | 841.47 |  | 5580.1 | 982.93 | 0.1390995 | 614.157 | 0.249439 | 1536 | 302490 | 1275.412 | 160.02 | 3 | 0.834 | 0.9 | 1368.6 |  | 9076.1 | 980.367 | 0.2304148 | 1228.28 | 0.175273 | 1536 | 455050 | 1275.412 | 155.01 | 3 | 0.827 | 1.03 | 2057.7 |  | 13646 | 980.367 | 0.3492415 | 1535.34 | 0.233448 | 1536 | 759710 | 896.596 | 150.01 | 3 | 0.823 | 0.92 | 3437.8 |  | 22798 | 599.095 | 0.5829666 | 4316.09 | 0.113789
1537 | 94689 | 1007.962 | 170 | 3 | 0.85 | 0.83 | 428.23 |  | 2839.8 | 982.93 | 0.07191305 | 614.558 | 0.157883 | 1538 | 184790 | 1280.518 | 165.01 | 3 | 0.841 | 1.07 | 836.06 |  | 5544.3 | 985.5 | 0.1384109 | 614.558 | 0.249266 | 1537 | 301670 | 1277.962 | 160.02 | 3 | 0.834 | 0.86 | 1364.5 |  | 9048.9 | 982.93 | 0.2298255 | 1229.08 | 0.175127 | 1537 | 454800 | 1277.962 | 155.01 | 3 | 0.827 | 1.03 | 2058.2 |  | 13649 | 982.93 | 0.3482251 | 1536.34 | 0.233286 | 1537 | 758780 | 897.92 | 150 | 3 | 0.823 | 0.92 | 3432.6 |  | 22763 | 600.425 | 0.5827435 | 4318.9 | 0.113675
1538 | 94193 | 1010.518 | 169.98 | 3 | 0.85 | 0.85 | 425.94 |  | 2824.6 | 985.5 | 0.07098731 | 614.958 | 0.157733 | 1539 | 183820 | 1283.081 | 165 | 3 | 0.841 | 1.05 | 831.78 |  | 5515.9 | 988.076 | 0.1376239 | 614.958 | 0.249093 | 1538 | 301060 | 1280.518 | 160.02 | 3 | 0.834 | 0.88 | 1362.2 |  | 9033.3 | 985.5 | 0.2287999 | 1229.88 | 0.17498 | 1538 | 453560 | 1280.518 | 155 | 3 | 0.827 | 1.03 | 2052.1 |  | 13608 | 985.5 | 0.347817 | 1537.34 | 0.233124 | 1538 | 757740 | 899.246 | 149.99 | 3 | 0.823 | 0.92 | 3426.9 |  | 22725 | 601.757 | 0.5827743 | 4321.71 | 0.11356
1539 | 94616 | 1013.081 | 169.99 | 3 | 0.85 | 0.87 | 428.07 |  | 2838.7 | 988.076 | 0.07005852 | 615.358 | 0.157582 | 1540 | 182910 | 1285.651 | 165 | 3 | 0.841 | 1.05 | 827.61 |  | 5488.3 | 990.659 | 0.1368823 | 615.358 | 0.24892 | 1539 | 300290 | 1283.081 | 160.02 | 3 | 0.834 | 0.84 | 1359 |  | 9011.9 | 988.076 | 0.2275448 | 1230.68 | 0.174834 | 1539 | 452240 | 1283.081 | 155 | 3 | 0.827 | 1.05 | 2045.9 |  | 13567 | 988.076 | 0.347201 | 1538.34 | 0.232962 | 1539 | 757450 | 900.576 | 150 | 3 | 0.823 | 0.92 | 3427 |  | 22726 | 603.093 | 0.5821049 | 4324.52 | 0.113446
1540 | 93398 | 1015.651 | 169.99 | 3 | 0.85 | 0.9 | 422.56 |  | 2802.2 | 990.659 | 0.07062096 | 615.758 | 0.157432 | 1541 | 181870 | 1288.227 | 165.01 | 3 | 0.841 | 1.04 | 822.77 |  | 5456.2 | 993.249 | 0.1362316 | 615.758 | 0.248747 | 1540 | 298950 | 1285.651 | 160.01 | 3 | 0.834 | 0.83 | 1352.4 |  | 8968.2 | 990.659 | 0.2271927 | 1231.48 | 0.174689 | 1540 | 451710 | 1285.651 | 155 | 3 | 0.827 | 1.06 | 2044.1 |  | 13555 | 990.659 | 0.345969 | 1539.34 | 0.232801 | 1540 | 757490 | 901.908 | 150 | 3 | 0.823 | 0.9 | 3428.2 |  | 22734 | 604.431 | 0.5808586 | 4327.34 | 0.113332
1541 | 92176 | 1018.227 | 169.99 | 3 | 0.85 | 0.93 | 416.82 |  | 2764.1 | 993.249 | 0.07033822 | 616.158 | 0.157282 | 1542 | 180890 | 1290.81 | 165.01 | 3 | 0.841 | 1.04 | 818.57 |  | 5428.3 | 995.845 | 0.1359818 | 616.158 | 0.248575 | 1541 | 297310 | 1288.227 | 160 | 3 | 0.834 | 0.85 | 1344.5 |  | 8915.7 | 993.249 | 0.2272157 | 1232.28 | 0.174543 | 1541 | 450910 | 1288.227 | 155 | 3 | 0.827 | 1.06 | 2040.3 |  | 13530 | 993.249 | 0.3454762 | 1540.34 | 0.232639 | 1541 | 756620 | 903.244 | 150.01 | 3 | 0.823 | 0.89 | 3424 |  | 22706 | 605.772 | 0.580297 | 4330.15 | 0.113218
1542 | 92916 | 1020.81 | 169.98 | 3 | 0.85 | 0.98 | 420.48 |  | 2788.4 | 995.845 | 0.07079957 | 616.558 | 0.157132 | 1543 | 180030 | 1293.4 | 165.01 | 3 | 0.841 | 1.01 | 814.24 |  | 5399.6 | 998.448 | 0.1355429 | 616.558 | 0.248402 | 1542 | 296850 | 1290.81 | 160 | 3 | 0.834 | 0.85 | 1342.5 |  | 8902.4 | 995.845 | 0.2259911 | 1233.08 | 0.174397 | 1542 | 449310 | 1290.81 | 155 | 3 | 0.827 | 1.09 | 2031.9 |  | 13474 | 995.845 | 0.3448217 | 1541.34 | 0.232478 | 1542 | 755000 | 904.582 | 150 | 3 | 0.823 | 0.91 | 3415.4 |  | 22649 | 607.115 | 0.5800277 | 4332.96 | 0.113104
1543 | 92544 | 1023.4 | 169.99 | 3 | 0.85 | 1.02 | 418.66 |  | 2776.4 | 998.448 | 0.06968838 | 616.958 | 0.156982 | 1544 | 179700 | 1295.996 | 165 | 3 | 0.841 | 1.01 | 812.76 |  | 5389.8 | 1001.057 | 0.1348695 | 616.958 | 0.24823 | 1543 | 296880 | 1293.4 | 160 | 3 | 0.834 | 0.86 | 1343.2 |  | 8907.1 | 998.448 | 0.2251033 | 1233.88 | 0.174252 | 1543 | 448670 | 1293.4 | 155.01 | 3 | 0.827 | 1.13 | 2029.8 |  | 13460 | 998.448 | 0.3443289 | 1542.34 | 0.232317 | 1543 | 754270 | 905.923 | 150.01 | 3 | 0.823 | 0.88 | 3412.1 |  | 22627 | 608.462 | 0.5795199 | 4335.77 | 0.11299
1544 | 93151 | 1025.996 | 170 | 3 | 0.85 | 1 | 421.62 |  | 2796 | 1001.057 | 0.0697355 | 617.358 | 0.156833 | 1545 | 179120 | 1298.599 | 165 | 3 | 0.841 | 1 | 810.33 |  | 5373.7 | 1003.673 | 0.1345592 | 617.358 | 0.248058 | 1544 | 295280 | 1295.996 | 160.01 | 3 | 0.834 | 0.87 | 1336.2 |  | 8861.2 | 1001.057 | 0.2246594 | 1234.68 | 0.174107 | 1544 | 447820 | 1295.996 | 155.01 | 3 | 0.827 | 1.15 | 2026.2 |  | 13437 | 1001.057 | 0.3439362 | 1543.34 | 0.232156 | 1544 | 753920 | 907.266 | 150.01 | 3 | 0.823 | 0.88 | 3411.2 |  | 22622 | 609.812 | 0.5788737 | 4338.58 | 0.112877
1545 | 91689 | 1028.599 | 169.99 | 3 | 0.85 | 1.01 | 414.74 |  | 2750.3 | 1003.673 | 0.06863115 | 617.758 | 0.156683 | 1546 | 178230 | 1301.208 | 165 | 3 | 0.841 | 0.99 | 806.24 |  | 5346.5 | 1006.296 | 0.1339765 | 617.758 | 0.247886 | 1545 | 294120 | 1298.599 | 160.02 | 3 | 0.834 | 0.87 | 1330.7 |  | 8824.2 | 1003.673 | 0.224537 | 1235.48 | 0.173962 | 1545 | 447180 | 1298.599 | 155.01 | 3 | 0.827 | 1.15 | 2022.5 |  | 13412 | 1003.673 | 0.3429891 | 1544.34 | 0.231995 | 1545 | 753260 | 908.613 | 150.01 | 3 | 0.823 | 0.87 | 3408.4 |  | 22602 | 611.164 | 0.5780812 | 4341.4 | 0.112763
1546 | 91751 | 1031.208 | 169.99 | 3 | 0.85 | 1.04 | 415.17 |  | 2753.2 | 1006.296 | 0.06880748 | 618.158 | 0.156534 | 1547 | 177820 | 1303.824 | 165 | 3 | 0.841 | 0.98 | 804.41 |  | 5334.4 | 1008.926 | 0.1331744 | 618.158 | 0.247714 | 1546 | 293540 | 1301.208 | 160.02 | 3 | 0.834 | 0.83 | 1327.6 |  | 8803.7 | 1006.296 | 0.2239936 | 1236.28 | 0.173817 | 1546 | 446670 | 1301.208 | 155.01 | 3 | 0.827 | 1.16 | 2020.9 |  | 13402 | 1006.296 | 0.3427273 | 1545.34 | 0.231835 | 1546 | 752420 | 909.963 | 150.01 | 3 | 0.823 | 0.86 | 3403.6 |  | 22571 | 612.52 | 0.577712 | 4344.21 | 0.11265
1547 | 90298 | 1033.824 | 169.98 | 3 | 0.85 | 1.05 | 408.56 |  | 2709.3 | 1008.926 | 0.06874667 | 618.558 | 0.156385 | 1548 | 177050 | 1306.447 | 164.99 | 3 | 0.841 | 0.99 | 800.69 |  | 5309.7 | 1011.562 | 0.132395 | 618.558 | 0.247542 | 1547 | 293380 | 1303.824 | 160.01 | 3 | 0.834 | 0.83 | 1327.5 |  | 8803 | 1008.926 | 0.2236186 | 1237.08 | 0.173672 | 1547 | 445440 | 1303.824 | 155.01 | 3 | 0.827 | 1.18 | 2014.5 |  | 13359 | 1008.926 | 0.342581 | 1546.34 | 0.231674 | 1547 | 751390 | 911.315 | 150 | 3 | 0.823 | 0.86 | 3398.4 |  | 22537 | 613.878 | 0.5773581 | 4347.02 | 0.112536
1548 | 90530 | 1036.447 | 169.99 | 3 | 0.85 | 1.03 | 409.63 |  | 2716.4 | 1011.562 | 0.06801703 | 618.958 | 0.156236 | 1549 | 175990 | 1309.077 | 165 | 3 | 0.841 | 0.99 | 796.16 |  | 5279.7 | 1014.205 | 0.131328 | 618.958 | 0.247371 | 1548 | 292670 | 1306.447 | 160.01 | 3 | 0.834 | 0.81 | 1323.9 |  | 8779.2 | 1011.562 | 0.22319 | 1237.88 | 0.173527 | 1548 | 445100 | 1306.447 | 155 | 3 | 0.827 | 1.19 | 2013.6 |  | 13353 | 1011.562 | 0.3421113 | 1547.34 | 0.231514 | 1548 | 750910 | 912.671 | 150.01 | 3 | 0.823 | 0.84 | 3397.1 |  | 22528 | 615.239 | 0.5766426 | 4349.83 | 0.112423
1549 | 90450 | 1039.077 | 169.99 | 3 | 0.85 | 1.06 | 409.33 |  | 2714.5 | 1014.205 | 0.06752451 | 619.358 | 0.156087 | 1550 | 174960 | 1311.713 | 165.01 | 3 | 0.841 | 0.99 | 791.65 |  | 5249.8 | 1016.855 | 0.1306167 | 619.358 | 0.247199 | 1549 | 292180 | 1309.077 | 160.01 | 3 | 0.834 | 0.83 | 1321.9 |  | 8766.1 | 1014.205 | 0.222195 | 1238.68 | 0.173383 | 1549 | 444910 | 1309.077 | 155 | 3 | 0.827 | 1.15 | 2012.2 |  | 13344 | 1014.205 | 0.3416031 | 1548.34 | 0.231353 | 1549 | 750450 | 914.029 | 150.01 | 3 | 0.823 | 0.82 | 3395.1 |  | 22515 | 616.603 | 0.5760886 | 4352.64 | 0.11231
1550 | 89490 | 1041.713 | 169.99 | 3 | 0.85 | 1.06 | 404.89 |  | 2685 | 1016.855 | 0.06751919 | 619.758 | 0.155939 | 1551 | 173550 | 1314.356 | 165.02 | 3 | 0.841 | 1 | 784.85 |  | 5204.7 | 1019.512 | 0.1303746 | 619.758 | 0.247028 | 1550 | 291620 | 1311.713 | 160 | 3 | 0.834 | 0.82 | 1319.7 |  | 8751.4 | 1016.855 | 0.2203888 | 1239.48 | 0.173238 | 1550 | 444300 | 1311.713 | 154.99 | 3 | 0.827 | 1.16 | 2010.1 |  | 13330 | 1016.855 | 0.3405328 | 1549.34 | 0.231193 | 1550 | 749520 | 915.39 | 150 | 3 | 0.823 | 0.82 | 3390 |  | 22481 | 617.97 | 0.5757655 | 4355.45 | 0.112198
1551 | 88842 | 1044.356 | 169.98 | 3 | 0.851 | 1.08 | 401.89 |  | 2665.1 | 1019.512 | 0.06664057 | 620.159 | 0.15579 | 1552 | 172610 | 1317.006 | 165.03 | 3 | 0.841 | 0.98 | 780.81 |  | 5177.9 | 1022.175 | 0.1302232 | 620.159 | 0.246857 | 1551 | 290320 | 1314.356 | 160 | 3 | 0.834 | 0.82 | 1313.7 |  | 8711.5 | 1019.512 | 0.2197536 | 1240.28 | 0.173094 | 1551 | 443640 | 1314.356 | 154.99 | 3 | 0.827 | 1.16 | 2007.4 |  | 13312 | 1019.512 | 0.3394779 | 1550.34 | 0.231033 | 1551 | 748800 | 916.754 | 150 | 3 | 0.823 | 0.81 | 3387.7 |  | 22465 | 619.34 | 0.5757501 | 4358.27 | 0.112085
1552 | 88835 | 1047.006 | 169.98 | 3 | 0.851 | 1.09 | 401.92 |  | 2665.3 | 1022.175 | 0.06626435 | 620.559 | 0.155642 | 1553 | 172290 | 1319.663 | 165.02 | 3 | 0.841 | 0.98 | 779.47 |  | 5169 | 1024.845 | 0.1294514 | 620.559 | 0.246686 | 1552 | 287960 | 1317.006 | 160 | 3 | 0.834 | 0.84 | 1302 |  | 8634.1 | 1022.175 | 0.2191336 | 1241.08 | 0.17295 | 1552 | 442250 | 1317.006 | 154.99 | 3 | 0.827 | 1.2 | 2000.8 |  | 13268 | 1022.175 | 0.3386155 | 1551.34 | 0.230873 | 1552 | 748380 | 918.121 | 150.01 | 3 | 0.823 | 0.88 | 3385.2 |  | 22448 | 620.713 | 0.57485 | 4361.08 | 0.111972
1553 | 87679 | 1049.663 | 169.99 | 3 | 0.851 | 1.13 | 396.66 |  | 2630.4 | 1024.845 | 0.06585848 | 620.959 | 0.155494 | 1554 | 172090 | 1322.326 | 165.02 | 3 | 0.841 | 0.98 | 778.81 |  | 5164.6 | 1027.523 | 0.1287098 | 620.959 | 0.246515 | 1553 | 287130 | 1319.663 | 160.01 | 3 | 0.834 | 0.82 | 1298.6 |  | 8611.7 | 1024.845 | 0.2184142 | 1241.88 | 0.172806 | 1553 | 440880 | 1319.663 | 154.99 | 3 | 0.827 | 1.23 | 1994.2 |  | 13224 | 1024.845 | 0.3377531 | 1552.34 | 0.230714 | 1553 | 748360 | 919.491 | 150 | 3 | 0.823 | 1.12 | 3384.8 |  | 22446 | 622.088 | 0.5742422 | 4363.89 | 0.11186
1554 | 87184 | 1052.326 | 169.99 | 3 | 0.851 | 1.15 | 394.48 |  | 2615.9 | 1027.523 | 0.0656373 | 621.359 | 0.155346 | 1555 | 171070 | 1324.996 | 165.01 | 3 | 0.841 | 0.99 | 774.03 |  | 5132.9 | 1030.207 | 0.1286341 | 621.359 | 0.246344 | 1554 | 286320 | 1322.326 | 160.01 | 3 | 0.833 | 0.82 | 1295.5 |  | 8591.4 | 1027.523 | 0.2179627 | 1242.68 | 0.172662 | 1554 | 439760 | 1322.326 | 155 | 3 | 0.827 | 1.03 | 1989.1 |  | 13190 | 1027.523 | 0.3368137 | 1553.35 | 0.230554 | 1554 | 747190 | 920.864 | 149.99 | 3 | 0.823 | 1.15 | 3380.2 |  | 22416 | 623.467 | 0.573719 | 4366.7 | 0.111748
1555 | 86650 | 1054.996 | 169.99 | 3 | 0.851 | 1.12 | 392.06 |  | 2599.9 | 1030.207 | 0.06509843 | 621.759 | 0.155198 | 1556 | 170090 | 1327.674 | 165 | 3 | 0.841 | 1 | 769.46 |  | 5102.7 | 1032.897 | 0.1279607 | 621.759 | 0.246174 | 1555 | 285380 | 1324.996 | 160.02 | 3 | 0.833 | 0.8 | 1290.7 |  | 8559.1 | 1030.207 | 0.2173963 | 1243.48 | 0.172519 | 1555 | 438640 | 1324.996 | 155 | 3 | 0.827 | 0.93 | 1984 |  | 13157 | 1030.207 | 0.3362285 | 1554.35 | 0.230395 | 1555 | 746400 | 922.239 | 149.99 | 3 | 0.823 | 1.15 | 3377.3 |  | 22397 | 624.848 | 0.5734498 | 4369.51 | 0.111635
1556 | 86359 | 1057.674 | 169.99 | 3 | 0.851 | 1.11 | 390.73 |  | 2591.1 | 1032.897 | 0.06437334 | 622.159 | 0.15505 | 1557 | 169990 | 1330.358 | 165 | 3 | 0.841 | 0.97 | 769.27 |  | 5101.4 | 1035.595 | 0.1275747 | 622.159 | 0.246003 | 1556 | 284790 | 1327.674 | 160.02 | 3 | 0.833 | 0.77 | 1288.5 |  | 8544.7 | 1032.897 | 0.216386 | 1244.28 | 0.172375 | 1556 | 437420 | 1327.674 | 155.01 | 3 | 0.827 | 0.98 | 1978.3 |  | 13119 | 1032.897 | 0.3356664 | 1555.35 | 0.230235 | 1556 | 745720 | 923.618 | 150.01 | 3 | 0.823 | 1.15 | 3374 |  | 22375 | 626.233 | 0.5729574 | 4372.32 | 0.111523
1557 | 85650 | 1060.358 | 169.99 | 3 | 0.851 | 1.12 | 387.41 |  | 2569.1 | 1035.595 | 0.06428897 | 622.559 | 0.154903 | 1558 | 169100 | 1333.048 | 165.01 | 3 | 0.841 | 1 | 764.85 |  | 5072.1 | 1038.3 | 0.1272342 | 622.559 | 0.245833 | 1557 | 284050 | 1330.358 | 160.02 | 3 | 0.833 | 0.76 | 1284.6 |  | 8518.7 | 1035.595 | 0.2154906 | 1245.08 | 0.172232 | 1557 | 436660 | 1330.358 | 155.02 | 3 | 0.827 | 0.98 | 1975.3 |  | 13099 | 1035.595 | 0.335343 | 1556.35 | 0.230076 | 1557 | 745370 | 924.999 | 150 | 3 | 0.823 | 1.14 | 3372.8 |  | 22367 | 627.621 | 0.5723804 | 4375.14 | 0.111412
1558 | 84696 | 1063.048 | 169.99 | 3 | 0.851 | 1.13 | 383.01 |  | 2539.9 | 1038.3 | 0.06428061 | 622.959 | 0.154755 | 1559 | 168590 | 1335.746 | 165 | 3 | 0.841 | 1.01 | 762.45 |  | 5056.2 | 1041.012 | 0.1261597 | 622.959 | 0.245663 | 1558 | 282730 | 1333.048 | 160.01 | 3 | 0.833 | 0.76 | 1278.7 |  | 8479.9 | 1038.3 | 0.2149855 | 1245.88 | 0.172089 | 1558 | 435930 | 1333.048 | 155 | 3 | 0.827 | 1.01 | 1972.3 |  | 13079 | 1038.3 | 0.3352121 | 1557.35 | 0.229917 | 1558 | 744730 | 926.384 | 150.01 | 3 | 0.823 | 1.13 | 3370.1 |  | 22348 | 629.011 | 0.5718803 | 4377.95 | 0.1113
1559 | 84585 | 1065.746 | 169.99 | 3 | 0.851 | 1.13 | 382.66 |  | 2537.6 | 1041.012 | 0.0638413 | 623.359 | 0.154608 | 1560 | 168140 | 1338.451 | 165 | 3 | 0.841 | 0.97 | 760.67 |  | 5044.3 | 1043.73 | 0.126591 | 623.359 | 0.245493 | 1559 | 281560 | 1335.746 | 160.01 | 3 | 0.833 | 0.74 | 1273.4 |  | 8444.6 | 1041.012 | 0.2147099 | 1246.68 | 0.171946 | 1559 | 435510 | 1335.746 | 154.99 | 3 | 0.827 | 1.02 | 1970.3 |  | 13066 | 1041.012 | 0.3346654 | 1558.35 | 0.229758 | 1559 | 743980 | 927.772 | 150.02 | 3 | 0.823 | 1.11 | 3365.7 |  | 22319 | 630.405 | 0.5711186 | 4380.76 | 0.111188
1560 | 84574 | 1068.451 | 170 | 3 | 0.851 | 1.08 | 382.6 |  | 2537.2 | 1043.73 | 0.06374781 | 623.759 | 0.154461 | 1561 | 166720 | 1341.163 | 165.02 | 3 | 0.841 | 1 | 753.93 |  | 4999.7 | 1046.456 | 0.1259251 | 623.759 | 0.245323 | 1560 | 280900 | 1338.451 | 160 | 3 | 0.833 | 0.72 | 1270.6 |  | 8425.6 | 1043.73 | 0.2140288 | 1247.48 | 0.171803 | 1560 | 435340 | 1338.451 | 154.99 | 3 | 0.827 | 1.02 | 1968.8 |  | 13056 | 1043.73 | 0.3339262 | 1559.35 | 0.229599 | 1560 | 743330 | 929.162 | 150.02 | 3 | 0.823 | 1.11 | 3362.7 |  | 22300 | 631.801 | 0.5704724 | 4383.57 | 0.111077
1561 | 83996 | 1071.163 | 169.99 | 3 | 0.851 | 1.05 | 379.96 |  | 2519.7 | 1046.456 | 0.06329178 | 624.159 | 0.154314 | 1562 | 167290 | 1343.881 | 165.01 | 3 | 0.841 | 0.99 | 757.12 |  | 5020.8 | 1049.188 | 0.1251835 | 624.159 | 0.245153 | 1561 | 280540 | 1341.163 | 160.01 | 3 | 0.833 | 0.81 | 1269.4 |  | 8417.9 | 1046.456 | 0.2139063 | 1248.28 | 0.17166 | 1561 | 434630 | 1341.163 | 154.99 | 3 | 0.827 | 1.05 | 1966.4 |  | 13040 | 1046.456 | 0.3335412 | 1560.35 | 0.229441 | 1561 | 742340 | 930.556 | 150.03 | 3 | 0.823 | 1.11 | 3359.2 |  | 22276 | 633.2 | 0.5701262 | 4386.38 | 0.110965
1562 | 83873 | 1073.881 | 169.98 | 3 | 0.85 | 1.02 | 379.42 |  | 2516.1 | 1049.188 | 0.0626807 | 624.559 | 0.154167 | 1563 | 166410 | 1346.607 | 165.01 | 3 | 0.841 | 0.99 | 752.76 |  | 4991.9 | 1051.928 | 0.1251381 | 624.559 | 0.244984 | 1562 | 279650 | 1343.881 | 160.01 | 3 | 0.833 | 0.8 | 1264.8 |  | 8387.2 | 1049.188 | 0.2141206 | 1249.08 | 0.171517 | 1562 | 433670 | 1343.881 | 154.99 | 3 | 0.827 | 1.06 | 1961.2 |  | 13005 | 1049.188 | 0.3321475 | 1561.35 | 0.229282 | 1562 | 741500 | 931.952 | 150.02 | 3 | 0.823 | 1.11 | 3354.6 |  | 22246 | 634.603 | 0.569403 | 4389.19 | 0.110854
1563 | 83273 | 1076.607 | 169.98 | 3 | 0.85 | 1.05 | 376.7 |  | 2498.1 | 1051.928 | 0.06247245 | 624.959 | 0.154021 | 1564 | 165430 | 1349.339 | 165 | 3 | 0.841 | 0.98 | 748.17 |  | 4961.4 | 1054.674 | 0.1242527 | 624.959 | 0.244814 | 1563 | 279490 | 1346.607 | 160.01 | 3 | 0.833 | 0.81 | 1263.9 |  | 8381.7 | 1051.928 | 0.2139522 | 1249.88 | 0.171375 | 1563 | 433170 | 1346.607 | 154.99 | 3 | 0.827 | 1.05 | 1959.6 |  | 12995 | 1051.928 | 0.3319011 | 1562.35 | 0.229124 | 1563 | 741050 | 933.351 | 150.02 | 3 | 0.823 | 1.12 | 3353.5 |  | 22238 | 636.008 | 0.5691106 | 4392.01 | 0.110743
1564 | 82469 | 1079.339 | 169.99 | 3 | 0.85 | 1.04 | 373.1 |  | 2474.2 | 1054.674 | 0.06170328 | 625.359 | 0.153874 | 1565 | 165370 | 1352.079 | 164.99 | 3 | 0.841 | 0.95 | 748.13 |  | 4961.2 | 1057.428 | 0.1237533 | 625.359 | 0.244645 | 1564 | 279770 | 1349.339 | 160.01 | 3 | 0.833 | 0.8 | 1265.8 |  | 8394.1 | 1054.674 | 0.2128272 | 1250.68 | 0.171232 | 1564 | 431360 | 1349.339 | 155 | 3 | 0.827 | 1.07 | 1950.5 |  | 12935 | 1054.674 | 0.3309771 | 1563.35 | 0.228966 | 1564 | 740110 | 934.754 | 150.01 | 3 | 0.823 | 1.11 | 3347.4 |  | 22198 | 637.417 | 0.5688875 | 4394.82 | 0.110632
1565 | 82195 | 1082.079 | 169.99 | 3 | 0.85 | 1.01 | 371.87 |  | 2466 | 1057.428 | 0.06052748 | 625.76 | 0.153728 | 1566 | 164200 | 1354.825 | 165 | 3 | 0.841 | 0.96 | 742.59 |  | 4924.4 | 1060.189 | 0.1234128 | 625.76 | 0.244476 | 1565 | 279550 | 1352.079 | 160 | 3 | 0.833 | 0.79 | 1264.9 |  | 8388.4 | 1057.428 | 0.2123527 | 1251.48 | 0.17109 | 1565 | 431040 | 1352.079 | 154.99 | 3 | 0.827 | 1.1 | 1950.5 |  | 12935 | 1057.428 | 0.330646 | 1564.35 | 0.228808 | 1565 | 739730 | 936.159 | 150.02 | 3 | 0.823 | 1.11 | 3347.2 |  | 22197 | 638.828 | 0.5683567 | 4397.63 | 0.110521
1566 | 81183 | 1084.825 | 169.98 | 3 | 0.85 | 1.01 | 367.36 |  | 2436.1 | 1060.189 | 0.06050239 | 626.16 | 0.153582 | 1567 | 163540 | 1357.579 | 165 | 3 | 0.841 | 0.95 | 739.6 |  | 4904.6 | 1062.956 | 0.1234052 | 626.16 | 0.244307 | 1566 | 278080 | 1354.825 | 160 | 3 | 0.833 | 0.79 | 1257.6 |  | 8339.4 | 1060.189 | 0.2119241 | 1252.28 | 0.170948 | 1566 | 429840 | 1354.825 | 154.99 | 3 | 0.827 | 1.1 | 1944.3 |  | 12894 | 1060.189 | 0.3301609 | 1565.35 | 0.22865 | 1566 | 739440 | 937.568 | 150.01 | 3 | 0.823 | 1.11 | 3346.2 |  | 22190 | 640.242 | 0.567872 | 4400.44 | 0.110411
1567 | 79636 | 1087.579 | 169.99 | 3 | 0.85 | 0.94 | 360.12 |  | 2388.1 | 1062.956 | 0.06043323 | 626.56 | 0.153436 | 1568 | 163090 | 1360.34 | 165.02 | 3 | 0.841 | 0.91 | 737.57 |  | 4891.2 | 1065.731 | 0.1227544 | 626.56 | 0.244138 | 1567 | 277460 | 1357.579 | 160.01 | 3 | 0.833 | 0.79 | 1255.1 |  | 8323 | 1062.956 | 0.2107301 | 1253.08 | 0.170806 | 1567 | 429410 | 1357.579 | 154.98 | 3 | 0.827 | 1.11 | 1942.8 |  | 12884 | 1062.956 | 0.329183 | 1566.35 | 0.228492 | 1567 | 738750 | 938.979 | 150.01 | 3 | 0.823 | 1.1 | 3342 |  | 22162 | 641.66 | 0.5674642 | 4403.25 | 0.1103
1568 | 79603 | 1090.34 | 170 | 3 | 0.85 | 0.89 | 360.13 |  | 2388.2 | 1065.731 | 0.06008589 | 626.96 | 0.15329 | 1569 | 163080 | 1363.107 | 165.01 | 3 | 0.841 | 0.87 | 737.88 |  | 4893.2 | 1068.513 | 0.1219145 | 626.96 | 0.243969 | 1568 | 276900 | 1360.34 | 160 | 3 | 0.833 | 0.79 | 1253 |  | 8309.1 | 1065.731 | 0.2101102 | 1253.89 | 0.170664 | 1568 | 428780 | 1360.34 | 154.99 | 3 | 0.828 | 1.12 | 1940.3 |  | 12867 | 1065.731 | 0.3283668 | 1567.35 | 0.228334 | 1568 | 738120 | 940.393 | 150.02 | 3 | 0.823 | 1.1 | 3340 |  | 22149 | 643.08 | 0.5673873 | 4406.07 | 0.11019
1569 | 79512 | 1093.107 | 170 | 3 | 0.85 | 0.86 | 359.77 |  | 2385.8 | 1068.513 | 0.05984267 | 627.36 | 0.153145 | 1570 | 162220 | 1365.882 | 165.01 | 3 | 0.841 | 0.83 | 733.88 |  | 4866.7 | 1071.302 | 0.1214756 | 627.36 | 0.2438 | 1569 | 275340 | 1363.107 | 160.01 | 3 | 0.833 | 0.8 | 1245.9 |  | 8262.1 | 1068.513 | 0.2099724 | 1254.69 | 0.170523 | 1569 | 427510 | 1363.107 | 154.99 | 3 | 0.828 | 1.13 | 1934.4 |  | 12828 | 1068.513 | 0.3281974 | 1568.35 | 0.228177 | 1569 | 737590 | 941.811 | 150.01 | 3 | 0.823 | 1.09 | 3336.8 |  | 22128 | 644.504 | 0.5665795 | 4408.88 | 0.110079
1570 | 79055 | 1095.882 | 170.01 | 3 | 0.85 | 0.81 | 357.6 |  | 2371.4 | 1071.302 | 0.06000456 | 627.76 | 0.152999 | 1571 | 161110 | 1368.664 | 165 | 3 | 0.841 | 0.85 | 729.01 |  | 4834.4 | 1074.098 | 0.1204389 | 627.76 | 0.243632 | 1570 | 274530 | 1365.882 | 160 | 3 | 0.833 | 0.82 | 1241.5 |  | 8232.9 | 1071.302 | 0.2092607 | 1255.49 | 0.170381 | 1570 | 426450 | 1365.882 | 154.99 | 3 | 0.828 | 1.18 | 1928.7 |  | 12790 | 1071.302 | 0.3271733 | 1569.35 | 0.228019 | 1570 | 737490 | 943.231 | 150.01 | 3 | 0.823 | 1.08 | 3337.5 |  | 22133 | 645.93 | 0.5660178 | 4411.69 | 0.109969
1571 | 78735 | 1098.664 | 170 | 3 | 0.85 | 0.84 | 356.19 |  | 2362.1 | 1074.098 | 0.05911454 | 628.16 | 0.152854 | 1572 | 160530 | 1371.453 | 165 | 3 | 0.841 | 0.83 | 726.42 |  | 4817.2 | 1076.902 | 0.1201665 | 628.16 | 0.243464 | 1571 | 274350 | 1368.664 | 160 | 3 | 0.833 | 0.81 | 1241.4 |  | 8232.3 | 1074.098 | 0.2089086 | 1256.29 | 0.17024 | 1571 | 426230 | 1368.664 | 154.99 | 3 | 0.828 | 1.18 | 1927.8 |  | 12784 | 1074.098 | 0.3266343 | 1570.35 | 0.227862 | 1571 | 736440 | 944.655 | 150.02 | 3 | 0.822 | 1.07 | 3330.8 |  | 22088 | 647.36 | 0.5656024 | 4414.5 | 0.109859
1572 | 78948 | 1101.453 | 170 | 3 | 0.85 | 0.79 | 357.22 |  | 2368.9 | 1076.902 | 0.05833397 | 628.56 | 0.152709 | 1573 | 159160 | 1374.249 | 165 | 3 | 0.841 | 0.84 | 719.78 |  | 4773.2 | 1079.712 | 0.1193265 | 628.56 | 0.243296 | 1572 | 273420 | 1371.453 | 160 | 3 | 0.833 | 0.81 | 1237.1 |  | 8203.6 | 1076.902 | 0.2084188 | 1257.09 | 0.170099 | 1572 | 424900 | 1371.453 | 154.99 | 3 | 0.828 | 1.2 | 1921.6 |  | 12743 | 1076.902 | 0.326257 | 1571.35 | 0.227705 | 1572 | 735710 | 946.081 | 150.01 | 3 | 0.822 | 1.06 | 3328.5 |  | 22073 | 648.792 | 0.5646869 | 4417.31 | 0.109749
1573 | 77777 | 1104.249 | 170 | 3 | 0.849 | 1.12 | 352.03 |  | 2334.5 | 1079.712 | 0.05782321 | 628.96 | 0.152564 | 1574 | 158800 | 1377.053 | 165.01 | 3 | 0.841 | 0.84 | 718.52 |  | 4764.8 | 1082.53 | 0.1191449 | 628.96 | 0.243128 | 1573 | 272960 | 1374.249 | 160 | 3 | 0.833 | 0.79 | 1234.5 |  | 8186.4 | 1079.712 | 0.2068269 | 1257.89 | 0.169958 | 1573 | 424200 | 1374.249 | 155 | 3 | 0.828 | 1.08 | 1919.4 |  | 12728 | 1079.712 | 0.3256641 | 1572.35 | 0.227548 | 1573 | 735170 | 947.511 | 150.01 | 3 | 0.822 | 1.04 | 3326.4 |  | 22059 | 650.228 | 0.5644099 | 4420.12 | 0.109639
1574 | 76750 | 1107.053 | 169.99 | 3 | 0.849 | 1.08 | 347.25 |  | 2302.8 | 1082.53 | 0.05793038 | 629.36 | 0.152419 | 1575 | 157690 | 1379.863 | 165.02 | 3 | 0.841 | 0.81 | 713.31 |  | 4730.3 | 1085.355 | 0.1184941 | 629.36 | 0.24296 | 1574 | 272320 | 1377.053 | 160 | 3 | 0.833 | 0.75 | 1232.3 |  | 8171.8 | 1082.53 | 0.2061916 | 1258.69 | 0.169817 | 1574 | 423710 | 1377.053 | 155 | 3 | 0.828 | 1.12 | 1917.1 |  | 12713 | 1082.53 | 0.3245014 | 1573.35 | 0.227391 | 1574 | 733980 | 948.943 | 150.02 | 3 | 0.822 | 1.04 | 3319.5 |  | 22013 | 651.667 | 0.5638252 | 4422.94 | 0.10953
1575 | 76078 | 1109.863 | 170 | 3 | 0.849 | 1.02 | 344.11 |  | 2282 | 1085.355 | 0.05749411 | 629.76 | 0.152275 | 1576 | 157450 | 1382.681 | 165.02 | 3 | 0.841 | 0.81 | 712.22 |  | 4723 | 1088.187 | 0.1169958 | 629.76 | 0.242792 | 1575 | 270240 | 1379.863 | 160.01 | 3 | 0.833 | 0.77 | 1222.6 |  | 8107.5 | 1085.355 | 0.2054952 | 1259.49 | 0.169676 | 1575 | 422940 | 1379.863 | 154.98 | 3 | 0.828 | 1.14 | 1913 |  | 12686 | 1085.355 | 0.3239701 | 1574.35 | 0.227234 | 1575 | 733620 | 950.379 | 150.01 | 3 | 0.822 | 1.03 | 3318.9 |  | 22009 | 653.109 | 0.5632097 | 4425.75 | 0.10942
1576 | 76219 | 1112.681 | 170 | 3 | 0.849 | 1 | 344.92 |  | 2287.3 | 1088.187 | 0.05679486 | 630.16 | 0.15213 | 1577 | 156590 | 1385.506 | 165 | 3 | 0.841 | 0.8 | 708.52 |  | 4698.5 | 1091.027 | 0.116731 | 630.16 | 0.242624 | 1576 | 269410 | 1382.681 | 160.02 | 3 | 0.833 | 0.75 | 1219.1 |  | 8084.3 | 1088.187 | 0.2044926 | 1260.29 | 0.169535 | 1576 | 421430 | 1382.681 | 154.98 | 3 | 0.828 | 1.18 | 1906 |  | 12639 | 1088.187 | 0.3235543 | 1575.35 | 0.227078 | 1576 | 732860 | 951.818 | 150.02 | 3 | 0.822 | 1.04 | 3315 |  | 21983 | 654.554 | 0.5626096 | 4428.56 | 0.109311
1577 | 75645 | 1115.506 | 170 | 3 | 0.849 | 0.97 | 342.2 |  | 2269.3 | 1091.027 | 0.0565182 | 630.56 | 0.151986 | 1578 | 154610 | 1388.338 | 165.01 | 3 | 0.841 | 0.82 | 699.57 |  | 4639.1 | 1093.873 | 0.1166629 | 630.56 | 0.242457 | 1577 | 268500 | 1385.506 | 160.02 | 3 | 0.833 | 1.16 | 1215.2 |  | 8058.6 | 1091.027 | 0.2044926 | 1261.09 | 0.169395 | 1577 | 420740 | 1385.506 | 154.98 | 3 | 0.828 | 1.21 | 1903.3 |  | 12622 | 1091.027 | 0.3230846 | 1576.35 | 0.226921 | 1577 | 732060 | 953.26 | 150.01 | 3 | 0.822 | 1.03 | 3311.4 |  | 21960 | 656.002 | 0.5622019 | 4431.37 | 0.109202
1578 | 74725 | 1118.338 | 170.01 | 3 | 0.849 | 0.97 | 338.07 |  | 2241.9 | 1093.873 | 0.05624686 | 630.96 | 0.151841 | 1579 | 154260 | 1391.178 | 165 | 3 | 0.841 | 0.85 | 697.78 |  | 4627.3 | 1096.728 | 0.1158154 | 630.96 | 0.24229 | 1578 | 267190 | 1388.338 | 160.01 | 3 | 0.833 | 1.15 | 1208.2 |  | 8012.3 | 1093.873 | 0.203689 | 1261.89 | 0.169254 | 1578 | 420200 | 1388.338 | 154.99 | 3 | 0.828 | 1.23 | 1901.2 |  | 12608 | 1093.873 | 0.321868 | 1577.35 | 0.226765 | 1578 | 731280 | 954.705 | 150.01 | 3 | 0.822 | 1.03 | 3308 |  | 21937 | 657.453 | 0.561748 | 4434.18 | 0.109092
1579 | 74361 | 1121.178 | 170 | 3 | 0.849 | 0.93 | 336.52 |  | 2231.6 | 1096.728 | 0.05576727 | 631.36 | 0.151697 | 1580 | 154170 | 1394.024 | 165.01 | 3 | 0.841 | 0.84 | 697.37 |  | 4624.6 | 1099.589 | 0.1157019 | 631.36 | 0.242122 | 1579 | 267190 | 1391.178 | 160 | 3 | 0.833 | 1.18 | 1209.2 |  | 8018.8 | 1096.728 | 0.2034211 | 1262.69 | 0.169114 | 1579 | 419590 | 1391.178 | 154.99 | 3 | 0.828 | 0.89 | 1897.7 |  | 12584 | 1096.728 | 0.3210672 | 1578.35 | 0.226609 | 1579 | 730750 | 956.153 | 150.01 | 3 | 0.822 | 1 | 3306.4 |  | 21926 | 658.907 | 0.5612864 | 4436.99 | 0.108983
1580 | 74004 | 1124.024 | 170.01 | 3 | 0.849 | 0.88 | 334.75 |  | 2219.9 | 1099.589 | 0.05580527 | 631.761 | 0.151554 | 1581 | 153050 | 1396.879 | 165.01 | 3 | 0.841 | 0.84 | 692.13 |  | 4589.8 | 1102.458 | 0.1152478 | 631.761 | 0.241955 | 1580 | 266140 | 1394.024 | 160 | 3 | 0.833 | 1.17 | 1203.8 |  | 7983.2 | 1099.589 | 0.2024338 | 1263.49 | 0.168974 | 1580 | 418010 | 1394.024 | 155 | 3 | 0.828 | 0.94 | 1891.4 |  | 12543 | 1099.589 | 0.3209671 | 1579.35 | 0.226453 | 1580 | 730160 | 957.604 | 150.01 | 3 | 0.822 | 1.01 | 3304 |  | 21911 | 660.364 | 0.560717 | 4439.81 | 0.108875
1581 | 73373 | 1126.879 | 170.01 | 3 | 0.849 | 0.85 | 331.83 |  | 2200.5 | 1102.458 | 0.05569887 | 632.161 | 0.15141 | 1582 | 152900 | 1399.74 | 165.01 | 3 | 0.841 | 0.85 | 691.65 |  | 4586.7 | 1105.334 | 0.1151343 | 632.161 | 0.241788 | 1581 | 265790 | 1396.879 | 160.01 | 3 | 0.833 | 1.18 | 1202.9 |  | 7976.8 | 1102.458 | 0.2016991 | 1264.29 | 0.168834 | 1581 | 416970 | 1396.879 | 154.99 | 3 | 0.828 | 0.98 | 1885.9 |  | 12506 | 1102.458 | 0.3202664 | 1580.35 | 0.226297 | 1581 | 729560 | 959.058 | 150.01 | 3 | 0.822 | 1.01 | 3301.5 |  | 21894 | 661.824 | 0.5599938 | 4442.62 | 0.108766
1582 | 73423 | 1129.74 | 170 | 3 | 0.849 | 0.84 | 332.09 |  | 2202.2 | 1105.334 | 0.05522308 | 632.561 | 0.151266 | 1583 | 152300 | 1402.609 | 165.01 | 3 | 0.841 | 0.83 | 688.93 |  | 4568.6 | 1108.217 | 0.1148392 | 632.561 | 0.241622 | 1582 | 264500 | 1399.74 | 160 | 3 | 0.833 | 1.14 | 1196.5 |  | 7934.4 | 1105.334 | 0.2009949 | 1265.09 | 0.168694 | 1582 | 416840 | 1399.74 | 154.99 | 3 | 0.828 | 0.97 | 1886 |  | 12507 | 1105.334 | 0.3195657 | 1581.35 | 0.226141 | 1582 | 728820 | 960.515 | 150 | 3 | 0.822 | 1.01 | 3298.2 |  | 21872 | 663.288 | 0.5598323 | 4445.43 | 0.108657
1583 | 73283 | 1132.609 | 170.01 | 3 | 0.849 | 0.82 | 331.55 |  | 2198.7 | 1108.217 | 0.05491905 | 632.961 | 0.151123 | 1584 | 152150 | 1405.485 | 165.01 | 3 | 0.841 | 0.84 | 688.44 |  | 4565.4 | 1111.108 | 0.1148846 | 632.961 | 0.241455 | 1583 | 263540 | 1402.609 | 160 | 3 | 0.833 | 1.16 | 1192.1 |  | 7905.1 | 1108.217 | 0.2004975 | 1265.89 | 0.168554 | 1583 | 415930 | 1402.609 | 154.99 | 3 | 0.828 | 1 | 1881.9 |  | 12480 | 1108.217 | 0.3186494 | 1582.35 | 0.225985 | 1583 | 727880 | 961.975 | 150.01 | 3 | 0.822 | 1 | 3292.4 |  | 21834 | 664.754 | 0.5596399 | 4448.24 | 0.108549
1584 | 72657 | 1135.485 | 170 | 3 | 0.849 | 0.8 | 328.69 |  | 2179.7 | 1111.108 | 0.0546462 | 633.361 | 0.15098 | 1585 | 151760 | 1408.368 | 165 | 3 | 0.841 | 0.81 | 686.44 |  | 4552.1 | 1114.006 | 0.1142414 | 633.361 | 0.241289 | 1584 | 262620 | 1405.485 | 160 | 3 | 0.833 | 1.16 | 1188.2 |  | 7879.8 | 1111.108 | 0.1999464 | 1266.69 | 0.168415 | 1584 | 415020 | 1405.485 | 154.99 | 3 | 0.828 | 1 | 1877.7 |  | 12452 | 1111.108 | 0.3178332 | 1583.35 | 0.22583 | 1584 | 727670 | 963.439 | 150.01 | 3 | 0.822 | 1 | 3292.5 |  | 21834 | 666.224 | 0.5588167 | 4451.05 | 0.10844
1585 | 72257 | 1138.368 | 170.01 | 3 | 0.849 | 0.8 | 326.85 |  | 2167.5 | 1114.006 | 0.05426769 | 633.761 | 0.150836 | 1586 | 151820 | 1411.259 | 164.99 | 3 | 0.841 | 0.81 | 686.96 |  | 4555.6 | 1116.912 | 0.1136966 | 633.761 | 0.241122 | 1585 | 261970 | 1408.368 | 160.01 | 3 | 0.833 | 1.15 | 1185 |  | 7858 | 1114.006 | 0.1992959 | 1267.49 | 0.168276 | 1585 | 413830 | 1408.368 | 154.99 | 3 | 0.828 | 1.04 | 1872 |  | 12414 | 1114.006 | 0.317479 | 1584.35 | 0.225675 | 1585 | 727420 | 964.905 | 150 | 3 | 0.822 | 0.98 | 3290.5 |  | 21821 | 667.697 | 0.5580243 | 4453.87 | 0.108332
1586 | 71898 | 1141.259 | 170.01 | 3 | 0.849 | 0.97 | 325.27 |  | 2157 | 1116.912 | 0.05336019 | 634.161 | 0.150694 | 1587 | 150970 | 1414.157 | 165 | 3 | 0.841 | 0.83 | 683.16 |  | 4530.3 | 1119.825 | 0.1122512 | 634.161 | 0.240956 | 1586 | 261250 | 1411.259 | 160 | 3 | 0.833 | 1.15 | 1181.9 |  | 7837.6 | 1116.912 | 0.1993341 | 1268.29 | 0.168136 | 1586 | 412770 | 1411.259 | 154.99 | 3 | 0.828 | 1.06 | 1866.9 |  | 12380 | 1116.912 | 0.3169477 | 1585.35 | 0.225519 | 1586 | 726350 | 966.375 | 149.99 | 3 | 0.822 | 0.98 | 3286 |  | 21791 | 669.173 | 0.5574165 | 4456.68 | 0.108224
1587 | 71400 | 1144.157 | 170.02 | 3 | 0.849 | 0.9 | 323.04 |  | 2142.3 | 1119.825 | 0.05271566 | 634.561 | 0.150551 | 1588 | 150250 | 1417.063 | 165 | 3 | 0.841 | 0.82 | 679.88 |  | 4508.6 | 1122.746 | 0.1121604 | 634.561 | 0.24079 | 1587 | 260400 | 1414.157 | 159.99 | 3 | 0.833 | 1.15 | 1177.9 |  | 7811.1 | 1119.825 | 0.1988826 | 1269.09 | 0.167997 | 1587 | 412310 | 1414.157 | 154.99 | 3 | 0.828 | 1.09 | 1865.3 |  | 12370 | 1119.825 | 0.3161084 | 1586.35 | 0.225364 | 1587 | 725320 | 967.848 | 149.99 | 3 | 0.822 | 0.97 | 3281 |  | 21758 | 670.652 | 0.556324 | 4459.49 | 0.108116
1588 | 70206 | 1147.063 | 170.01 | 3 | 0.849 | 0.87 | 317.66 |  | 2106.6 | 1122.746 | 0.05272555 | 634.961 | 0.150408 | 1589 | 148340 | 1419.976 | 165 | 3 | 0.841 | 0.81 | 670.86 |  | 4448.7 | 1125.674 | 0.1118729 | 634.961 | 0.240624 | 1588 | 260450 | 1417.063 | 159.99 | 3 | 0.833 | 1.15 | 1177.9 |  | 7811.3 | 1122.746 | 0.1982474 | 1269.89 | 0.167858 | 1588 | 411620 | 1417.063 | 155 | 3 | 0.828 | 1.09 | 1862.3 |  | 12350 | 1122.746 | 0.3156695 | 1587.35 | 0.225209 | 1588 | 724530 | 969.324 | 150 | 3 | 0.822 | 1 | 3278.9 |  | 21744 | 672.135 | 0.5560856 | 4462.3 | 0.108008
1589 | 69358 | 1149.976 | 170.01 | 3 | 0.849 | 0.86 | 313.72 |  | 2080.4 | 1125.674 | 0.05277267 | 635.361 | 0.150266 | 1590 | 148220 | 1422.897 | 165 | 3 | 0.841 | 0.83 | 670.7 |  | 4447.7 | 1128.609 | 0.1114188 | 635.361 | 0.240458 | 1589 | 259860 | 1419.976 | 160 | 3 | 0.833 | 1.15 | 1175.3 |  | 7794 | 1125.674 | 0.1981708 | 1270.69 | 0.167719 | 1589 | 410530 | 1419.976 | 155 | 3 | 0.828 | 1.1 | 1856.9 |  | 12314 | 1125.674 | 0.3147609 | 1588.35 | 0.225054 | 1589 | 723110 | 970.803 | 150 | 3 | 0.822 | 0.98 | 3269.8 |  | 21684 | 673.62 | 0.5553624 | 4465.11 | 0.1079
1590 | 69371 | 1152.897 | 170.01 | 3 | 0.849 | 0.83 | 313.87 |  | 2081.4 | 1128.609 | 0.05230828 | 635.761 | 0.150123 | 1591 | 147840 | 1425.825 | 165.01 | 3 | 0.841 | 0.81 | 668.73 |  | 4434.6 | 1131.552 | 0.1103443 | 635.761 | 0.240293 | 1590 | 259030 | 1422.897 | 159.99 | 3 | 0.833 | 1.16 | 1171.9 |  | 7771.5 | 1128.609 | 0.1966401 | 1271.49 | 0.167581 | 1590 | 409960 | 1422.897 | 155 | 3 | 0.828 | 1.11 | 1854.1 |  | 12295 | 1128.609 | 0.3142681 | 1589.35 | 0.2249 | 1590 | 722800 | 972.286 | 150 | 3 | 0.822 | 0.97 | 3270.2 |  | 21686 | 675.109 | 0.5547854 | 4467.92 | 0.107793
1591 | 69433 | 1155.825 | 170.01 | 3 | 0.849 | 0.79 | 314.18 |  | 2083.5 | 1131.552 | 0.05126473 | 636.161 | 0.149981 | 1592 | 147240 | 1428.76 | 165 | 3 | 0.841 | 0.82 | 666.31 |  | 4418.6 | 1134.503 | 0.1107756 | 636.161 | 0.240127 | 1591 | 258930 | 1425.825 | 159.99 | 3 | 0.833 | 1.17 | 1171.7 |  | 7770.3 | 1131.552 | 0.1951248 | 1272.29 | 0.167442 | 1591 | 408780 | 1425.825 | 154.99 | 3 | 0.828 | 1.14 | 1849.4 |  | 12264 | 1131.552 | 0.3140063 | 1590.35 | 0.224745 | 1591 | 721860 | 973.771 | 150.01 | 3 | 0.822 | 0.96 | 3264.7 |  | 21650 | 676.601 | 0.5541314 | 4470.74 | 0.107685
1592 | 68822 | 1158.76 | 170.01 | 3 | 0.848 | 1.04 | 311.57 |  | 2066.1 | 1134.503 | 0.05103671 | 636.561 | 0.149839 | 1593 | 145820 | 1431.703 | 165.01 | 3 | 0.841 | 0.81 | 659.6 |  | 4374.1 | 1137.461 | 0.1100568 | 636.561 | 0.239962 | 1592 | 256930 | 1428.76 | 160 | 3 | 0.833 | 1.17 | 1162.2 |  | 7707.3 | 1134.503 | 0.1952166 | 1273.09 | 0.167304 | 1592 | 408140 | 1428.76 | 154.98 | 3 | 0.828 | 1.15 | 1845.8 |  | 12241 | 1134.503 | 0.3130592 | 1591.35 | 0.224591 | 1592 | 721110 | 975.26 | 150.01 | 3 | 0.822 | 0.97 | 3263 |  | 21638 | 678.096 | 0.5536929 | 4473.55 | 0.107578
1593 | 67449 | 1161.703 | 170.01 | 3 | 0.848 | 1.01 | 305.14 |  | 2023.5 | 1137.461 | 0.05107395 | 636.961 | 0.149697 | 1594 | 146390 | 1434.654 | 165.01 | 3 | 0.841 | 0.81 | 662.57 |  | 4393.8 | 1140.427 | 0.1089822 | 636.961 | 0.239797 | 1593 | 254950 | 1431.703 | 160.01 | 3 | 0.833 | 1.18 | 1153 |  | 7646 | 1137.461 | 0.1948645 | 1273.89 | 0.167165 | 1593 | 407800 | 1431.703 | 154.98 | 3 | 0.828 | 1.17 | 1844.4 |  | 12231 | 1137.461 | 0.3124663 | 1592.35 | 0.224436 | 1593 | 720260 | 976.752 | 150.01 | 3 | 0.822 | 0.97 | 3259 |  | 21612 | 679.594 | 0.5530851 | 4476.36 | 0.107471
1594 | 67149 | 1164.654 | 170.01 | 3 | 0.848 | 0.99 | 303.72 |  | 2014.1 | 1140.427 | 0.05039523 | 637.362 | 0.149555 | 1595 | 145440 | 1437.612 | 165 | 3 | 0.841 | 0.8 | 658.12 |  | 4364.3 | 1143.4 | 0.1084601 | 637.362 | 0.239631 | 1594 | 255070 | 1434.654 | 160.01 | 3 | 0.833 | 1.19 | 1154.1 |  | 7653.4 | 1140.427 | 0.1949487 | 1274.69 | 0.167027 | 1594 | 406570 | 1434.654 | 154.99 | 3 | 0.828 | 1.19 | 1838.8 |  | 12194 | 1140.427 | 0.3118888 | 1593.35 | 0.224282 | 1594 | 719690 | 978.247 | 150.01 | 3 | 0.822 | 0.99 | 3257.1 |  | 21599 | 681.096 | 0.5526927 | 4479.17 | 0.107364
1595 | 67198 | 1167.612 | 170.01 | 3 | 0.848 | 0.95 | 303.98 |  | 2015.8 | 1143.4 | 0.0499316 | 637.762 | 0.149414 | 1596 | 144020 | 1440.578 | 165 | 3 | 0.841 | 0.8 | 651.34 |  | 4319.3 | 1146.381 | 0.1088838 | 637.762 | 0.239467 | 1595 | 254610 | 1437.612 | 160.01 | 3 | 0.833 | 1.19 | 1151.5 |  | 7635.8 | 1143.4 | 0.1939155 | 1275.49 | 0.166889 | 1595 | 405800 | 1437.612 | 155 | 3 | 0.828 | 1.23 | 1835.9 |  | 12175 | 1143.4 | 0.3117348 | 1594.35 | 0.224128 | 1595 | 718900 | 979.745 | 150.01 | 3 | 0.822 | 0.97 | 3252.1 |  | 21566 | 682.6 | 0.5520003 | 4481.98 | 0.107257
1596 | 66305 | 1170.578 | 169.99 | 3 | 0.848 | 0.94 | 299.97 |  | 1989.3 | 1146.381 | 0.04900585 | 638.162 | 0.149272 | 1597 | 143330 | 1443.551 | 165 | 3 | 0.841 | 0.81 | 648.24 |  | 4298.8 | 1149.37 | 0.1083541 | 638.162 | 0.239302 | 1596 | 254720 | 1440.578 | 160 | 3 | 0.833 | 1.19 | 1152.1 |  | 7640 | 1146.381 | 0.1934563 | 1276.29 | 0.166751 | 1596 | 405050 | 1440.578 | 155 | 3 | 0.828 | 0.98 | 1832.5 |  | 12152 | 1146.381 | 0.3106183 | 1595.35 | 0.223974 | 1596 | 718390 | 981.247 | 150.01 | 3 | 0.822 | 0.99 | 3250.2 |  | 21554 | 684.108 | 0.5514695 | 4484.79 | 0.10715
1597 | 65695 | 1173.551 | 169.99 | 3 | 0.848 | 0.91 | 297.08 |  | 1970.1 | 1149.37 | 0.04876872 | 638.562 | 0.149131 | 1598 | 143890 | 1446.532 | 165 | 3 | 0.841 | 0.79 | 650.98 |  | 4317 | 1152.366 | 0.1086266 | 638.562 | 0.239137 | 1597 | 253370 | 1443.551 | 160 | 3 | 0.833 | 1.19 | 1145.9 |  | 7599.1 | 1149.37 | 0.1923619 | 1277.09 | 0.166613 | 1597 | 404850 | 1443.551 | 155 | 3 | 0.829 | 0.9 | 1831.6 |  | 12146 | 1149.37 | 0.310395 | 1596.35 | 0.22382 | 1597 | 717490 | 982.751 | 150 | 3 | 0.822 | 0.98 | 3245.5 |  | 21523 | 685.619 | 0.550854 | 4487.61 | 0.107043
1598 | 64477 | 1176.532 | 170 | 3 | 0.848 | 0.91 | 291.61 |  | 1933.8 | 1152.366 | 0.04845557 | 638.962 | 0.14899 | 1599 | 143190 | 1449.521 | 165.01 | 3 | 0.841 | 0.82 | 647.82 |  | 4296 | 1155.37 | 0.1077109 | 638.962 | 0.238972 | 1598 | 252770 | 1446.532 | 160 | 3 | 0.833 | 1.19 | 1143.7 |  | 7584.4 | 1152.366 | 0.1915123 | 1277.89 | 0.166476 | 1598 | 403400 | 1446.532 | 154.99 | 3 | 0.829 | 0.91 | 1824.6 |  | 12100 | 1152.366 | 0.3093324 | 1597.35 | 0.223667 | 1598 | 716800 | 984.259 | 150.01 | 3 | 0.822 | 0.99 | 3243.6 |  | 21509 | 687.134 | 0.5499692 | 4490.42 | 0.106937
1599 | 64165 | 1179.521 | 170.01 | 3 | 0.848 | 0.9 | 290.33 |  | 1925.3 | 1155.37 | 0.04834233 | 639.362 | 0.148849 | 1600 | 143550 | 1452.517 | 165 | 3 | 0.841 | 0.82 | 649.56 |  | 4307.5 | 1158.382 | 0.1063488 | 639.362 | 0.238808 | 1599 | 251340 | 1449.521 | 160.01 | 3 | 0.833 | 1.19 | 1137 |  | 7539.7 | 1155.37 | 0.190946 | 1278.69 | 0.166338 | 1599 | 403110 | 1449.521 | 154.98 | 3 | 0.829 | 0.93 | 1824 |  | 12096 | 1155.37 | 0.3086856 | 1598.35 | 0.223513 | 1599 | 716000 | 985.77 | 150.01 | 3 | 0.822 | 1 | 3238.9 |  | 21479 | 688.651 | 0.5494384 | 4493.23 | 0.10683
1600 | 63753 | 1182.517 | 170.02 | 3 | 0.848 | 0.89 | 288.45 |  | 1912.9 | 1158.382 | 0.04803983 | 639.762 | 0.148708 | 1601 | 142340 | 1455.521 | 165 | 3 | 0.841 | 0.83 | 644.07 |  | 4271.1 | 1161.402 | 0.1061824 | 639.762 | 0.238644 | 1600 | 250230 | 1452.517 | 160.01 | 3 | 0.833 | 1.17 | 1131.9 |  | 7506.4 | 1158.382 | 0.1905633 | 1279.49 | 0.166201 | 1600 | 401730 | 1452.517 | 154.97 | 3 | 0.829 | 0.96 | 1817 |  | 12049 | 1158.382 | 0.3081158 | 1599.35 | 0.22336 | 1600 | 714850 | 987.285 | 150.01 | 3 | 0.822 | 1.01 | 3232.6 |  | 21437 | 690.172 | 0.5489152 | 4496.04 | 0.106724
1601 | 63604 | 1185.521 | 170.02 | 3 | 0.848 | 0.87 | 287.79 |  | 1908.4 | 1161.402 | 0.04725165 | 640.162 | 0.148568 | 1602 | 140540 | 1458.533 | 165 | 3 | 0.841 | 0.85 | 635.93 |  | 4217.1 | 1164.429 | 0.1059024 | 640.162 | 0.23848 | 1601 | 249490 | 1455.521 | 160.01 | 3 | 0.833 | 1.19 | 1128.6 |  | 7484.2 | 1161.402 | 0.1891704 | 1280.29 | 0.166064 | 1601 | 400890 | 1455.521 | 154.98 | 3 | 0.829 | 0.99 | 1813.9 |  | 12029 | 1161.402 | 0.3068607 | 1600.35 | 0.223206 | 1601 | 714160 | 988.802 | 150.01 | 3 | 0.822 | 1.02 | 3231.9 |  | 21432 | 691.696 | 0.5485844 | 4498.85 | 0.106618
1602 | 63206 | 1188.533 | 170.02 | 3 | 0.848 | 0.84 | 286 |  | 1896.6 | 1164.429 | 0.04761344 | 640.562 | 0.148427 | 1603 | 140320 | 1461.553 | 165.01 | 3 | 0.841 | 0.83 | 634.94 |  | 4210.6 | 1167.464 | 0.1050397 | 640.562 | 0.238316 | 1602 | 248990 | 1458.533 | 160.01 | 3 | 0.833 | 1.18 | 1126.8 |  | 7472 | 1164.429 | 0.1881678 | 1281.09 | 0.165927 | 1602 | 400150 | 1458.533 | 154.99 | 3 | 0.829 | 1.01 | 1810.6 |  | 12007 | 1164.429 | 0.3054747 | 1601.35 | 0.223053 | 1602 | 713480 | 990.323 | 150.01 | 3 | 0.822 | 1.05 | 3228.9 |  | 21412 | 693.223 | 0.5478843 | 4501.66 | 0.106511
1603 | 62169 | 1191.553 | 170 | 3 | 0.848 | 0.83 | 281.16 |  | 1864.5 | 1167.464 | 0.04722885 | 640.962 | 0.148287 | 1604 | 139950 | 1464.58 | 165.01 | 3 | 0.841 | 0.83 | 633.17 |  | 4198.9 | 1170.506 | 0.1044192 | 640.962 | 0.238152 | 1603 | 247170 | 1461.553 | 160 | 3 | 0.833 | 1.23 | 1118 |  | 7413.8 | 1167.464 | 0.1882902 | 1281.89 | 0.16579 | 1603 | 398520 | 1461.553 | 154.99 | 3 | 0.829 | 1.02 | 1802.6 |  | 11954 | 1167.464 | 0.3055825 | 1602.35 | 0.2229 | 1603 | 713050 | 991.847 | 150.01 | 3 | 0.822 | 1.06 | 3226.9 |  | 21399 | 694.754 | 0.5475919 | 4504.48 | 0.106405
1604 | 62645 | 1194.58 | 170 | 3 | 0.848 | 0.82 | 283.44 |  | 1879.7 | 1170.506 | 0.04656229 | 641.362 | 0.148146 | 1605 | 138810 | 1467.615 | 164.99 | 3 | 0.841 | 0.83 | 627.72 |  | 4162.7 | 1173.557 | 0.1044798 | 641.362 | 0.237988 | 1604 | 245860 | 1464.58 | 160 | 3 | 0.833 | 1.29 | 1111.9 |  | 7373.2 | 1170.506 | 0.1877851 | 1282.69 | 0.165653 | 1604 | 396720 | 1464.58 | 155 | 3 | 0.829 | 1.05 | 1794.8 |  | 11902 | 1170.506 | 0.305467 | 1603.35 | 0.222747 | 1604 | 712140 | 993.374 | 150.02 | 3 | 0.822 | 1.04 | 3220.6 |  | 21357 | 696.288 | 0.5470072 | 4507.29 | 0.1063
1605 | 62139 | 1197.615 | 170 | 3 | 0.848 | 0.81 | 281.16 |  | 1864.5 | 1173.557 | 0.04600061 | 641.762 | 0.148006 | 1606 | 137990 | 1470.657 | 165 | 3 | 0.841 | 0.86 | 624.01 |  | 4138.1 | 1176.615 | 0.1043814 | 641.762 | 0.237824 | 1605 | 246020 | 1467.615 | 160 | 3 | 0.833 | 1.21 | 1113.2 |  | 7382.3 | 1173.557 | 0.1875249 | 1283.49 | 0.165516 | 1605 | 396860 | 1467.615 | 155 | 3 | 0.829 | 1.06 | 1794.8 |  | 11902 | 1173.557 | 0.304543 | 1604.35 | 0.222595 | 1605 | 711760 | 994.905 | 150.01 | 3 | 0.822 | 1.04 | 3219.8 |  | 21352 | 697.825 | 0.5467303 | 4510.1 | 0.106194
1606 | 61262 | 1200.657 | 170.01 | 3 | 0.848 | 0.79 | 277.2 |  | 1838.2 | 1176.615 | 0.04509463 | 642.162 | 0.147866 | 1607 | 138070 | 1473.708 | 165.01 | 3 | 0.841 | 0.86 | 624.45 |  | 4141 | 1179.681 | 0.1037003 | 642.162 | 0.237661 | 1606 | 245360 | 1470.657 | 160.01 | 3 | 0.833 | 1.23 | 1110.1 |  | 7361.7 | 1176.615 | 0.1873795 | 1284.29 | 0.16538 | 1606 | 396710 | 1470.657 | 154.99 | 3 | 0.829 | 1.05 | 1794.3 |  | 11899 | 1176.615 | 0.30462 | 1605.36 | 0.222442 | 1606 | 711000 | 996.439 | 150.01 | 3 | 0.822 | 1.04 | 3215.6 |  | 21324 | 699.365 | 0.5464379 | 4512.91 | 0.106088
1607 | 60523 | 1203.708 | 170.01 | 3 | 0.848 | 0.77 | 273.85 |  | 1816 | 1179.681 | 0.04501102 | 642.562 | 0.147727 | 1608 | 137940 | 1476.766 | 165.01 | 3 | 0.841 | 0.86 | 624.15 |  | 4139 | 1182.755 | 0.1031858 | 642.562 | 0.237498 | 1607 | 245020 | 1473.708 | 160.01 | 3 | 0.833 | 1.24 | 1108.6 |  | 7351.5 | 1179.681 | 0.1866753 | 1285.09 | 0.165243 | 1607 | 395510 | 1473.708 | 154.98 | 3 | 0.829 | 1.06 | 1788.7 |  | 11862 | 1179.681 | 0.3037807 | 1606.36 | 0.22229 | 1607 | 710640 | 997.976 | 150.01 | 3 | 0.822 | 1.03 | 3214.6 |  | 21318 | 700.909 | 0.5460302 | 4515.72 | 0.105983
1608 | 59331 | 1206.766 | 170.03 | 3 | 0.848 | 1.24 | 268.45 |  | 1780.2 | 1182.755 | 0.04450787 | 642.963 | 0.147587 | 1609 | 137040 | 1479.832 | 165.01 | 3 | 0.841 | 0.87 | 620.01 |  | 4111.6 | 1185.837 | 0.1025426 | 642.963 | 0.237335 | 1608 | 244830 | 1476.766 | 160 | 3 | 0.833 | 1.25 | 1107.9 |  | 7346.9 | 1182.755 | 0.1867748 | 1285.89 | 0.165107 | 1608 | 395610 | 1476.766 | 154.98 | 3 | 0.829 | 1.07 | 1790.1 |  | 11871 | 1182.755 | 0.3033957 | 1607.36 | 0.222137 | 1608 | 710260 | 999.516 | 150 | 3 | 0.822 | 1.02 | 3212.8 |  | 21305 | 702.456 | 0.5455147 | 4518.54 | 0.105878
1609 | 59221 | 1209.832 | 170.02 | 3 | 0.848 | 1.21 | 267.94 |  | 1776.9 | 1185.837 | 0.04425173 | 643.363 | 0.147448 | 1610 | 136360 | 1482.906 | 165.01 | 3 | 0.841 | 0.87 | 616.81 |  | 4090.3 | 1188.927 | 0.1019826 | 643.363 | 0.237172 | 1609 | 243910 | 1479.832 | 160 | 3 | 0.833 | 1.27 | 1103.1 |  | 7314.9 | 1185.837 | 0.1864687 | 1286.69 | 0.164971 | 1609 | 394520 | 1479.832 | 154.98 | 3 | 0.829 | 1.07 | 1784.3 |  | 11832 | 1185.837 | 0.3031724 | 1608.36 | 0.221985 | 1609 | 709730 | 1001.06 | 150.01 | 3 | 0.822 | 1.03 | 3210.8 |  | 21292 | 704.006 | 0.5451377 | 4521.35 | 0.105772
1610 | 58559 | 1212.906 | 170.02 | 3 | 0.848 | 1.2 | 264.84 |  | 1756.3 | 1188.927 | 0.04412556 | 643.763 | 0.147308 | 1611 | 135510 | 1485.988 | 165 | 3 | 0.841 | 0.88 | 613.03 |  | 4065.2 | 1192.025 | 0.1012713 | 643.763 | 0.237009 | 1610 | 244040 | 1482.906 | 159.99 | 3 | 0.834 | 0.87 | 1103.6 |  | 7318.5 | 1188.927 | 0.1854584 | 1287.49 | 0.164835 | 1610 | 394020 | 1482.906 | 154.98 | 3 | 0.829 | 1.08 | 1782.2 |  | 11818 | 1188.927 | 0.3022561 | 1609.36 | 0.221833 | 1610 | 709060 | 1002.607 | 150 | 3 | 0.822 | 1.03 | 3207.6 |  | 21271 | 705.56 | 0.5447223 | 4524.16 | 0.105667
1611 | 58222 | 1215.988 | 170.01 | 3 | 0.848 | 1.19 | 263.31 |  | 1746.1 | 1192.025 | 0.04413848 | 644.163 | 0.147169 | 1612 | 134770 | 1489.078 | 165 | 3 | 0.841 | 0.91 | 609.8 |  | 4043.9 | 1195.13 | 0.1007643 | 644.163 | 0.236846 | 1611 | 243640 | 1485.988 | 159.98 | 3 | 0.834 | 0.88 | 1102.1 |  | 7308.7 | 1192.025 | 0.1845094 | 1288.29 | 0.164699 | 1611 | 393730 | 1485.988 | 154.97 | 3 | 0.829 | 1.09 | 1780.6 |  | 11808 | 1192.025 | 0.301463 | 1610.36 | 0.221681 | 1611 | 708570 | 1004.157 | 150.01 | 3 | 0.822 | 1.05 | 3206.7 |  | 21265 | 707.117 | 0.5441914 | 4526.97 | 0.105562
1612 | 58056 | 1219.078 | 170 | 3 | 0.848 | 1.2 | 262.61 |  | 1741.5 | 1195.13 | 0.04346964 | 644.563 | 0.14703 | 1613 | 133830 | 1492.176 | 165 | 3 | 0.841 | 0.92 | 605.42 |  | 4014.8 | 1198.244 | 0.100787 | 644.563 | 0.236683 | 1612 | 242320 | 1489.078 | 159.98 | 3 | 0.834 | 0.93 | 1096.2 |  | 7269.1 | 1195.13 | 0.1839966 | 1289.09 | 0.164563 | 1612 | 392540 | 1489.078 | 154.97 | 3 | 0.829 | 1.11 | 1775.6 |  | 11775 | 1195.13 | 0.2999692 | 1611.36 | 0.221529 | 1612 | 708030 | 1005.711 | 150 | 3 | 0.822 | 1.04 | 3204.3 |  | 21249 | 708.677 | 0.5435759 | 4529.78 | 0.105457
1613 | 58073 | 1222.176 | 170 | 3 | 0.847 | 0.84 | 262.84 |  | 1743 | 1198.244 | 0.04356768 | 644.963 | 0.146891 | 1614 | 133160 | 1495.281 | 165 | 3 | 0.841 | 0.96 | 602.46 |  | 3995.2 | 1201.365 | 0.09993946 | 644.963 | 0.236521 | 1613 | 241080 | 1492.176 | 159.99 | 3 | 0.834 | 0.95 | 1090.5 |  | 7231.6 | 1198.244 | 0.1834762 | 1289.89 | 0.164428 | 1613 | 391510 | 1492.176 | 154.98 | 3 | 0.829 | 1.11 | 1771.4 |  | 11747 | 1198.244 | 0.2991145 | 1612.36 | 0.221377 | 1613 | 707340 | 1007.268 | 150.01 | 3 | 0.822 | 1.03 | 3200.4 |  | 21223 | 710.241 | 0.5429297 | 4532.59 | 0.105353
1614 | 57193 | 1225.281 | 170.01 | 3 | 0.847 | 0.82 | 258.72 |  | 1715.7 | 1201.365 | 0.04297332 | 645.363 | 0.146753 | 1615 | 133190 | 1498.395 | 165 | 3 | 0.841 | 0.96 | 602.63 |  | 3996.3 | 1204.495 | 0.09968975 | 645.363 | 0.236358 | 1614 | 240410 | 1495.281 | 160 | 3 | 0.834 | 0.96 | 1087.6 |  | 7212.2 | 1201.365 | 0.1826726 | 1290.69 | 0.164292 | 1614 | 389570 | 1495.281 | 155 | 3 | 0.829 | 1.13 | 1762.8 |  | 11690 | 1201.365 | 0.2984831 | 1613.36 | 0.221226 | 1614 | 706540 | 1008.828 | 150.01 | 3 | 0.822 | 1.02 | 3196.3 |  | 21196 | 711.807 | 0.5420526 | 4535.41 | 0.105248
1615 | 57322 | 1228.395 | 170 | 3 | 0.847 | 0.8 | 259.27 |  | 1719.3 | 1204.495 | 0.04219199 | 645.763 | 0.146614 | 1616 | 132070 | 1501.516 | 165 | 3 | 0.841 | 0.99 | 597.35 |  | 3961.3 | 1207.633 | 0.09869845 | 645.763 | 0.236196 | 1615 | 239730 | 1498.395 | 160.01 | 3 | 0.834 | 0.96 | 1084.5 |  | 7191.8 | 1204.495 | 0.1819455 | 1291.49 | 0.164157 | 1615 | 388460 | 1498.395 | 155.01 | 3 | 0.829 | 1.14 | 1757.4 |  | 11654 | 1204.495 | 0.2976977 | 1614.36 | 0.221074 | 1615 | 705700 | 1010.392 | 150.01 | 3 | 0.822 | 1.01 | 3192.7 |  | 21172 | 713.378 | 0.5412448 | 4538.22 | 0.105144
1616 | 56540 | 1231.516 | 170 | 3 | 0.847 | 0.79 | 255.75 |  | 1696 | 1207.633 | 0.04133389 | 646.163 | 0.146476 | 1617 | 131740 | 1504.646 | 165 | 3 | 0.841 | 1 | 595.98 |  | 3952.2 | 1210.778 | 0.09849414 | 646.163 | 0.236034 | 1616 | 238680 | 1501.516 | 160.01 | 3 | 0.834 | 0.97 | 1079.8 |  | 7160.4 | 1207.633 | 0.1812108 | 1292.29 | 0.164022 | 1616 | 387640 | 1501.516 | 155 | 3 | 0.829 | 1.14 | 1753.9 |  | 11631 | 1207.633 | 0.2970201 | 1615.36 | 0.220923 | 1616 | 704560 | 1011.958 | 150.01 | 3 | 0.822 | 1.02 | 3186.5 |  | 21131 | 714.951 | 0.5410294 | 4541.03 | 0.105039
1617 | 55512 | 1234.646 | 170.01 | 3 | 0.847 | 0.79 | 251.17 |  | 1665.6 | 1210.778 | 0.04158699 | 646.563 | 0.146337 | 1618 | 130430 | 1507.784 | 165 | 3 | 0.841 | 1 | 589.96 |  | 3912.3 | 1213.932 | 0.0983882 | 646.563 | 0.235872 | 1617 | 237730 | 1504.646 | 160.01 | 3 | 0.834 | 0.97 | 1075.4 |  | 7131.3 | 1210.778 | 0.1815016 | 1293.09 | 0.163887 | 1617 | 386620 | 1504.646 | 155 | 3 | 0.829 | 1.15 | 1748.5 |  | 11595 | 1210.778 | 0.2968122 | 1616.36 | 0.220772 | 1617 | 703510 | 1013.529 | 150.01 | 3 | 0.822 | 1.02 | 3181.4 |  | 21097 | 716.528 | 0.5403831 | 4543.84 | 0.104935
1618 | 54383 | 1237.784 | 170.02 | 3 | 0.847 | 1.09 | 245.94 |  | 1630.9 | 1213.932 | 0.04167211 | 646.963 | 0.146199 | 1619 | 130160 | 1510.929 | 165 | 3 | 0.841 | 1.02 | 588.88 |  | 3905.1 | 1217.094 | 0.09766932 | 646.963 | 0.23571 | 1618 | 236770 | 1507.784 | 160 | 3 | 0.834 | 0.99 | 1070.7 |  | 7100.5 | 1213.932 | 0.1810424 | 1293.89 | 0.163752 | 1618 | 385740 | 1507.784 | 154.99 | 3 | 0.829 | 1.16 | 1745.2 |  | 11573 | 1213.932 | 0.2969277 | 1617.36 | 0.220621 | 1618 | 703230 | 1015.102 | 150.01 | 3 | 0.822 | 1.01 | 3181.9 |  | 21100 | 718.109 | 0.5398292 | 4546.65 | 0.104831
1619 | 54716 | 1240.929 | 170.01 | 3 | 0.847 | 1.07 | 247.59 |  | 1641.9 | 1217.094 | 0.04138177 | 647.363 | 0.146061 | 1620 | 130020 | 1514.083 | 165 | 3 | 0.841 | 1.01 | 588.19 |  | 3900.6 | 1220.263 | 0.09819902 | 647.363 | 0.235549 | 1619 | 237150 | 1510.929 | 160 | 3 | 0.834 | 0.99 | 1073.1 |  | 7115.9 | 1217.094 | 0.1810654 | 1294.69 | 0.163617 | 1619 | 385470 | 1510.929 | 154.99 | 3 | 0.829 | 1.17 | 1744.2 |  | 11567 | 1217.094 | 0.2959729 | 1618.36 | 0.22047 | 1619 | 702390 | 1016.679 | 150.01 | 3 | 0.822 | 1.01 | 3176.7 |  | 21066 | 719.692 | 0.5390983 | 4549.46 | 0.104727
1620 | 54828 | 1244.083 | 170.01 | 3 | 0.847 | 1.04 | 248.11 |  | 1645.3 | 1220.263 | 0.04187049 | 647.763 | 0.145923 | 1621 | 129070 | 1517.245 | 164.98 | 3 | 0.841 | 1.03 | 583.84 |  | 3871.7 | 1223.441 | 0.09817631 | 647.763 | 0.235387 | 1620 | 236550 | 1514.083 | 160 | 3 | 0.834 | 1 | 1070 |  | 7095.6 | 1220.263 | 0.1807669 | 1295.49 | 0.163482 | 1620 | 385620 | 1514.083 | 154.98 | 3 | 0.829 | 1.13 | 1744.7 |  | 11570 | 1220.263 | 0.2945253 | 1619.36 | 0.220319 | 1620 | 701670 | 1018.26 | 150.01 | 3 | 0.822 | 1.01 | 3173 |  | 21042 | 721.279 | 0.5388521 | 4552.28 | 0.104623
1621 | 54446 | 1247.245 | 170 | 3 | 0.847 | 1.04 | 246.39 |  | 1633.9 | 1223.441 | 0.0415163 | 648.163 | 0.145786 | 1622 | 129770 | 1520.414 | 164.98 | 3 | 0.841 | 1.05 | 587.41 |  | 3895.4 | 1226.628 | 0.09692773 | 648.163 | 0.235226 | 1621 | 236580 | 1517.245 | 159.99 | 3 | 0.834 | 1.01 | 1070.3 |  | 7097.3 | 1223.441 | 0.1798867 | 1296.29 | 0.163348 | 1621 | 384380 | 1517.245 | 154.96 | 3 | 0.829 | 1.11 | 1738.7 |  | 11530 | 1223.441 | 0.293763 | 1620.36 | 0.220168 | 1621 | 700720 | 1019.843 | 150 | 3 | 0.822 | 1.02 | 3170.1 |  | 21022 | 722.87 | 0.5385752 | 4555.09 | 0.104519
1622 | 55089 | 1250.414 | 169.99 | 3 | 0.847 | 1.02 | 249.23 |  | 1652.8 | 1226.628 | 0.04082922 | 648.563 | 0.145648 | 1623 | 129740 | 1523.592 | 164.98 | 3 | 0.841 | 1.04 | 587.14 |  | 3893.6 | 1229.822 | 0.09649641 | 648.563 | 0.235064 | 1622 | 236190 | 1520.414 | 159.99 | 3 | 0.834 | 1.01 | 1068.3 |  | 7084.2 | 1226.628 | 0.1787617 | 1297.09 | 0.163214 | 1622 | 382500 | 1520.414 | 154.97 | 3 | 0.829 | 1.12 | 1730.2 |  | 11474 | 1226.628 | 0.2931547 | 1621.36 | 0.220018 | 1622 | 700400 | 1021.43 | 150.01 | 3 | 0.822 | 1.03 | 3169.1 |  | 21015 | 724.464 | 0.5384136 | 4557.9 | 0.104416
1623 | 54623 | 1253.592 | 170 | 3 | 0.847 | 1.02 | 247.19 |  | 1639.3 | 1229.822 | 0.04002128 | 648.964 | 0.145511 | 1624 | 128090 | 1526.779 | 164.98 | 3 | 0.841 | 1.07 | 579.64 |  | 3843.9 | 1233.024 | 0.09570942 | 648.964 | 0.234903 | 1623 | 235040 | 1523.592 | 159.98 | 3 | 0.834 | 1.05 | 1063.3 |  | 7051.1 | 1229.822 | 0.1777514 | 1297.89 | 0.163079 | 1623 | 381510 | 1523.592 | 154.99 | 3 | 0.829 | 1.06 | 1725.4 |  | 11442 | 1229.822 | 0.2917379 | 1622.36 | 0.219867 | 1623 | 700040 | 1023.021 | 150.01 | 3 | 0.822 | 1.02 | 3167.5 |  | 21005 | 726.061 | 0.5379828 | 4560.71 | 0.104312
1624 | 53719 | 1256.779 | 170.01 | 3 | 0.847 | 1.05 | 243.13 |  | 1612.3 | 1233.024 | 0.04017937 | 649.364 | 0.145374 | 1625 | 127520 | 1529.973 | 164.99 | 3 | 0.841 | 1.06 | 576.89 |  | 3825.7 | 1236.235 | 0.09509648 | 649.364 | 0.234742 | 1624 | 233570 | 1526.779 | 159.98 | 3 | 0.834 | 1.13 | 1056.4 |  | 7005.6 | 1233.024 | 0.1780422 | 1298.69 | 0.162945 | 1624 | 380720 | 1526.779 | 154.99 | 3 | 0.829 | 1.03 | 1721.9 |  | 11419 | 1233.024 | 0.291607 | 1623.36 | 0.219717 | 1624 | 699830 | 1024.615 | 150.01 | 3 | 0.822 | 1.02 | 3166.7 |  | 21000 | 727.662 | 0.5371365 | 4563.52 | 0.104209
1625 | 52656 | 1259.973 | 170.01 | 3 | 0.847 | 1.01 | 238.1 |  | 1579 | 1236.235 | 0.04040283 | 649.764 | 0.145236 | 1626 | 126480 | 1533.175 | 165 | 3 | 0.841 | 1.1 | 572.19 |  | 3794.4 | 1239.454 | 0.09496027 | 649.764 | 0.234581 | 1625 | 232250 | 1529.973 | 159.99 | 3 | 0.834 | 1.17 | 1050.4 |  | 6965.4 | 1236.235 | 0.1770243 | 1299.49 | 0.162811 | 1625 | 378880 | 1529.973 | 155 | 3 | 0.829 | 1.02 | 1713.4 |  | 11362 | 1236.235 | 0.2911758 | 1624.36 | 0.219567 | 1625 | 699270 | 1026.212 | 150 | 3 | 0.822 | 1.02 | 3163.7 |  | 20980 | 729.266 | 0.5365749 | 4566.34 | 0.104105
1626 | 52864 | 1263.175 | 170.01 | 3 | 0.847 | 1 | 239.13 |  | 1585.8 | 1239.454 | 0.03977198 | 650.164 | 0.145099 | 1627 | 125670 | 1536.386 | 165 | 3 | 0.841 | 1.14 | 568.49 |  | 3769.9 | 1242.681 | 0.09478623 | 650.164 | 0.23442 | 1626 | 232630 | 1533.175 | 159.98 | 3 | 0.834 | 1.16 | 1052.7 |  | 6980.7 | 1239.454 | 0.1762666 | 1300.29 | 0.162677 | 1626 | 378710 | 1533.175 | 155.01 | 3 | 0.829 | 1 | 1713.6 |  | 11364 | 1239.454 | 0.290375 | 1625.36 | 0.219417 | 1626 | 698170 | 1027.813 | 150 | 3 | 0.822 | 1.02 | 3157.8 |  | 20941 | 730.873 | 0.5362287 | 4569.15 | 0.104002
1627 | 53158 | 1266.386 | 170 | 3 | 0.847 | 0.97 | 240.43 |  | 1594.4 | 1242.681 | 0.04000228 | 650.564 | 0.144963 | 1628 | 125490 | 1539.605 | 165 | 3 | 0.841 | 1.14 | 567.72 |  | 3764.8 | 1245.917 | 0.09424139 | 650.564 | 0.23426 | 1627 | 231300 | 1536.386 | 159.99 | 3 | 0.834 | 1.17 | 1046 |  | 6936.8 | 1242.681 | 0.1757921 | 1301.09 | 0.162544 | 1627 | 378150 | 1536.386 | 155.01 | 3 | 0.829 | 0.93 | 1711 |  | 11347 | 1242.681 | 0.2894895 | 1626.36 | 0.219267 | 1627 | 697440 | 1029.417 | 150.01 | 3 | 0.822 | 1.02 | 3154.7 |  | 20920 | 732.484 | 0.5360825 | 4571.96 | 0.103899
1628 | 52328 | 1269.605 | 169.99 | 3 | 0.847 | 0.97 | 236.67 |  | 1569.5 |  |  | 650.964 | 0.144826 | 1629 | 125260 | 1542.832 | 164.99 | 3 | 0.841 | 1.16 | 566.57 |  | 3757.2 | 1249.161 | 0.09368142 | 650.964 | 0.234099 | 1628 | 230310 | 1539.605 | 160 | 3 | 0.834 | 1.19 | 1041.9 |  | 6909.2 | 1245.917 | 0.1747206 | 1301.89 | 0.16241 | 1628 | 377110 | 1539.605 | 155 | 3 | 0.829 | 0.9 | 1706.2 |  | 11315 | 1245.917 | 0.2880573 | 1627.36 | 0.219117 | 1628 | 696990 | 1031.024 | 150.01 | 3 | 0.822 | 1.03 | 3153.8 |  | 20914 | 734.099 | 0.5354978 | 4574.77 | 0.103796
1629 | 52631 | 1272.832 | 169.99 | 3 | 0.847 | 0.95 | 238.25 |  | 1580 |  |  | 651.364 | 0.14469 | 1630 | 124540 | 1546.068 | 164.99 | 3 | 0.841 | 1.17 | 563.25 |  | 3735.2 | 1252.413 | 0.09320469 | 651.364 | 0.233939 | 1629 | 229690 | 1542.832 | 160 | 3 | 0.834 | 1.21 | 1038.9 |  | 6889.7 | 1249.161 | 0.1747206 | 1302.69 | 0.162277 | 1629 | 375960 | 1542.832 | 154.99 | 3 | 0.829 | 0.88 | 1701.2 |  | 11281 | 1249.161 | 0.287988 | 1628.36 | 0.218967 | 1629 | 696800 | 1032.635 | 150.01 | 3 | 0.822 | 1 | 3153.7 |  | 20913 | 735.716 | 0.5348054 | 4577.58 | 0.103694
[12 empty] | 651.764 | 0.144553 | 1631 | 123800 | 1549.312 | 164.99 | 3 | 0.841 | 1.2 | 559.83 |  | 3712.5 | 1255.673 | 0.09284904 | 651.764 | 0.233779 | 1630 | 228290 | 1546.068 | 160 | 3 | 0.834 | 1.17 | 1032.4 |  | 6846.6 | 1252.413 | 0.1745523 | 1303.49 | 0.162143 | 1630 | 374100 | 1546.068 | 155 | 3 | 0.829 | 0.86 | 1691.9 |  | 11220 | 1252.413 | 0.2873874 | 1629.36 | 0.218818 | 1630 | 696040 | 1034.25 | 150 | 3 | 0.822 | 1.01 | 3149.1 |  | 20883 | 737.338 | 0.5338667 | 4580.39 | 0.103591
[12 empty] | 652.164 | 0.144417 | 1632 | 123170 | 1552.564 | 164.99 | 3 | 0.842 | 1.22 | 557.06 |  | 3694.1 | 1258.942 | 0.09264472 | 652.164 | 0.233619 | 1631 | 228290 | 1549.312 | 160 | 3 | 0.834 | 1.22 | 1033 |  | 6850.6 | 1255.673 | 0.1744145 | 1304.29 | 0.16201 | 1631 | 374010 | 1549.312 | 155 | 3 | 0.829 | 0.83 | 1692.2 |  | 11222 | 1255.673 | 0.2867483 | 1630.36 | 0.218668 | 1631 | 695140 | 1035.867 | 150.01 | 3 | 0.822 | 1.01 | 3145.3 |  | 20858 | 738.962 | 0.5332743 | 4583.21 | 0.103488
[12 empty] | 652.564 | 0.144281 | 1633 | 122700 | 1555.824 | 164.99 | 3 | 0.842 | 1.26 | 554.96 |  | 3680.2 | 1262.219 | 0.09228907 | 652.564 | 0.233459 | 1632 | 228070 | 1552.564 | 159.98 | 3 | 0.834 | 1.26 | 1031.9 |  | 6843.1 | 1258.942 | 0.1748508 | 1305.09 | 0.161877 | 1632 | 373230 | 1552.564 | 155.01 | 3 | 0.829 | 0.77 | 1688.9 |  | 11200 | 1258.942 | 0.2854162 | 1631.36 | 0.218519 | 1632 | 693920 | 1037.489 | 150.01 | 3 | 0.822 | 1.02 | 3138.6 |  | 20813 | 740.591 | 0.5330205 | 4586.02 | 0.103386
[12 empty] | 652.964 | 0.144145 | 1634 | 122430 | 1559.093 | 165 | 3 | 0.842 | 1.2 | 554.07 |  | 3674.3 | 1265.504 | 0.09142641 | 652.964 | 0.233299 | 1633 | 227890 | 1555.824 | 159.99 | 3 | 0.834 | 1.24 | 1030.7 |  | 6834.7 | 1262.219 | 0.1736721 | 1305.89 | 0.161744 | 1633 | 372400 | 1555.824 | 155.01 | 3 | 0.828 | 1.01 | 1686 |  | 11181 | 1262.219 | 0.2850774 | 1632.36 | 0.21837 | 1633 | 693150 | 1039.113 | 150.01 | 3 | 0.822 | 1.01 | 3134.8 |  | 20788 | 742.222 | 0.5322896 | 4588.83 | 0.103284
[12 empty] | 653.364 | 0.144009 | 1635 | 121960 | 1562.37 | 165 | 3 | 0.842 | 1.2 | 551.72 |  | 3658.7 | 1268.798 | 0.09121453 | 653.364 | 0.233139 | 1634 | 228460 | 1559.093 | 159.98 | 3 | 0.835 | 0.83 | 1033.7 |  | 6854.8 | 1265.504 | 0.1726542 | 1306.69 | 0.161611 | 1634 | 370670 | 1559.093 | 155.01 | 3 | 0.828 | 1 | 1676.4 |  | 11117 | 1265.504 | 0.2840918 | 1633.36 | 0.218221 | 1634 | 692820 | 1040.742 | 150.01 | 3 | 0.822 | 1.01 | 3136 |  | 20796 | 743.858 | 0.5320972 | 4591.64 | 0.103181
[12 empty] | 653.764 | 0.143874 | 1636 | 120820 | 1565.655 | 165 | 3 | 0.842 | 1.24 | 546.38 |  | 3623.3 | 1272.101 | 0.09181233 | 653.764 | 0.23298 | 1635 | 226920 | 1562.37 | 159.98 | 3 | 0.835 | 0.85 | 1026.3 |  | 6805.7 | 1268.798 | 0.172593 | 1307.5 | 0.161478 | 1635 | 370230 | 1562.37 | 155.01 | 3 | 0.828 | 0.96 | 1675.1 |  | 11108 | 1268.798 | 0.2834989 | 1634.36 | 0.218072 | 1635 | 691870 | 1042.373 | 150.01 | 3 | 0.822 | 1.01 | 3129.1 |  | 20750 | 745.496 | 0.5316818 | 4594.45 | 0.103079
[12 empty] | 654.164 | 0.143738 | 1637 | 120540 | 1568.949 | 164.99 | 3 | 0.842 | 0.86 | 545 |  | 3614.2 | 1275.412 | 0.09113886 | 654.164 | 0.23282 | 1636 | 225590 | 1565.655 | 159.99 | 3 | 0.835 | 0.87 | 1020.3 |  | 6766.3 | 1272.101 | 0.1721032 | 1308.3 | 0.161346 | 1636 | 368950 | 1565.655 | 155 | 3 | 0.828 | 0.94 | 1668.7 |  | 11066 | 1272.101 | 0.2832756 | 1635.36 | 0.217923 | 1636 | 691620 | 1044.009 | 150 | 3 | 0.822 | 1.01 | 3129 |  | 20750 | 747.138 | 0.5310202 | 4597.26 | 0.102977
[12 empty] | 654.565 | 0.143603 | 1638 | 121330 | 1572.252 | 164.99 | 3 | 0.842 | 0.88 | 549.06 |  | 3641 | 1278.731 | 0.09042754 | 654.565 | 0.232661 | 1637 | 225510 | 1568.949 | 159.99 | 3 | 0.835 | 0.87 | 1020 |  | 6763.8 | 1275.412 | 0.1712383 | 1309.1 | 0.161213 | 1637 | 368180 | 1568.949 | 155.01 | 3 | 0.828 | 0.9 | 1665.2 |  | 11043 | 1275.412 | 0.2824594 | 1636.36 | 0.217775 | 1637 | 691080 | 1045.647 | 150 | 3 | 0.822 | 1.03 | 3127 |  | 20737 | 748.784 | 0.5304662 | 4600.08 | 0.102876
[12 empty] | 654.965 | 0.143468 | 1639 | 120440 | 1575.563 | 164.99 | 3 | 0.842 | 0.92 | 544.88 |  | 3613.4 | 1282.059 | 0.08955732 | 654.965 | 0.232502 | 1638 | 224870 | 1572.252 | 160 | 3 | 0.835 | 0.88 | 1017.1 |  | 6744.6 | 1278.731 | 0.1701592 | 1309.9 | 0.161081 | 1638 | 367890 | 1572.252 | 155.01 | 3 | 0.828 | 0.86 | 1664.5 |  | 11038 | 1278.731 | 0.2817356 | 1637.36 | 0.217626 | 1638 | 690220 | 1047.289 | 150.01 | 3 | 0.822 | 1.03 | 3121.6 |  | 20701 | 750.433 | 0.5304431 | 4602.89 | 0.102774
[12 empty] | 655.365 | 0.143332 | 1640 | 119500 | 1578.882 | 164.99 | 3 | 0.842 | 0.94 | 540.4 |  | 3583.6 | 1285.395 | 0.08980704 | 655.365 | 0.232343 | 1639 | 223740 | 1575.563 | 159.98 | 3 | 0.835 | 0.88 | 1012.2 |  | 6712.3 | 1282.059 | 0.1694627 | 1310.7 | 0.160949 | 1639 | 366830 | 1575.563 | 155 | 3 | 0.828 | 0.8 | 1659.1 |  | 11002 | 1282.059 | 0.2803881 | 1638.36 | 0.217478 | 1639 | 689500 | 1048.935 | 150 | 3 | 0.822 | 1.04 | 3119.3 |  | 20686 | 752.086 | 0.5294892 | 4605.7 | 0.102672
[12 empty] | 655.765 | 0.143198 | 1641 | 118350 | 1582.21 | 164.99 | 3 | 0.842 | 0.99 | 535.09 |  | 3548.4 | 1288.74 | 0.08902005 | 655.765 | 0.232184 | 1640 | 222330 | 1578.882 | 159.97 | 3 | 0.835 | 0.92 | 1005.8 |  | 6669.7 | 1285.395 | 0.1683606 | 1311.5 | 0.160817 | 1640 | 365890 | 1578.882 | 155 | 3 | 0.828 | 0.97 | 1655.6 |  | 10979 | 1285.395 | 0.2803342 | 1639.36 | 0.217329 | 1640 | 689470 | 1050.584 | 150.01 | 3 | 0.822 | 1.06 | 3120.3 |  | 20692 | 753.742 | 0.5295122 | 4608.51 | 0.102571
[12 empty] | 656.165 | 0.143063 | 1642 | 118680 | 1585.546 | 165 | 3 | 0.842 | 1 | 536.76 |  | 3559.5 | 1292.094 | 0.08892925 | 656.165 | 0.232025 | 1641 | 221420 | 1582.21 | 159.98 | 3 | 0.835 | 0.94 | 1001.4 |  | 6640.9 | 1288.74 | 0.1684984 | 1312.3 | 0.160685 | 1641 | 364140 | 1582.21 | 155.01 | 3 | 0.828 | 1.11 | 1647.1 |  | 10922 | 1288.74 | 0.2795873 | 1640.36 | 0.217181 | 1641 | 688230 | 1052.237 | 150 | 3 | 0.822 | 1.07 | 3111.9 |  | 20636 | 755.402 | 0.5293353 | 4611.32 | 0.102469
[12 empty] | 656.565 | 0.142928 | 1643 | 117640 | 1588.891 | 164.99 | 3 | 0.842 | 1.03 | 532 |  | 3527.9 | 1295.456 | 0.08890655 | 656.565 | 0.231866 | 1642 | 219980 | 1585.546 | 159.99 | 3 | 0.835 | 0.98 | 994.7 |  | 6596.3 | 1292.094 | 0.167779 | 1313.1 | 0.160553 | 1642 | 364070 | 1585.546 | 155.01 | 3 | 0.828 | 1.07 | 1646.9 |  | 10921 | 1292.094 | 0.2783014 | 1641.36 | 0.217033 | 1642 | 688260 | 1053.893 | 150.01 | 3 | 0.823 | 1.05 | 3113.6 |  | 20648 | 757.065 | 0.528966 | 4614.13 | 0.102368
[12 empty] | 656.965 | 0.142794 | 1644 | 117520 | 1592.245 | 164.99 | 3 | 0.842 | 1.04 | 531.58 |  | 3525.2 | 1298.827 | 0.08934544 | 656.965 | 0.231708 | 1643 | 220160 | 1588.891 | 159.99 | 3 | 0.835 | 0.98 | 995.92 |  | 6604.4 | 1295.456 | 0.1683683 | 1313.9 | 0.160422 | 1643 | 363100 | 1588.891 | 155.02 | 3 | 0.827 | 1.03 | 1643.2 |  | 10897 | 1295.456 | 0.2776623 | 1642.36 | 0.216885 | 1643 | 688030 | 1055.553 | 150.01 | 3 | 0.822 | 1.04 | 3112.7 |  | 20641 | 758.732 | 0.5283428 | 4616.95 | 0.102267
[12 empty] | 657.365 | 0.142659 | 1645 | 117490 | 1595.607 | 164.99 | 3 | 0.842 | 1.05 | 531.5 |  | 3524.6 | 1302.206 | 0.08777904 | 657.365 | 0.231549 | 1644 | 219220 | 1592.245 | 160 | 3 | 0.835 | 1 | 991.42 |  | 6574.6 | 1298.827 | 0.1669065 | 1314.7 | 0.16029 | 1644 | 361430 | 1592.245 | 155.02 | 3 | 0.827 | 1.01 | 1634.8 |  | 10841 | 1298.827 | 0.2769539 | 1643.36 | 0.216738 | 1644 | 687550 | 1057.216 | 150 | 3 | 0.822 | 1.03 | 3110.4 |  | 20627 | 760.403 | 0.5279274 | 4619.76 | 0.102166
[12 empty] | 657.765 | 0.142525 | 1646 | 118070 | 1598.978 | 164.98 | 3 | 0.842 | 1.06 | 534.27 |  | 3543 | 1305.594 | 0.08801362 | 657.765 | 0.231391 | 1645 | 219990 | 1595.607 | 159.99 | 3 | 0.835 | 1.01 | 995.29 |  | 6600.2 | 1302.206 | 0.1659115 | 1315.5 | 0.160159 | 1645 | 360600 | 1595.607 | 155.01 | 3 | 0.827 | 0.97 | 1631 |  | 10816 | 1302.206 | 0.2767922 | 1644.36 | 0.21659 | 1645 | 686740 | 1058.883 | 150 | 3 | 0.822 | 1.05 | 3107.3 |  | 20606 | 762.077 | 0.5276119 | 4622.57 | 0.102065
[12 empty] | 658.165 | 0.142391 | 1647 | 116000 | 1602.357 | 164.98 | 3 | 0.842 | 1.05 | 524.6 |  | 3478.9 | 1308.991 | 0.08706016 | 658.165 | 0.231233 | 1646 | 218080 | 1598.978 | 159.99 | 3 | 0.835 | 1.04 | 986.7 |  | 6543.2 | 1305.594 | 0.1655977 | 1316.3 | 0.160028 | 1646 | 359680 | 1598.978 | 155.01 | 3 | 0.827 | 0.95 | 1626.7 |  | 10787 | 1305.594 | 0.2756064 | 1645.36 | 0.216442 | 1646 | 686200 | 1060.554 | 149.99 | 3 | 0.822 | 1.03 | 3105.4 |  | 20593 | 763.754 | 0.5264194 | 4625.38 | 0.101964
[12 empty] | 658.565 | 0.142257 | 1648 | 116310 | 1605.745 | 164.99 | 3 | 0.842 | 1.07 | 526.3 |  | 3490.1 | 1312.396 | 0.08641695 | 658.565 | 0.231075 | 1647 | 216780 | 1602.357 | 160 | 3 | 0.835 | 1.08 | 980.37 |  | 6501.3 | 1308.991 | 0.1649778 | 1317.1 | 0.159896 | 1647 | 359470 | 1602.357 | 155.01 | 3 | 0.827 | 0.91 | 1626.6 |  | 10787 | 1308.991 | 0.2749981 | 1646.36 | 0.216295 | 1647 | 685790 | 1062.228 | 149.99 | 3 | 0.822 | 1.03 | 3102.8 |  | 20576 | 765.435 | 0.5255039 | 4628.19 | 0.101864
[12 empty] | 658.965 | 0.142123 | 1649 | 115050 | 1609.142 | 164.99 | 3 | 0.843 | 1.11 | 520.64 |  | 3452.6 | 1315.81 | 0.08638668 | 658.965 | 0.230917 | 1648 | 216370 | 1605.745 | 159.99 | 3 | 0.835 | 1.1 | 979 |  | 6492.2 | 1312.396 | 0.1644344 | 1317.9 | 0.159765 | 1648 | 357930 | 1605.745 | 155.01 | 3 | 0.827 | 0.9 | 1618.9 |  | 10735 | 1312.396 | 0.2749134 | 1647.36 | 0.216148 | 1648 | 684240 | 1063.905 | 150 | 3 | 0.822 | 1.04 | 3094.4 |  | 20521 | 767.12 | 0.5250192 | 4631.01 | 0.101763
[12 empty] | 659.365 | 0.14199 | 1650 | 114200 | 1612.547 | 164.99 | 3 | 0.843 | 1.1 | 516.5 |  | 3425.1 | 1319.233 | 0.08606886 | 659.365 | 0.230759 | 1649 | 215560 | 1609.142 | 159.99 | 3 | 0.835 | 1.15 | 975.26 |  | 6467.4 | 1315.81 | 0.1644956 | 1318.7 | 0.159635 | 1649 | 357140 | 1609.142 | 155.01 | 3 | 0.827 | 0.88 | 1615.3 |  | 10711 | 1315.81 | 0.2743051 | 1648.36 | 0.216001 | 1649 | 683050 | 1065.586 | 150 | 3 | 0.822 | 1.03 | 3088.7 |  | 20483 | 768.808 | 0.52495 | 4633.82 | 0.101663
[12 empty] | 659.765 | 0.141856 | 1651 | 114160 | 1615.961 | 164.99 | 3 | 0.843 | 1.14 | 516.46 |  | 3424.9 | 1322.665 | 0.08581158 | 659.765 | 0.230602 | 1650 | 214850 | 1612.547 | 159.99 | 3 | 0.835 | 1.17 | 971.54 |  | 6442.7 | 1319.233 | 0.1642431 | 1319.5 | 0.159504 | 1650 | 357030 | 1612.547 | 155.01 | 3 | 0.827 | 0.85 | 1615.4 |  | 10712 | 1319.233 | 0.2738893 | 1649.36 | 0.215854 | 1650 | 682420 | 1067.271 | 150 | 3 | 0.822 | 1.03 | 3085.6 |  | 20462 | 770.5 | 0.5238037 | 4636.63 | 0.101563
[12 empty] | 660.166 | 0.141723 | 1652 | 113740 | 1619.384 | 164.99 | 3 | 0.843 | 1.17 | 514.5 |  | 3411.9 | 1326.105 | 0.0856905 | 660.166 | 0.230444 | 1651 | 214930 | 1615.961 | 159.99 | 3 | 0.835 | 1.19 | 972.22 |  | 6447.3 | 1322.665 | 0.1635236 | 1320.3 | 0.159373 | 1651 | 356240 | 1615.961 | 155.01 | 3 | 0.827 | 0.8 | 1612 |  | 10690 | 1322.665 | 0.2728421 | 1650.36 | 0.215707 | 1651 | 682330 | 1068.959 | 149.99 | 3 | 0.822 | 1.03 | 3087.2 |  | 20473 | 772.196 | 0.5231189 | 4639.44 | 0.101462
[12 empty] | 660.566 | 0.14159 | 1653 | 113400 | 1622.816 | 164.99 | 3 | 0.843 | 1.19 | 513.13 |  | 3402.8 | 1329.555 | 0.08469921 | 660.566 | 0.230287 | 1652 | 214600 | 1619.384 | 159.98 | 3 | 0.835 | 1.22 | 970.54 |  | 6436.1 | 1326.105 | 0.1626435 | 1321.1 | 0.159243 | 1652 | 355700 | 1619.384 | 155.01 | 3 | 0.827 | 1.14 | 1610.3 |  | 10679 | 1326.105 | 0.2718642 | 1651.36 | 0.21556 | 1652 | 680840 | 1070.651 | 150 | 3 | 0.822 | 1.06 | 3080 |  | 20425 | 773.895 | 0.5222034 | 4642.25 | 0.101362
[12 empty] | 660.966 | 0.141457 | 1654 | 113240 | 1626.256 | 164.98 | 3 | 0.843 | 1.19 | 512.28 |  | 3397.1 | 1333.013 | 0.0845857 | 660.966 | 0.23013 | 1653 | 213660 | 1622.816 | 159.98 | 3 | 0.835 | 1.21 | 966.28 |  | 6407.8 | 1329.555 | 0.16272 | 1321.9 | 0.159112 | 1653 | 354340 | 1622.816 | 155 | 3 | 0.827 | 1.12 | 1603.1 |  | 10631 | 1329.555 | 0.271125 | 1652.36 | 0.215413 | 1653 | 679950 | 1072.347 | 150 | 3 | 0.822 | 1.05 | 3076.3 |  | 20400 | 775.598 | 0.5217033 | 4645.06 | 0.101262
[12 empty] | 661.366 | 0.141324 | 1655 | 111930 | 1629.706 | 164.96 | 3 | 0.843 | 1.22 | 506.46 |  | 3358.6 | 1336.48 | 0.08413167 | 661.366 | 0.229973 | 1654 | 212510 | 1626.256 | 159.99 | 3 | 0.835 | 1.28 | 961.11 |  | 6373.6 | 1333.013 | 0.161947 | 1322.7 | 0.158982 | 1654 | 353070 | 1626.256 | 155 | 3 | 0.827 | 1.11 | 1597.6 |  | 10595 | 1333.013 | 0.2701933 | 1653.36 | 0.215267 | 1654 | 678760 | 1074.046 | 150 | 3 | 0.823 | 1.06 | 3070.8 |  | 20364 | 777.304 | 0.521134 | 4647.88 | 0.101163
[12 empty] | 661.766 | 0.141191 | 1656 | 111780 | 1633.164 | 164.98 | 3 | 0.843 | 1.27 | 505.8 |  | 3354.2 | 1339.956 | 0.08339009 | 661.766 | 0.229816 | 1655 | 212610 | 1629.706 | 159.98 | 3 | 0.835 | 0.85 | 961.68 |  | 6377.4 | 1336.48 | 0.1612812 | 1323.5 | 0.158852 | 1655 | 352110 | 1629.706 | 155.02 | 3 | 0.827 | 1.08 | 1593 |  | 10564 | 1336.48 | 0.269046 | 1654.36 | 0.21512 | 1655 | 678110 | 1075.749 | 150 | 3 | 0.823 | 1.07 | 3067.8 |  | 20344 | 779.015 | 0.5209494 | 4650.69 | 0.101063
[12 empty] | 662.166 | 0.141058 | 1657 | 111180 | 1636.631 | 165 | 3 | 0.843 | 1.22 | 503.15 |  | 3336.6 | 1343.44 | 0.08293606 | 662.166 | 0.229659 | 1656 | 211600 | 1633.164 | 159.98 | 3 | 0.835 | 0.89 | 956.98 |  | 6346.2 | 1339.956 | 0.1608449 | 1324.3 | 0.158722 | 1656 | 350900 | 1633.164 | 155.01 | 3 | 0.827 | 1.09 | 1588 |  | 10531 | 1339.956 | 0.2686687 | 1655.36 | 0.214974 | 1656 | 677370 | 1077.455 | 150.01 | 3 | 0.823 | 1.08 | 3063.2 |  | 20314 | 780.728 | 0.5206186 | 4653.5 | 0.100963
[12 empty] | 662.566 | 0.140926 | 1658 | 110200 | 1640.107 | 165 | 3 | 0.843 | 1.22 | 498.45 |  | 3305.5 | 1346.934 | 0.08319334 | 662.566 | 0.229502 | 1657 | 210730 | 1636.631 | 160 | 3 | 0.835 | 0.88 | 952.96 |  | 6319.5 | 1343.44 | 0.1603322 | 1325.1 | 0.158592 | 1657 | 349410 | 1636.631 | 155.02 | 3 | 0.827 | 1.06 | 1580.3 |  | 10480 | 1343.44 | 0.2682606 | 1656.36 | 0.214828 | 1657 | 677130 | 1079.166 | 150.02 | 3 | 0.823 | 1.09 | 3064.2 |  | 20320 | 782.446 | 0.5207032 | 4656.31 | 0.100864
[12 empty] | 662.966 | 0.140794 | 1659 | 109600 | 1643.591 | 164.99 | 3 | 0.843 | 1.2 | 495.77 |  | 3287.7 | 1350.437 | 0.08214151 | 662.966 | 0.229346 | 1658 | 210160 | 1640.107 | 160 | 3 | 0.835 | 0.9 | 950.45 |  | 6302.9 | 1346.934 | 0.1596127 | 1325.9 | 0.158462 | 1658 | 348920 | 1640.107 | 155.02 | 3 | 0.827 | 1.02 | 1578.3 |  | 10466 | 1346.934 | 0.2670748 | 1657.36 | 0.214682 | 1658 | 676700 | 1080.879 | 150.01 | 3 | 0.823 | 1.09 | 3061 |  | 20299 | 784.167 | 0.5205339 | 4659.12 | 0.100764
[12 empty] | 663.366 | 0.140661 | 1660 | 109940 | 1647.085 | 164.98 | 3 | 0.843 | 1.19 | 497.28 |  | 3297.7 | 1353.949 | 0.08246689 | 663.366 | 0.229189 | 1659 | 209490 | 1643.591 | 160 | 3 | 0.835 | 0.92 | 947.74 |  | 6284.9 | 1350.437 | 0.1589622 | 1326.7 | 0.158333 | 1659 | 348390 | 1643.591 | 155.01 | 3 | 0.827 | 1 | 1576.4 |  | 10454 | 1350.437 | 0.2663202 | 1658.37 | 0.214536 | 1659 | 676810 | 1082.597 | 150 | 3 | 0.823 | 1.1 | 3061.8 |  | 20304 | 785.892 | 0.5197954 | 4661.93 | 0.100665
[12 empty] | 663.766 | 0.140529 | 1661 | 108550 | 1650.588 | 164.98 | 3 | 0.843 | 1.25 | 490.9 |  | 3255.4 | 1357.469 | 0.08145289 | 663.766 | 0.229033 | 1660 | 208550 | 1647.085 | 160 | 3 | 0.835 | 0.95 | 943.19 |  | 6254.7 | 1353.949 | 0.1586101 | 1327.5 | 0.158203 | 1660 | 346850 | 1647.085 | 155.01 | 3 | 0.826 | 0.98 | 1568.2 |  | 10400 | 1353.949 | 0.2660045 | 1659.37 | 0.21439 | 1660 | 676590 | 1084.318 | 150 | 3 | 0.823 | 1.11 | 3061.1 |  | 20300 | 787.62 | 0.5188337 | 4664.75 | 0.100566
[12 empty] | 664.166 | 0.140397 | 1662 | 108980 | 1654.1 | 164.99 | 3 | 0.843 | 1.26 | 493.07 |  | 3269.8 | 1360.999 | 0.08137722 | 664.166 | 0.228877 | 1661 | 207700 | 1650.588 | 159.99 | 3 | 0.835 | 0.94 | 939.23 |  | 6228.5 | 1357.469 | 0.158281 | 1328.3 | 0.158074 | 1661 | 345870 | 1650.588 | 155.01 | 3 | 0.826 | 0.97 | 1564.3 |  | 10373 | 1357.469 | 0.2654347 | 1660.37 | 0.214244 | 1661 | 675630 | 1086.043 | 149.99 | 3 | 0.823 | 1.11 | 3056.8 |  | 20271 | 789.352 | 0.5182567 | 4667.56 | 0.100467
[12 empty] | 664.566 | 0.140266 | 1663 | 107640 | 1657.62 | 164.98 | 3 | 0.843 | 0.89 | 486.58 |  | 3226.7 | 1364.538 | 0.08175558 | 664.566 | 0.228721 | 1662 | 207240 | 1654.1 | 159.99 | 3 | 0.835 | 0.94 | 937.15 |  | 6214.7 | 1360.999 | 0.1576075 | 1329.1 | 0.157945 | 1662 | 345460 | 1654.1 | 155 | 3 | 0.826 | 0.98 | 1562.7 |  | 10363 | 1360.999 | 0.2645646 | 1661.37 | 0.214099 | 1662 | 674380 | 1087.771 | 149.99 | 3 | 0.823 | 1.11 | 3050.2 |  | 20227 | 791.088 | 0.5177181 | 4670.37 | 0.100368
[12 empty] | 664.966 | 0.140134 | 1664 | 107540 | 1661.15 | 165 | 3 | 0.843 | 0.91 | 486.45 |  | 3225.9 | 1368.085 | 0.08084752 | 664.966 | 0.228565 | 1663 | 206810 | 1657.62 | 160 | 3 | 0.835 | 0.96 | 935.71 |  | 6205.1 | 1364.538 | 0.1565896 | 1329.9 | 0.157816 | 1663 | 344720 | 1657.62 | 155 | 3 | 0.826 | 0.98 | 1560 |  | 10345 | 1364.538 | 0.2638408 | 1662.37 | 0.213953 | 1663 | 673630 | 1089.503 | 149.99 | 3 | 0.823 | 1.13 | 3046.7 |  | 20204 | 792.827 | 0.517195 | 4673.18 | 0.100269
[12 empty] | 665.366 | 0.140002 | 1665 | 108040 | 1664.689 | 164.99 | 3 | 0.843 | 0.88 | 488.62 |  | 3240.3 | 1371.642 | 0.08025728 | 665.366 | 0.228409 | 1664 | 205930 | 1661.15 | 160 | 3 | 0.835 | 0.96 | 931.57 |  | 6177.7 | 1368.085 | 0.1560692 | 1330.7 | 0.157687 | 1664 | 343590 | 1661.15 | 155.01 | 3 | 0.826 | 0.97 | 1554.9 |  | 10311 | 1368.085 | 0.2629091 | 1663.37 | 0.213808 | 1664 | 672930 | 1091.239 | 150 | 3 | 0.823 | 1.13 | 3043.6 |  | 20183 | 794.571 | 0.5166102 | 4675.99 | 0.100171
[12 empty] | 665.767 | 0.139871 | 1666 | 106840 | 1668.236 | 164.98 | 3 | 0.843 | 0.88 | 483.2 |  | 3204.3 | 1375.208 | 0.08067348 | 665.767 | 0.228253 | 1665 | 204600 | 1664.689 | 159.99 | 3 | 0.835 | 0.96 | 925.79 |  | 6139.3 | 1371.642 | 0.1550742 | 1331.5 | 0.157558 | 1665 | 342650 | 1664.689 | 155.02 | 3 | 0.826 | 0.94 | 1550 |  | 10279 | 1371.642 | 0.2625934 | 1664.37 | 0.213663 | 1665 | 672250 | 1092.978 | 149.99 | 3 | 0.823 | 1.16 | 3041.4 |  | 20169 | 796.318 | 0.5159101 | 4678.81 | 0.100072
[12 empty] | 666.167 | 0.13974 | 1667 | 106060 | 1671.793 | 164.98 | 3 | 0.843 | 0.93 | 479.87 |  | 3182.2 | 1378.784 | 0.07961407 | 666.167 | 0.228098 | 1666 | 203920 | 1668.236 | 159.99 | 3 | 0.835 | 0.9 | 922.71 |  | 6118.9 | 1375.208 | 0.1542094 | 1332.3 | 0.157429 | 1666 | 341440 | 1668.236 | 155.03 | 3 | 0.826 | 0.93 | 1544.9 |  | 10245 | 1375.208 | 0.2618465 | 1665.37 | 0.213518 | 1666 | 671490 | 1094.722 | 150 | 3 | 0.823 | 1.17 | 3038.4 |  | 20149 | 798.068 | 0.5160486 | 4681.62 | 0.0999735
[12 empty] | 666.567 | 0.139609 | 1668 | 106610 | 1675.359 | 164.98 | 3 | 0.843 | 0.9 | 482.47 |  | 3199.5 | 1382.368 | 0.07915248 | 666.567 | 0.227942 | 1667 | 202620 | 1671.793 | 159.99 | 3 | 0.835 | 0.87 | 916.52 |  | 6077.9 | 1378.784 | 0.1532374 | 1333.1 | 0.157301 | 1667 | 341030 | 1671.793 | 155.02 | 3 | 0.826 | 0.9 | 1543.1 |  | 10233 | 1378.784 | 0.2611304 | 1666.37 | 0.213373 | 1667 | 670580 | 1096.469 | 150.01 | 3 | 0.823 | 1.17 | 3033.3 |  | 20115 | 799.823 | 0.515787 | 4684.43 | 0.0998752
[12 empty] | 666.967 | 0.139478 | 1669 | 105210 | 1678.935 | 164.99 | 3 | 0.843 | 0.89 | 476.09 |  | 3157.2 | 1385.961 | 0.07909194 | 666.967 | 0.227787 | 1668 | 201490 | 1675.359 | 159.99 | 3 | 0.835 | 0.88 | 911.66 |  | 6045.6 | 1382.368 | 0.1527705 | 1333.9 | 0.157172 | 1668 | 340060 | 1675.359 | 155.01 | 3 | 0.826 | 0.88 | 1538.1 |  | 10200 | 1382.368 | 0.2600601 | 1667.37 | 0.213228 | 1668 | 670760 | 1098.219 | 150 | 3 | 0.823 | 1.19 | 3035 |  | 20127 | 801.581 | 0.5159948 | 4687.24 | 0.0997769
[12 empty] | 667.367 | 0.139347 | 1670 | 104600 | 1682.519 | 164.99 | 3 | 0.843 | 0.86 | 473.11 |  | 3137.4 | 1389.564 | 0.07891033 | 667.367 | 0.227632 | 1669 | 200220 | 1678.935 | 159.99 | 3 | 0.835 | 0.84 | 905.53 |  | 6005 | 1385.961 | 0.1520205 | 1334.7 | 0.157044 | 1669 | 339130 | 1678.935 | 155.01 | 3 | 0.826 | 0.87 | 1534.4 |  | 10175 | 1385.961 | 0.259806 | 1668.37 | 0.213083 | 1669 | 670420 | 1099.974 | 150.01 | 3 | 0.823 | 1.18 | 3032.3 |  | 20108 | 803.343 | 0.5156947 | 4690.05 | 0.0996788
[12 empty] | 667.767 | 0.139216 | 1671 | 104520 | 1686.112 | 164.99 | 3 | 0.843 | 0.82 | 472.96 |  | 3136.4 | 1393.176 | 0.07780552 | 667.767 | 0.227477 | 1670 | 199610 | 1682.519 | 160 | 3 | 0.835 | 0.8 | 903.23 |  | 5989.8 | 1389.564 | 0.1515077 | 1335.5 | 0.156916 | 1670 | 337740 | 1682.519 | 155 | 3 | 0.826 | 0.87 | 1527.3 |  | 10128 | 1389.564 | 0.2588435 | 1669.37 | 0.212939 | 1670 | 670690 | 1101.732 | 150 | 3 | 0.823 | 1.18 | 3034.8 |  | 20125 | 805.109 | 0.5149946 | 4692.86 | 0.0995808
[12 empty] | 668.167 | 0.139086 | 1672 | 104280 | 1689.715 | 165 | 3 | 0.843 | 0.77 | 471.86 |  | 3129.1 | 1396.797 | 0.07828226 | 668.167 | 0.227322 | 1671 | 198630 | 1686.112 | 160 | 3 | 0.835 | 0.77 | 898.71 |  | 5959.7 | 1393.176 | 0.1506812 | 1336.3 | 0.156788 | 1671 | 337410 | 1686.112 | 155.01 | 3 | 0.826 | 0.87 | 1526.5 |  | 10123 | 1393.176 | 0.2580273 | 1670.37 | 0.212794 | 1671 | 670300 | 1103.494 | 149.99 | 3 | 0.823 | 1.17 | 3032.5 |  | 20110 | 806.878 | 0.5144099 | 4695.68 | 0.0994829
[12 empty] | 668.567 | 0.138955 | 1673 | 102820 | 1693.327 | 164.99 | 3 | 0.843 | 0.73 | 465.19 |  | 3084.9 | 1400.428 | 0.07547181 | 668.567 | 0.227167 | 1672 | 197960 | 1689.715 | 160 | 3 | 0.835 | 0.83 | 895.83 |  | 5940.7 | 1396.797 | 0.1505893 | 1337.1 | 0.15666 | 1672 | 336160 | 1689.715 | 155.01 | 3 | 0.826 | 0.86 | 1520.9 |  | 10086 | 1396.797 | 0.2576038 | 1671.37 | 0.21265 | 1672 | 669390 | 1105.26 | 149.99 | 3 | 0.823 | 1.17 | 3027.8 |  | 20079 | 808.651 | 0.5138944 | 4698.49 | 0.0993851
[12 empty] | 668.967 | 0.138825 | 1674 | 103450 | 1696.948 | 164.99 | 3 | 0.843 | 0.95 | 468.36 |  | 3105.9 | 1404.067 | 0.07540295 | 668.967 | 0.227012 | 1673 | 196880 | 1693.327 | 160 | 3 | 0.835 | 1.04 | 890.86 |  | 5907.7 | 1400.428 | 0.1493035 | 1337.9 | 0.156532 | 1673 | 335100 | 1693.327 | 155.02 | 3 | 0.826 | 0.88 | 1516 |  | 10053 | 1400.428 | 0.2576808 | 1672.37 | 0.212506 | 1673 | 668630 | 1107.029 | 150 | 3 | 0.823 | 1.17 | 3024.8 |  | 20059 | 810.428 | 0.5134636 | 4701.3 | 0.0992875
[12 empty] | 669.367 | 0.138695 | 1675 | 99736 | 1700.579 | 164.99 | 3 | 0.843 | 0.97 | 451.05 |  | 2991.1 | 1407.717 | 0.07498146 | 669.367 | 0.226858 | 1674 | 196760 | 1696.948 | 160 | 3 | 0.835 | 0.98 | 890.19 |  | 5903.3 | 1404.067 | 0.1485535 | 1338.7 | 0.156404 | 1674 | 334550 | 1696.948 | 155.01 | 3 | 0.826 | 0.86 | 1513.7 |  | 10038 | 1404.067 | 0.2558328 | 1673.37 | 0.212362 | 1674 | 667960 | 1108.802 | 149.99 | 3 | 0.823 | 1.17 | 3022.2 |  | 20042 | 812.209 | 0.5127327 | 4704.11 | 0.0991899
[12 empty] | 669.767 | 0.138565 | 1676 | 99645 | 1704.218 | 165 | 3 | 0.843 | 0.92 | 450.7 |  | 2988.8 | 1411.375 | 0.07494287 | 669.767 | 0.226704 | 1675 | 195080 | 1700.579 | 160 | 3 | 0.835 | 0.92 | 882.3 |  | 5850.9 | 1407.717 | 0.1479948 | 1339.5 | 0.156276 | 1675 | 334650 | 1700.579 | 155 | 3 | 0.826 | 0.82 | 1514.4 |  | 10043 | 1407.717 | 0.255186 | 1674.37 | 0.212218 | 1675 | 667400 | 1110.579 | 149.98 | 3 | 0.823 | 1.18 | 3019.9 |  | 20026 | 813.994 | 0.5118788 | 4706.92 | 0.0990925
[12 empty] | 670.167 | 0.138435 | 1677 | 99088 | 1707.868 | 165 | 3 | 0.843 | 0.88 | 448.15 |  | 2971.9 | 1415.043 | 0.07421491 | 670.167 | 0.226549 | 1676 | 194100 | 1704.218 | 160.01 | 3 | 0.835 | 0.9 | 877.84 |  | 5821.3 | 1411.375 | 0.1477882 | 1340.3 | 0.156149 | 1676 | 332250 | 1704.218 | 155 | 3 | 0.826 | 0.85 | 1502.5 |  | 9963.6 | 1411.375 | 0.2542312 | 1675.37 | 0.212074 | 1676 | 666450 | 1112.36 | 149.99 | 3 | 0.823 | 1.2 | 3014.9 |  | 19993 | 815.782 | 0.5109171 | 4709.73 | 0.0989952
[12 empty] | 670.567 | 0.138306 | 1678 | 99037 | 1711.526 | 164.99 | 3 | 0.843 | 0.84 | 448.1 |  | 2971.6 | 1418.72 | 0.07415134 | 670.567 | 0.226395 | 1677 | 193370 | 1707.868 | 160.01 | 3 | 0.835 | 0.87 | 874.53 |  | 5799.4 | 1415.043 | 0.1472218 | 1341.1 | 0.156022 | 1677 | 331410 | 1707.868 | 155.01 | 3 | 0.826 | 0.84 | 1498.9 |  | 9939.6 | 1415.043 | 0.2533072 | 1676.37 | 0.21193 | 1677 | 665340 | 1114.145 | 149.99 | 3 | 0.823 | 1.08 | 3009.9 |  | 19960 | 817.574 | 0.50994 | 4712.55 | 0.098898
[12 empty] | 670.967 | 0.138176 | 1679 | 98075 | 1715.194 | 164.98 | 3 | 0.843 | 0.81 | 443.58 |  | 2941.6 | 1422.407 | 0.07369429 | 670.967 | 0.226241 | 1678 | 193100 | 1711.526 | 160 | 3 | 0.835 | 0.85 | 873.37 |  | 5791.7 | 1418.72 | 0.1475279 | 1341.9 | 0.155894 | 1678 | 330170 | 1711.526 | 155.01 | 3 | 0.826 | 0.84 | 1494 |  | 9907.5 | 1418.72 | 0.2529761 | 1677.37 | 0.211787 | 1678 | 664090 | 1115.933 | 150 | 3 | 0.823 | 0.94 | 3005.1 |  | 19928 | 819.371 | 0.5093245 | 4715.36 | 0.0988009
[12 empty] | 671.367 | 0.138047 | 1680 | 97991 | 1718.871 | 164.98 | 3 | 0.843 | 0.77 | 443.2 |  | 2939.1 | 1426.103 | 0.07377753 | 671.367 | 0.226087 | 1679 | 192360 | 1715.194 | 160 | 3 | 0.835 | 0.83 | 870.08 |  | 5769.9 | 1422.407 | 0.1464411 | 1342.7 | 0.155767 | 1679 | 328970 | 1715.194 | 155.01 | 3 | 0.826 | 0.84 | 1488.1 |  | 9868.5 | 1422.407 | 0.2533303 | 1678.37 | 0.211643 | 1679 | 662820 | 1117.725 | 150 | 3 | 0.823 | 0.95 | 2998.2 |  | 19882 | 821.17 | 0.508886 | 4718.17 | 0.0987039
[12 empty] | 671.768 | 0.137917 | 1681 | 97387 | 1722.558 | 164.99 | 3 | 0.842 | 0.73 | 440.63 |  | 2922 | 1429.809 | 0.07336285 | 671.768 | 0.225933 | 1680 | 192760 | 1718.871 | 160 | 3 | 0.835 | 0.77 | 872.2 |  | 5784 | 1426.103 | 0.1456988 | 1343.5 | 0.15564 | 1680 | 328540 | 1718.871 | 155.01 | 3 | 0.826 | 0.83 | 1486.3 |  | 9856 | 1426.103 | 0.2521445 | 1679.37 | 0.2115 | 1680 | 662020 | 1119.522 | 150 | 3 | 0.823 | 0.95 | 2994.7 |  | 19859 | 822.974 | 0.5085013 | 4720.98 | 0.098607
[12 empty] | 672.168 | 0.137788 | 1682 | 97497 | 1726.254 | 165 | 3 | 0.842 | 0.98 | 441.34 |  | 2926.7 | 1433.524 | 0.07307151 | 672.168 | 0.22578 | 1681 | 191340 | 1722.558 | 160.01 | 3 | 0.834 | 1.04 | 865.53 |  | 5739.7 | 1429.809 | 0.1453697 | 1344.3 | 0.155514 | 1681 | 329000 | 1722.558 | 155.02 | 3 | 0.826 | 0.78 | 1488.7 |  | 9872.1 | 1429.809 | 0.2511281 | 1680.37 | 0.211357 | 1681 | 661450 | 1121.321 | 150.01 | 3 | 0.823 | 0.98 | 2992.2 |  | 19842 | 824.782 | 0.5081012 | 4723.79 | 0.0985102
[12 empty] | 672.568 | 0.137659 | 1683 | 96949 | 1729.96 | 165 | 3 | 0.842 | 0.9 | 438.68 |  | 2909.1 | 1437.248 | 0.07239047 | 672.568 | 0.225626 | 1682 | 190370 | 1726.254 | 160.01 | 3 | 0.834 | 1 | 861.03 |  | 5709.9 | 1433.524 | 0.1441375 | 1345.1 | 0.155387 | 1682 | 327460 | 1726.254 | 155.01 | 3 | 0.826 | 0.77 | 1481 |  | 9820.9 | 1433.524 | 0.2509048 | 1681.37 | 0.211213 | 1682 | 660950 | 1123.125 | 150 | 3 | 0.823 | 0.98 | 2990.2 |  | 19829 | 826.593 | 0.5073242 | 4726.61 | 0.0984136
[12 empty] | 672.968 | 0.13753 | 1684 | 96564 | 1733.675 | 165 | 3 | 0.842 | 0.83 | 436.97 |  | 2897.8 | 1440.982 | 0.07151949 | 672.968 | 0.225473 | 1683 | 189940 | 1729.96 | 160.01 | 3 | 0.834 | 0.95 | 859.52 |  | 5699.9 | 1437.248 | 0.1438466 | 1345.9 | 0.15526 | 1683 | 326140 | 1729.96 | 155.01 | 3 | 0.826 | 0.79 | 1475.1 |  | 9781.8 | 1437.248 | 0.2503735 | 1682.37 | 0.21107 | 1683 | 660430 | 1124.933 | 150.01 | 3 | 0.823 | 1.02 | 2988.1 |  | 19816 | 828.409 | 0.5069934 | 4729.42 | 0.098317
[12 empty] | 673.368 | 0.137401 | 1685 | 95664 | 1737.399 | 165 | 3 | 0.842 | 0.78 | 432.8 |  | 2870.1 | 1444.726 | 0.06995611 | 673.368 | 0.22532 | 1684 | 188330 | 1733.675 | 160.01 | 3 | 0.834 | 0.91 | 852.24 |  | 5651.6 | 1440.982 | 0.1427369 | 1346.7 | 0.155134 | 1684 | 325850 | 1733.675 | 155 | 3 | 0.826 | 0.96 | 1473.6 |  | 9771.9 | 1440.982 | 0.2497343 | 1683.37 | 0.210927 | 1684 | 659420 | 1126.744 | 149.99 | 3 | 0.823 | 1 | 2982.8 |  | 19780 | 830.228 | 0.5069164 | 4732.23 | 0.0982206
[12 empty] | 673.768 | 0.137273 | 1686 | 94513 | 1741.133 | 165.01 | 3 | 0.842 | 0.72 | 427.72 |  | 2836.4 | 1448.479 | 0.07000303 | 673.768 | 0.225166 | 1685 | 187950 | 1737.399 | 160.02 | 3 | 0.834 | 0.87 | 850.44 |  | 5639.7 | 1444.726 | 0.1425608 | 1347.5 | 0.155007 | 1685 | 325160 | 1737.399 | 155.01 | 3 | 0.826 | 1.07 | 1470.6 |  | 9752.3 | 1444.726 | 0.2489104 | 1684.37 | 0.210785 | 1685 | 658990 | 1128.56 | 149.99 | 3 | 0.823 | 1.04 | 2980.5 |  | 19765 | 832.051 | 0.5063625 | 4735.04 | 0.0981243
[12 empty] | 674.168 | 0.137144 | 1687 | 92447 | 1744.877 | 165.03 | 3 | 0.842 | 0.81 | 418.17 |  | 2773.1 | 1452.242 | 0.06965494 | 674.168 | 0.225013 | 1686 | 186500 | 1741.133 | 160.01 | 3 | 0.834 | 0.87 | 843.45 |  | 5593.3 | 1448.479 | 0.1413746 | 1348.3 | 0.154881 | 1686 | 324330 | 1741.133 | 155.01 | 3 | 0.826 | 0.91 | 1466.7 |  | 9726.6 | 1448.479 | 0.2484253 | 1685.37 | 0.210642 | 1686 | 658890 | 1130.379 | 149.98 | 3 | 0.823 | 1.04 | 2981.2 |  | 19770 | 833.878 | 0.505924 | 4737.85 | 0.0980281
[12 empty] | 674.568 | 0.137016 | 1688 | 92509 | 1748.63 | 165.03 | 3 | 0.842 | 0.73 | 418.49 |  | 2775.2 | 1456.015 | 0.06954824 | 674.568 | 0.224861 | 1687 | 186270 | 1744.877 | 160.01 | 3 | 0.834 | 0.86 | 842.73 |  | 5588.5 | 1452.242 | 0.1410378 | 1349.1 | 0.154755 | 1687 | 323260 | 1744.877 | 155.01 | 3 | 0.826 | 0.92 | 1462.2 |  | 9696.7 | 1452.242 | 0.247509 | 1686.37 | 0.2105 | 1687 | 658170 | 1132.202 | 149.99 | 3 | 0.823 | 1.06 | 2976.8 |  | 19741 | 835.709 | 0.505247 | 4740.66 | 0.097932
[12 empty] | 674.968 | 0.136888 | 1689 | 92049 | 1752.393 | 165.02 | 3 | 0.841 | 1.15 | 416.58 |  | 2762.5 | 1459.797 | 0.07018161 | 674.968 | 0.224708 | 1688 | 184720 | 1748.63 | 160.02 | 3 | 0.834 | 0.88 | 835.38 |  | 5539.8 | 1456.015 | 0.1407317 | 1349.9 | 0.154629 | 1688 | 322630 | 1748.63 | 155.01 | 3 | 0.826 | 0.93 | 1459.3 |  | 9677.3 | 1456.015 | 0.2470239 | 1687.37 | 0.210357 | 1688 | 657600 | 1134.029 | 149.98 | 3 | 0.823 | 1.07 | 2975.4 |  | 19731 | 837.544 | 0.5045545 | 4743.48 | 0.097836
[12 empty] | 675.368 | 0.13676 | 1690 | 91908 | 1756.166 | 165 | 3 | 0.841 | 1.09 | 415.68 |  | 2756.6 | 1463.589 | 0.06936663 | 675.368 | 0.224555 | 1689 | 184280 | 1752.393 | 160.01 | 3 | 0.834 | 0.87 | 833.39 |  | 5526.6 | 1459.797 | 0.1400429 | 1350.7 | 0.154503 | 1689 | 321440 | 1752.393 | 155.01 | 3 | 0.826 | 0.96 | 1454.3 |  | 9643.8 | 1459.797 | 0.2467313 | 1688.37 | 0.210215 | 1689 | 656720 | 1135.86 | 149.98 | 3 | 0.823 | 1.09 | 2971.4 |  | 19705 | 839.382 | 0.5039391 | 4746.29 | 0.0977401
[12 empty] | 675.768 | 0.136632 | 1691 | 92745 | 1759.948 | 164.99 | 3 | 0.841 | 1.04 | 419.74 |  | 2783.5 | 1467.391 | 0.06879531 | 675.768 | 0.224403 | 1690 | 183880 | 1756.166 | 160.01 | 3 | 0.834 | 0.87 | 831.98 |  | 5517.2 | 1463.589 | 0.1398439 | 1351.5 | 0.154377 | 1690 | 320810 | 1756.166 | 155 | 3 | 0.826 | 0.97 | 1450.9 |  | 9621.7 | 1463.589 | 0.2465157 | 1689.37 | 0.210073 | 1690 | 655820 | 1137.695 | 149.98 | 3 | 0.823 | 1.1 | 2966.6 |  | 19673 | 841.225 | 0.503339 | 4749.1 | 0.0976443
[12 empty] | 676.168 | 0.136504 | 1692 | 91668 | 1763.74 | 165 | 3 | 0.841 | 1.01 | 414.9 |  | 2751.4 | 1471.202 | 0.06741884 | 676.168 | 0.22425 | 1691 | 182980 | 1759.948 | 160.02 | 3 | 0.834 | 0.88 | 827.58 |  | 5488 | 1467.391 | 0.1394 | 1352.3 | 0.154252 | 1691 | 320430 | 1759.948 | 155 | 3 | 0.826 | 0.98 | 1449.5 |  | 9612.3 | 1467.391 | 0.2462231 | 1690.37 | 0.209931 | 1691 | 655020 | 1139.533 | 149.98 | 3 | 0.823 | 1.14 | 2962.9 |  | 19648 | 843.072 | 0.5028389 | 4751.91 | 0.0975487
[12 empty] | 676.568 | 0.136376 | 1693 | 90913 | 1767.542 | 165.01 | 3 | 0.841 | 1 | 411.45 |  | 2728.5 | 1475.023 | 0.06701173 | 676.568 | 0.224098 | 1692 | 182720 | 1763.74 | 160.01 | 3 | 0.834 | 0.9 | 826.4 |  | 5480.2 | 1471.202 | 0.1394229 | 1353.1 | 0.154126 | 1692 | 320150 | 1763.74 | 155 | 3 | 0.826 | 0.98 | 1448.2 |  | 9603.7 | 1471.202 | 0.2455763 | 1691.37 | 0.209789 | 1692 | 654240 | 1141.376 | 149.98 | 3 | 0.823 | 1.16 | 2959.1 |  | 19623 | 844.922 | 0.5025081 | 4754.72 | 0.0974531
[12 empty] | 676.968 | 0.136249 | 1694 | 89094 | 1771.353 | 165.01 | 3 | 0.841 | 0.99 | 402.95 |  | 2672.2 | 1478.854 | 0.06780931 | 676.968 | 0.223946 | 1693 | 182140 | 1767.542 | 160.01 | 3 | 0.834 | 0.93 | 823.83 |  | 5463.2 | 1475.023 | 0.1388872 | 1353.9 | 0.154001 | 1693 | 319770 | 1767.542 | 155 | 3 | 0.826 | 0.97 | 1446.8 |  | 9594.7 | 1475.023 | 0.2452452 | 1692.37 | 0.209647 | 1693 | 653590 | 1143.223 | 149.99 | 3 | 0.823 | 1.18 | 2956.2 |  | 19604 | 846.777 | 0.5023004 | 4757.53 | 0.0973577
[12 empty] | 677.369 | 0.136121 | 1695 | 88556 | 1775.174 | 165.01 | 3 | 0.841 | 0.93 | 400.51 |  | 2656 | 1482.695 | 0.06765796 | 677.369 | 0.223794 | 1694 | 182170 | 1771.353 | 160.01 | 3 | 0.834 | 0.96 | 824.31 |  | 5466.4 | 1478.854 | 0.1383055 | 1354.7 | 0.153876 | 1694 | 318930 | 1771.353 | 154.99 | 3 | 0.826 | 0.94 | 1442.4 |  | 9565.3 | 1478.854 | 0.2438361 | 1693.37 | 0.209505 | 1694 | 653160 | 1145.073 | 149.99 | 3 | 0.823 | 1.2 | 2955.5 |  | 19599 | 848.635 | 0.5015926 | 4760.35 | 0.0972624
[12 empty] | 677.769 | 0.135994 | 1696 | 89610 | 1779.005 | 164.99 | 3 | 0.841 | 0.86 | 405.48 |  | 2688.9 | 1486.546 | 0.06704881 | 677.769 | 0.223642 | 1695 | 181470 | 1775.174 | 160.01 | 3 | 0.834 | 0.99 | 820.76 |  | 5442.8 | 1482.695 | 0.1385045 | 1355.5 | 0.153751 | 1695 | 318500 | 1775.174 | 154.99 | 3 | 0.826 | 0.92 | 1440.8 |  | 9554.8 | 1482.695 | 0.2426426 | 1694.37 | 0.209364 | 1695 | 652890 | 1146.928 | 150 | 3 | 0.823 | 1.2 | 2953.3 |  | 19585 | 850.498 | 0.5014925 | 4763.16 | 0.0971672
[12 empty] | 678.169 | 0.135867 | 1697 | 89410 | 1782.846 | 164.99 | 3 | 0.841 | 0.81 | 404.59 |  | 2683 | 1490.406 | 0.06643057 | 678.169 | 0.22349 | 1696 | 180710 | 1779.005 | 160.01 | 3 | 0.834 | 0.97 | 817.25 |  | 5419.6 | 1486.546 | 0.1374636 | 1356.3 | 0.153626 | 1696 | 316670 | 1779.005 | 154.99 | 3 | 0.826 | 0.93 | 1432.3 |  | 9498 | 1486.546 | 0.2418033 | 1695.37 | 0.209222 | 1696 | 651970 | 1148.786 | 149.99 | 3 | 0.823 | 1.16 | 2949.9 |  | 19562 | 852.364 | 0.5006232 | 4765.97 | 0.0970721
[12 empty] | 678.569 | 0.13574 | 1698 | 88605 | 1786.697 | 165 | 3 | 0.841 | 0.8 | 400.89 |  | 2658.5 | 1494.277 | 0.06506697 | 678.569 | 0.223339 | 1697 | 180970 | 1782.846 | 160.01 | 3 | 0.834 | 0.92 | 818.78 |  | 5429.7 | 1490.406 | 0.1369203 | 1357.1 | 0.153501 | 1697 | 315120 | 1782.846 | 155.01 | 3 | 0.826 | 0.89 | 1425.3 |  | 9452 | 1490.406 | 0.2410256 | 1696.37 | 0.209081 | 1697 | 651840 | 1150.649 | 149.99 | 3 | 0.823 | 1.12 | 2948.4 |  | 19552 | 854.234 | 0.5000077 | 4768.78 | 0.0969771
[12 empty] | 678.969 | 0.135613 | 1699 | 87788 | 1790.557 | 165.02 | 3 | 0.841 | 0.77 | 397.18 |  | 2633.8 | 1498.157 | 0.06548619 | 678.969 | 0.223187 | 1698 | 179610 | 1786.697 | 160.01 | 3 | 0.834 | 0.91 | 812.56 |  | 5388.5 | 1494.277 | 0.1357569 | 1357.9 | 0.153376 | 1698 | 314030 | 1786.697 | 155.02 | 3 | 0.826 | 0.89 | 1420.2 |  | 9418.3 | 1494.277 | 0.2402633 | 1697.37 | 0.20894 | 1698 | 650710 | 1152.515 | 149.99 | 3 | 0.823 | 1.15 | 2943.8 |  | 19522 | 856.109 | 0.4997923 | 4771.59 | 0.0968822
[12 empty] | 679.369 | 0.135486 | 1700 | 85986 | 1794.428 | 165.03 | 3 | 0.841 | 0.72 | 388.89 |  | 2578.9 | 1502.047 | 0.06529096 | 679.369 | 0.223036 | 1699 | 178900 | 1790.557 | 160.01 | 3 | 0.834 | 0.88 | 809.55 |  | 5368.5 | 1498.157 | 0.1353819 | 1358.7 | 0.153251 | 1699 | 313020 | 1790.557 | 155.02 | 3 | 0.826 | 0.89 | 1415.9 |  | 9389.3 | 1498.157 | 0.2399399 | 1698.37 | 0.208798 | 1699 | 649910 | 1154.385 | 149.99 | 3 | 0.823 | 1.2 | 2940.7 |  | 19501 | 857.987 | 0.499223 | 4774.4 | 0.0967874
[12 empty] | 679.769 | 0.13536 | 1701 | 86540 | 1798.308 | 165.02 | 3 | 0.841 | 0.74 | 391.59 |  | 2596.8 | 1505.948 | 0.06432312 | 679.769 | 0.222884 | 1700 | 177380 | 1794.428 | 160.02 | 3 | 0.834 | 0.86 | 802.45 |  | 5321.4 | 1502.047 | 0.1348921 | 1359.5 | 0.153127 | 1700 | 312030 | 1794.428 | 155.01 | 3 | 0.826 | 0.88 | 1411.2 |  | 9358.1 | 1502.047 | 0.2391006 | 1699.37 | 0.208657 | 1700 | 649630 | 1156.26 | 150 | 3 | 0.823 | 1.2 | 2939.2 |  | 19491 | 859.869 | 0.498769 | 4777.22 | 0.0966927
[12 empty] | 680.169 | 0.135233 | 1702 | 86282 | 1802.198 | 165.02 | 3 | 0.84 | 1.13 | 390.61 |  | 2590.3 |  |  | 680.169 | 0.222733 | 1701 | 176890 | 1798.308 | 160.02 | 3 | 0.834 | 0.88 | 800.04 |  | 5305.4 | 1505.948 | 0.1345247 | 1360.31 | 0.153002 | 1701 | 311610 | 1798.308 | 155.01 | 3 | 0.826 | 0.89 | 1410 |  | 9350.6 | 1505.948 | 0.2383999 | 1700.37 | 0.208517 | 1701 | 648890 | 1158.138 | 149.99 | 3 | 0.823 | 0.97 | 2936.5 |  | 19473 | 861.756 | 0.498769 | 4780.03 | 0.0965982
[12 empty] | 680.569 | 0.135107 | 1703 | 85003 | 1806.099 | 165 | 3 | 0.84 | 1.11 | 384.62 |  | 2550.6 |  |  | 680.569 | 0.222582 | 1702 | 176250 | 1802.198 | 160.01 | 3 | 0.834 | 0.87 | 797.33 |  | 5287.4 | 1509.858 | 0.1342875 | 1361.11 | 0.152878 | 1702 | 310520 | 1802.198 | 155.01 | 3 | 0.826 | 0.9 | 1405 |  | 9317.1 | 1509.858 | 0.2382998 | 1701.37 | 0.208376 | 1702 | 648300 | 1160.02 | 150 | 3 | 0.823 | 0.9 | 2932.5 |  | 19447 | 863.646 | 0.498469 | 4782.84 | 0.0965037
[12 empty] | 680.969 | 0.134981 | [12 empty] | 680.969 | 0.222431 | 1703 | 175770 | 1806.099 | 160.01 | 3 | 0.834 | 0.87 | 794.97 |  | 5271.8 | 1513.778 | 0.1342722 | 1361.91 | 0.152754 | 1703 | 309610 | 1806.099 | 155.01 | 3 | 0.826 | 0.91 | 1400.3 |  | 9286 | 1513.778 | 0.2379918 | 1702.37 | 0.208235 | 1703 | 648300 | 1161.907 | 150 | 3 | 0.823 | 0.89 | 2932.1 |  | 19444 | 865.541 | 0.4979689 | 4785.65 | 0.0964094
[12 empty] | 681.369 | 0.134855 | [12 empty] | 681.369 | 0.22228 | 1704 | 175460 | 1810.009 | 160.01 | 3 | 0.834 | 0.86 | 793.55 |  | 5262.4 | 1517.708 | 0.1331777 | 1362.71 | 0.15263 | 1704 | 309480 | 1810.009 | 155.01 | 3 | 0.826 | 0.92 | 1399.7 |  | 9282 | 1517.708 | 0.2375529 | 1703.37 | 0.208095 | 1704 | 647910 | 1163.797 | 150 | 3 | 0.823 | 0.89 | 2931.5 |  | 19440 | 867.439 | 0.4975766 | 4788.46 | 0.0963151
[12 empty] | 681.769 | 0.134729 | [12 empty] | 681.769 | 0.22213 | 1705 | 175440 | 1813.929 | 160.01 | 3 | 0.834 | 0.84 | 793.9 |  | 5264.7 | 1521.649 | 0.1329558 | 1363.51 | 0.152506 | 1705 | 309080 | 1813.929 | 155.01 | 3 | 0.826 | 0.94 | 1398.1 |  | 9271.3 | 1521.649 | 0.2363517 | 1704.37 | 0.207954 | 1705 | 647260 | 1165.692 | 149.99 | 3 | 0.823 | 0.89 | 2927.6 |  | 19414 | 869.342 | 0.4970149 | 4791.28 | 0.096221
[12 empty] | 682.169 | 0.134603 | [12 empty] | 682.169 | 0.221979 | 1706 | 174010 | 1817.859 | 160.01 | 3 | 0.834 | 0.84 | 787.22 |  | 5220.4 | 1525.599 | 0.1323588 | 1364.31 | 0.152382 | 1706 | 308510 | 1817.859 | 155 | 3 | 0.826 | 0.97 | 1395.9 |  | 9257.1 | 1525.599 | 0.236344 | 1705.37 | 0.207814 | 1706 | 646750 | 1167.59 | 149.99 | 3 | 0.823 | 0.88 | 2926.3 |  | 19406 | 871.249 | 0.4966995 | 4794.09 | 0.096127
[12 empty] | 682.569 | 0.134478 | [12 empty] | 682.569 | 0.221829 | 1707 | 173720 | 1821.8 | 160.01 | 3 | 0.834 | 0.82 | 785.91 |  | 5211.7 | 1529.56 | 0.1314174 | 1365.11 | 0.152258 | 1707 | 306950 | 1821.8 | 155 | 3 | 0.826 | 1 | 1388.6 |  | 9208.5 | 1529.56 | 0.2365673 | 1706.37 | 0.207674 | 1707 | 646020 | 1169.493 | 149.99 | 3 | 0.823 | 0.89 | 2922.8 |  | 19382 | 873.159 | 0.4955609 | 4796.9 | 0.096033
[12 empty] | 682.97 | 0.134352 | [12 empty] | 682.97 | 0.221679 | 1708 | 172940 | 1825.75 | 160.01 | 3 | 0.834 | 0.78 | 782.53 |  | 5189.3 | 1533.531 | 0.1307822 | 1365.91 | 0.152135 | 1708 | 306940 | 1825.75 | 154.99 | 3 | 0.826 | 1.02 | 1388.2 |  | 9205.8 | 1533.531 | 0.2360899 | 1707.37 | 0.207534 | 1708 | 645610 | 1171.4 | 149.99 | 3 | 0.823 | 0.91 | 2922 |  | 19377 | 875.074 | 0.4948069 | 4799.71 | 0.0959392
[12 empty] | 683.37 | 0.134227 | [12 empty] | 683.37 | 0.221528 | 1709 | 171710 | 1829.711 | 160.01 | 3 | 0.834 | 0.76 | 776.58 |  | 5149.9 | 1537.512 | 0.1300092 | 1366.71 | 0.152011 | 1709 | 307230 | 1829.711 | 154.98 | 3 | 0.826 | 1.02 | 1389.8 |  | 9216.3 | 1537.512 | 0.2345422 | 1708.37 | 0.207394 | 1709 | 644130 | 1173.31 | 149.99 | 3 | 0.823 | 0.91 | 2913.6 |  | 19322 | 876.993 | 0.4945607 | 4802.52 | 0.0958455
[12 empty] | 683.77 | 0.134101 | [12 empty] | 683.77 | 0.221378 | 1710 | 170880 | 1833.682 | 160.01 | 3 | 0.834 | 0.87 | 772.89 |  | 5125.4 | 1541.503 | 0.1301546 | 1367.51 | 0.151888 | 1710 | 306610 | 1833.682 | 154.99 | 3 | 0.826 | 1.05 | 1387.2 |  | 9199 | 1541.503 | 0.2341726 | 1709.37 | 0.207254 | 1710 | 643150 | 1175.225 | 149.98 | 3 | 0.823 | 0.92 | 2909.1 |  | 19292 | 878.916 | 0.4942453 | 4805.33 | 0.095752
[12 empty] | 684.17 | 0.133976 | [12 empty] | 684.17 | 0.221228 | 1711 | 169870 | 1837.663 | 160.01 | 3 | 0.834 | 0.97 | 768.09 |  | 5093.5 | 1545.504 | 0.1294352 | 1368.31 | 0.151765 | 1711 | 304600 | 1837.663 | 155 | 3 | 0.826 | 1.09 | 1377.6 |  | 9135.7 | 1545.504 | 0.2329637 | 1710.37 | 0.207114 | 1711 | 642830 | 1177.144 | 149.99 | 3 | 0.823 | 0.93 | 2907.8 |  | 19283 | 880.843 | 0.4939991 | 4808.15 | 0.0956585
[12 empty] | 684.57 | 0.133851 | [12 empty] | 684.57 | 0.221079 | 1712 | 170060 | 1841.654 | 160.01 | 3 | 0.834 | 0.97 | 769.4 |  | 5102.3 | 1549.516 | 0.1295576 | 1369.11 | 0.151642 | 1712 | 304120 | 1841.654 | 155.02 | 3 | 0.826 | 1.12 | 1376.2 |  | 9126 | 1549.516 | 0.2324478 | 1711.38 | 0.206975 | 1712 | 642420 | 1179.067 | 149.99 | 3 | 0.823 | 0.94 | 2905.9 |  | 19270 | 882.774 | 0.4927297 | 4810.96 | 0.0955651
[12 empty] | 684.97 | 0.133726 | [12 empty] | 684.97 | 0.220929 | 1713 | 169120 | 1845.655 | 160 | 3 | 0.834 | 0.96 | 764.75 |  | 5071.4 | 1553.538 | 0.128953 | 1369.91 | 0.151519 | 1713 | 302550 | 1845.655 | 155.01 | 3 | 0.826 | 1.17 | 1368.3 |  | 9073.5 | 1553.538 | 0.2323477 | 1712.38 | 0.206835 | 1713 | 642100 | 1180.994 | 149.99 | 3 | 0.823 | 0.93 | 2904.7 |  | 19263 | 884.709 | 0.4924912 | 4813.77 | 0.0954718
[12 empty] | 685.37 | 0.133602 | [12 empty] | 685.37 | 0.220779 | 1714 | 169280 | 1849.667 | 160.01 | 3 | 0.834 | 0.96 | 765.83 |  | 5078.5 | 1557.57 | 0.1288152 | 1370.71 | 0.151396 | 1714 | 301880 | 1849.667 | 155 | 3 | 0.827 | 1.02 | 1365.2 |  | 9053.5 | 1557.57 | 0.2324016 | 1713.38 | 0.206696 | 1714 | 640450 | 1182.925 | 149.98 | 3 | 0.823 | 0.98 | 2896.8 |  | 19210 | 886.649 | 0.4919295 | 4816.58 | 0.0953787
[12 empty] | 685.77 | 0.133477 | [12 empty] | 685.77 | 0.22063 | 1715 | 168490 | 1853.689 | 160.01 | 3 | 0.834 | 0.92 | 761.96 |  | 5052.9 | 1561.612 | 0.1277514 | 1371.51 | 0.151273 | 1715 | 301750 | 1853.689 | 155 | 3 | 0.827 | 0.86 | 1364.9 |  | 9051 | 1561.612 | 0.2320628 | 1714.38 | 0.206557 | 1715 | 640140 | 1184.86 | 149.98 | 3 | 0.824 | 0.98 | 2895.7 |  | 19202 | 888.593 | 0.4916756 | 4819.39 | 0.0952856
[12 empty] | 686.17 | 0.133353 | [12 empty] | 686.17 | 0.220481 | 1716 | 168310 | 1857.721 | 160.01 | 3 | 0.834 | 0.89 | 761.23 |  | 5048 | 1565.665 | 0.1267947 | 1372.31 | 0.151151 | 1716 | 301820 | 1857.721 | 155 | 3 | 0.827 | 0.89 | 1365.2 |  | 9053.1 | 1565.665 | 0.231493 | 1715.38 | 0.206417 | 1716 | 639410 | 1186.8 | 149.98 | 3 | 0.824 | 1 | 2892.2 |  | 19179 | 890.54 | 0.491191 | 4822.2 | 0.0951926
[12 empty] | 686.57 | 0.133228 | [12 empty] | 686.57 | 0.220331 | 1717 | 166920 | 1861.763 | 160.01 | 3 | 0.834 | 0.89 | 755.15 |  | 5007.7 | 1569.729 | 0.1269019 | 1373.11 | 0.151028 | 1717 | 301380 | 1861.763 | 154.98 | 3 | 0.827 | 0.93 | 1363.3 |  | 9040.4 | 1569.729 | 0.2310002 | 1716.38 | 0.206278 | 1717 | 639080 | 1188.744 | 149.98 | 3 | 0.824 | 1.02 | 2892 |  | 19178 | 892.492 | 0.4909525 | 4825.02 | 0.0950998
[12 empty] | 686.97 | 0.133104 | [12 empty] | 686.97 | 0.220182 | 1718 | 165670 | 1865.816 | 160 | 3 | 0.834 | 0.89 | 749.37 |  | 4969.4 | 1573.803 | 0.1262437 | 1373.91 | 0.150906 | 1718 | 300640 | 1865.816 | 154.99 | 3 | 0.827 | 0.99 | 1360.6 |  | 9022.4 | 1573.803 | 0.2300762 | 1717.38 | 0.206139 | 1718 | 638450 | 1190.691 | 149.97 | 3 | 0.824 | 1.03 | 2888.7 |  | 19156 | 894.448 | 0.4900138 | 4827.83 | 0.0950071
[12 empty] | 687.37 | 0.13298 | [12 empty] | 687.37 | 0.220033 | 1719 | 165810 | 1869.88 | 160.01 | 3 | 0.834 | 0.85 | 750.23 |  | 4975.1 | 1577.887 | 0.1263508 | 1374.71 | 0.150783 | 1719 | 300000 | 1869.88 | 154.99 | 3 | 0.827 | 0.99 | 1357 |  | 8998.9 | 1577.887 | 0.2290829 | 1718.38 | 0.206001 | 1719 | 638140 | 1192.643 | 149.98 | 3 | 0.824 | 1.06 | 2888 |  | 19152 | 896.408 | 0.4900369 | 4830.64 | 0.0949144
[12 empty] | 687.77 | 0.132856 | [12 empty] | 687.77 | 0.219885 | 1720 | 164950 | 1873.954 | 160.01 | 3 | 0.834 | 0.84 | 745.97 |  | 4946.9 | 1581.981 | 0.125884 | 1375.51 | 0.150661 | 1720 | 298800 | 1873.954 | 155 | 3 | 0.827 | 1.01 | 1351.3 |  | 8961.1 | 1581.981 | 0.2291291 | 1719.38 | 0.205862 | 1720 | 636920 | 1194.599 | 149.99 | 3 | 0.824 | 1.05 | 2880.1 |  | 19099 | 898.373 | 0.4890445 | 4833.45 | 0.0948219
[12 empty] | 688.17 | 0.132732 | [12 empty] | 688.17 | 0.219736 | 1721 | 165090 | 1878.038 | 160 | 3 | 0.834 | 0.85 | 746.57 |  | 4950.8 | 1586.086 | 0.1249885 | 1376.31 | 0.150539 | 1721 | 297510 | 1878.038 | 155 | 3 | 0.827 | 1.05 | 1345.4 |  | 8922 | 1586.086 | 0.2285362 | 1720.38 | 0.205723 | 1721 | 636950 | 1196.559 | 149.99 | 3 | 0.824 | 1.08 | 2881.6 |  | 19109 | 900.341 | 0.4894061 | 4836.26 | 0.0947295
[12 empty] | 688.57 | 0.132609 | [12 empty] | 688.57 | 0.219587 | 1722 | 164480 | 1882.132 | 160 | 3 | 0.834 | 0.83 | 744.17 |  | 4934.9 | 1590.202 | 0.1237334 | 1377.11 | 0.150417 | 1722 | 297570 | 1882.132 | 155 | 3 | 0.827 | 1.08 | 1346 |  | 8926.3 | 1590.202 | 0.2283899 | 1721.38 | 0.205585 | 1722 | 635660 | 1198.524 | 150.01 | 3 | 0.824 | 1.08 | 2874.7 |  | 19063 | 902.314 | 0.4880135 | 4839.08 | 0.0946372
[12 empty] | 688.971 | 0.132485 | [12 empty] | 688.971 | 0.219439 | 1723 | 163310 | 1886.237 | 160 | 3 | 0.833 | 0.82 | 738.63 |  | 4898.2 | 1594.328 | 0.1233966 | 1377.91 | 0.150296 | 1723 | 296800 | 1886.237 | 154.99 | 3 | 0.828 | 1.14 | 1342.9 |  | 8905.5 | 1594.328 | 0.2277816 | 1722.38 | 0.205447 | 1723 | 636130 | 1200.492 | 150 | 3 | 0.824 | 1.1 | 2877.5 |  | 19082 | 904.291 | 0.4884213 | 4841.89 | 0.094545
[12 empty] | 689.371 | 0.132362 | [12 empty] | 689.371 | 0.21929 | 1724 | 161670 | 1890.353 | 160 | 3 | 0.833 | 0.83 | 731.16 |  | 4848.7 | 1598.465 | 0.1227231 | 1378.71 | 0.150174 | 1724 | 296610 | 1890.353 | 154.99 | 3 | 0.828 | 1.18 | 1342.1 |  | 8899.7 | 1598.465 | 0.2269423 | 1723.38 | 0.205308 | 1724 | 634320 | 1202.465 | 150 | 3 | 0.824 | 1.11 | 2869.2 |  | 19027 | 906.273 | 0.4883213 | 4844.7 | 0.0944528
[12 empty] | 689.771 | 0.132238 | [12 empty] | 689.771 | 0.219142 | 1725 | 161230 | 1894.479 | 160.01 | 3 | 0.833 | 0.82 | 729.62 |  | 4838.5 | 1602.612 | 0.1222715 | 1379.51 | 0.150052 | 1725 | 295820 | 1894.479 | 155 | 3 | 0.828 | 1.24 | 1338.4 |  | 8875.6 | 1602.612 | 0.2259413 | 1724.38 | 0.20517 | 1725 | 634850 | 1204.442 | 149.99 | 3 | 0.824 | 1.12 | 2872.5 |  | 19049 | 908.258 | 0.4877597 | 4847.51 | 0.0943608
[12 empty] | 690.171 | 0.132115 | [12 empty] | 690.171 | 0.218994 | 1726 | 160350 | 1898.616 | 160 | 3 | 0.833 | 0.83 | 725.23 |  | 4809.3 | 1606.77 | 0.122394 | 1380.31 | 0.149931 | 1726 | 294730 | 1898.616 | 155 | 3 | 0.827 | 0.84 | 1333.6 |  | 8843.6 | 1606.77 | 0.2256025 | 1725.38 | 0.205032 | 1726 | 634720 | 1206.424 | 149.99 | 3 | 0.824 | 1.12 | 2871.6 |  | 19043 | 910.248 | 0.4869672 | 4850.32 | 0.094269
[12 empty] | 690.571 | 0.131992 | [12 empty] | 690.571 | 0.218846 | 1727 | 159760 | 1902.763 | 160.01 | 3 | 0.834 | 0.86 | 722.81 |  | 4793.3 | 1610.939 | 0.12182 | 1381.11 | 0.14981 | 1727 | 293430 | 1902.763 | 154.99 | 3 | 0.827 | 0.88 | 1326.9 |  | 8799.1 | 1610.939 | 0.2252483 | 1726.38 | 0.204895 | 1727 | 633990 | 1208.409 | 149.98 | 3 | 0.824 | 1.15 | 2868.4 |  | 19022 | 912.242 | 0.4861671 | 4853.13 | 0.0941772
[12 empty] | 690.971 | 0.131869 | [12 empty] | 690.971 | 0.218698 | 1728 | 159920 | 1906.921 | 160 | 3 | 0.834 | 0.85 | 723.63 |  | 4798.7 | 1615.118 | 0.1210929 | 1381.91 | 0.149688 | 1728 | 292990 | 1906.921 | 154.98 | 3 | 0.828 | 0.91 | 1325.1 |  | 8787.5 | 1615.118 | 0.2245476 | 1727.38 | 0.204757 | 1728 | 632960 | 1210.399 | 149.97 | 3 | 0.824 | 1.16 | 2862.7 |  | 18984 | 914.24 | 0.4854054 | 4855.95 | 0.0940855
[12 empty] | 691.371 | 0.131746 | [12 empty] | 691.371 | 0.21855 | 1729 | 159170 | 1911.09 | 160 | 3 | 0.834 | 0.85 | 720.15 |  | 4775.6 | 1619.308 | 0.1205113 | 1382.71 | 0.149567 | 1729 | 292530 | 1911.09 | 154.98 | 3 | 0.828 | 0.97 | 1323.6 |  | 8777.6 | 1619.308 | 0.2239701 | 1728.38 | 0.204619 | 1729 | 631920 | 1212.393 | 149.98 | 3 | 0.824 | 1.17 | 2859.1 |  | 18960 | 916.243 | 0.4850439 | 4858.76 | 0.0939939
[12 empty] | 691.771 | 0.131624 | [12 empty] | 691.771 | 0.218403 | 1730 | 158220 | 1915.269 | 160.01 | 3 | 0.834 | 0.85 | 715.83 |  | 4747 | 1623.509 | 0.1201056 | 1383.51 | 0.149446 | 1730 | 291620 | 1915.269 | 155 | 3 | 0.828 | 1 | 1319 |  | 8746.9 | 1623.509 | 0.2226765 | 1729.38 | 0.204482 | 1730 | 630930 | 1214.391 | 149.99 | 3 | 0.824 | 1.18 | 2854.7 |  | 18931 | 918.249 | 0.4845053 | 4861.57 | 0.0939024
[12 empty] | 692.171 | 0.131501 | [12 empty] | 692.171 | 0.218255 | 1731 | 157460 | 1919.459 | 160 | 3 | 0.834 | 0.85 | 712.34 |  | 4723.9 | 1627.721 | 0.1198913 | 1384.31 | 0.149325 | 1731 | 290870 | 1919.459 | 155 | 3 | 0.828 | 1.02 | 1315.3 |  | 8722.5 | 1627.721 | 0.2223762 | 1730.38 | 0.204344 | 1731 | 630460 | 1216.394 | 150 | 3 | 0.824 | 1.2 | 2852.1 |  | 18914 | 920.26 | 0.483559 | 4864.38 | 0.0938111
[12 empty] | 692.571 | 0.131379 | [12 empty] | 692.571 | 0.218108 | 1732 | 156930 | 1923.66 | 160 | 3 | 0.834 | 0.89 | 709.55 |  | 4705.3 | 1631.943 | 0.1190724 | 1385.11 | 0.149205 | 1732 | 289190 | 1923.66 | 154.99 | 3 | 0.828 | 1.05 | 1307.3 |  | 8669.2 | 1631.943 | 0.222484 | 1731.38 | 0.204207 | 1732 | 629760 | 1218.4 | 150 | 3 | 0.824 | 1.21 | 2848.6 |  | 18890 | 922.276 | 0.4827204 | 4867.19 | 0.0937198
[12 empty] | 692.971 | 0.131257 | [12 empty] | 692.971 | 0.217961 | 1733 | 156650 | 1927.872 | 160.01 | 3 | 0.834 | 0.89 | 708.46 |  | 4698.1 | 1636.176 | 0.1184754 | 1385.91 | 0.149084 | 1733 | 288800 | 1927.872 | 154.99 | 3 | 0.828 | 1.07 | 1306 |  | 8661 | 1636.176 | 0.2213213 | 1732.38 | 0.20407 | 1733 | 628530 | 1220.411 | 150 | 3 | 0.824 | 1.02 | 2844 |  | 18860 | 924.295 | 0.4826281 | 4870 | 0.0936286
[12 empty] | 693.371 | 0.131134 | [12 empty] | 693.371 | 0.217813 | 1734 | 155580 | 1932.094 | 160.01 | 3 | 0.834 | 0.95 | 703.88 |  | 4667.8 | 1640.42 | 0.1185214 | 1386.71 | 0.148964 | 1734 | 288940 | 1932.094 | 154.99 | 3 | 0.828 | 1.1 | 1307.4 |  | 8670.2 | 1640.42 | 0.221714 | 1733.38 | 0.203933 | 1734 | 627440 | 1222.427 | 150 | 3 | 0.824 | 0.83 | 2839.1 |  | 18828 | 926.319 | 0.4819203 | 4872.82 | 0.0935376
[12 empty] | 693.771 | 0.131012 | [12 empty] | 693.771 | 0.217666 | 1735 | 154800 | 1936.327 | 160.01 | 3 | 0.834 | 0.94 | 700.43 |  | 4644.9 | 1644.675 | 0.117955 | 1387.51 | 0.148843 | 1735 | 287430 | 1936.327 | 154.98 | 3 | 0.828 | 1.13 | 1299.6 |  | 8618.2 | 1644.675 | 0.2210056 | 1734.38 | 0.203796 | 1735 | 627320 | 1224.446 | 150 | 3 | 0.824 | 0.82 | 2838.4 |  | 18822 | 928.348 | 0.4813894 | 4875.63 | 0.0934466
[12 empty] | 694.171 | 0.130891 | [12 empty] | 694.171 | 0.21752 | 1736 | 154860 | 1940.571 | 160 | 3 | 0.834 | 0.94 | 700.7 |  | 4646.7 | 1648.941 | 0.1169524 | 1388.31 | 0.148723 | 1736 | 287940 | 1940.571 | 154.99 | 3 | 0.828 | 1.15 | 1302.9 |  | 8639.9 | 1648.941 | 0.2203434 | 1735.38 | 0.203659 | 1736 | 626400 | 1226.47 | 149.99 | 3 | 0.824 | 0.82 | 2833.5 |  | 18790 | 930.38 | 0.4809586 | 4878.44 | 0.0933557
[12 empty] | 694.572 | 0.130769 | [12 empty] | 694.572 | 0.217373 | 1737 | 154120 | 1944.826 | 160.01 | 3 | 0.834 | 0.96 | 697.06 |  | 4622.5 | 1653.218 | 0.1171131 | 1389.11 | 0.148603 | 1737 | 287020 | 1944.826 | 154.99 | 3 | 0.828 | 1.19 | 1298.6 |  | 8611.4 | 1653.218 | 0.2188496 | 1736.38 | 0.203522 | 1737 | 625710 | 1228.499 | 149.99 | 3 | 0.824 | 0.82 | 2830.1 |  | 18767 | 932.417 | 0.4801662 | 4881.25 | 0.093265
[12 empty] | 694.972 | 0.130647 | [12 empty] | 694.972 | 0.217226 | 1738 | 152810 | 1949.092 | 160 | 3 | 0.834 | 0.98 | 690.94 |  | 4581.9 | 1657.505 | 0.1164473 | 1389.91 | 0.148483 | 1738 | 286160 | 1949.092 | 154.99 | 3 | 0.828 | 1.09 | 1294.8 |  | 8586.2 | 1657.505 | 0.219096 | 1737.38 | 0.203385 | 1738 | 625150 | 1230.531 | 149.98 | 3 | 0.824 | 0.84 | 2828.7 |  | 18759 | 934.458 | 0.4798431 | 4884.06 | 0.0931744
[12 empty] | 695.372 | 0.130526 | [12 empty] | 695.372 | 0.21708 | 1739 | 153020 | 1953.369 | 160 | 3 | 0.834 | 1.01 | 692.37 |  | 4591.4 | 1661.804 | 0.116585 | 1390.71 | 0.148363 | 1739 | 284220 | 1953.369 | 154.99 | 3 | 0.828 | 0.94 | 1285.7 |  | 8525.7 | 1661.804 | 0.2186263 | 1738.38 | 0.203249 | 1739 | 624120 | 1232.568 | 149.98 | 3 | 0.824 | 0.85 | 2823 |  | 18721 | 936.504 | 0.4790352 | 4886.87 | 0.0930838
[12 empty] | 695.772 | 0.130404 | [12 empty] | 695.772 | 0.216933 | 1740 | 152150 | 1957.656 | 160 | 3 | 0.834 | 1.02 | 688.39 |  | 4565 | 1666.114 | 0.1165315 | 1391.51 | 0.148243 | 1740 | 284540 | 1957.656 | 154.98 | 3 | 0.828 | 0.99 | 1288 |  | 8541.4 | 1666.114 | 0.2185339 | 1739.38 | 0.203113 | 1740 | 623700 | 1234.609 | 149.98 | 3 | 0.824 | 0.86 | 2822.1 |  | 18714 | 938.554 | 0.4784967 | 4889.69 | 0.0929934
[12 empty] | 696.172 | 0.130283 | [12 empty] | 696.172 | 0.216787 | 1741 | 152330 | 1961.955 | 160.01 | 3 | 0.834 | 1.08 | 689.14 |  | 4570 | 1670.435 | 0.1154447 | 1392.31 | 0.148123 | 1741 | 283930 | 1961.955 | 154.98 | 3 | 0.829 | 1.01 | 1284.2 |  | 8516 | 1670.435 | 0.2169169 | 1740.38 | 0.202976 | 1741 | 622650 | 1236.655 | 149.99 | 3 | 0.824 | 0.87 | 2817.2 |  | 18682 | 940.609 | 0.4786583 | 4892.5 | 0.092903
[12 empty] | 696.572 | 0.130162 | [12 empty] | 696.572 | 0.216641 | 1742 | 152260 | 1966.265 | 160 | 3 | 0.834 | 1.12 | 688.79 |  | 4567.7 | 1674.766 | 0.11546 | 1393.11 | 0.148004 | 1742 | 283810 | 1966.265 | 154.97 | 3 | 0.829 | 1.01 | 1283.8 |  | 8513.4 | 1674.766 | 0.2168784 | 1741.38 | 0.20284 | 1742 | 621950 | 1238.705 | 149.99 | 3 | 0.824 | 0.88 | 2813.4 |  | 18657 | 942.667 | 0.4777196 | 4895.31 | 0.0928128
[12 empty] | 696.972 | 0.130041 | [12 empty] | 696.972 | 0.216494 | 1743 | 150840 | 1970.586 | 160 | 3 | 0.834 | 1.15 | 682.29 |  | 4524.5 | 1679.109 | 0.1150467 | 1393.91 | 0.147884 | 1743 | 281710 | 1970.586 | 154.99 | 3 | 0.829 | 1.07 | 1273.4 |  | 8444.3 | 1679.109 | 0.2161469 | 1742.38 | 0.202704 | 1743 | 622160 | 1240.76 | 149.99 | 3 | 0.824 | 0.89 | 2814.3 |  | 18663 | 944.731 | 0.4772965 | 4898.12 | 0.0927227
[12 empty] | 697.372 | 0.12992 | [12 empty] | 697.372 | 0.216348 | 1744 | 150860 | 1974.917 | 160 | 3 | 0.834 | 1.15 | 682.42 |  | 4525.5 | 1683.463 | 0.1147865 | 1394.71 | 0.147765 | 1744 | 281660 | 1974.917 | 154.99 | 3 | 0.829 | 1.1 | 1274.4 |  | 8451.4 | 1683.463 | 0.2157465 | 1743.38 | 0.202568 | 1744 | 620940 | 1242.818 | 149.99 | 3 | 0.824 | 0.9 | 2809.1 |  | 18628 | 946.798 | 0.4768349 | 4900.93 | 0.0926326
[12 empty] | 697.772 | 0.129799 | [12 empty] | 697.772 | 0.216203 | 1745 | 150320 | 1979.26 | 160 | 3 | 0.834 | 1.15 | 680.01 |  | 4509.5 | 1687.829 | 0.1133553 | 1395.51 | 0.147646 | 1745 | 280710 | 1979.26 | 154.99 | 3 | 0.829 | 1.13 | 1269.6 |  | 8419.6 | 1687.829 | 0.2152922 | 1744.38 | 0.202432 | 1745 | 620390 | 1244.882 | 149.99 | 3 | 0.824 | 0.93 | 2805.8 |  | 18607 | 948.87 | 0.4763117 | 4903.75 | 0.0925427
[12 empty] | 698.172 | 0.129679 | [12 empty] | 698.172 | 0.216057 | 1746 | 149980 | 1983.614 | 160.01 | 3 | 0.834 | 1.16 | 678.31 |  | 4498.2 | 1692.205 | 0.1143196 | 1396.31 | 0.147526 | 1746 | 280190 | 1983.614 | 154.98 | 3 | 0.829 | 1.17 | 1267.2 |  | 8403.1 | 1692.205 | 0.2149534 | 1745.38 | 0.202297 | 1746 | 619790 | 1246.949 | 149.99 | 3 | 0.824 | 0.94 | 2803.8 |  | 18594 | 950.947 | 0.476304 | 4906.56 | 0.0924529
[12 empty] | 698.572 | 0.129558 | [12 empty] | 698.572 | 0.215911 | 1747 | 148110 | 1987.98 | 160 | 3 | 0.834 | 1.17 | 669.77 |  | 4441.6 | 1696.593 | 0.1141589 | 1397.11 | 0.147407 | 1747 | 279600 | 1987.98 | 154.99 | 3 | 0.829 | 1.18 | 1264.6 |  | 8386.3 | 1696.593 | 0.2138831 | 1746.38 | 0.202161 | 1747 | 619110 | 1249.021 | 149.99 | 3 | 0.824 | 0.95 | 2799.6 |  | 18566 | 953.028 | 0.4758578 | 4909.37 | 0.0923632
[12 empty] | 698.972 | 0.129438 | [12 empty] | 698.972 | 0.215766 | 1748 | 149370 | 1992.356 | 160 | 3 | 0.834 | 1.18 | 675.86 |  | 4482 | 1700.992 | 0.1130797 | 1397.91 | 0.147289 | 1748 | 279160 | 1992.356 | 154.99 | 3 | 0.829 | 0.98 | 1262.4 |  | 8371.8 | 1700.992 | 0.2135674 | 1747.38 | 0.202025 | 1748 | 619100 | 1251.098 | 149.99 | 3 | 0.824 | 0.98 | 2800.8 |  | 18573 | 955.113 | 0.4750731 | 4912.18 | 0.0922735
[12 empty] | 699.372 | 0.129318 | [12 empty] | 699.372 | 0.21562 | 1749 | 149160 | 1996.744 | 159.99 | 3 | 0.834 | 1.2 | 674.89 |  | 4475.5 | 1705.402 | 0.111396 | 1398.71 | 0.14717 | 1749 | 277770 | 1996.744 | 154.98 | 3 | 0.829 | 1.02 | 1256.1 |  | 8329.7 | 1705.402 | 0.2136598 | 1748.38 | 0.20189 | 1749 | 618520 | 1253.179 | 149.98 | 3 | 0.824 | 1 | 2798.2 |  | 18556 | 957.203 | 0.4744499 | 4914.99 | 0.092184
[12 empty] | 699.772 | 0.129198 | [12 empty] | 699.772 | 0.215475 | 1750 | 147750 | 2001.143 | 159.99 | 3 | 0.834 | 1.19 | 668.42 |  | 4432.6 | 1709.823 | 0.1116868 | 1399.51 | 0.147051 | 1750 | 277360 | 2001.143 | 154.99 | 3 | 0.829 | 1.04 | 1254.7 |  | 8320.7 | 1709.823 | 0.2125895 | 1749.38 | 0.201755 | 1750 | 617500 | 1255.264 | 149.99 | 3 | 0.824 | 1.01 | 2792.8 |  | 18520 | 959.297 | 0.4742422 | 4917.8 | 0.0920946
[12 empty] | 700.173 | 0.129078 | [12 empty] | 700.173 | 0.21533 | 1751 | 145550 | 2005.553 | 160 | 3 | 0.835 | 1.1 | 658.44 |  | 4366.4 | 1714.256 | 0.111396 | 1400.31 | 0.146933 | 1751 | 277480 | 2005.553 | 154.99 | 3 | 0.829 | 1.05 | 1255.7 |  | 8327.2 | 1714.256 | 0.2112882 | 1750.38 | 0.20162 | 1751 | 616690 | 1257.354 | 149.99 | 3 | 0.824 | 1.02 | 2789.1 |  | 18495 | 961.396 | 0.4739421 | 4920.62 | 0.0920053
[12 empty] | 700.573 | 0.128958 | [12 empty] | 700.573 | 0.215185 | 1752 | 145930 | 2009.974 | 160 | 3 | 0.835 | 0.93 | 660.18 |  | 4378 | 1718.7 | 0.1116945 | 1401.11 | 0.146814 | 1752 | 276090 | 2009.974 | 154.99 | 3 | 0.829 | 1.07 | 1249 |  | 8282.4 | 1718.7 | 0.2102179 | 1751.38 | 0.201485 | 1752 | 616420 | 1259.448 | 149.99 | 3 | 0.824 | 1.04 | 2789.6 |  | 18499 | 963.499 | 0.4739191 | 4923.43 | 0.0919161
[12 empty] | 700.973 | 0.128838 | [12 empty] | 700.973 | 0.21504 | 1753 | 145550 | 2014.407 | 160 | 3 | 0.835 | 0.92 | 658.42 |  | 4366.3 | 1723.156 | 0.1114572 | 1401.91 | 0.146696 | 1753 | 274400 | 2014.407 | 154.98 | 3 | 0.829 | 1.1 | 1241 |  | 8229.5 | 1723.156 | 0.2096481 | 1752.38 | 0.20135 | 1753 | 616030 | 1261.547 | 149.99 | 3 | 0.824 | 1.07 | 2786.7 |  | 18480 | 965.606 | 0.4728035 | 4926.24 | 0.091827
[12 empty] | 701.373 | 0.128718 | [12 empty] | 701.373 | 0.214895 | 1754 | 145940 | 2018.851 | 159.99 | 3 | 0.835 | 0.9 | 660.11 |  | 4377.5 | 1727.623 | 0.1107148 | 1402.71 | 0.146578 | 1754 | 273010 | 2018.851 | 154.99 | 3 | 0.829 | 1.12 | 1234.5 |  | 8186.2 | 1727.623 | 0.2097713 | 1753.38 | 0.201215 | 1754 | 616000 | 1263.65 | 149.99 | 3 | 0.824 | 1.07 | 2787.7 |  | 18486 | 967.719 | 0.472265 | 4929.05 | 0.0917379
[12 empty] | 701.773 | 0.128599 | [12 empty] | 701.773 | 0.214751 | 1755 | 145630 | 2023.307 | 159.99 | 3 | 0.835 | 0.9 | 658.93 |  | 4369.7 | 1732.101 | 0.1101485 | 1403.51 | 0.146459 | 1755 | 272270 | 2023.307 | 154.99 | 3 | 0.829 | 1.13 | 1231.5 |  | 8166.7 | 1732.101 | 0.2086933 | 1754.38 | 0.20108 | 1755 | 614550 | 1265.757 | 149.99 | 3 | 0.824 | 1.09 | 2780.1 |  | 18436 | 969.835 | 0.4719649 | 4931.86 | 0.091649
[12 empty] | 702.173 | 0.12848 | [12 empty] | 702.173 | 0.214606 | 1756 | 144660 | 2027.774 | 159.99 | 3 | 0.835 | 0.91 | 654.64 |  | 4341.2 | 1736.591 | 0.1102097 | 1404.31 | 0.146341 | 1756 | 272430 | 2027.774 | 154.99 | 3 | 0.829 | 1.12 | 1232.8 |  | 8175.3 | 1736.591 | 0.2083468 | 1755.38 | 0.200946 | 1756 | 613850 | 1267.87 | 149.99 | 3 | 0.824 | 1.1 | 2776.8 |  | 18414 | 971.957 | 0.4715187 | 4934.67 | 0.0915602
[12 empty] | 702.573 | 0.12836 | [12 empty] | 702.573 | 0.214462 | 1757 | 143920 | 2032.252 | 160 | 3 | 0.835 | 0.96 | 651.13 |  | 4318 | 1741.092 | 0.1088704 | 1405.11 | 0.146224 | 1757 | 271030 | 2032.252 | 155 | 3 | 0.829 | 1.08 | 1225.9 |  | 8129.6 | 1741.092 | 0.2083853 | 1756.38 | 0.200811 | 1757 | 613460 | 1269.986 | 149.99 | 3 | 0.825 | 1.1 | 2775.1 |  | 18403 | 974.082 | 0.4708801 | 4937.49 | 0.0914715
[12 empty] | 702.973 | 0.128241 | [12 empty] | 702.973 | 0.214317 | 1758 | 144000 | 2036.742 | 159.99 | 3 | 0.835 | 0.97 | 651.55 |  | 4320.7 | 1745.605 | 0.1087249 | 1405.91 | 0.146106 | 1758 | 270580 | 2036.742 | 154.99 | 3 | 0.829 | 1.04 | 1223.8 |  | 8115.6 | 1745.605 | 0.2071687 | 1757.38 | 0.200677 | 1758 | 612880 | 1272.108 | 149.98 | 3 | 0.825 | 1.12 | 2771.9 |  | 18382 | 976.213 | 0.4702031 | 4940.3 | 0.0913829
[12 empty] | 703.373 | 0.128122 | [12 empty] | 703.373 | 0.214173 | 1759 | 142250 | 2041.243 | 159.99 | 3 | 0.835 | 0.98 | 643.59 |  | 4267.9 | 1750.13 | 0.1072784 | 1406.71 | 0.145988 | 1759 | 270630 | 2041.243 | 154.98 | 3 | 0.829 | 1.02 | 1224.1 |  | 8117.9 | 1750.13 | 0.2056595 | 1758.38 | 0.200542 | 1759 | 612050 | 1274.233 | 149.97 | 3 | 0.825 | 1.14 | 2768.2 |  | 18357 | 978.347 | 0.4697184 | 4943.11 | 0.0912944
[12 empty] | 703.773 | 0.128003 | [12 empty] | 703.773 | 0.214029 | 1760 | 142060 | 2045.756 | 159.99 | 3 | 0.835 | 0.96 | 642.77 |  | 4262.5 | 1754.666 | 0.1072172 | 1407.51 | 0.145871 | 1760 | 269050 | 2045.756 | 154.97 | 3 | 0.829 | 0.98 | 1217.3 |  | 8072.2 | 1754.666 | 0.205082 | 1759.38 | 0.200408 | 1760 | 611170 | 1276.364 | 149.98 | 3 | 0.825 | 1.13 | 2764.7 |  | 18334 | 980.487 | 0.4687183 | 4945.92 | 0.091206
[12 empty] | 704.173 | 0.127885 | [12 empty] | 704.173 | 0.213885 | 1761 | 140170 | 2050.281 | 159.99 | 3 | 0.835 | 0.98 | 634.04 |  | 4204.6 | 1759.214 | 0.1070641 | 1408.31 | 0.145753 | 1761 | 267090 | 2050.281 | 154.99 | 3 | 0.829 | 0.97 | 1208.1 |  | 8011.4 | 1759.214 | 0.2046893 | 1760.38 | 0.200274 | 1761 | 610540 | 1278.498 | 149.99 | 3 | 0.825 | 1.11 | 2762.8 |  | 18321 | 982.631 | 0.4680643 | 4948.73 | 0.0911177
[12 empty] | 704.573 | 0.127766 | [12 empty] | 704.573 | 0.213741 | 1762 | 140090 | 2054.817 | 159.99 | 3 | 0.835 | 1 | 633.58 |  | 4201.6 | 1763.773 | 0.1065437 | 1409.11 | 0.145636 | 1762 | 266340 | 2054.817 | 155.01 | 3 | 0.829 | 0.85 | 1204.6 |  | 7988.1 | 1763.773 | 0.2032956 | 1761.38 | 0.20014 | 1762 | 609240 | 1280.638 | 150 | 3 | 0.824 | 1.1 | 2756.3 |  | 18278 | 984.779 | 0.4674642 | 4951.55 | 0.0910295
[12 empty] | 704.973 | 0.127648 | [12 empty] | 704.973 | 0.213597 | 1763 | 139890 | 2059.365 | 159.99 | 3 | 0.835 | 1.09 | 632.73 |  | 4195.9 | 1768.344 | 0.1059927 | 1409.91 | 0.145519 | 1763 | 265830 | 2059.365 | 155.01 | 3 | 0.829 | 0.82 | 1202.9 |  | 7976.7 | 1768.344 | 0.2023716 | 1762.38 | 0.200006 | 1763 | 608390 | 1282.782 | 150 | 3 | 0.824 | 1.07 | 2752.4 |  | 18252 | 986.932 | 0.4664179 | 4954.36 | 0.0909413
[12 empty] | 705.373 | 0.127529 | [12 empty] | 705.373 | 0.213454 | 1764 | 139210 | 2063.924 | 159.98 | 3 | 0.835 | 1.15 | 629.75 |  | 4176.2 | 1772.927 | 0.1060692 | 1410.71 | 0.145401 | 1764 | 264020 | 2063.924 | 155.01 | 3 | 0.828 | 1.13 | 1194.6 |  | 7922.2 | 1772.927 | 0.2011781 | 1763.39 | 0.199873 | 1764 | 607610 | 1284.93 | 150 | 3 | 0.824 | 1.06 | 2750 |  | 18237 | 989.09 | 0.4657409 | 4957.17 | 0.0908533
[12 empty] | 705.774 | 0.127411 | [12 empty] | 705.774 | 0.21331 | 1765 | 138490 | 2068.495 | 159.99 | 3 | 0.835 | 1.11 | 626.59 |  | 4155.2 | 1777.521 | 0.1056636 | 1411.51 | 0.145285 | 1765 | 262820 | 2068.495 | 155 | 3 | 0.828 | 1.06 | 1189.1 |  | 7885.5 | 1777.521 | 0.2011396 | 1764.39 | 0.199739 | 1765 | 606250 | 1287.083 | 150 | 3 | 0.824 | 1.05 | 2743.3 |  | 18192 | 991.252 | 0.4650254 | 4959.98 | 0.0907654
[12 empty] | 706.174 | 0.127293 | [12 empty] | 706.174 | 0.213167 | 1766 | 138590 | 2073.078 | 159.99 | 3 | 0.835 | 1.13 | 626.79 |  | 4156.5 | 1782.128 | 0.1048752 | 1412.31 | 0.145168 | 1766 | 261270 | 2073.078 | 155.01 | 3 | 0.828 | 1 | 1181.7 |  | 7836.6 | 1782.128 | 0.2002464 | 1765.39 | 0.199605 | 1766 | 605370 | 1289.241 | 150 | 3 | 0.824 | 1.05 | 2739 |  | 18163 | 993.419 | 0.4649254 | 4962.79 | 0.0906776
[12 empty] | 706.574 | 0.127175 | [12 empty] | 706.574 | 0.213023 | 1767 | 138060 | 2077.672 | 159.99 | 3 | 0.835 | 1.17 | 624.58 |  | 4141.9 | 1786.746 | 0.104638 | 1413.11 | 0.145051 | 1767 | 261220 | 2077.672 | 155.01 | 3 | 0.828 | 0.91 | 1181.8 |  | 7837.2 | 1786.746 | 0.198922 | 1766.39 | 0.199472 | 1767 | 604440 | 1291.403 | 150 | 3 | 0.824 | 1.06 | 2733.9 |  | 18130 | 995.591 | 0.4647946 | 4965.6 | 0.0905899
[12 empty] | 706.974 | 0.127057 | [12 empty] | 706.974 | 0.21288 | 1768 | 137030 | 2082.279 | 159.99 | 3 | 0.835 | 1.06 | 619.61 |  | 4108.9 | 1791.376 | 0.1045308 | 1413.92 | 0.144934 | 1768 | 260060 | 2082.279 | 155.01 | 3 | 0.828 | 0.85 | 1176.7 |  | 7803.5 | 1791.376 | 0.198152 | 1767.39 | 0.199339 | 1768 | 604310 | 1293.57 | 149.99 | 3 | 0.824 | 1.06 | 2735 |  | 18137 | 997.767 | 0.4647792 | 4968.42 | 0.0905023
[12 empty] | 707.374 | 0.126939 | [12 empty] | 707.374 | 0.212737 | 1769 | 136720 | 2086.897 | 159.99 | 3 | 0.835 | 0.97 | 618.29 |  | 4100.2 | 1796.018 | 0.104263 | 1414.72 | 0.144818 | 1769 | 258340 | 2086.897 | 155.01 | 3 | 0.828 | 0.98 | 1168.8 |  | 7750.9 | 1796.018 | 0.1976284 | 1768.39 | 0.199206 | 1769 | 604140 | 1295.742 | 149.99 | 3 | 0.824 | 1.05 | 2733 |  | 18124 | 999.948 | 0.4646022 | 4971.23 | 0.0904148
[12 empty] | 707.774 | 0.126822 | [12 empty] | 707.774 | 0.212594 | 1770 | 136580 | 2091.527 | 159.99 | 3 | 0.835 | 1.01 | 618.01 |  | 4098.3 | 1800.671 | 0.1041329 | 1415.52 | 0.144701 | 1770 | 257340 | 2091.527 | 155.01 | 3 | 0.828 | 1.12 | 1164.4 |  | 7721.4 | 1800.671 | 0.1964272 | 1769.39 | 0.199073 | 1770 | 604120 | 1297.918 | 149.99 | 3 | 0.824 | 1.03 | 2732.6 |  | 18121 | 1002.133 | 0.4636483 | 4974.04 | 0.0903274
[12 empty] | 708.174 | 0.126704 | [12 empty] | 708.174 | 0.212451 | 1771 | 136230 | 2096.169 | 159.99 | 3 | 0.835 | 1.04 | 616.33 |  | 4087.2 | 1805.337 | 0.1032833 | 1416.32 | 0.144585 | 1771 | 256660 | 2096.169 | 155.01 | 3 | 0.828 | 1.08 | 1161.3 |  | 7701.1 | 1805.337 | 0.1965119 | 1770.39 | 0.19894 | 1771 | 603890 | 1300.099 | 149.99 | 3 | 0.824 | 1.01 | 2732.6 |  | 18121 | 1004.324 | 0.4627327 | 4976.85 | 0.09024
[12 empty] | 708.574 | 0.126587 | [12 empty] | 708.574 | 0.212309 | 1772 | 136060 | 2100.822 | 159.99 | 3 | 0.835 | 1.07 | 615.6 |  | 4082.3 | 1810.015 | 0.1027476 | 1417.12 | 0.144469 | 1772 | 255100 | 2100.822 | 155.01 | 3 | 0.827 | 1.03 | 1153.8 |  | 7651.1 | 1810.015 | 0.1963502 | 1771.39 | 0.198807 | 1772 | 602650 | 1302.284 | 149.98 | 3 | 0.824 | 1.01 | 2727 |  | 18084 | 1006.518 | 0.4620557 | 4979.66 | 0.0901528
[12 empty] | 708.974 | 0.12647 | [12 empty] | 708.974 | 0.212166 | 1773 | 134950 | 2105.488 | 159.99 | 3 | 0.836 | 1.12 | 610.38 |  | 4047.7 | 1814.704 | 0.1022731 | 1417.92 | 0.144353 | 1773 | 255210 | 2105.488 | 155.01 | 3 | 0.827 | 1.02 | 1154.9 |  | 7658.8 | 1814.704 | 0.1951028 | 1772.39 | 0.198674 | 1773 | 601460 | 1304.475 | 149.99 | 3 | 0.824 | 0.98 | 2720.4 |  | 18040 | 1008.718 | 0.461294 | 4982.47 | 0.0900657
[12 empty] | 709.374 | 0.126352 | [12 empty] | 709.374 | 0.212024 | 1774 | 134250 | 2110.166 | 159.99 | 3 | 0.836 | 1.16 | 607.27 |  | 4027.1 | 1819.406 | 0.1018674 | 1418.72 | 0.144237 | 1774 | 255000 | 2110.166 | 155.01 | 3 | 0.827 | 0.97 | 1154 |  | 7653 | 1819.406 | 0.1948179 | 1773.39 | 0.198541 | 1774 | 600580 | 1306.669 | 149.99 | 3 | 0.824 | 0.98 | 2716 |  | 18011 | 1010.922 | 0.4605939 | 4985.29 | 0.0899787
[12 empty] | 709.774 | 0.126235 | [12 empty] | 709.774 | 0.211881 | 1775 | 133630 | 2114.855 | 159.99 | 3 | 0.836 | 1.2 | 604.32 |  | 4007.5 | 1824.12 | 0.1010256 | 1419.52 | 0.144121 | 1775 | 253380 | 2114.855 | 155.01 | 3 | 0.827 | 0.93 | 1145.9 |  | 7598.7 | 1824.12 | 0.1943482 | 1774.39 | 0.198409 | 1775 | 599590 | 1308.869 | 150 | 3 | 0.824 | 0.97 | 2711.6 |  | 17982 | 1013.131 | 0.4594322 | 4988.1 | 0.0898918
[12 empty] | 710.174 | 0.126119 | [12 empty] | 710.174 | 0.211739 | 1776 | 133100 | 2119.557 | 159.99 | 3 | 0.836 | 0.88 | 601.9 |  | 3991.5 | 1828.845 | 0.1012934 | 1420.32 | 0.144005 | 1776 | 253010 | 2119.557 | 155.01 | 3 | 0.827 | 0.93 | 1145 |  | 7592.8 | 1828.845 | 0.1940248 | 1775.39 | 0.198276 | 1776 | 598680 | 1311.073 | 150 | 3 | 0.824 | 0.94 | 2708.6 |  | 17962 | 1015.345 | 0.4588629 | 4990.91 | 0.0898049
[12 empty] | 710.574 | 0.126002 | [12 empty] | 710.574 | 0.211597 | 1777 | 132000 | 2124.271 | 159.99 | 3 | 0.836 | 0.9 | 596.93 |  | 3958.5 | 1833.583 | 0.1013087 | 1421.12 | 0.143889 | 1777 | 252400 | 2124.271 | 155.02 | 3 | 0.827 | 0.91 | 1142.2 |  | 7574.3 | 1833.583 | 0.1931085 | 1776.39 | 0.198144 | 1777 | 597170 | 1313.282 | 150 | 3 | 0.824 | 0.94 | 2701.2 |  | 17913 | 1017.563 | 0.4581089 | 4993.72 | 0.0897182
[12 empty] | 710.974 | 0.125885 | [12 empty] | 710.974 | 0.211455 | 1778 | 132350 | 2128.996 | 159.99 | 3 | 0.836 | 0.92 | 598.52 |  | 3969 | 1838.333 | 0.1003214 | 1421.92 | 0.143774 | 1778 | 251980 | 2128.996 | 155.01 | 3 | 0.827 | 0.91 | 1140.1 |  | 7560.5 | 1838.333 | 0.1925464 | 1777.39 | 0.198012 | 1778 | 596430 | 1315.496 | 150 | 3 | 0.824 | 0.92 | 2698.4 |  | 17895 | 1019.786 | 0.4572703 | 4996.53 | 0.0896316
[12 empty] | 711.374 | 0.125769 | [12 empty] | 711.374 | 0.211313 | 1779 | 132370 | 2133.734 | 159.99 | 3 | 0.836 | 0.92 | 598.91 |  | 3971.7 | 1843.095 | 0.1002449 | 1422.72 | 0.143658 | 1779 | 250790 | 2133.734 | 155.01 | 3 | 0.827 | 0.92 | 1134.6 |  | 7524.2 | 1843.095 | 0.1922307 | 1778.39 | 0.19788 | 1779 | 595450 | 1317.714 | 150 | 3 | 0.824 | 0.9 | 2693.8 |  | 17864 | 1022.014 | 0.4567087 | 4999.34 | 0.0895451
[12 empty] | 711.775 | 0.125652 | [12 empty] | 711.775 | 0.211171 | 1780 | 131080 | 2138.484 | 159.99 | 3 | 0.836 | 0.99 | 592.96 |  | 3932.2 | 1847.87 | 0.1004745 | 1423.52 | 0.143543 | 1780 | 250060 | 2138.484 | 155.02 | 3 | 0.827 | 0.94 | 1131.5 |  | 7503.2 | 1847.87 | 0.1914915 | 1779.39 | 0.197748 | 1780 | 594360 | 1319.937 | 150.01 | 3 | 0.824 | 0.88 | 2688.2 |  | 17827 | 1024.247 | 0.4561009 | 5002.16 | 0.0894586
[12 empty] | 712.175 | 0.125536 | [12 empty] | 712.175 | 0.211029 | 1781 | 130980 | 2143.246 | 159.99 | 3 | 0.836 | 0.99 | 592.58 |  | 3929.7 | 1852.656 | 0.09983928 | 1424.32 | 0.143428 | 1781 | 249650 | 2143.246 | 155.01 | 3 | 0.827 | 0.95 | 1129.6 |  | 7490.9 | 1852.656 | 0.1907446 | 1780.39 | 0.197616 | 1781 | 593630 | 1322.165 | 150 | 3 | 0.824 | 0.86 | 2685.2 |  | 17807 | 1026.484 | 0.4559932 | 5004.97 | 0.0893723
[12 empty] | 712.575 | 0.12542 | [12 empty] | 712.575 | 0.210888 | 1782 | 131280 | 2148.021 | 159.99 | 3 | 0.836 | 0.99 | 594.14 |  | 3940 | 1857.455 | 0.09870657 | 1425.12 | 0.143313 | 1782 | 248690 | 2148.021 | 155.01 | 3 | 0.827 | 0.97 | 1125 |  | 7460.4 | 1857.455 | 0.1897359 | 1781.39 | 0.197484 | 1782 | 592840 | 1324.398 | 150 | 3 | 0.824 | 0.82 | 2682.3 |  | 17788 | 1028.726 | 0.4551008 | 5007.78 | 0.089286
[12 empty] | 712.975 | 0.125304 | [12 empty] | 712.975 | 0.210746 | 1783 | 130450 | 2152.807 | 159.99 | 3 | 0.836 | 1.01 | 590.27 |  | 3914.3 | 1862.266 | 0.09970917 | 1425.92 | 0.143198 | 1783 | 247720 | 2152.807 | 155.01 | 3 | 0.827 | 0.92 | 1120.4 |  | 7430 | 1862.266 | 0.1894356 | 1782.39 | 0.197353 | 1783 | 592700 | 1326.635 | 150 | 3 | 0.824 | 1.06 | 2682.4 |  | 17788 | 1030.973 | 0.454393 | 5010.59 | 0.0891999
[12 empty] | 713.375 | 0.125188 | [12 empty] | 713.375 | 0.210605 | 1784 | 128970 | 2157.606 | 159.99 | 3 | 0.836 | 1.03 | 583.25 |  | 3867.8 | 1867.09 | 0.09836981 | 1426.72 | 0.143083 | 1784 | 246410 | 2157.606 | 155.01 | 3 | 0.827 | 0.91 | 1114.7 |  | 7391.8 | 1867.09 | 0.1888812 | 1783.39 | 0.197221 | 1784 | 591540 | 1328.877 | 150 | 3 | 0.824 | 1.02 | 2676.7 |  | 17750 | 1033.225 | 0.4534159 | 5013.4 | 0.0891139
[12 empty] | 713.775 | 0.125072 | [12 empty] | 713.775 | 0.210464 | 1785 | 130280 | 2162.417 | 159.99 | 3 | 0.836 | 1.06 | 589.62 |  | 3910 | 1871.926 | 0.09885198 | 1427.52 | 0.142968 | 1785 | 246020 | 2162.417 | 155.01 | 3 | 0.827 | 0.91 | 1112.9 |  | 7380.2 | 1871.926 | 0.1880804 | 1784.39 | 0.19709 | 1785 | 590620 | 1331.124 | 150 | 3 | 0.824 | 0.99 | 2673 |  | 17726 | 1035.482 | 0.453062 | 5016.22 | 0.0890279
[12 empty] | 714.175 | 0.124956 | [12 empty] | 714.175 | 0.210323 | 1786 | 128530 | 2167.241 | 159.99 | 3 | 0.837 | 1.08 | 581.23 |  | 3854.4 | 1876.774 | 0.09911985 | 1428.32 | 0.142853 | 1786 | 245300 | 2167.241 | 155.01 | 3 | 0.827 | 0.89 | 1110.3 |  | 7363 | 1876.774 | 0.1875876 | 1785.39 | 0.196958 | 1786 | 589350 | 1333.376 | 150.01 | 3 | 0.823 | 0.97 | 2665.3 |  | 17675 | 1037.743 | 0.4525004 | 5019.03 | 0.0889421
[12 empty] | 714.575 | 0.124841 | [12 empty] | 714.575 | 0.210182 | 1787 | 129160 | 2172.077 | 159.99 | 3 | 0.837 | 1.09 | 584.46 |  | 3875.8 | 1881.635 | 0.09676259 | 1429.12 | 0.142739 | 1787 | 244260 | 2172.077 | 155.02 | 3 | 0.827 | 0.87 | 1105.6 |  | 7331.5 | 1881.635 | 0.1881882 | 1786.39 | 0.196827 | 1787 | 588890 | 1335.633 | 150.01 | 3 | 0.823 | 0.93 | 2663.6 |  | 17664 | 1040.009 | 0.4516695 | 5021.84 | 0.0888563
[12 empty] | 714.975 | 0.124725 | [12 empty] | 714.975 | 0.210041 | 1788 | 129510 | 2176.925 | 159.98 | 3 | 0.837 | 1.1 | 586.07 |  | 3886.5 | 1886.508 | 0.09786469 | 1429.92 | 0.142624 | 1788 | 243620 | 2176.925 | 155.01 | 3 | 0.827 | 0.83 | 1102 |  | 7307.9 | 1886.508 | 0.187295 | 1787.39 | 0.196696 | 1788 | 588160 | 1337.894 | 150 | 3 | 0.823 | 0.9 | 2661 |  | 17646 | 1042.28 | 0.4505616 | 5024.65 | 0.0887707
[12 empty] | 715.375 | 0.12461 | [12 empty] | 715.375 | 0.2099 | 1789 | 126430 | 2181.786 | 159.99 | 3 | 0.837 | 1.11 | 571.5 |  | 3789.9 | 1891.394 | 0.09722945 | 1430.72 | 0.14251 | 1789 | 244400 | 2181.786 | 154.99 | 3 | 0.827 | 1.11 | 1105.5 |  | 7330.8 | 1891.394 | 0.1864942 | 1788.39 | 0.196565 | 1789 | 587080 | 1340.16 | 150 | 3 | 0.823 | 0.89 | 2656.8 |  | 17618 | 1044.556 | 0.4497615 | 5027.46 | 0.0886851
[12 empty] | 715.775 | 0.124495 | [12 empty] | 715.775 | 0.209759 | 1790 | 127870 | 2186.659 | 159.98 | 3 | 0.837 | 1.07 | 578.55 |  | 3836.6 | 1896.292 | 0.09763508 | 1431.52 | 0.142396 | 1790 | 243240 | 2186.659 | 155 | 3 | 0.827 | 1.13 | 1100.2 |  | 7295.8 | 1896.292 | 0.1853392 | 1789.39 | 0.196434 | 1790 | 585640 | 1342.431 | 150 | 3 | 0.823 | 0.86 | 2649 |  | 17567 | 1046.837 | 0.4492383 | 5030.27 | 0.0885996
[12 empty] | 716.175 | 0.12438 | [12 empty] | 716.175 | 0.209619 | 1791 | 127040 | 2191.545 | 159.98 | 3 | 0.836 | 1.03 | 574.58 |  | 3810.3 | 1901.203 | 0.0962345 | 1432.32 | 0.142282 | 1791 | 242200 | 2191.545 | 155.02 | 3 | 0.827 | 1.14 | 1095.9 |  | 7267.3 | 1901.203 | 0.1854162 | 1790.39 | 0.196303 | 1791 | 584600 | 1344.707 | 150 | 3 | 0.823 | 0.83 | 2644.6 |  | 17538 | 1049.123 | 0.4489922 | 5033.09 | 0.0885143
[12 empty] | 716.575 | 0.124265 | [12 empty] | 716.575 | 0.209478 | 1792 | 127570 | 2196.443 | 159.97 | 3 | 0.836 | 0.99 | 577.37 |  | 3828.8 | 1906.126 | 0.09553038 | 1433.12 | 0.142168 | 1792 | 240700 | 2196.443 | 155.01 | 3 | 0.827 | 1.16 | 1088.2 |  | 7216.3 | 1906.126 | 0.1845846 | 1791.39 | 0.196172 | 1792 | 583920 | 1346.988 | 150.01 | 3 | 0.823 | 0.82 | 2641.2 |  | 17515 | 1051.413 | 0.4486229 | 5035.9 | 0.088429
[12 empty] | 716.975 | 0.12415 | [12 empty] | 716.975 | 0.209338 | 1793 | 125740 | 2201.354 | 159.98 | 3 | 0.836 | 0.95 | 568.72 |  | 3771.5 | 1911.062 | 0.09517067 | 1433.92 | 0.142054 | 1793 | 240800 | 2201.354 | 155.01 | 3 | 0.827 | 1.18 | 1089.1 |  | 7222.6 | 1911.062 | 0.1835143 | 1792.39 | 0.196042 | 1793 | 583600 | 1349.274 | 150.01 | 3 | 0.823 | 0.81 | 2640.8 |  | 17512 | 1053.708 | 0.4483228 | 5038.71 | 0.0883438
[12 empty] | 717.376 | 0.124035 | [12 empty] | 717.376 | 0.209198 | 1794 | 124820 | 2206.277 | 159.99 | 3 | 0.836 | 0.93 | 564.93 |  | 3746.3 | 1916.01 | 0.09432114 | 1434.72 | 0.14194 | 1794 | 239720 | 2206.277 | 155 | 3 | 0.827 | 1.17 | 1084.2 |  | 7189.7 | 1916.01 | 0.183368 | 1793.39 | 0.195911 | 1794 | 583120 | 1351.564 | 150.02 | 3 | 0.823 | 1.04 | 2638 |  | 17494 | 1056.009 | 0.447992 | 5041.52 | 0.0882587
[12 empty] | 717.776 | 0.123921 | [12 empty] | 717.776 | 0.209058 | 1795 | 124350 | 2211.213 | 160 | 3 | 0.836 | 0.85 | 562.69 |  | 3731.5 | 1920.972 | 0.09416807 | 1435.52 | 0.141826 | 1795 | 238330 | 2211.213 | 155 | 3 | 0.827 | 1.16 | 1077.9 |  | 7147.8 | 1920.972 | 0.1826288 | 1794.39 | 0.195781 | 1795 | 582730 | 1353.859 | 150.01 | 3 | 0.823 | 1.15 | 2636.6 |  | 17484 | 1058.314 | 0.4480459 | 5044.33 | 0.0881737
[12 empty] | 718.176 | 0.123806 | [12 empty] | 718.176 | 0.208918 | 1796 | 123240 | 2216.161 | 159.99 | 3 | 0.836 | 1.09 | 557.46 |  | 3696.7 | 1925.946 | 0.09259911 | 1436.32 | 0.141713 | 1796 | 238140 | 2216.161 | 155.01 | 3 | 0.827 | 1.17 | 1077.4 |  | 7144.6 | 1925.946 | 0.181366 | 1795.39 | 0.195651 | 1796 | 582300 | 1356.16 | 150.01 | 3 | 0.823 | 1.12 | 2634.7 |  | 17472 | 1060.624 | 0.4470149 | 5047.14 | 0.0880888
[12 empty] | 718.576 | 0.123692 | [12 empty] | 718.576 | 0.208778 | 1797 | 123040 | 2221.123 | 159.99 | 3 | 0.836 | 1.02 | 556.72 |  | 3691.8 | 1930.932 | 0.092469 | 1437.12 | 0.141599 | 1797 | 237180 | 2221.123 | 155.01 | 3 | 0.827 | 1.15 | 1073.1 |  | 7116 | 1930.932 | 0.180904 | 1796.39 | 0.19552 | 1797 | 582370 | 1358.465 | 150.01 | 3 | 0.823 | 1.1 | 2635.6 |  | 17478 | 1062.939 | 0.446561 | 5049.96 | 0.0880041
[12 empty] | 718.976 | 0.123578 | [12 empty] | 718.976 | 0.208638 | 1798 | 120990 | 2226.097 | 160 | 3 | 0.836 | 0.96 | 547.31 |  | 3629.5 | 1935.932 | 0.09120618 | 1437.92 | 0.141486 | 1798 | 235540 | 2226.097 | 155.01 | 3 | 0.827 | 1.15 | 1065.4 |  | 7065.2 | 1935.932 | 0.1805036 | 1797.39 | 0.19539 | 1798 | 581030 | 1360.775 | 150.01 | 3 | 0.823 | 1.08 | 2628.5 |  | 17431 | 1065.259 | 0.4459224 | 5052.77 | 0.0879194
[12 empty] | 719.376 | 0.123463 | [12 empty] | 719.376 | 0.208498 | 1799 | 120820 | 2231.083 | 160 | 3 | 0.835 | 0.86 | 546.67 |  | 3625.2 | 1940.944 | 0.09041023 | 1438.72 | 0.141373 | 1799 | 234940 | 2231.083 | 155.01 | 3 | 0.827 | 1.11 | 1062.9 |  | 7048.6 | 1940.944 | 0.1803419 | 1798.39 | 0.19526 | 1799 | 580440 | 1363.09 | 150.01 | 3 | 0.823 | 1.08 | 2626.6 |  | 17418 | 1067.584 | 0.4455455 | 5055.58 | 0.0878347
[12 empty] | 719.776 | 0.123349 | [12 empty] | 719.776 | 0.208359 | 1800 | 119170 | 2236.083 | 160.01 | 3 | 0.835 | 1.15 | 539.23 |  | 3575.9 | 1945.969 | 0.0906934 | 1439.52 | 0.141259 | 1800 | 234420 | 2236.083 | 155.01 | 3 | 0.827 | 1.1 | 1060.5 |  | 7032.6 | 1945.969 | 0.18075 | 1799.39 | 0.195131 | 1800 | 579610 | 1365.41 | 150.01 | 3 | 0.823 | 1.07 | 2622 |  | 17387 | 1069.914 | 0.4452377 | 5058.39 | 0.0877502
[12 empty] | 720.176 | 0.123236 | [12 empty] | 720.176 | 0.208219 | 1801 | 118130 | 2241.095 | 160 | 3 | 0.835 | 1.08 | 534.31 |  | 3543.3 | 1951.008 | 0.0908082 | 1440.32 | 0.141146 | 1801 | 234210 | 2241.095 | 155 | 3 | 0.827 | 1.11 | 1059 |  | 7023 | 1951.008 | 0.1803804 | 1800.39 | 0.195001 | 1801 | 579120 | 1367.735 | 150.01 | 3 | 0.823 | 1.08 | 2620 |  | 17375 | 1072.249 | 0.444353 | 5061.2 | 0.0876658
[12 empty] | 720.576 | 0.123122 | [12 empty] | 720.576 | 0.20808 | 1802 | 118500 | 2246.12 | 159.99 | 3 | 0.835 | 1.01 | 535.96 |  | 3554.2 | 1956.059 | 0.08899434 | 1441.12 | 0.141033 | 1802 | 234740 | 2246.12 | 155 | 3 | 0.827 | 1.11 | 1061.8 |  | 7041 | 1956.059 | 0.1798029 | 1801.39 | 0.194871 | 1802 | 578720 | 1370.065 | 150.01 | 3 | 0.823 | 1.07 | 2618.1 |  | 17362 | 1074.589 | 0.4437221 | 5064.02 | 0.0875815
[12 empty] | 720.976 | 0.123008 | [12 empty] | 720.976 | 0.207941 | 1803 | 118650 | 2251.159 | 159.98 | 3 | 0.835 | 0.94 | 536.73 |  | 3559.3 | 1961.123 | 0.08900964 | 1441.92 | 0.140921 | 1803 | 234260 | 2251.159 | 155 | 3 | 0.827 | 1.13 | 1059.6 |  | 7026.5 | 1961.123 | 0.1786325 | 1802.39 | 0.194742 | 1803 | 577570 | 1372.4 | 150.01 | 3 | 0.823 | 1.07 | 2612.9 |  | 17327 | 1076.934 | 0.4433374 | 5066.83 | 0.0874973
[12 empty] | 721.376 | 0.122895 | [12 empty] | 721.376 | 0.207802 | 1804 | 116280 | 2256.21 | 160.01 | 3 | 0.835 | 0.88 | 525.92 |  | 3487.6 | 1966.199 | 0.08864228 | 1442.72 | 0.140808 | 1804 | 233510 | 2256.21 | 155 | 3 | 0.827 | 1.13 | 1056.5 |  | 7006.5 | 1966.199 | 0.1788481 | 1803.39 | 0.194612 | 1804 | 576750 | 1374.74 | 150.01 | 3 | 0.823 | 1.07 | 2609.3 |  | 17303 | 1079.284 | 0.4430682 | 5069.64 | 0.0874131
[12 empty] | 721.776 | 0.122781 | [12 empty] | 721.776 | 0.207663 | 1805 | 116300 | 2261.274 | 160.02 | 3 | 0.835 | 0.79 | 526.17 |  | 3489.3 | 1971.289 | 0.08806062 | 1443.52 | 0.140695 | 1805 | 231990 | 2261.274 | 155 | 3 | 0.827 | 1.14 | 1049.2 |  | 6957.5 | 1971.289 | 0.1779395 | 1804.39 | 0.194483 | 1805 | 576250 | 1377.085 | 150.01 | 3 | 0.823 | 1.03 | 2607.3 |  | 17290 | 1081.638 | 0.4420065 | 5072.45 | 0.0873291
[12 empty] | 722.176 | 0.122668 | [12 empty] | 722.176 | 0.207524 | 1806 | 115820 | 2266.35 | 160.01 | 3 | 0.834 | 0.99 | 524.1 |  | 3475.6 | 1976.392 | 0.08692025 | 1444.32 | 0.140583 | 1806 | 232270 | 2266.35 | 155.01 | 3 | 0.827 | 1.13 | 1051 |  | 6969.4 | 1976.392 | 0.1759375 | 1805.39 | 0.194354 | 1806 | 575900 | 1379.435 | 150.01 | 3 | 0.823 | 1.01 | 2605.6 |  | 17279 | 1083.998 | 0.4410525 | 5075.26 | 0.0872452
[12 empty] | 722.576 | 0.122555 | [12 empty] | 722.576 | 0.207385 | 1807 | 115060 | 2271.44 | 160.01 | 3 | 0.834 | 0.93 | 520.6 |  | 3452.4 | 1981.508 | 0.08601714 | 1445.12 | 0.14047 | 1807 | 231090 | 2271.44 | 155 | 3 | 0.827 | 1.1 | 1045.5 |  | 6933.5 | 1981.508 | 0.174821 | 1806.39 | 0.194225 | 1807 | 574520 | 1381.789 | 150.02 | 3 | 0.823 | 0.98 | 2599.2 |  | 17237 | 1086.363 | 0.440814 | 5078.07 | 0.0871613
[12 empty] | 722.977 | 0.122442 | [12 empty] | 722.977 | 0.207246 | 1808 | 113570 | 2276.543 | 160.01 | 3 | 0.834 | 0.87 | 513.69 |  | 3406.5 | 1986.637 | 0.08581815 | 1445.92 | 0.140358 | 1808 | 228490 | 2276.543 | 155 | 3 | 0.827 | 1.09 | 1033.2 |  | 6851.4 | 1986.637 | 0.1744437 | 1807.39 | 0.194096 | 1808 | 573280 | 1384.149 | 150.01 | 3 | 0.823 | 0.97 | 2592.3 |  | 17190 | 1088.733 | 0.4403754 | 5080.89 | 0.0870776
[12 empty] | 723.377 | 0.122329 | [12 empty] | 723.377 | 0.207108 | 1809 | 112390 | 2281.659 | 160.02 | 3 | 0.834 | 0.85 | 508.39 |  | 3371.4 | 1991.78 | 0.08521353 | 1446.72 | 0.140246 | 1809 | 227040 | 2281.659 | 155.01 | 3 | 0.827 | 1.08 | 1026.8 |  | 6809 | 1991.78 | 0.1744283 | 1808.39 | 0.193967 | 1809 | 572970 | 1386.514 | 150.01 | 3 | 0.823 | 0.97 | 2592.6 |  | 17192 | 1091.109 | 0.4398677 | 5083.7 | 0.0869939
[12 empty] | 723.777 | 0.122216 | [12 empty] | 723.777 | 0.206969 | 1810 | 112130 | 2286.788 | 160.02 | 3 | 0.834 | 0.8 | 507.35 |  | 3364.5 | 1996.935 | 0.08466248 | 1447.52 | 0.140134 | 1810 | 226550 | 2286.788 | 155.01 | 3 | 0.827 | 1.15 | 1024.6 |  | 6794.8 | 1996.935 | 0.1745592 | 1809.39 | 0.193838 | 1810 | 572400 | 1388.884 | 150.01 | 3 | 0.823 | 0.98 | 2590.1 |  | 17176 | 1093.489 | 0.4391214 | 5086.51 | 0.0869103
[12 empty] | 724.177 | 0.122103 | [12 empty] | 724.177 | 0.206831 | 1811 | 111340 | 2291.931 | 160.01 | 3 | 0.834 | 0.81 | 503.57 |  | 3339.4 | 2002.104 | 0.08464718 | 1448.32 | 0.140022 | 1811 | 226530 | 2291.931 | 155.01 | 3 | 0.827 | 1.17 | 1024.8 |  | 6796 | 2002.104 | 0.1742666 | 1810.39 | 0.193709 | 1811 | 571740 | 1391.26 | 150.02 | 3 | 0.823 | 0.98 | 2587.7 |  | 17160 | 1095.874 | 0.4378751 | 5089.32 | 0.0868269
[12 empty] | 724.577 | 0.121991 | [12 empty] | 724.577 | 0.206693 | 1812 | 110620 | 2297.086 | 160.02 | 3 | 0.834 | 1.02 | 500.37 |  | 3318.2 | 2007.286 | 0.08476198 | 1449.12 | 0.13991 | 1812 | 226700 | 2297.086 | 155 | 3 | 0.827 | 1.19 | 1025.5 |  | 6800.3 | 2007.286 | 0.1734581 | 1811.39 | 0.193581 | 1812 | 570770 | 1393.64 | 150.02 | 3 | 0.823 | 0.96 | 2583.8 |  | 17134 | 1098.264 | 0.4373288 | 5092.13 | 0.0867435
[12 empty] | 724.977 | 0.121878 | [12 empty] | 724.977 | 0.206555 | 1813 | 110600 | 2302.255 | 160.01 | 3 | 0.834 | 0.97 | 500.07 |  | 3316.2 | 2012.481 | 0.08397367 | 1449.92 | 0.139798 | 1813 | 226320 | 2302.255 | 155 | 3 | 0.827 | 1.18 | 1023.7 |  | 6788.7 | 2012.481 | 0.1729807 | 1812.39 | 0.193452 | 1813 | 569150 | 1396.025 | 150.01 | 3 | 0.823 | 0.93 | 2573.9 |  | 17068 | 1100.66 | 0.4369749 | 5094.94 | 0.0866602
[12 empty] | 725.377 | 0.121766 | [12 empty] | 725.377 | 0.206417 | 1814 | 110750 | 2307.437 | 160 | 3 | 0.834 | 0.95 | 501.25 |  | 3324 | 2017.69 | 0.08374407 | 1450.72 | 0.139686 | 1814 | 225270 | 2307.437 | 155 | 3 | 0.827 | 1.18 | 1018.8 |  | 6756.4 | 2017.69 | 0.1722646 | 1813.39 | 0.193324 | 1814 | 568440 | 1398.415 | 150.01 | 3 | 0.823 | 0.9 | 2571.6 |  | 17053 | 1103.06 | 0.4367056 | 5097.76 | 0.086577
[12 empty] | 725.777 | 0.121654 | [12 empty] | 725.777 | 0.206279 | 1815 | 109720 | 2312.632 | 160.01 | 3 | 0.834 | 0.92 | 496.34 |  | 3291.5 | 2022.911 | 0.08221338 | 1451.52 | 0.139575 | 1815 | 224650 | 2312.632 | 155.01 | 3 | 0.827 | 1.16 | 1016.5 |  | 6741.2 | 2022.911 | 0.1716178 | 1814.39 | 0.193195 | 1815 | 567980 | 1400.811 | 150.02 | 3 | 0.823 | 0.9 | 2569.7 |  | 17041 | 1105.466 | 0.436244 | 5100.57 | 0.0864939
[12 empty] | 726.177 | 0.121541 | [12 empty] | 726.177 | 0.206141 | 1816 | 109420 | 2317.841 | 160.02 | 3 | 0.834 | 0.9 | 495.18 |  | 3283.7 | 2028.147 | 0.08199908 | 1452.32 | 0.139463 | 1816 | 223720 | 2317.841 | 155.01 | 3 | 0.827 | 1.14 | 1012.3 |  | 6713 | 2028.147 | 0.1710326 | 1815.39 | 0.193067 | 1816 | 567630 | 1403.211 | 150.02 | 3 | 0.823 | 0.91 | 2569 |  | 17036 | 1107.877 | 0.4354901 | 5103.38 | 0.0864109
[12 empty] | 726.577 | 0.121429 | [12 empty] | 726.577 | 0.206003 | 1817 | 107420 | 2323.062 | 160.01 | 3 | 0.834 | 0.89 | 485.96 |  | 3222.6 | 2033.395 | 0.08252717 | 1453.12 | 0.139352 | 1817 | 222880 | 2323.062 | 155.01 | 3 | 0.827 | 1.16 | 1008.1 |  | 6685.2 | 2033.395 | 0.1703396 | 1816.4 | 0.192939 | 1817 | 567030 | 1405.617 | 150.02 | 3 | 0.823 | 0.9 | 2566.4 |  | 17019 | 1110.293 | 0.4349823 | 5106.19 | 0.086328
[12 empty] | 726.977 | 0.121317 | [12 empty] | 726.977 | 0.205866 | 1818 | 107140 | 2328.298 | 160.02 | 3 | 0.834 | 0.88 | 484.59 |  | 3213.6 | 2038.657 | 0.08163172 | 1453.92 | 0.139241 | 1818 | 222120 | 2328.298 | 155 | 3 | 0.827 | 1.14 | 1004.6 |  | 6662.2 | 2038.657 | 0.1689613 | 1817.4 | 0.192811 | 1818 | 566050 | 1408.028 | 150.01 | 3 | 0.823 | 0.89 | 2561 |  | 16983 | 1112.714 | 0.4348207 | 5109 | 0.0862452
[12 empty] | 727.377 | 0.121206 | [12 empty] | 727.377 | 0.205728 | 1819 | 107830 | 2333.546 | 160 | 3 | 0.834 | 0.87 | 488.04 |  | 3236.4 | 2043.933 | 0.08022348 | 1454.72 | 0.13913 | 1819 | 221220 | 2333.546 | 155 | 3 | 0.827 | 1.14 | 1001 |  | 6637.8 | 2043.933 | 0.168661 | 1818.4 | 0.192683 | 1819 | 565390 | 1410.444 | 150.02 | 3 | 0.823 | 0.89 | 2557.8 |  | 16962 | 1115.14 | 0.4340437 | 5111.82 | 0.0861624
[12 empty] | 727.777 | 0.121094 | [12 empty] | 727.777 | 0.205591 | 1820 | 106660 | 2338.808 | 160 | 3 | 0.834 | 0.85 | 482.57 |  | 3200.2 | 2049.222 | 0.07979489 | 1455.52 | 0.139019 | 1820 | 219430 | 2338.808 | 155.01 | 3 | 0.827 | 1.17 | 992.4 |  | 6581 | 2049.222 | 0.1684223 | 1819.4 | 0.192556 | 1820 | 565180 | 1412.865 | 150.01 | 3 | 0.823 | 0.87 | 2556.6 |  | 16954 | 1117.572 | 0.4334436 | 5114.63 | 0.0860798
[12 empty] | 728.177 | 0.120983 | [12 empty] | 728.177 | 0.205454 | 1821 | 104820 | 2344.084 | 160.02 | 3 | 0.833 | 0.86 | 474.08 |  | 3143.9 | 2054.525 | 0.07909842 | 1456.32 | 0.138908 | 1821 | 219040 | 2344.084 | 155.01 | 3 | 0.827 | 1.06 | 991.08 |  | 6572.3 | 2054.525 | 0.1680065 | 1820.4 | 0.192428 | 1821 | 564170 | 1415.291 | 150.01 | 3 | 0.823 | 0.86 | 2551.8 |  | 16922 | 1120.008 | 0.4333821 | 5117.44 | 0.0859972
[12 empty] | 728.577 | 0.120871 | [12 empty] | 728.577 | 0.205317 | 1822 | 104260 | 2349.373 | 160.02 | 3 | 0.833 | 0.85 | 471.72 |  | 3128.2 | 2059.841 | 0.07908312 | 1457.12 | 0.138797 | 1822 | 218730 | 2349.373 | 155 | 3 | 0.827 | 0.93 | 989.53 |  | 6562 | 2059.841 | 0.1683068 | 1821.4 | 0.1923 | 1822 | 563390 | 1417.723 | 150.01 | 3 | 0.823 | 0.85 | 2548.7 |  | 16902 | 1122.45 | 0.4327512 | 5120.25 | 0.0859148
[12 empty] | 728.978 | 0.12076 | [12 empty] | 728.978 | 0.20518 | 1823 | 103350 | 2354.676 | 160.01 | 3 | 0.833 | 0.85 | 467.42 |  | 3099.7 | 2065.171 | 0.07879994 | 1457.92 | 0.138686 | 1823 | 218190 | 2354.676 | 155 | 3 | 0.827 | 0.99 | 986.62 |  | 6542.8 | 2065.171 | 0.1673443 | 1822.4 | 0.192173 | 1823 | 563310 | 1420.159 | 150.01 | 3 | 0.823 | 1.12 | 2548.2 |  | 16898 | 1124.897 | 0.4319588 | 5123.06 | 0.0858324
[12 empty] | 729.378 | 0.120649 | [12 empty] | 729.378 | 0.205043 | 1824 | 103330 | 2359.992 | 160 | 3 | 0.833 | 0.85 | 467.36 |  | 3099.3 | 2070.515 | 0.0792668 | 1458.72 | 0.138576 | 1824 | 218580 | 2359.992 | 155 | 3 | 0.827 | 1.01 | 988.68 |  | 6556.4 | 2070.515 | 0.1672134 | 1823.4 | 0.192046 | 1824 | 562490 | 1422.601 | 150.01 | 3 | 0.823 | 0.86 | 2544.9 |  | 16876 | 1127.35 | 0.4309663 | 5125.87 | 0.0857502
[12 empty] | 729.778 | 0.120537 | [12 empty] | 729.778 | 0.204906 | 1825 | 102960 | 2365.322 | 160.01 | 3 | 0.833 | 0.86 | 465.83 |  | 3089.1 | 2075.872 | 0.07836369 | 1459.52 | 0.138465 | 1825 | 217330 | 2365.322 | 154.99 | 3 | 0.827 | 1.03 | 982.66 |  | 6516.4 | 2075.872 | 0.1664049 | 1824.4 | 0.191918 | 1825 | 561460 | 1425.048 | 150.01 | 3 | 0.823 | 0.99 | 2540.3 |  | 16846 | 1129.807 | 0.4306663 | 5128.69 | 0.085668
[12 empty] | 730.178 | 0.120426 | [12 empty] | 730.178 | 0.204769 | 1826 | 103570 | 2370.666 | 160 | 3 | 0.833 | 0.8 | 468.49 |  | 3106.8 | 2081.243 | 0.07957294 | 1460.32 | 0.138355 | 1826 | 217160 | 2370.666 | 154.99 | 3 | 0.827 | 1.08 | 981.86 |  | 6511.2 | 2081.243 | 0.166043 | 1825.4 | 0.191791 | 1826 | 560170 | 1427.501 | 150.01 | 3 | 0.823 | 1.08 | 2533.4 |  | 16800 | 1132.27 | 0.4303893 | 5131.5 | 0.0855859
[12 empty] | 730.578 | 0.120316 | [12 empty] | 730.578 | 0.204633 | 1827 | 102390 | 2376.023 | 160 | 3 | 0.833 | 0.8 | 463.14 |  | 3071.3 | 2086.628 | 0.07791214 | 1461.12 | 0.138244 | 1827 | 216110 | 2376.023 | 155 | 3 | 0.828 | 1.13 | 977.24 |  | 6480.5 | 2086.628 | 0.1652422 | 1826.4 | 0.191664 | 1827 | 559780 | 1429.958 | 150.01 | 3 | 0.822 | 1.08 | 2532.6 |  | 16795 | 1134.738 | 0.4301816 | 5134.31 | 0.0855039
[12 empty] | 730.978 | 0.120205 | [12 empty] | 730.978 | 0.204496 | 1828 | 103970 | 2381.394 | 160 | 3 | 0.833 | 1.17 | 470.67 |  | 3121.2 | 2092.026 | 0.07614496 | 1461.92 | 0.138134 | 1828 | 215640 | 2381.394 | 155 | 3 | 0.828 | 1.16 | 975.23 |  | 6467.2 | 2092.026 | 0.164965 | 1827.4 | 0.191537 | 1828 | 559420 | 1432.421 | 150.02 | 3 | 0.823 | 1.07 | 2531.6 |  | 16788 | 1137.211 | 0.4288814 | 5137.12 | 0.085422
[12 empty] | 731.378 | 0.120094 | [12 empty] | 731.378 | 0.20436 | 1829 | 101800 | 2386.779 | 159.99 | 3 | 0.833 | 1.16 | 460.47 |  | 3053.6 | 2097.439 | 0.07627583 | 1462.72 | 0.138024 | 1829 | 214600 | 2386.779 | 155 | 3 | 0.828 | 1.18 | 970.56 |  | 6436.2 | 2097.439 | 0.1639794 | 1828.4 | 0.19141 | 1829 | 559150 | 1434.889 | 150.02 | 3 | 0.822 | 1.07 | 2529.8 |  | 16777 | 1139.69 | 0.4278889 | 5139.93 | 0.0853402
[12 empty] | 731.778 | 0.119984 | [12 empty] | 731.778 | 0.204224 | 1830 | 99491 | 2392.177 | 160.01 | 3 | 0.833 | 1.16 | 450.04 |  | 2984.4 | 2102.865 | 0.0759651 | 1463.52 | 0.137914 | 1830 | 214240 | 2392.177 | 154.99 | 3 | 0.828 | 1.18 | 968.98 |  | 6425.8 | 2102.865 | 0.1628167 | 1829.4 | 0.191284 | 1830 | 557460 | 1437.362 | 150.02 | 3 | 0.823 | 1.1 | 2521.8 |  | 16723 | 1142.174 | 0.4274581 | 5142.74 | 0.0852585
[12 empty] | 732.178 | 0.119873 | [12 empty] | 732.178 | 0.204087 | 1831 | 99662 | 2397.59 | 160.01 | 3 | 0.833 | 1.14 | 450.93 |  | 2990.3 | 2108.305 | 0.07530767 | 1464.32 | 0.137804 | 1831 | 212960 | 2397.59 | 154.99 | 3 | 0.827 | 0.91 | 963.37 |  | 6388.5 | 2108.305 | 0.1628552 | 1830.4 | 0.191157 | 1831 | 556170 | 1439.841 | 150.02 | 3 | 0.823 | 1.11 | 2514.9 |  | 16678 | 1144.663 | 0.4271273 | 5145.56 | 0.0851769
[12 empty] | 732.578 | 0.119763 | [12 empty] | 732.578 | 0.203951 | 1832 | 99256 | 2403.016 | 160.01 | 3 | 0.833 | 1.16 | 449.16 |  | 2978.6 | 2113.759 | 0.07450406 | 1465.12 | 0.137694 | 1832 | 211450 | 2403.016 | 155 | 3 | 0.827 | 0.89 | 956.28 |  | 6341.6 | 2113.759 | 0.1626704 | 1831.4 | 0.191031 | 1832 | 555610 | 1442.325 | 150.01 | 3 | 0.823 | 1.09 | 2512.3 |  | 16660 | 1147.157 | 0.4263964 | 5148.37 | 0.0850953
[12 empty] | 732.978 | 0.119653 | [12 empty] | 732.978 | 0.203815 | 1833 | 98397 | 2408.456 | 160 | 3 | 0.833 | 1.14 | 445.09 |  | 2951.6 | 2119.227 | 0.07500689 | 1465.92 | 0.137585 | 1833 | 211500 | 2408.456 | 154.99 | 3 | 0.828 | 0.92 | 956.74 |  | 6344.6 | 2119.227 | 0.1624086 | 1832.4 | 0.190904 | 1833 | 555180 | 1444.814 | 150.01 | 3 | 0.823 | 1.09 | 2511.4 |  | 16654 | 1149.657 | 0.4260963 | 5151.18 | 0.0850139
[12 empty] | 733.378 | 0.119543 | [12 empty] | 733.378 | 0.20368 | 1834 | 97347 | 2413.91 | 160.01 | 3 | 0.833 | 1.13 | 440.26 |  | 2919.5 | 2124.709 | 0.0742492 | 1466.73 | 0.137475 | 1834 | 211260 | 2413.91 | 155 | 3 | 0.828 | 1.01 | 955.5 |  | 6336.3 | 2124.709 | 0.1618773 | 1833.4 | 0.190778 | 1834 | 554230 | 1447.308 | 150.01 | 3 | 0.823 | 1.07 | 2506.3 |  | 16621 | 1152.162 | 0.4252654 | 5153.99 | 0.0849325
[12 empty] | 733.778 | 0.119433 | [12 empty] | 733.778 | 0.203544 | 1835 | 98004 | 2419.378 | 160.01 | 3 | 0.833 | 1.07 | 443.45 |  | 2940.7 | 2130.206 | 0.07428134 | 1467.53 | 0.137366 | 1835 | 210920 | 2419.378 | 154.99 | 3 | 0.828 | 1.1 | 954 |  | 6326.4 | 2130.206 | 0.161654 | 1834.4 | 0.190652 | 1835 | 553840 | 1449.808 | 150.01 | 3 | 0.822 | 1.07 | 2505.9 |  | 16618 | 1154.673 | 0.4251269 | 5156.8 | 0.0848512
[12 empty] | 734.178 | 0.119323 | [12 empty] | 734.178 | 0.203408 | 1836 | 97014 | 2424.86 | 160 | 3 | 0.833 | 1.07 | 438.8 |  | 2909.9 | 2135.716 | 0.07313103 | 1468.33 | 0.137256 | 1836 | 210230 | 2424.86 | 154.99 | 3 | 0.828 | 1.19 | 950.56 |  | 6303.6 | 2135.716 | 0.160807 | 1835.4 | 0.190526 | 1836 | 552760 | 1452.313 | 150.01 | 3 | 0.823 | 1.06 | 2499.7 |  | 16576 | 1157.189 | 0.4244961 | 5159.61 | 0.0847701
[12 empty] | 734.579 | 0.119213 | [12 empty] | 734.579 | 0.203273 | 1837 | 97056 | 2430.357 | 160.01 | 3 | 0.833 | 1.06 | 439.28 |  | 2913.1 | 2141.24 | 0.07260141 | 1469.13 | 0.137147 | 1837 | 209940 | 2430.357 | 154.99 | 3 | 0.828 | 0.9 | 949.79 |  | 6298.5 | 2141.24 | 0.1613075 | 1836.4 | 0.1904 | 1837 | 552580 | 1454.824 | 150.01 | 3 | 0.823 | 1.07 | 2498.9 |  | 16571 | 1159.71 | 0.4245422 | 5162.43 | 0.084689
[12 empty] | 734.979 | 0.119104 | [12 empty] | 734.979 | 0.203137 | 1838 | 95553 | 2435.867 | 160.01 | 3 | 0.833 | 1.04 | 432.15 |  | 2865.8 | 2146.779 | 0.07277744 | 1469.93 | 0.137038 | 1838 | 208840 | 2435.867 | 154.99 | 3 | 0.828 | 0.98 | 944.57 |  | 6263.9 | 2146.779 | 0.1604451 | 1837.4 | 0.190274 | 1838 | 551760 | 1457.34 | 150.01 | 3 | 0.823 | 1.08 | 2494.6 |  | 16543 | 1162.237 | 0.4242345 | 5165.24 | 0.084608
[12 empty] | 735.379 | 0.118994 | [12 empty] | 735.379 | 0.203002 | 1839 | 94861 | 2441.391 | 160 | 3 | 0.833 | 1.05 | 429.1 |  | 2845.6 | 2152.332 | 0.07187356 | 1470.73 | 0.136929 | 1839 | 209490 | 2441.391 | 154.99 | 3 | 0.829 | 1.05 | 948.02 |  | 6286.7 | 2152.332 | 0.1604143 | 1838.4 | 0.190148 | 1839 | 551820 | 1459.861 | 150.01 | 3 | 0.823 | 1.09 | 2496.6 |  | 16556 | 1164.769 | 0.4233651 | 5168.05 | 0.0845271
[12 empty] | 735.779 | 0.118885 | [12 empty] | 735.779 | 0.202867 | 1840 | 95091 | 2446.93 | 160.01 | 3 | 0.833 | 1.04 | 430.13 |  | 2852.4 | 2157.898 | 0.07188734 | 1471.53 | 0.13682 | 1840 | 208370 | 2446.93 | 154.99 | 3 | 0.829 | 1.11 | 942.45 |  | 6249.8 | 2157.898 | 0.1597059 | 1839.4 | 0.190022 | 1840 | 551420 | 1462.388 | 150.01 | 3 | 0.823 | 1.11 | 2495.4 |  | 16548 | 1167.306 | 0.4228497 | 5170.86 | 0.0844463
[12 empty] | 736.179 | 0.118776 | [12 empty] | 736.179 | 0.202732 | 1841 | 93910 | 2452.483 | 160 | 3 | 0.833 | 1.04 | 424.71 |  | 2816.5 | 2163.48 | 0.07138374 | 1472.33 | 0.136711 | 1841 | 208330 | 2452.483 | 154.99 | 3 | 0.829 | 1.13 | 942.55 |  | 6250.5 | 2163.48 | 0.1594518 | 1840.4 | 0.189897 | 1841 | 550290 | 1464.92 | 150.01 | 3 | 0.823 | 1.11 | 2488.9 |  | 16505 | 1169.849 | 0.422088 | 5173.67 | 0.0843656
[12 empty] | 736.579 | 0.118666 | [12 empty] | 736.579 | 0.202597 | 1842 | 93928 | 2458.049 | 160.01 | 3 | 0.833 | 0.99 | 425.03 |  | 2818.5 | 2169.075 | 0.07102327 | 1473.13 | 0.136602 | 1842 | 207410 | 2458.049 | 154.98 | 3 | 0.829 | 1.01 | 938.28 |  | 6222.2 | 2169.075 | 0.158728 | 1841.4 | 0.189771 | 1842 | 549620 | 1467.457 | 150.01 | 3 | 0.823 | 1.12 | 2487.2 |  | 16493 | 1172.397 | 0.4213033 | 5176.49 | 0.0842849
[12 empty] | 736.979 | 0.118557 | [12 empty] | 736.979 | 0.202462 | 1843 | 93270 | 2463.631 | 160.01 | 3 | 0.833 | 0.97 | 422.13 |  | 2799.3 | 2174.685 | 0.07025563 | 1473.93 | 0.136494 | 1843 | 207080 | 2463.631 | 154.99 | 3 | 0.829 | 1.05 | 936.97 |  | 6213.4 | 2174.685 | 0.1585663 | 1842.4 | 0.189646 | 1843 | 548630 | 1470 | 150.01 | 3 | 0.823 | 1.13 | 2482.1 |  | 16460 | 1174.951 | 0.4207186 | 5179.3 | 0.0842044
[12 empty] | 737.379 | 0.118448 | [12 empty] | 737.379 | 0.202327 | 1844 | 92799 | 2469.226 | 160.01 | 3 | 0.833 | 0.99 | 419.98 |  | 2785.1 | 2180.309 | 0.07042783 | 1474.73 | 0.136385 | 1844 | 206140 | 2469.226 | 154.99 | 3 | 0.829 | 1.1 | 932.48 |  | 6183.7 | 2180.309 | 0.1586356 | 1843.4 | 0.18952 | 1844 | 547610 | 1472.548 | 150.01 | 3 | 0.823 | 1.13 | 2476.8 |  | 16425 | 1177.51 | 0.4202647 | 5182.11 | 0.0841239
[12 empty] | 737.779 | 0.11834 | [12 empty] | 737.779 | 0.202193 | 1845 | 91796 | 2474.836 | 160.01 | 3 | 0.833 | 0.99 | 415.09 |  | 2752.7 | 2185.948 | 0.06991352 | 1475.53 | 0.136277 | 1845 | 205930 | 2474.836 | 154.99 | 3 | 0.829 | 1.14 | 931.58 |  | 6177.7 | 2185.948 | 0.1576885 | 1844.4 | 0.189395 | 1845 | 546850 | 1475.102 | 150.01 | 3 | 0.823 | 1.17 | 2473.3 |  | 16401 | 1180.075 | 0.4198646 | 5184.92 | 0.0840436
[12 empty] | 738.179 | 0.118231 | [12 empty] | 738.179 | 0.202058 | 1846 | 92021 | 2480.46 | 160.01 | 3 | 0.833 | 0.98 | 416.13 |  | 2759.5 | 2191.601 | 0.06946885 | 1476.33 | 0.136168 | 1846 | 206020 | 2480.46 | 154.99 | 3 | 0.829 | 1.15 | 931.97 |  | 6180.3 | 2191.601 | 0.1567799 | 1845.4 | 0.18927 | 1846 | 546260 | 1477.661 | 150.01 | 3 | 0.823 | 1.15 | 2470.7 |  | 16384 | 1182.645 | 0.4194491 | 5187.73 | 0.0839633
[12 empty] | 738.579 | 0.118122 | [12 empty] | 738.579 | 0.201924 | 1847 | 91349 | 2486.099 | 160 | 3 | 0.833 | 0.99 | 413.08 |  | 2739.3 | 2197.269 | 0.06889101 | 1477.13 | 0.13606 | 1847 | 204790 | 2486.099 | 154.99 | 3 | 0.829 | 1.14 | 926.56 |  | 6144.5 | 2197.269 | 0.1561562 | 1846.4 | 0.189145 | 1847 | 545740 | 1480.226 | 150.01 | 3 | 0.823 | 0.9 | 2469.2 |  | 16375 | 1185.221 | 0.4188875 | 5190.54 | 0.0838831
[12 empty] | 738.979 | 0.118014 | [12 empty] | 738.979 | 0.201789 | 1848 | 90768 | 2491.752 | 160 | 3 | 0.833 | 1.04 | 410.6 |  | 2722.9 | 2202.951 | 0.06887724 | 1477.93 | 0.135952 | 1848 | 203610 | 2491.752 | 154.99 | 3 | 0.829 | 1.18 | 920.84 |  | 6106.5 | 2202.951 | 0.1559945 | 1847.4 | 0.18902 | 1848 | 545200 | 1482.796 | 150.01 | 3 | 0.823 | 0.89 | 2465.8 |  | 16352 | 1187.802 | 0.4182182 | 5193.36 | 0.083803
[12 empty] | 739.379 | 0.117905 | [12 empty] | 739.379 | 0.201655 | 1849 | 90013 | 2497.42 | 160.01 | 3 | 0.833 | 1.08 | 407.07 |  | 2699.5 | 2208.648 | 0.06876167 | 1478.73 | 0.135844 | 1849 | 202800 | 2497.42 | 154.99 | 3 | 0.829 | 1.18 | 917.22 |  | 6082.5 | 2208.648 | 0.1562563 | 1848.4 | 0.188895 | 1849 | 544470 | 1485.372 | 150.01 | 3 | 0.823 | 0.93 | 2463 |  | 16333 | 1190.388 | 0.4180259 | 5196.17 | 0.083723
[12 empty] | 739.779 | 0.117797 | [12 empty] | 739.779 | 0.201521 | 1850 | 89995 | 2503.102 | 160.01 | 3 | 0.833 | 1.12 | 407.15 |  | 2700 | 2214.359 | 0.06881371 | 1479.53 | 0.135736 | 1850 | 202590 | 2503.102 | 154.99 | 3 | 0.83 | 0.86 | 916.08 |  | 6075 | 2214.359 | 0.1558405 | 1849.4 | 0.188771 | 1850 | 543600 | 1487.953 | 150.01 | 3 | 0.823 | 0.95 | 2459.3 |  | 16308 | 1192.981 | 0.4177027 | 5198.98 | 0.0836431
[12 empty] | 740.18 | 0.117689 | [12 empty] | 740.18 | 0.201387 | 1851 | 89844 | 2508.799 | 160 | 3 | 0.833 | 1.11 | 406.28 |  | 2694.3 | 2220.085 | 0.06815016 | 1480.33 | 0.135628 | 1851 | 202930 | 2508.799 | 154.99 | 3 | 0.83 | 0.86 | 918.3 |  | 6089.6 | 2220.085 | 0.1553477 | 1850.4 | 0.188646 | 1851 | 543350 | 1490.539 | 150.01 | 3 | 0.823 | 0.95 | 2458.1 |  | 16301 | 1195.578 | 0.4171026 | 5201.79 | 0.0835632
[12 empty] | 740.58 | 0.117581 | [12 empty] | 740.58 | 0.201253 | 1852 | 89912 | 2514.51 | 160 | 3 | 0.833 | 1.12 | 406.72 |  | 2697.1 | 2225.826 | 0.06829328 | 1481.13 | 0.13552 | 1852 | 202390 | 2514.51 | 154.99 | 3 | 0.83 | 0.93 | 915.68 |  | 6072.3 | 2225.826 | 0.154801 | 1851.4 | 0.188522 | 1852 | 542930 | 1493.132 | 150 | 3 | 0.823 | 0.93 | 2456.4 |  | 16289 | 1198.182 | 0.4168103 | 5204.6 | 0.0834835
[12 empty] | 740.98 | 0.117473 | [12 empty] | 740.98 | 0.201119 | 1853 | 89045 | 2520.236 | 159.99 | 3 | 0.833 | 1.13 | 402.84 |  | 2671.4 | 2231.581 | 0.06751033 | 1481.93 | 0.135413 | 1853 | 201750 | 2520.236 | 154.99 | 3 | 0.83 | 0.98 | 912.58 |  | 6051.7 | 2231.581 | 0.1539386 | 1852.4 | 0.188397 | 1853 | 542150 | 1495.729 | 150.01 | 3 | 0.823 | 0.91 | 2451.8 |  | 16259 | 1200.79 | 0.4155332 | 5207.41 | 0.0834038
[12 empty] | 741.38 | 0.117365 | [12 empty] | 741.38 | 0.200986 | 1854 | 89232 | 2525.977 | 160 | 3 | 0.833 | 1.15 | 403.75 |  | 2677.4 | 2237.351 | 0.0677407 | 1482.73 | 0.135305 | 1854 | 201040 | 2525.977 | 154.99 | 3 | 0.83 | 0.98 | 909.75 |  | 6033 | 2237.351 | 0.1536537 | 1853.4 | 0.188273 | 1854 | 541770 | 1498.333 | 150.01 | 3 | 0.823 | 0.92 | 2451.9 |  | 16260 | 1203.405 | 0.4149177 | 5210.23 | 0.0833243
[12 empty] | 741.78 | 0.117258 | [12 empty] | 741.78 | 0.200852 | 1855 | 88209 | 2531.732 | 160 | 3 | 0.833 | 1.14 | 398.86 |  | 2645 | 2243.136 | 0.06713149 | 1483.53 | 0.135198 | 1855 | 199920 | 2531.732 | 154.99 | 3 | 0.83 | 1 | 904.28 |  | 5996.7 | 2243.136 | 0.1532841 | 1854.4 | 0.188149 | 1855 | 540110 | 1500.941 | 150.01 | 3 | 0.823 | 0.94 | 2442.6 |  | 16198 | 1206.025 | 0.4144253 | 5213.04 | 0.0832448
[12 empty] | 742.18 | 0.11715 | [12 empty] | 742.18 | 0.200718 | 1856 | 88510 | 2537.502 | 160 | 3 | 0.833 | 1.15 | 400.3 |  | 2654.6 | 2248.936 | 0.06684907 | 1484.33 | 0.13509 | 1856 | 199550 | 2537.502 | 154.99 | 3 | 0.83 | 1.03 | 902.61 |  | 5985.6 | 2248.936 | 0.1521522 | 1855.4 | 0.188025 | 1856 | 539310 | 1503.556 | 150.01 | 3 | 0.823 | 0.93 | 2439.8 |  | 16179 | 1208.65 | 0.4140329 | 5215.85 | 0.0831654
[12 empty] | 742.58 | 0.117043 | [12 empty] | 742.58 | 0.200585 | 1857 | 87714 | 2543.287 | 159.99 | 3 | 0.833 | 1.17 | 396.73 |  | 2630.9 | 2254.751 | 0.06691413 | 1485.13 | 0.134983 | 1857 | 199070 | 2543.287 | 154.99 | 3 | 0.83 | 1.06 | 900.78 |  | 5973.5 | 2254.751 | 0.1515131 | 1856.4 | 0.187901 | 1857 | 538670 | 1506.176 | 150.01 | 3 | 0.823 | 0.98 | 2436.2 |  | 16156 | 1211.281 | 0.4133713 | 5218.66 | 0.0830861
[12 empty] | 742.98 | 0.116935 | [12 empty] | 742.98 | 0.200452 | 1858 | 87345 | 2549.087 | 159.99 | 3 | 0.833 | 1.16 | 395.23 |  | 2620.9 | 2260.58 | 0.06625746 | 1485.93 | 0.134876 | 1858 | 197600 | 2549.087 | 154.99 | 3 | 0.83 | 1.06 | 893.53 |  | 5925.4 | 2260.58 | 0.150951 | 1857.4 | 0.187777 | 1858 | 538160 | 1508.801 | 150.01 | 3 | 0.823 | 1.01 | 2434.8 |  | 16146 | 1213.918 | 0.4138021 | 5221.47 | 0.0830069
[12 empty] | 743.38 | 0.116828 | [12 empty] | 743.38 | 0.200319 | 1859 | 87430 | 2554.902 | 160 | 3 | 0.833 | 1.19 | 395.56 |  | 2623.2 | 2266.425 | 0.06563141 | 1486.73 | 0.134769 | 1859 | 196770 | 2554.902 | 154.99 | 3 | 0.83 | 1.03 | 889.97 |  | 5901.8 | 2266.425 | 0.150951 | 1858.4 | 0.187653 | 1859 | 537300 | 1511.432 | 150.01 | 3 | 0.823 | 1.02 | 2429.3 |  | 16110 | 1216.56 | 0.4132251 | 5224.29 | 0.0829278
[12 empty] | 743.78 | 0.116721 | [12 empty] | 743.78 | 0.200186 | 1860 | 86572 | 2560.731 | 159.99 | 3 | 0.833 | 1.23 | 391.62 |  | 2597 | 2272.284 | 0.06460814 | 1487.53 | 0.134662 | 1860 | 196040 | 2560.731 | 154.99 | 3 | 0.83 | 1.02 | 886.69 |  | 5880 | 2272.284 | 0.1505198 | 1859.4 | 0.187529 | 1860 | 537860 | 1514.069 | 150.01 | 3 | 0.823 | 1.03 | 2433.6 |  | 16138 | 1219.209 | 0.412425 | 5227.1 | 0.0828487
[12 empty] | 744.18 | 0.116614 | [12 empty] | 744.18 | 0.200053 | 1861 | 85754 | 2566.576 | 160 | 3 | 0.833 | 1.23 | 387.86 |  | 2572.1 | 2278.159 | 0.06432803 | 1488.33 | 0.134555 | 1861 | 196040 | 2566.576 | 154.99 | 3 | 0.83 | 0.95 | 886.85 |  | 5881.1 | 2278.159 | 0.1498036 | 1860.4 | 0.187406 | 1861 | 537110 | 1516.711 | 150.01 | 3 | 0.823 | 1.06 | 2430.1 |  | 16115 | 1221.862 | 0.4124404 | 5229.91 | 0.0827698
[12 empty] | 744.58 | 0.116507 | [12 empty] | 744.58 | 0.19992 | 1862 | 84417 | 2572.435 | 159.99 | 3 | 0.833 | 1.23 | 381.9 |  | 2532.5 | 2284.048 | 0.06543319 | 1489.13 | 0.134448 | 1862 | 195480 | 2572.435 | 155 | 3 | 0.83 | 0.89 | 884.61 |  | 5866.3 | 2284.048 | 0.1476399 | 1861.4 | 0.187282 | 1862 | 536070 | 1519.36 | 150 | 3 | 0.823 | 1.06 | 2425 |  | 16082 | 1224.522 | 0.4121711 | 5232.72 | 0.0826909
[12 empty] | 744.98 | 0.1164 | [12 empty] | 744.98 | 0.199787 | 1863 | 84051 | 2578.31 | 160 | 3 | 0.834 | 0.87 | 379.92 |  | 2519.4 | 2289.953 | 0.06469692 | 1489.93 | 0.134342 | 1863 | 194550 | 2578.31 | 155 | 3 | 0.83 | 0.9 | 880.6 |  | 5839.7 | 2289.953 | 0.1473396 | 1862.4 | 0.187159 | 1863 | 536090 | 1522.013 | 150 | 3 | 0.823 | 1.07 | 2425 |  | 16081 | 1227.187 | 0.4112248 | 5235.53 | 0.0826122
[12 empty] | 745.38 | 0.116293 | [12 empty] | 745.38 | 0.199654 | 1864 | 85495 | 2584.199 | 159.99 | 3 | 0.834 | 0.86 | 386.79 |  | 2565 | 2295.872 | 0.0645186 | 1490.73 | 0.134235 | 1864 | 191740 | 2584.199 | 154.99 | 3 | 0.829 | 1.2 | 867.35 |  | 5751.8 | 2295.872 | 0.1472626 | 1863.4 | 0.187035 | 1864 | 535740 | 1524.673 | 150.01 | 3 | 0.823 | 1.08 | 2423.6 |  | 16072 | 1229.857 | 0.4112787 | 5238.34 | 0.0825335
[12 empty] | 745.781 | 0.116187 | [12 empty] | 745.781 | 0.199522 | 1865 | 84533 | 2590.104 | 159.99 | 3 | 0.834 | 0.9 | 382.39 |  | 2535.8 | 2301.807 | 0.06432037 | 1491.53 | 0.134129 | 1865 | 191350 | 2590.104 | 155 | 3 | 0.829 | 1.14 | 865.84 |  | 5741.8 | 2301.807 | 0.1466774 | 1864.4 | 0.186912 | 1865 | 534510 | 1527.338 | 150.02 | 3 | 0.823 | 1.08 | 2417 |  | 16028 | 1232.534 | 0.4099862 | 5241.16 | 0.0824549
[12 empty] | 746.181 | 0.11608 | [12 empty] | 746.181 | 0.199389 | 1866 | 84300 | 2596.023 | 159.99 | 3 | 0.834 | 0.93 | 381.31 |  | 2528.7 | 2307.757 | 0.06389561 | 1492.33 | 0.134022 | 1866 | 191250 | 2596.023 | 155 | 3 | 0.829 | 1.08 | 865.56 |  | 5739.9 | 2307.757 | 0.1467698 | 1865.4 | 0.186789 | 1866 | 534580 | 1530.008 | 150.01 | 3 | 0.823 | 1.07 | 2419 |  | 16042 | 1235.216 | 0.4101246 | 5243.97 | 0.0823763
[12 empty] | 746.581 | 0.115974 | [12 empty] | 746.581 | 0.199257 | 1867 | 84041 | 2601.958 | 159.99 | 3 | 0.834 | 0.96 | 380.14 |  | 2520.9 | 2313.723 | 0.06333384 | 1493.13 | 0.133916 | 1867 | 190490 | 2601.958 | 155 | 3 | 0.829 | 1 | 861.38 |  | 5712.2 | 2313.723 | 0.1445753 | 1866.4 | 0.186666 | 1867 | 532900 | 1532.685 | 150.01 | 3 | 0.823 | 1.08 | 2409.9 |  | 15981 | 1237.904 | 0.4093707 | 5246.78 | 0.0822979
[12 empty] | 746.981 | 0.115867 | [12 empty] | 746.981 | 0.199125 | 1868 | 83486 | 2607.908 | 159.98 | 3 | 0.834 | 0.97 | 377.68 |  | 2504.6 | 2319.703 | 0.06250421 | 1493.93 | 0.13381 | 1868 | 190610 | 2607.908 | 155 | 3 | 0.829 | 0.96 | 862.24 |  | 5717.9 | 2319.703 | 0.144044 | 1867.4 | 0.186543 | 1868 | 533080 | 1535.367 | 150 | 3 | 0.823 | 1.08 | 2411.9 |  | 15994 | 1240.597 | 0.4082166 | 5249.59 | 0.0822196
[12 empty] | 747.381 | 0.115761 | [12 empty] | 747.381 | 0.198993 | 1869 | 82752 | 2613.874 | 159.99 | 3 | 0.834 | 0.98 | 374.24 |  | 2481.8 | 2325.699 | 0.06282642 | 1494.73 | 0.133704 | 1869 | 187760 | 2613.874 | 155.01 | 3 | 0.829 | 0.89 | 849.43 |  | 5632.9 | 2325.699 | 0.1446754 | 1868.4 | 0.18642 | 1869 | 532100 | 1538.055 | 150 | 3 | 0.823 | 1.07 | 2407.4 |  | 15965 | 1243.297 | 0.4078551 | 5252.4 | 0.0821413
[12 empty] | 747.781 | 0.115655 | [12 empty] | 747.781 | 0.198861 | 1870 | 81668 | 2619.854 | 160 | 3 | 0.834 | 1.01 | 369.21 |  | 2448.4 | 2331.71 | 0.06259375 | 1495.53 | 0.133598 | 1870 | 187070 | 2619.854 | 155.01 | 3 | 0.829 | 0.86 | 846.38 |  | 5612.7 | 2331.71 | 0.144506 | 1869.41 | 0.186298 | 1870 | 530600 | 1540.748 | 150 | 3 | 0.823 | 1.05 | 2399.5 |  | 15912 | 1246.002 | 0.4069703 | 5255.21 | 0.0820632
[12 empty] | 748.181 | 0.115549 | [12 empty] | 748.181 | 0.198729 | 1871 | 82089 | 2625.85 | 159.99 | 3 | 0.834 | 1.01 | 371.33 |  | 2462.4 | 2337.737 | 0.06257003 | 1496.33 | 0.133492 | 1871 | 187890 | 2625.85 | 155.01 | 3 | 0.829 | 0.91 | 849.93 |  | 5636.3 | 2337.737 | 0.1437052 | 1870.41 | 0.186175 | 1871 | 530130 | 1543.448 | 150.01 | 3 | 0.823 | 1.02 | 2399.3 |  | 15911 | 1248.713 | 0.4060856 | 5258.03 | 0.0819851
[12 empty] | 748.581 | 0.115443 | [12 empty] | 748.581 | 0.198597 | 1872 | 81785 | 2631.861 | 159.99 | 3 | 0.834 | 1.07 | 370.02 |  | 2453.8 | 2343.78 | 0.06249426 | 1497.13 | 0.133386 | 1872 | 187670 | 2631.861 | 155.01 | 3 | 0.829 | 0.89 | 848.85 |  | 5629.1 | 2343.78 | 0.1425194 | 1871.41 | 0.186052 | 1872 | 528980 | 1546.153 | 150 | 3 | 0.823 | 1.02 | 2393.3 |  | 15871 | 1251.429 | 0.4060163 | 5260.84 | 0.0819071
[12 empty] | 748.981 | 0.115338 | [12 empty] | 748.981 | 0.198465 | 1873 | 81754 | 2637.888 | 159.99 | 3 | 0.834 | 1.09 | 369.72 |  | 2451.8 | 2349.837 | 0.06142507 | 1497.93 | 0.133281 | 1873 | 186630 | 2637.888 | 155 | 3 | 0.829 | 0.82 | 844.07 |  | 5597.4 | 2349.837 | 0.1422268 | 1872.41 | 0.18593 | 1873 | 527830 | 1548.864 | 150 | 3 | 0.823 | 1.02 | 2387.1 |  | 15830 | 1254.152 | 0.4054778 | 5263.65 | 0.0818292
[12 empty] | 749.381 | 0.115232 | [12 empty] | 749.381 | 0.198334 | 1874 | 81655 | 2643.931 | 159.98 | 3 | 0.834 | 1.12 | 369.34 |  | 2449.3 | 2355.91 | 0.06099495 | 1498.73 | 0.133175 | 1874 | 185090 | 2643.931 | 155 | 3 | 0.828 | 1.06 | 837.59 |  | 5554.4 | 2355.91 | 0.1421729 | 1873.41 | 0.185808 | 1874 | 527740 | 1551.58 | 150.01 | 3 | 0.823 | 1.01 | 2386.7 |  | 15828 | 1256.88 | 0.4053162 | 5266.46 | 0.0817514
[12 empty] | 749.781 | 0.115127 | [12 empty] | 749.781 | 0.198202 | 1875 | 80258 | 2649.988 | 160 | 3 | 0.834 | 1.15 | 362.99 |  | 2407.1 | 2361.999 | 0.06041635 | 1499.53 | 0.13307 | 1875 | 184710 | 2649.988 | 155.01 | 3 | 0.828 | 1.01 | 835.4 |  | 5539.9 | 2361.999 | 0.1407561 | 1874.41 | 0.185685 | 1875 | 527040 | 1554.303 | 150.01 | 3 | 0.823 | 1.03 | 2384.5 |  | 15813 | 1259.614 | 0.40487 | 5269.27 | 0.0816736
[12 empty] | 750.181 | 0.115021 | [12 empty] | 750.181 | 0.198071 | 1876 | 79696 | 2656.061 | 159.99 | 3 | 0.834 | 1.15 | 360.44 |  | 2390.3 | 2368.104 | 0.06068498 | 1500.33 | 0.132964 | 1876 | 184640 | 2656.061 | 155.01 | 3 | 0.828 | 0.94 | 835.28 |  | 5539.1 | 2368.104 | 0.1406252 | 1875.41 | 0.185563 | 1876 | 526830 | 1557.031 | 150.01 | 3 | 0.823 | 1.02 | 2384.3 |  | 15811 | 1262.354 | 0.404193 | 5272.08 | 0.081596
[12 empty] | 750.581 | 0.114916 | [12 empty] | 750.581 | 0.19794 | 1877 | 78940 | 2662.15 | 159.99 | 3 | 0.834 | 1.21 | 357.02 |  | 2367.6 | 2374.224 | 0.06047375 | 1501.13 | 0.132859 | 1877 | 182800 | 2662.15 | 155.01 | 3 | 0.828 | 0.88 | 826.86 |  | 5483.3 | 2374.224 | 0.1407176 | 1876.41 | 0.185441 | 1877 | 526250 | 1559.765 | 150 | 3 | 0.823 | 1.02 | 2381.6 |  | 15794 | 1265.1 | 0.403539 | 5274.9 | 0.0815184
[12 empty] | 750.981 | 0.114811 | [12 empty] | 750.981 | 0.197808 | 1878 | 79291 | 2668.255 | 159.99 | 3 | 0.835 | 0.84 | 358.57 |  | 2377.8 | 2380.359 | 0.06082122 | 1501.93 | 0.132754 | 1878 | 182630 | 2668.255 | 155.01 | 3 | 0.828 | 0.83 | 826.36 |  | 5480 | 2380.359 | 0.1388388 | 1877.41 | 0.185319 | 1878 | 525370 | 1562.505 | 150.01 | 3 | 0.823 | 1.03 | 2376.9 |  | 15762 | 1267.852 | 0.4035467 | 5277.71 | 0.0814409
[12 empty] | 751.381 | 0.114706 | [12 empty] | 751.381 | 0.197677 | 1879 | 79015 | 2674.375 | 159.98 | 3 | 0.835 | 0.89 | 357.32 |  | 2369.6 | 2386.511 | 0.06042859 | 1502.73 | 0.132649 | 1879 | 182750 | 2674.375 | 155 | 3 | 0.828 | 1.13 | 827.27 |  | 5486 | 2386.511 | 0.1384846 | 1878.41 | 0.185198 | 1879 | 524520 | 1565.251 | 150.01 | 3 | 0.823 | 1.02 | 2372.1 |  | 15730 | 1270.609 | 0.4023234 | 5280.52 | 0.0813635
[12 empty] | 751.782 | 0.114601 | [12 empty] | 751.782 | 0.197546 | 1880 | 79469 | 2680.51 | 159.98 | 3 | 0.835 | 0.94 | 359.58 |  | 2384.5 | 2392.678 | 0.05999388 | 1503.53 | 0.132544 | 1880 | 180310 | 2680.51 | 155 | 3 | 0.828 | 1.11 | 815.75 |  | 5409.6 | 2392.678 | 0.1377454 | 1879.41 | 0.185076 | 1880 | 524530 | 1568.003 | 150.01 | 3 | 0.823 | 1.03 | 2373.5 |  | 15740 | 1273.373 | 0.402285 | 5283.33 | 0.0812862
[12 empty] | 752.182 | 0.114496 | [12 empty] | 752.182 | 0.197415 | 1881 | 78956 | 2686.662 | 160 | 3 | 0.835 | 0.98 | 357.26 |  | 2369.2 | 2398.861 | 0.05998163 | 1504.33 | 0.132439 | 1881 | 179850 | 2686.662 | 155.01 | 3 | 0.827 | 1.05 | 813.87 |  | 5397.1 | 2398.861 | 0.1372988 | 1880.41 | 0.184954 | 1881 | 522940 | 1570.76 | 150 | 3 | 0.823 | 1.05 | 2364.9 |  | 15683 | 1276.142 | 0.4015002 | 5286.14 | 0.081209
[12 empty] | 752.582 | 0.114391 | [12 empty] | 752.582 | 0.197285 | 1882 | 78388 | 2692.829 | 159.99 | 3 | 0.835 | 0.98 | 354.58 |  | 2351.4 | 2405.06 | 0.05905863 | 1505.13 | 0.132334 | 1882 | 178890 | 2692.829 | 155.02 | 3 | 0.827 | 1.03 | 809.36 |  | 5367.2 | 2405.06 | 0.1359821 | 1881.41 | 0.184833 | 1882 | 522890 | 1573.524 | 150 | 3 | 0.823 | 1.07 | 2366.1 |  | 15691 | 1278.918 | 0.4009925 | 5288.96 | 0.0811319
[12 empty] | 752.982 | 0.114286 | [12 empty] | 752.982 | 0.197154 | 1883 | 78372 | 2699.012 | 159.98 | 3 | 0.835 | 0.98 | 354.57 |  | 2351.3 | 2411.275 | 0.05951018 | 1505.93 | 0.13223 | 1883 | 178310 | 2699.012 | 155.01 | 3 | 0.827 | 0.97 | 806.43 |  | 5347.8 | 2411.275 | 0.1359513 | 1882.41 | 0.184711 | 1883 | 521870 | 1576.293 | 150 | 3 | 0.823 | 1.06 | 2359.9 |  | 15649 | 1281.699 | 0.4000769 | 5291.77 | 0.0810548
[12 empty] | 753.382 | 0.114182 | [12 empty] | 753.382 | 0.197023 | 1884 | 77166 | 2705.211 | 159.98 | 3 | 0.835 | 1.01 | 348.99 |  | 2314.3 | 2417.505 | 0.05893847 | 1506.73 | 0.132125 | 1884 | 176600 | 2705.211 | 155 | 3 | 0.827 | 0.96 | 798.73 |  | 5296.8 | 2417.505 | 0.1356048 | 1883.41 | 0.18459 | 1884 | 521210 | 1579.069 | 150 | 3 | 0.823 | 1.06 | 2358 |  | 15637 | 1284.486 | 0.3997846 | 5294.58 | 0.0809778
[12 empty] | 753.782 | 0.114077 | [12 empty] | 753.782 | 0.196893 | 1885 | 77756 | 2711.426 | 160 | 3 | 0.835 | 1 | 351.91 |  | 2333.6 | 2423.752 | 0.05790755 | 1507.53 | 0.132021 | 1885 | 176560 | 2711.426 | 155.01 | 3 | 0.827 | 0.94 | 798.84 |  | 5297.5 | 2423.752 | 0.1351428 | 1884.41 | 0.184469 | 1885 | 520020 | 1581.85 | 150 | 3 | 0.823 | 1.03 | 2351.8 |  | 15596 | 1287.279 | 0.399223 | 5297.39 | 0.080901
[12 empty] | 754.182 | 0.113973 | [12 empty] | 754.182 | 0.196763 | 1886 | 77009 | 2717.656 | 159.99 | 3 | 0.835 | 0.97 | 348.37 |  | 2310.2 | 2430.015 | 0.05784555 | 1508.33 | 0.131916 | 1886 | 176110 | 2717.656 | 155 | 3 | 0.827 | 0.89 | 796.54 |  | 5282.3 | 2430.015 | 0.1333179 | 1885.41 | 0.184348 | 1886 | 519640 | 1584.637 | 150 | 3 | 0.823 | 1.01 | 2350.9 |  | 15590 | 1290.078 | 0.3984228 | 5300.2 | 0.0808242
[12 empty] | 754.582 | 0.113869 | [12 empty] | 754.582 | 0.196632 | 1887 | 75662 | 2723.903 | 159.99 | 3 | 0.835 | 0.97 | 342.32 |  | 2270 | 2436.293 | 0.05761825 | 1509.13 | 0.131812 | 1887 | 175510 | 2723.903 | 155.01 | 3 | 0.827 | 0.83 | 794.07 |  | 5265.9 | 2436.293 | 0.1335181 | 1886.41 | 0.184226 | 1887 | 518910 | 1587.43 | 150 | 3 | 0.823 | 1.02 | 2347.8 |  | 15569 | 1292.883 | 0.3977689 | 5303.01 | 0.0807475
[12 empty] | 754.982 | 0.113765 | [12 empty] | 754.982 | 0.196502 | 1888 | 75581 | 2730.166 | 160 | 3 | 0.835 | 0.95 | 341.99 |  | 2267.9 | 2442.588 | 0.05745676 | 1509.93 | 0.131708 | 1888 | 173140 | 2730.166 | 155.01 | 3 | 0.827 | 0.79 | 783.15 |  | 5193.4 | 2442.588 | 0.1326326 | 1887.41 | 0.184106 | 1888 | 517870 | 1590.229 | 150.01 | 3 | 0.823 | 1.02 | 2342.9 |  | 15537 | 1295.694 | 0.3976612 | 5305.83 | 0.0806708
[12 empty] | 755.382 | 0.113661 | [12 empty] | 755.382 | 0.196372 | 1889 | 75284 | 2736.444 | 159.98 | 3 | 0.835 | 0.87 | 340.62 |  | 2258.8 | 2448.899 | 0.05627889 | 1510.73 | 0.131604 | 1889 | 173400 | 2736.444 | 155.01 | 3 | 0.827 | 1.19 | 784.79 |  | 5204.3 | 2448.899 | 0.1314314 | 1888.41 | 0.183985 | 1889 | 517020 | 1593.034 | 150 | 3 | 0.823 | 1.03 | 2338.9 |  | 15511 | 1298.511 | 0.3968072 | 5308.64 | 0.0805943
[12 empty] | 755.782 | 0.113557 | [12 empty] | 755.782 | 0.196242 | 1890 | 75073 | 2742.739 | 160 | 3 | 0.835 | 0.81 | 339.76 |  | 2253.1 | 2455.226 | 0.05612429 | 1511.53 | 0.1315 | 1890 | 172250 | 2742.739 | 155.01 | 3 | 0.827 | 1.15 | 779.08 |  | 5166.4 | 2455.226 | 0.1323939 | 1889.41 | 0.183864 | 1890 | 516880 | 1595.845 | 150 | 3 | 0.823 | 1.06 | 2339.1 |  | 15512 | 1301.334 | 0.396084 | 5311.45 | 0.0805178
[12 empty] | 756.182 | 0.113453 | [12 empty] | 756.182 | 0.196112 | 1891 | 73534 | 2749.05 | 160 | 3 | 0.834 | 0.96 | 332.58 |  | 2205.5 | 2461.57 | 0.05487908 | 1512.33 | 0.131396 | 1891 | 170690 | 2749.05 | 155.01 | 3 | 0.827 | 1.16 | 772 |  | 5119.5 | 2461.57 | 0.1312389 | 1890.41 | 0.183743 | 1891 | 515770 | 1598.662 | 150.01 | 3 | 0.823 | 1.04 | 2333.4 |  | 15474 | 1304.163 | 0.395807 | 5314.26 | 0.0804414
[12 empty] | 756.582 | 0.113349 | [12 empty] | 756.582 | 0.195983 | 1892 | 73332 | 2755.377 | 159.99 | 3 | 0.834 | 0.88 | 331.83 |  | 2200.5 | 2467.929 | 0.05513317 | 1513.13 | 0.131292 | 1892 | 171940 | 2755.377 | 155 | 3 | 0.827 | 1.09 | 778.01 |  | 5159.4 | 2467.929 | 0.1302533 | 1891.41 | 0.183623 | 1892 | 514830 | 1601.485 | 150.01 | 3 | 0.823 | 1.04 | 2328.3 |  | 15440 | 1306.998 | 0.3957224 | 5317.07 | 0.0803652
[12 empty] | 756.982 | 0.113246 | [12 empty] | 756.982 | 0.195853 | 1893 | 71705 | 2761.721 | 160.01 | 3 | 0.834 | 0.81 | 324.39 |  | 2151.2 | 2474.305 | 0.05440609 | 1513.93 | 0.131188 | 1893 | 170440 | 2761.721 | 155 | 3 | 0.827 | 1.07 | 771.37 |  | 5115.3 | 2474.305 | 0.1283899 | 1892.41 | 0.183502 | 1893 | 514470 | 1604.314 | 150 | 3 | 0.823 | 1.06 | 2326.7 |  | 15429 | 1309.84 | 0.3952377 | 5319.88 | 0.080289
[12 empty] | 757.383 | 0.113142 | [12 empty] | 757.383 | 0.195723 | 1894 | 72037 | 2768.08 | 160.01 | 3 | 0.834 | 0.95 | 325.91 |  | 2161.2 | 2480.698 | 0.05429282 | 1514.73 | 0.131085 | 1894 | 169160 | 2768.08 | 155.02 | 3 | 0.827 | 1.02 | 765.44 |  | 5076 | 2480.698 | 0.1285054 | 1893.41 | 0.183382 | 1894 | 514360 | 1607.149 | 150 | 3 | 0.823 | 1.09 | 2327.3 |  | 15433 | 1312.687 | 0.3945068 | 5322.7 | 0.0802128
[12 empty] | 757.783 | 0.113039 | [12 empty] | 757.783 | 0.195594 | 1895 | 71087 | 2774.456 | 160.01 | 3 | 0.834 | 0.9 | 321.63 |  | 2132.9 | 2487.106 | 0.05353589 | 1515.53 | 0.130981 | 1895 | 166740 | 2774.456 | 155.02 | 3 | 0.827 | 1.03 | 754.01 |  | 5000.2 | 2487.106 | 0.1284361 | 1894.41 | 0.183262 | 1895 | 513730 | 1609.991 | 150 | 3 | 0.823 | 1.12 | 2324.4 |  | 15414 | 1315.54 | 0.3939068 | 5325.51 | 0.0801368
[12 empty] | 758.183 | 0.112936 | [12 empty] | 758.183 | 0.195465 | 1896 | 70939 | 2780.849 | 160 | 3 | 0.833 | 0.83 | 320.93 |  | 2128.3 | 2493.531 | 0.05337441 | 1516.33 | 0.130878 | 1896 | 166890 | 2780.849 | 155 | 3 | 0.827 | 1.02 | 754.73 |  | 5005 | 2493.531 | 0.1274736 | 1895.41 | 0.183141 | 1896 | 512780 | 1612.838 | 150 | 3 | 0.823 | 1.16 | 2319.6 |  | 15383 | 1318.399 | 0.3931836 | 5328.32 | 0.0800608
[12 empty] | 758.583 | 0.112833 | [12 empty] | 758.583 | 0.195335 | 1897 | 69950 | 2787.257 | 160.01 | 3 | 0.833 | 0.76 | 316.45 |  | 2098.5 | 2499.973 | 0.05257998 | 1517.13 | 0.130775 | 1897 | 166800 | 2787.257 | 155 | 3 | 0.827 | 1.02 | 754.77 |  | 5005.2 | 2499.973 | 0.1268653 | 1896.41 | 0.183021 | 1897 | 512000 | 1615.691 | 150 | 3 | 0.823 | 1.2 | 2315.8 |  | 15357 | 1321.265 | 0.3930297 | 5331.13 | 0.079985
[12 empty] | 758.983 | 0.112729 | [12 empty] | 758.983 | 0.195206 | 1898 | 69739 | 2793.682 | 160.01 | 3 | 0.833 | 0.77 | 315.51 |  | 2092.3 | 2506.431 | 0.05272386 | 1517.93 | 0.130671 | 1898 | 165550 | 2793.682 | 155.01 | 3 | 0.827 | 1 | 748.76 |  | 4965.4 | 2506.431 | 0.127104 | 1897.41 | 0.182901 | 1898 | 511060 | 1618.55 | 150.01 | 3 | 0.823 | 0.92 | 2312.1 |  | 15332 | 1324.136 | 0.3926835 | 5333.94 | 0.0799092
[12 empty] | 759.383 | 0.112627 | [12 empty] | 759.383 | 0.195077 | 1899 | 68701 | 2800.124 | 160.01 | 3 | 0.833 | 1.15 | 310.92 |  | 2061.9 | 2512.905 | 0.05206337 | 1518.73 | 0.130568 | 1899 | 164760 | 2800.124 | 155.01 | 3 | 0.827 | 1.02 | 745.15 |  | 4941.4 | 2512.905 | 0.1257796 | 1898.41 | 0.182781 | 1899 | 510860 | 1621.416 | 150 | 3 | 0.823 | 0.89 | 2311.3 |  | 15327 | 1327.014 | 0.3917064 | 5336.76 | 0.0798335
[12 empty] | 759.783 | 0.112524 | [12 empty] | 759.783 | 0.194948 | 1900 | 68889 | 2806.582 | 160.02 | 3 | 0.833 | 1.09 | 311.76 |  | 2067.4 | 2519.396 | 0.05122685 | 1519.53 | 0.130465 | 1900 | 165070 | 2806.582 | 154.99 | 3 | 0.827 | 1 | 747.09 |  | 4954.3 | 2519.396 | 0.1254254 | 1899.41 | 0.182662 | 1900 | 510410 | 1624.287 | 150 | 3 | 0.823 | 0.87 | 2309.4 |  | 15315 | 1329.898 | 0.3908601 | 5339.57 | 0.0797578
[12 empty] | 760.183 | 0.112421 | [12 empty] | 760.183 | 0.194819 | 1901 | 68026 | 2813.056 | 160.01 | 3 | 0.833 | 1.06 | 307.72 |  | 2040.6 | 2525.904 | 0.05116945 | 1520.34 | 0.130362 | 1901 | 163350 | 2813.056 | 155 | 3 | 0.827 | 1.02 | 738.89 |  | 4899.9 | 2525.904 | 0.124486 | 1900.41 | 0.182542 | 1901 | 509140 | 1627.165 | 150 | 3 | 0.823 | 0.87 | 2303.4 |  | 15275 | 1332.788 | 0.3904601 | 5342.38 | 0.0796823
[12 empty] | 760.583 | 0.112318 | [12 empty] | 760.583 | 0.194691 | 1902 | 66933 | 2819.547 | 160.02 | 3 | 0.833 | 1.03 | 302.72 |  | 2007.5 | 2532.429 | 0.0508878 | 1521.14 | 0.130259 | 1902 | 162890 | 2819.547 | 155.01 | 3 | 0.827 | 1.02 | 736.99 |  | 4887.3 | 2532.429 | 0.1244013 | 1901.41 | 0.182422 | 1902 | 508040 | 1630.049 | 150 | 3 | 0.823 | 0.89 | 2297.8 |  | 15238 | 1335.684 | 0.3904062 | 5345.19 | 0.0796068
[12 empty] | 760.983 | 0.112216 | [12 empty] | 760.983 | 0.194562 | 1903 | 66858 | 2826.055 | 160.01 | 3 | 0.833 | 1.01 | 302.42 |  | 2005.5 | 2538.97 | 0.05092377 | 1521.94 | 0.130157 | 1903 | 161670 | 2826.055 | 155 | 3 | 0.827 | 1.02 | 731.23 |  | 4849.1 | 2538.97 | 0.1240702 | 1902.41 | 0.182303 | 1903 | 507520 | 1632.939 | 149.99 | 3 | 0.823 | 0.91 | 2296.2 |  | 15227 | 1338.587 | 0.3902216 | 5348 | 0.0795315
[12 empty] | 761.383 | 0.112113 | [12 empty] | 761.383 | 0.194433 | 1904 | 66490 | 2832.58 | 160.02 | 3 | 0.832 | 0.99 | 300.77 |  | 1994.5 | 2545.528 | 0.04985458 | 1522.74 | 0.130054 | 1904 | 161560 | 2832.58 | 155 | 3 | 0.827 | 1.02 | 730.85 |  | 4846.6 | 2545.528 | 0.1243397 | 1903.41 | 0.182183 | 1904 | 507450 | 1635.835 | 150 | 3 | 0.823 | 0.93 | 2295.7 |  | 15224 | 1341.495 | 0.3904293 | 5350.81 | 0.0794562
[12 empty] | 761.783 | 0.112011 | [12 empty] | 761.783 | 0.194305 | 1905 | 66537 | 2839.121 | 160.01 | 3 | 0.832 | 0.97 | 300.99 |  | 1996 | 2552.103 | 0.04982244 | 1523.54 | 0.129952 | 1905 | 161130 | 2839.121 | 155.01 | 3 | 0.827 | 1.02 | 729.17 |  | 4835.4 | 2552.103 | 0.123177 | 1904.41 | 0.182064 | 1905 | 507210 | 1638.738 | 149.99 | 3 | 0.823 | 0.93 | 2294.5 |  | 15216 | 1344.41 | 0.38986 | 5353.63 | 0.079381
[12 empty] | 762.183 | 0.111909 | [12 empty] | 762.183 | 0.194177 | 1906 | 65140 | 2845.679 | 160.01 | 3 | 0.832 | 0.96 | 294.58 |  | 1953.5 | 2558.694 | 0.0495561 | 1524.34 | 0.129849 | 1906 | 161480 | 2845.679 | 155 | 3 | 0.827 | 1.02 | 730.79 |  | 4846.2 | 2558.694 | 0.1223069 | 1905.41 | 0.181945 | 1906 | 507480 | 1641.646 | 149.99 | 3 | 0.823 | 0.92 | 2296.1 |  | 15226 | 1347.331 | 0.3896061 | 5356.44 | 0.0793058
[12 empty] | 762.583 | 0.111807 | [12 empty] | 762.583 | 0.194048 | 1907 | 65098 | 2852.254 | 160.01 | 3 | 0.832 | 0.9 | 294.5 |  | 1953 | 2565.302 | 0.05035818 | 1525.14 | 0.129747 | 1907 | 159970 | 2852.254 | 154.99 | 3 | 0.827 | 1.03 | 723.72 |  | 4799.3 | 2565.302 | 0.122099 | 1906.41 | 0.181826 | 1907 | 506740 | 1644.561 | 149.98 | 3 | 0.823 | 0.92 | 2292.2 |  | 15201 | 1350.258 | 0.3895292 | 5359.25 | 0.0792308
[12 empty] | 762.984 | 0.111705 | [12 empty] | 762.984 | 0.19392 | 1908 | 64750 | 2858.845 | 160.01 | 3 | 0.832 | 0.88 | 292.9 |  | 1942.4 | 2571.928 | 0.0493242 | 1525.94 | 0.129644 | 1908 | 158840 | 2858.845 | 155.01 | 3 | 0.827 | 1.08 | 718.57 |  | 4765.1 | 2571.928 | 0.1220297 | 1907.41 | 0.181707 | 1908 | 506410 | 1647.482 | 149.98 | 3 | 0.823 | 0.94 | 2291.5 |  | 15196 | 1353.192 | 0.3882443 | 5362.06 | 0.0791558
[12 empty] | 763.384 | 0.111603 | [12 empty] | 763.384 | 0.193792 | 1909 | 65798 | 2865.453 | 160 | 3 | 0.832 | 0.84 | 297.73 |  | 1974.4 | 2578.57 | 0.04857646 | 1526.74 | 0.129542 | 1909 | 158570 | 2865.453 | 155.01 | 3 | 0.827 | 1.11 | 717.26 |  | 4756.5 | 2578.57 | 0.1218141 | 1908.41 | 0.181588 | 1909 | 506310 | 1650.409 | 149.98 | 3 | 0.823 | 0.93 | 2291.5 |  | 15196 | 1356.132 | 0.3872442 | 5364.87 | 0.079081
[12 empty] | 763.784 | 0.111501 | [12 empty] | 763.784 | 0.193664 | 1910 | 64447 | 2872.079 | 160 | 3 | 0.832 | 0.97 | 291.57 |  | 1933.5 | 2585.23 | 0.04776137 | 1527.54 | 0.12944 | 1910 | 158480 | 2872.079 | 154.99 | 3 | 0.827 | 1.12 | 716.75 |  | 4753.1 | 2585.23 | 0.1210364 | 1909.41 | 0.181469 | 1910 | 504640 | 1653.343 | 149.98 | 3 | 0.823 | 0.95 | 2282.7 |  | 15138 | 1359.078 | 0.386421 | 5367.68 | 0.0790062
[12 empty] | 764.184 | 0.111399 | [12 empty] | 764.184 | 0.193537 | 1911 | 63470 | 2878.721 | 160.02 | 3 | 0.832 | 0.94 | 287.11 |  | 1903.9 | 2591.906 | 0.04825195 | 1528.34 | 0.129338 | 1911 | 158200 | 2878.721 | 154.99 | 3 | 0.827 | 1.15 | 715.75 |  | 4746.5 | 2591.906 | 0.1214137 | 1910.41 | 0.18135 | 1911 | 503340 | 1656.283 | 149.99 | 3 | 0.823 | 0.97 | 2276.5 |  | 15097 | 1362.03 | 0.3860825 | 5370.5 | 0.0789315
[12 empty] | 764.584 | 0.111298 | [12 empty] | 764.584 | 0.193409 | 1912 | 62405 | 2885.381 | 160.02 | 3 | 0.832 | 0.93 | 282.24 |  | 1871.7 | 2598.6 | 0.0473718 | 1529.14 | 0.129236 | 1912 | 157190 | 2885.381 | 155.01 | 3 | 0.827 | 1.19 | 711.22 |  | 4716.5 | 2598.6 | 0.1200816 | 1911.41 | 0.181231 | 1912 | 502270 | 1659.229 | 150 | 3 | 0.823 | 0.98 | 2271.9 |  | 15066 | 1364.989 | 0.3860132 | 5373.31 | 0.0788568
[12 empty] | 764.984 | 0.111196 | [12 empty] | 764.984 | 0.193281 | 1913 | 63046 | 2892.057 | 160 | 3 | 0.832 | 0.89 | 285.28 |  | 1891.8 | 2605.311 | 0.04706643 | 1529.94 | 0.129135 | 1913 | 157680 | 2892.057 | 154.99 | 3 | 0.827 | 1.17 | 713.14 |  | 4729.1 | 2605.311 | 0.1188804 | 1912.41 | 0.181113 | 1913 | 501830 | 1662.181 | 150 | 3 | 0.823 | 1 | 2270.3 |  | 15055 | 1367.954 | 0.3854978 | 5376.12 | 0.0787823
[12 empty] | 765.384 | 0.111095 | [12 empty] | 765.384 | 0.193154 | 1914 | 61896 | 2898.751 | 160.01 | 3 | 0.832 | 0.87 | 279.99 |  | 1856.7 | 2612.039 | 0.04587785 | 1530.74 | 0.129033 | 1914 | 155950 | 2898.751 | 154.99 | 3 | 0.827 | 0.9 | 705.52 |  | 4678.7 | 2612.039 | 0.1187418 | 1913.41 | 0.180994 | 1914 | 501740 | 1665.14 | 149.99 | 3 | 0.824 | 1.01 | 2270.7 |  | 15058 | 1370.925 | 0.3850823 | 5378.93 | 0.0787078
[12 empty] | 765.784 | 0.110994 | [12 empty] | 765.784 | 0.193026 | 1915 | 61497 | 2905.462 | 160 | 3 | 0.832 | 0.86 | 278.25 |  | 1845.2 | 2618.784 | 0.04496403 | 1531.54 | 0.128931 | 1915 | 154390 | 2905.462 | 155.01 | 3 | 0.827 | 0.98 | 698.29 |  | 4630.7 | 2618.784 | 0.1184723 | 1914.41 | 0.180876 | 1915 | 501070 | 1668.105 | 149.99 | 3 | 0.824 | 0.99 | 2265.3 |  | 15022 | 1373.903 | 0.3844207 | 5381.74 | 0.0786334
[12 empty] | 766.184 | 0.110892 | [12 empty] | 766.184 | 0.192899 | 1916 | 59944 | 2912.19 | 160.01 | 3 | 0.832 | 0.87 | 271.22 |  | 1798.6 | 2625.546 | 0.04568498 | 1532.34 | 0.12883 | 1916 | 154210 | 2912.19 | 155 | 3 | 0.827 | 1 | 697.46 |  | 4625.2 | 2625.546 | 0.1186032 | 1915.41 | 0.180758 | 1916 | 500530 | 1671.076 | 149.98 | 3 | 0.824 | 1 | 2263.7 |  | 15011 | 1376.887 | 0.3839668 | 5384.55 | 0.0785591
[12 empty] | 766.584 | 0.110791 | [12 empty] | 766.584 | 0.192772 | 1917 | 58750 | 2918.935 | 160.02 | 3 | 0.832 | 0.8 | 265.72 |  | 1762.1 | 2632.326 | 0.04500077 | 1533.14 | 0.128728 | 1917 | 153860 | 2918.935 | 155 | 3 | 0.827 | 1.07 | 695.97 |  | 4615.3 | 2632.326 | 0.1185647 | 1916.41 | 0.180639 | 1917 | 499670 | 1674.054 | 149.98 | 3 | 0.824 | 1.01 | 2259.8 |  | 14986 | 1379.877 | 0.3841206 | 5387.37 | 0.0784849
[12 empty] | 766.984 | 0.11069 | [12 empty] | 766.984 | 0.192644 | 1918 | 59692 | 2925.697 | 160.01 | 3 | 0.832 | 1.22 | 270.18 |  | 1791.7 | 2639.123 | 0.04485076 | 1533.94 | 0.128627 | 1918 | 154030 | 2925.697 | 155 | 3 | 0.827 | 1.11 | 696.82 |  | 4620.9 | 2639.123 | 0.1182105 | 1917.41 | 0.180521 | 1918 | 499080 | 1677.038 | 149.98 | 3 | 0.824 | 1.01 | 2256.4 |  | 14963 | 1382.874 | 0.3827204 | 5390.18 | 0.0784107
[12 empty] | 767.384 | 0.110589 | [12 empty] | 767.384 | 0.192517 | 1919 | 58798 | 2932.477 | 160.01 | 3 | 0.832 | 1.19 | 265.92 |  | 1763.4 | 2645.938 | 0.04541635 | 1534.74 | 0.128526 | 1919 | 153980 | 2932.477 | 154.99 | 3 | 0.828 | 1.16 | 696.72 |  | 4620.3 | 2645.938 | 0.1167244 | 1918.41 | 0.180403 | 1919 | 499280 | 1680.028 | 149.98 | 3 | 0.824 | 1.02 | 2259.6 |  | 14984 | 1385.877 | 0.3825665 | 5392.99 | 0.0783367
[12 empty] | 767.784 | 0.110489 | [12 empty] | 767.784 | 0.19239 | 1920 | 58602 | 2939.274 | 160 | 3 | 0.832 | 1.08 | 265.02 |  | 1757.5 | 2652.77 | 0.04515383 | 1535.54 | 0.128425 | 1920 | 153520 | 2939.274 | 154.99 | 3 | 0.828 | 1.05 | 694.73 |  | 4607.1 | 2652.77 | 0.1165473 | 1919.41 | 0.180285 | 1920 | 497460 | 1683.025 | 149.99 | 3 | 0.824 | 1.02 | 2249.7 |  | 14919 | 1388.887 | 0.3820896 | 5395.8 | 0.0782627
[12 empty] | 768.184 | 0.110388 | [12 empty] | 768.184 | 0.192264 | 1921 | 59341 | 2946.089 | 160.01 | 3 | 0.832 | 0.92 | 268.43 |  | 1780.1 | 2659.619 | 0.0452717 | 1536.34 | 0.128324 | 1921 | 151590 | 2946.089 | 154.98 | 3 | 0.828 | 0.91 | 685.93 |  | 4548.7 | 2659.619 | 0.1164626 | 1920.41 | 0.180168 | 1921 | 497260 | 1686.028 | 149.99 | 3 | 0.824 | 1.03 | 2250.5 |  | 14924 | 1391.903 | 0.3809509 | 5398.61 | 0.0781888
[12 empty] | 768.584 | 0.110287 | [12 empty] | 768.584 | 0.192137 | 1922 | 58998 | 2952.921 | 160.01 | 3 | 0.832 | 0.96 | 266.93 |  | 1770.1 | 2666.487 | 0.04499158 | 1537.14 | 0.128223 | 1922 | 151360 | 2952.921 | 154.99 | 3 | 0.828 | 0.96 | 684.64 |  | 4540.2 | 2666.487 | 0.1160237 | 1921.42 | 0.18005 | 1922 | 496640 | 1689.038 | 149.98 | 3 | 0.824 | 1.04 | 2247.9 |  | 14907 | 1394.925 | 0.3802354 | 5401.43 | 0.078115
[12 empty] | 768.985 | 0.110187 | [12 empty] | 768.985 | 0.19201 | 1923 | 59152 | 2959.77 | 160 | 3 | 0.832 | 0.92 | 267.57 |  | 1774.4 | 2673.371 | 0.04490816 | 1537.94 | 0.128122 | 1923 | 151250 | 2959.77 | 154.99 | 3 | 0.828 | 0.99 | 684.13 |  | 4536.8 | 2673.371 | 0.1157696 | 1922.42 | 0.179932 | 1923 | 495160 | 1692.054 | 149.98 | 3 | 0.824 | 1.07 | 2239.7 |  | 14852 | 1397.954 | 0.3801662 | 5404.24 | 0.0780412
[12 empty] | 769.385 | 0.110087 | [12 empty] | 769.385 | 0.191884 | 1924 | 58786 | 2966.638 | 160 | 3 | 0.832 | 0.95 | 265.91 |  | 1763.4 | 2680.274 | 0.04487831 | 1538.74 | 0.128021 | 1924 | 150680 | 2966.638 | 154.98 | 3 | 0.828 | 1 | 681.41 |  | 4518.8 | 2680.274 | 0.1154693 | 1923.42 | 0.179815 | 1924 | 494230 | 1695.076 | 149.98 | 3 | 0.824 | 1.07 | 2234.3 |  | 14817 | 1400.989 | 0.3795815 | 5407.05 | 0.0779676
[12 empty] | 769.785 | 0.109986 | [12 empty] | 769.785 | 0.191757 | 1925 | 58677 | 2973.522 | 160 | 3 | 0.832 | 0.95 | 265.42 |  | 1760.1 | 2687.194 | 0.04463799 | 1539.54 | 0.12792 | 1925 | 150350 | 2973.522 | 154.99 | 3 | 0.828 | 1.07 | 680.39 |  | 4512 | 2687.194 | 0.1152383 | 1924.42 | 0.179697 | 1925 | 494140 | 1698.105 | 149.98 | 3 | 0.824 | 1.07 | 2235 |  | 14821 | 1404.031 | 0.3789814 | 5409.86 | 0.077894
[12 empty] | 770.185 | 0.109886 | [12 empty] | 770.185 | 0.191631 | 1926 | 58638 | 2980.425 | 160 | 3 | 0.832 | 0.92 | 265.22 |  | 1758.8 | 2694.132 | 0.04418414 | 1540.34 | 0.12782 | 1926 | 149960 | 2980.425 | 154.99 | 3 | 0.828 | 1.09 | 678.36 |  | 4498.5 | 2694.132 | 0.1142219 | 1925.42 | 0.17958 | 1926 | 493380 | 1701.14 | 149.99 | 3 | 0.824 | 1.09 | 2232.3 |  | 14804 | 1407.08 | 0.3786198 | 5412.67 | 0.0778205
[12 empty] | 770.585 | 0.109786 | [12 empty] | 770.585 | 0.191505 | 1927 | 58324 | 2987.345 | 160 | 3 | 0.832 | 0.89 | 263.89 |  | 1750 | 2701.087 | 0.04349686 | 1541.14 | 0.127719 | 1927 | 149660 | 2987.345 | 154.99 | 3 | 0.828 | 1.12 | 677.12 |  | 4490.3 | 2701.087 | 0.1141988 | 1926.42 | 0.179463 | 1927 | 492600 | 1704.182 | 149.98 | 3 | 0.824 | 1.1 | 2228.3 |  | 14777 | 1410.134 | 0.3775966 | 5415.48 | 0.0777471
[12 empty] | 770.985 | 0.109686 | [12 empty] | 770.985 | 0.191379 | 1928 | 57731 | 2994.283 | 160.01 | 3 | 0.832 | 0.87 | 261.11 |  | 1731.5 | 2708.061 | 0.04277131 | 1541.94 | 0.127619 | 1928 | 148340 | 2994.283 | 155 | 3 | 0.828 | 1.2 | 670.89 |  | 4448.9 | 2708.061 | 0.1133441 | 1927.42 | 0.179345 | 1928 | 492130 | 1707.231 | 149.99 | 3 | 0.824 | 1.11 | 2226.3 |  | 14764 | 1413.196 | 0.3772965 | 5418.3 | 0.0776738
[12 empty] | 771.385 | 0.109586 | [12 empty] | 771.385 | 0.191252 | 1929 | 56833 | 3001.238 | 160 | 3 | 0.832 | 0.87 | 257.08 |  | 1704.8 | 2715.052 | 0.0427805 | 1542.74 | 0.127519 | 1929 | 148310 | 3001.238 | 154.99 | 3 | 0.828 | 1.01 | 670.97 |  | 4449.5 | 2715.052 | 0.1131131 | 1928.42 | 0.179228 | 1929 | 490800 | 1710.285 | 149.98 | 3 | 0.824 | 1.12 | 2219.7 |  | 14720 | 1416.264 | 0.3763117 | 5421.11 | 0.0776005
[12 empty] | 771.785 | 0.109487 | [12 empty] | 771.785 | 0.191127 | 1930 | 55885 | 3008.212 | 160.02 | 3 | 0.832 | 0.91 | 252.8 |  | 1676.5 | 2722.061 | 0.04220572 | 1543.54 | 0.127418 | 1930 | 147200 | 3008.212 | 154.98 | 3 | 0.828 | 0.89 | 665.9 |  | 4415.9 | 2722.061 | 0.1129745 | 1929.42 | 0.179111 | 1930 | 490410 | 1713.347 | 149.99 | 3 | 0.824 | 1.13 | 2219 |  | 14715 | 1419.338 | 0.3758655 | 5423.92 | 0.0775273
[12 empty] | 772.185 | 0.109387 | [12 empty] | 772.185 | 0.191001 | 1931 | 55897 | 3015.203 | 160.01 | 3 | 0.832 | 0.94 | 252.93 |  | 1677.3 | 2729.089 | 0.04206567 | 1544.34 | 0.127318 | 1931 | 146900 | 3015.203 | 154.99 | 3 | 0.828 | 0.93 | 664.48 |  | 4406.5 | 2729.089 | 0.1119812 | 1930.42 | 0.178994 | 1931 | 489130 | 1716.415 | 149.98 | 3 | 0.824 | 1.16 | 2212.5 |  | 14672 | 1422.419 | 0.3752423 | 5426.73 | 0.0774542
[12 empty] | 772.585 | 0.109287 | [12 empty] | 772.585 | 0.190875 | 1932 | 55146 | 3022.212 | 160 | 3 | 0.832 | 1.01 | 249.48 |  | 1654.4 | 2736.134 | 0.04201209 | 1545.14 | 0.127218 | 1932 | 146720 | 3022.212 | 154.99 | 3 | 0.828 | 0.96 | 663.87 |  | 4402.4 | 2736.134 | 0.1110803 | 1931.42 | 0.178878 | 1932 | 488550 | 1719.489 | 149.99 | 3 | 0.824 | 1.21 | 2209.6 |  | 14653 | 1425.507 | 0.3745807 | 5429.54 | 0.0773812
[12 empty] | 772.985 | 0.109188 | [12 empty] | 772.985 | 0.190749 | 1933 | 54963 | 3029.24 | 160.01 | 3 | 0.832 | 1.05 | 248.58 |  | 1648.5 | 2743.197 | 0.04232895 | 1545.94 | 0.127118 | 1933 | 145430 | 3029.24 | 154.99 | 3 | 0.829 | 1.02 | 657.69 |  | 4361.5 | 2743.197 | 0.1115423 | 1932.42 | 0.178761 | 1933 | 487740 | 1722.57 | 149.99 | 3 | 0.824 | 0.82 | 2207 |  | 14636 | 1428.601 | 0.3735575 | 5432.35 | 0.0773083
[12 empty] | 773.385 | 0.109089 | [12 empty] | 773.385 | 0.190624 | 1934 | 54893 | 3036.285 | 160 | 3 | 0.832 | 1.1 | 248.24 |  | 1646.2 | 2750.278 | 0.04211006 | 1546.74 | 0.127019 | 1934 | 144260 | 3036.285 | 154.99 | 3 | 0.829 | 1.05 | 652.58 |  | 4327.6 | 2750.278 | 0.1113883 | 1933.42 | 0.178644 | 1934 | 486880 | 1725.658 | 150 | 3 | 0.824 | 0.83 | 2202.3 |  | 14604 | 1431.702 | 0.3736267 | 5435.17 | 0.0772354
[12 empty] | 773.785 | 0.108989 | [12 empty] | 773.785 | 0.190498 | 1935 | 55307 | 3043.348 | 159.99 | 3 | 0.832 | 1.2 | 250.17 |  | 1659 | 2757.378 | 0.04207026 | 1547.54 | 0.126919 | 1935 | 144860 | 3043.348 | 154.99 | 3 | 0.829 | 1.05 | 655.15 |  | 4344.6 | 2757.378 | 0.111088 | 1934.42 | 0.178528 | 1935 | 485550 | 1728.752 | 150 | 3 | 0.824 | 0.89 | 2196.5 |  | 14566 | 1434.809 | 0.3733959 | 5437.98 | 0.0771626
[12 empty] | 774.185 | 0.10889 | [12 empty] | 774.185 | 0.190373 | 1936 | 55021 | 3050.429 | 160.01 | 3 | 0.833 | 1.07 | 248.82 |  | 1650 | 2764.496 | 0.04175876 | 1548.34 | 0.126819 | 1936 | 144660 | 3050.429 | 154.99 | 3 | 0.829 | 1.07 | 654.36 |  | 4339.4 | 2764.496 | 0.1110803 | 1935.42 | 0.178411 | 1936 | 485640 | 1731.853 | 149.98 | 3 | 0.824 | 0.88 | 2196.5 |  | 14566 | 1437.923 | 0.3725496 | 5440.79 | 0.0770899
[12 empty] | 774.586 | 0.108791 | [12 empty] | 774.586 | 0.190248 | 1937 | 54969 | 3057.529 | 160 | 3 | 0.833 | 1.04 | 248.63 |  | 1648.8 | 2771.632 | 0.04130185 | 1549.14 | 0.12672 | 1937 | 144270 | 3057.529 | 154.98 | 3 | 0.829 | 1.05 | 652.54 |  | 4327.3 | 2771.632 | 0.1117348 | 1936.42 | 0.178295 | 1937 | 485340 | 1734.96 | 149.98 | 3 | 0.824 | 0.88 | 2195.9 |  | 14562 | 1441.044 | 0.3718803 | 5443.6 | 0.0770173
[12 empty] | 774.986 | 0.108692 | [12 empty] | 774.986 | 0.190122 | 1938 | 54562 | 3064.647 | 159.98 | 3 | 0.833 | 1.09 | 246.8 |  | 1636.7 | 2778.786 | 0.0411396 | 1549.94 | 0.12662 | 1938 | 144260 | 3064.647 | 154.98 | 3 | 0.829 | 1.01 | 652.52 |  | 4327.2 | 2778.786 | 0.1094633 | 1937.42 | 0.178179 | 1938 | 484240 | 1738.074 | 149.98 | 3 | 0.824 | 0.91 | 2191 |  | 14529 | 1444.171 | 0.3717726 | 5446.41 | 0.0769448
[12 empty] | 775.386 | 0.108593 | [12 empty] | 775.386 | 0.189997 | 1939 | 53965 | 3071.783 | 160 | 3 | 0.833 | 1.11 | 244.09 |  | 1618.7 | 2785.959 | 0.0408304 | 1550.74 | 0.126521 | 1939 | 145110 | 3071.783 | 154.99 | 3 | 0.829 | 0.94 | 656.56 |  | 4354 | 2785.959 | 0.109625 | 1938.42 | 0.178063 | 1939 | 483370 | 1741.195 | 149.99 | 3 | 0.824 | 0.94 | 2186.6 |  | 14500 | 1447.305 | 0.3710186 | 5449.23 | 0.0768723
[12 empty] | 775.786 | 0.108495 | [12 empty] | 775.786 | 0.189872 | 1940 | 53753 | 3078.937 | 160.01 | 3 | 0.833 | 1.11 | 243.16 |  | 1612.5 | 2793.149 | 0.04090387 | 1551.54 | 0.126421 | 1940 | 142160 | 3078.937 | 155 | 3 | 0.829 | 0.92 | 643.19 |  | 4265.3 | 2793.149 | 0.1088704 | 1939.42 | 0.177947 | 1940 | 483230 | 1744.322 | 149.99 | 3 | 0.824 | 0.93 | 2186.2 |  | 14498 | 1450.446 | 0.3708186 | 5452.04 | 0.0767999
[12 empty] | 776.186 | 0.108396 | [12 empty] | 776.186 | 0.189748 | 1941 | 53349 | 3086.11 | 160 | 3 | 0.833 | 1.15 | 241.27 |  | 1600 | 2800.359 | 0.04114955 | 1552.34 | 0.126322 | 1941 | 142370 | 3086.11 | 154.99 | 3 | 0.829 | 0.81 | 644.12 |  | 4271.5 | 2800.359 | 0.1062601 | 1940.42 | 0.177831 | 1941 | 482250 | 1747.456 | 149.99 | 3 | 0.824 | 0.97 | 2181.9 |  | 14469 | 1453.594 | 0.3700877 | 5454.85 | 0.0767276
[12 empty] | 776.586 | 0.108298 | [12 empty] | 776.586 | 0.189623 | 1942 | 53445 | 3093.3 | 159.99 | 3 | 0.833 | 1.24 | 241.69 |  | 1602.7 | 2807.587 | 0.04097122 | 1553.14 | 0.126223 | 1942 | 141390 | 3093.3 | 154.98 | 3 | 0.828 | 0.98 | 640.15 |  | 4245.1 | 2807.587 | 0.1064988 | 1941.42 | 0.177715 | 1942 | 481990 | 1750.597 | 149.99 | 3 | 0.824 | 0.96 | 2180.6 |  | 14460 | 1456.748 | 0.3692722 | 5457.66 | 0.0766554
[12 empty] | 776.986 | 0.108199 | [12 empty] | 776.986 | 0.189498 | 1943 | 53766 | 3100.51 | 159.99 | 3 | 0.833 | 1.21 | 243.28 |  | 1613.3 | 2814.833 | 0.04081892 | 1553.94 | 0.126124 | 1943 | 138000 | 3100.51 | 155.01 | 3 | 0.828 | 0.92 | 624.29 |  | 4139.9 | 2814.833 | 0.1059752 | 1942.42 | 0.177599 | 1943 | 481040 | 1753.745 | 149.99 | 3 | 0.824 | 0.95 | 2175.4 |  | 14426 | 1459.909 | 0.3680028 | 5460.47 | 0.0765833
[12 empty] | 777.386 | 0.108101 | [12 empty] | 777.386 | 0.189373 | 1944 | 53533 | 3107.738 | 159.99 | 3 | 0.833 | 0.84 | 242.11 |  | 1605.6 | 2822.098 | 0.04093449 | 1554.74 | 0.126025 | 1944 | 138310 | 3107.738 | 155.01 | 3 | 0.828 | 0.84 | 625.84 |  | 4150.2 | 2822.098 | 0.1045738 | 1943.42 | 0.177483 | 1944 | 479980 | 1756.899 | 149.99 | 3 | 0.824 | 0.98 | 2171.9 |  | 14403 | 1463.076 | 0.3677643 | 5463.28 | 0.0765112
[12 empty] | 777.786 | 0.108003 | [12 empty] | 777.786 | 0.189249 | 1945 | 53334 | 3114.984 | 159.99 | 3 | 0.834 | 0.86 | 241.19 |  | 1599.4 | 2829.382 | 0.04116486 | 1555.54 | 0.125926 | 1945 | 137630 | 3114.984 | 155 | 3 | 0.828 | 1.12 | 622.97 |  | 4131.2 | 2829.382 | 0.1041195 | 1944.42 | 0.177368 | 1945 | 478330 | 1760.06 | 149.99 | 3 | 0.824 | 0.98 | 2163.7 |  | 14348 | 1466.251 | 0.3674181 | 5466.1 | 0.0764392
[12 empty] | 778.186 | 0.107904 | [12 empty] | 778.186 | 0.189125 | 1946 | 53485 | 3122.249 | 159.99 | 3 | 0.834 | 0.94 | 241.93 |  | 1604.4 | 2836.684 | 0.04064442 | 1556.34 | 0.125828 | 1946 | 135810 | 3122.249 | 155 | 3 | 0.828 | 1.09 | 614.37 |  | 4074.2 | 2836.684 | 0.1047047 | 1945.42 | 0.177252 | 1946 | 478020 | 1763.227 | 149.99 | 3 | 0.824 | 0.99 | 2163.1 |  | 14344 | 1469.432 | 0.3660717 | 5468.91 | 0.0763673
[12 empty] | 778.586 | 0.107806 | [12 empty] | 778.586 | 0.189 | 1947 | 53786 | 3129.533 | 159.99 | 3 | 0.834 | 0.97 | 243.28 |  | 1613.3 | 2844.005 | 0.04065437 | 1557.14 | 0.125729 | 1947 | 135220 | 3129.533 | 155.01 | 3 | 0.827 | 1.04 | 611.62 |  | 4055.9 | 2844.005 | 0.104235 | 1946.42 | 0.177137 | 1947 | 477570 | 1766.402 | 149.99 | 3 | 0.824 | 0.98 | 2161.1 |  | 14331 | 1472.62 | 0.3656639 | 5471.72 | 0.0762955
[12 empty] | 778.986 | 0.107708 | [12 empty] | 778.986 | 0.188876 | 1948 | 53106 | 3136.835 | 159.98 | 3 | 0.834 | 1.02 | 240.18 |  | 1592.8 | 2851.345 | 0.04072402 | 1557.94 | 0.12563 | 1948 | 135980 | 3136.835 | 155.01 | 3 | 0.827 | 0.92 | 615.23 |  | 4079.9 | 2851.345 | 0.1031724 | 1947.42 | 0.177021 | 1948 | 475820 | 1769.583 | 149.99 | 3 | 0.824 | 1 | 2151.3 |  | 14266 | 1475.815 | 0.3659794 | 5474.53 | 0.0762237
[12 empty] | 779.386 | 0.107611 | [12 empty] | 779.386 | 0.188752 | 1949 | 53119 | 3144.156 | 159.99 | 3 | 0.834 | 1.06 | 240.25 |  | 1593.2 | 2858.704 | 0.0404263 | 1558.74 | 0.125532 | 1949 | 135370 | 3144.156 | 155 | 3 | 0.827 | 0.83 | 612.48 |  | 4061.6 | 2858.704 | 0.1024486 | 1948.42 | 0.176906 | 1949 | 475290 | 1772.771 | 149.99 | 3 | 0.824 | 1.03 | 2148.8 |  | 14250 | 1479.016 | 0.3654562 | 5477.34 | 0.076152
[12 empty] | 779.786 | 0.107513 | [12 empty] | 779.786 | 0.188628 | 1950 | 53210 | 3151.496 | 159.99 | 3 | 0.834 | 1.11 | 240.67 |  | 1596 | 2866.081 | 0.0397681 | 1559.54 | 0.125434 | 1950 | 133990 | 3151.496 | 155.01 | 3 | 0.827 | 1.14 | 606.37 |  | 4021.1 | 2866.081 | 0.1023177 | 1949.42 | 0.176791 | 1950 | 475700 | 1775.966 | 149.99 | 3 | 0.824 | 1.04 | 2152.7 |  | 14275 | 1482.225 | 0.3653331 | 5480.15 | 0.0760804
[12 empty] | 780.187 | 0.107415 | [12 empty] | 780.187 | 0.188504 | 1951 | 52821 | 3158.855 | 159.99 | 3 | 0.834 | 1.13 | 238.91 |  | 1584.3 | 2873.478 | 0.03984157 | 1560.34 | 0.125335 | 1951 | 133050 | 3158.855 | 155 | 3 | 0.827 | 1.08 | 601.86 |  | 3991.2 | 2873.478 | 0.1012089 | 1950.42 | 0.176676 | 1951 | 475020 | 1779.167 | 149.98 | 3 | 0.824 | 1.05 | 2149.4 |  | 14253 | 1485.44 | 0.3655485 | 5482.97 | 0.0760089
[12 empty] | 780.587 | 0.107318 | [12 empty] | 780.587 | 0.18838 | 1952 | 51961 | 3166.232 | 160 | 3 | 0.834 | 1.17 | 235.02 |  | 1558.5 | 2880.893 | 0.0393839 | 1561.14 | 0.125237 | 1952 | 132880 | 3166.232 | 155 | 3 | 0.827 | 1.03 | 601.43 |  | 3988.4 | 2880.893 | 0.1010241 | 1951.42 | 0.176561 | 1952 | 474860 | 1782.376 | 149.99 | 3 | 0.824 | 1.04 | 2148.7 |  | 14249 | 1488.662 | 0.3638868 | 5485.78 | 0.0759375
[12 empty] | 780.987 | 0.10722 | [12 empty] | 780.987 | 0.188256 | 1953 | 52057 | 3173.629 | 159.99 | 3 | 0.834 | 1.17 | 235.45 |  | 1561.4 | 2888.327 | 0.0389775 | 1561.94 | 0.125139 | 1953 | 131440 | 3173.629 | 155.01 | 3 | 0.826 | 0.96 | 594.55 |  | 3942.8 | 2888.327 | 0.100077 | 1952.42 | 0.176446 | 1953 | 475140 | 1785.591 | 149.98 | 3 | 0.824 | 1.01 | 2149.7 |  | 14256 | 1491.891 | 0.363179 | 5488.59 | 0.0758661
[12 empty] | 781.387 | 0.107123 | [12 empty] | 781.387 | 0.188133 | 1954 | 51459 | 3181.044 | 159.98 | 3 | 0.834 | 1.19 | 232.74 |  | 1543.4 | 2895.781 | 0.03968621 | 1562.74 | 0.125041 | 1954 | 131200 | 3181.044 | 155.01 | 3 | 0.826 | 0.89 | 593.84 |  | 3938 | 2895.781 | 0.0998152 | 1953.42 | 0.176331 | 1954 | 472980 | 1788.813 | 149.98 | 3 | 0.824 | 1.04 | 2139.4 |  | 14187 | 1495.127 | 0.3623404 | 5491.4 | 0.0757948
[12 empty] | 781.787 | 0.107026 | [12 empty] | 781.787 | 0.188009 | 1955 | 50928 | 3188.478 | 159.99 | 3 | 0.834 | 1.19 | 230.33 |  | 1527.4 | 2903.253 | 0.03916884 | 1563.54 | 0.124943 | 1955 | 129970 | 3188.478 | 155.02 | 3 | 0.826 | 0.84 | 588.16 |  | 3900.3 | 2903.253 | 0.0989759 | 1954.42 | 0.176217 | 1955 | 472060 | 1792.042 | 149.98 | 3 | 0.824 | 1.06 | 2136.2 |  | 14166 | 1498.37 | 0.361748 | 5494.21 | 0.0757236
[12 empty] | 782.187 | 0.106928 | [12 empty] | 782.187 | 0.187886 | 1956 | 51854 | 3195.932 | 159.99 | 3 | 0.835 | 0.9 | 234.6 |  | 1555.8 | 2910.745 | 0.03901959 | 1564.34 | 0.124845 | 1956 | 129630 | 3195.932 | 155 | 3 | 0.826 | 1.12 | 586.22 |  | 3887.5 | 2910.745 | 0.0986756 | 1955.42 | 0.176102 | 1956 | 470970 | 1795.278 | 149.99 | 3 | 0.824 | 1.07 | 2130.8 |  | 14130 | 1501.62 | 0.3619249 | 5497.03 | 0.0756525
[12 empty] | 782.587 | 0.106831 | [12 empty] | 782.587 | 0.187763 | 1957 | 51178 | 3203.404 | 159.99 | 3 | 0.835 | 0.97 | 231.47 |  | 1535 | 2918.256 | 0.03844558 | 1565.14 | 0.124748 | 1957 | 128540 | 3203.404 | 155 | 3 | 0.826 | 1.13 | 581.67 |  | 3857.3 | 2918.256 | 0.0975976 | 1956.42 | 0.175988 | 1957 | 470200 | 1798.521 | 149.99 | 3 | 0.824 | 1.08 | 2126.5 |  | 14102 | 1504.877 | 0.3608094 | 5499.84 | 0.0755814
[12 empty] | 782.987 | 0.106734 | [12 empty] | 782.987 | 0.187639 | 1958 | 50983 | 3210.896 | 159.99 | 3 | 0.835 | 1.01 | 230.63 |  | 1529.4 | 2925.786 | 0.03808587 | 1565.94 | 0.12465 | 1958 | 128150 | 3210.896 | 155.02 | 3 | 0.826 | 1.08 | 579.82 |  | 3845.1 | 2925.786 | 0.0970124 | 1957.42 | 0.175873 | 1958 | 470430 | 1801.771 | 149.99 | 3 | 0.824 | 1.07 | 2128.6 |  | 14116 | 1508.14 | 0.3601169 | 5502.65 | 0.0755105
[12 empty] | 783.387 | 0.106638 | [12 empty] | 783.387 | 0.187516 | 1959 | 50233 | 3218.407 | 159.99 | 3 | 0.835 | 1.07 | 227.19 |  | 1506.6 | 2933.335 | 0.03760983 | 1566.74 | 0.124552 | 1959 | 126750 | 3218.407 | 155.02 | 3 | 0.826 | 1.03 | 573.5 |  | 3803.2 | 2933.335 | 0.0962116 | 1958.42 | 0.175759 | 1959 | 468980 | 1805.028 | 150 | 3 | 0.824 | 1.08 | 2121.6 |  | 14069 | 1511.411 | 0.3597015 | 5505.46 | 0.0754396
[12 empty] | 783.787 | 0.106541 | [12 empty] | 783.787 | 0.187393 | 1960 | 49763 | 3225.937 | 159.99 | 3 | 0.835 | 1.11 | 225.06 |  | 1492.5 | 2940.904 | 0.03718276 | 1567.54 | 0.124455 | 1960 | 125990 | 3225.937 | 155.01 | 3 | 0.826 | 1.05 | 569.85 |  | 3778.9 | 2940.904 | 0.0966736 | 1959.42 | 0.175645 | 1960 | 468080 | 1808.291 | 149.99 | 3 | 0.824 | 1.1 | 2117.8 |  | 14044 | 1514.689 | 0.3589014 | 5508.27 | 0.0753687
[12 empty] | 784.187 | 0.106444 | [12 empty] | 784.187 | 0.18727 | 1961 | 49141 | 3233.486 | 159.99 | 3 | 0.835 | 1.12 | 222.28 |  | 1474 | 2948.492 | 0.03697459 | 1568.34 | 0.124357 | 1961 | 124950 | 3233.486 | 155.02 | 3 | 0.826 | 1.08 | 565.13 |  | 3747.6 | 2948.492 | 0.0960576 | 1960.42 | 0.17553 | 1961 | 467540 | 1811.562 | 150 | 3 | 0.824 | 1.11 | 2115.7 |  | 14030 | 1517.973 | 0.3585552 | 5511.08 | 0.075298
[12 empty] | 784.587 | 0.106348 | [12 empty] | 784.587 | 0.187147 | 1962 | 48583 | 3241.055 | 159.99 | 3 | 0.835 | 1.13 | 219.72 |  | 1457.1 | 2956.1 | 0.03619088 | 1569.14 | 0.12426 | 1962 | 125550 | 3241.055 | 155.01 | 3 | 0.826 | 1.06 | 568.03 |  | 3766.8 | 2956.1 | 0.0956803 | 1961.42 | 0.175416 | 1962 | 466500 | 1814.84 | 149.99 | 3 | 0.825 | 1.11 | 2110.4 |  | 13995 | 1521.265 | 0.3575704 | 5513.9 | 0.0752273
[12 empty] | 784.987 | 0.106251 | [12 empty] | 784.987 | 0.187025 | 1963 | 48311 | 3248.643 | 159.98 | 3 | 0.835 | 1.09 | 218.51 |  | 1449.1 | 2963.727 | 0.03644268 | 1569.94 | 0.124163 | 1963 | 124750 | 3248.643 | 155.01 | 3 | 0.826 | 1.07 | 564.57 |  | 3743.9 | 2963.727 | 0.0952029 | 1962.42 | 0.175302 | 1963 | 466050 | 1818.124 | 149.98 | 3 | 0.825 | 1.07 | 2108.2 |  | 13980 | 1524.564 | 0.3565702 | 5516.71 | 0.0751567
[12 empty] | 785.387 | 0.106155 | [12 empty] | 785.387 | 0.186902 | 1964 | 47287 | 3256.251 | 160 | 3 | 0.835 | 1.02 | 213.89 |  | 1418.4 | 2971.374 | 0.03572478 | 1570.74 | 0.124066 | 1964 | 124260 | 3256.251 | 155 | 3 | 0.826 | 1.08 | 562.06 |  | 3727.3 | 2971.374 | 0.09399399 | 1963.42 | 0.175188 | 1964 | 464770 | 1821.416 | 149.98 | 3 | 0.825 | 1.06 | 2102.3 |  | 13942 | 1527.869 | 0.3570319 | 5519.52 | 0.0750862
[12 empty] | 785.788 | 0.106059 | [12 empty] | 785.788 | 0.186779 | 1965 | 47616 | 3263.878 | 160 | 3 | 0.835 | 0.87 | 215.38 |  | 1428.3 | 2979.04 | 0.03460126 | 1571.54 | 0.123969 | 1965 | 123640 | 3263.878 | 155.01 | 3 | 0.826 | 1.09 | 559.29 |  | 3708.9 | 2979.04 | 0.09454069 | 1964.42 | 0.175075 | 1965 | 463470 | 1824.715 | 149.99 | 3 | 0.825 | 1.06 | 2096.5 |  | 13903 | 1531.182 | 0.3573165 | 5522.33 | 0.0750158
[12 empty] | 786.188 | 0.105962 | [12 empty] | 786.188 | 0.186657 | 1966 | 46678 | 3271.525 | 159.99 | 3 | 0.834 | 1 | 211.32 |  | 1401.4 | 2986.726 | 0.03486147 | 1572.34 | 0.123872 | 1966 | 122070 | 3271.525 | 155.02 | 3 | 0.826 | 1.11 | 552.06 |  | 3661 | 2986.726 | 0.09401709 | 1965.42 | 0.174961 | 1966 | 464070 | 1828.02 | 149.99 | 3 | 0.825 | 1.03 | 2099.9 |  | 13925 | 1534.502 | 0.3569318 | 5525.14 | 0.0749454
[12 empty] | 786.588 | 0.105866 | [12 empty] | 786.588 | 0.186534 | 1967 | 45210 | 3279.191 | 160.01 | 3 | 0.834 | 0.88 | 204.58 |  | 1356.7 | 2994.431 | 0.03456605 | 1573.14 | 0.123775 | 1967 | 122780 | 3279.191 | 155.01 | 3 | 0.826 | 1.04 | 555.59 |  | 3684.4 | 2994.431 | 0.09290059 | 1966.42 | 0.174847 | 1967 | 464440 | 1831.333 | 149.98 | 3 | 0.825 | 0.99 | 2101.4 |  | 13935 | 1537.829 | 0.356678 | 5527.95 | 0.0748751
[12 empty] | 786.988 | 0.10577 | [12 empty] | 786.988 | 0.186412 | 1968 | 45550 | 3286.877 | 160 | 3 | 0.834 | 1.04 | 206.16 |  | 1367.1 | 3002.157 | 0.03354814 | 1573.95 | 0.123678 | 1968 | 122100 | 3286.877 | 155.01 | 3 | 0.826 | 1.03 | 552.31 |  | 3662.6 | 3002.157 | 0.09298529 | 1967.42 | 0.174734 | 1968 | 463940 | 1834.653 | 149.97 | 3 | 0.825 | 0.98 | 2099 |  | 13920 | 1541.163 | 0.3550546 | 5530.77 | 0.0748049
[12 empty] | 787.388 | 0.105674 | [12 empty] | 787.388 | 0.18629 | 1969 | 45164 | 3294.582 | 160.01 | 3 | 0.834 | 0.99 | 204.38 |  | 1355.3 | 3009.902 | 0.03395071 | 1574.75 | 0.123582 | 1969 | 120650 | 3294.582 | 155.01 | 3 | 0.826 | 1.03 | 545.57 |  | 3617.9 | 3009.902 | 0.09291599 | 1968.42 | 0.17462 | 1969 | 463610 | 1837.98 | 149.96 | 3 | 0.825 | 0.93 | 2097.8 |  | 13912 | 1544.504 | 0.3542314 | 5533.58 | 0.0747348
[12 empty] | 787.788 | 0.105579 | [12 empty] | 787.788 | 0.186168 | 1970 | 43834 | 3302.308 | 160.01 | 3 | 0.834 | 0.87 | 198.33 |  | 1315.2 | 3017.667 | 0.03299173 | 1575.55 | 0.123485 | 1970 | 120760 | 3302.308 | 155.01 | 3 | 0.826 | 1.02 | 546.22 |  | 3622.2 | 3017.667 | 0.09233079 | 1969.42 | 0.174507 | 1970 | 461500 | 1841.314 | 149.98 | 3 | 0.824 | 0.91 | 2087.6 |  | 13843 | 1547.852 | 0.3533544 | 5536.39 | 0.0746647
[12 empty] | 788.188 | 0.105483 | [12 empty] | 788.188 | 0.186046 | 1971 | 44360 | 3310.053 | 160.01 | 3 | 0.833 | 0.82 | 200.66 |  | 1330.7 | 3025.451 | 0.03220649 | 1576.35 | 0.123389 | 1971 | 120670 | 3310.053 | 155.01 | 3 | 0.826 | 1.04 | 546.12 |  | 3621.5 | 3025.451 | 0.09243089 | 1970.42 | 0.174394 | 1971 | 460430 | 1844.655 | 150 | 3 | 0.824 | 0.85 | 2083.3 |  | 13815 | 1551.208 | 0.3521388 | 5539.2 | 0.0745947
[12 empty] | 788.588 | 0.105387 | [12 empty] | 788.588 | 0.185924 | 1972 | 43107 | 3317.818 | 160.02 | 3 | 0.833 | 1.18 | 195.13 |  | 1294 | 3033.256 | 0.03222256 | 1577.15 | 0.123292 | 1972 | 119910 | 3317.818 | 155.01 | 3 | 0.826 | 1.03 | 542.44 |  | 3597.2 | 3033.256 | 0.09272349 | 1971.42 | 0.174281 | 1972 | 459290 | 1848.003 | 150.01 | 3 | 0.824 | 1.01 | 2078.3 |  | 13782 | 1554.57 | 0.3513387 | 5542.01 | 0.0745248
[12 empty] | 788.988 | 0.105292 | [12 empty] | 788.988 | 0.185802 | 1973 | 42081 | 3325.602 | 160.01 | 3 | 0.833 | 1.1 | 190.35 |  | 1262.3 | 3041.081 | 0.03159881 | 1577.95 | 0.123196 | 1973 | 120040 | 3325.602 | 154.99 | 3 | 0.826 | 1.05 | 543.18 |  | 3602.1 | 3041.081 | 0.09094479 | 1972.42 | 0.174167 | 1973 | 457710 | 1851.359 | 150.01 | 3 | 0.824 | 1.1 | 2070.6 |  | 13731 | 1557.94 | 0.3506847 | 5544.82 | 0.074455
[12 empty] | 789.388 | 0.105196 | [12 empty] | 789.388 | 0.18568 | 1974 | 42102 | 3333.407 | 160.01 | 3 | 0.833 | 1.07 | 190.52 |  | 1263.4 | 3048.926 | 0.0314312 | 1578.75 | 0.1231 | 1974 | 120420 | 3333.407 | 155 | 3 | 0.826 | 1.03 | 545.04 |  | 3614.4 | 3048.926 | 0.09009779 | 1973.42 | 0.174054 | 1974 | 456670 | 1854.721 | 150.01 | 3 | 0.824 | 1.08 | 2066.3 |  | 13703 | 1561.317 | 0.3499615 | 5547.64 | 0.0743853
[12 empty] | 789.788 | 0.105101 | [12 empty] | 789.788 | 0.185559 | 1975 | 41287 | 3341.232 | 160.02 | 3 | 0.833 | 1 | 186.82 |  | 1238.9 | 3056.791 | 0.03158656 | 1579.55 | 0.123003 | 1975 | 118110 | 3341.232 | 155.01 | 3 | 0.826 | 1.04 | 534.44 |  | 3544.1 | 3056.791 | 0.09085239 | 1974.43 | 0.173942 | 1975 | 455820 | 1858.091 | 150 | 3 | 0.824 | 1.05 | 2061.9 |  | 13673 | 1564.701 | 0.3493922 | 5550.45 | 0.0743156
[12 empty] | 790.188 | 0.105006 | [12 empty] | 790.188 | 0.185437 | 1976 | 41068 | 3349.077 | 160.01 | 3 | 0.833 | 0.97 | 185.76 |  | 1231.8 | 3064.677 | 0.0318154 | 1580.35 | 0.122907 | 1976 | 117010 | 3349.077 | 155.01 | 3 | 0.826 | 1.03 | 529.35 |  | 3510.4 | 3064.677 | 0.09059059 | 1975.43 | 0.173829 | 1976 | 454880 | 1861.468 | 150 | 3 | 0.824 | 1.01 | 2057 |  | 13641 | 1568.093 | 0.3485998 | 5553.26 | 0.074246
[12 empty] | 790.588 | 0.104911 | [12 empty] | 790.588 | 0.185316 | 1977 | 41271 | 3356.942 | 160.01 | 3 | 0.832 | 0.97 | 186.8 |  | 1238.8 | 3072.582 | 0.03196311 | 1581.15 | 0.122811 | 1977 | 117990 | 3356.942 | 155.01 | 3 | 0.826 | 1.03 | 534 |  | 3541.2 | 3072.582 | 0.08971279 | 1976.43 | 0.173716 | 1977 | 454140 | 1864.852 | 150 | 3 | 0.824 | 0.98 | 2053.8 |  | 13620 | 1571.491 | 0.3479535 | 5556.07 | 0.0741764
[12 empty] | 790.988 | 0.104816 | [12 empty] | 790.988 | 0.185194 | 1978 | 41570 | 3364.828 | 160.01 | 3 | 0.832 | 0.9 | 188.15 |  | 1247.7 | 3080.507 | 0.03054186 | 1581.95 | 0.122716 | 1978 | 117650 | 3364.828 | 155 | 3 | 0.826 | 1.05 | 532.23 |  | 3529.5 | 3080.507 | 0.08962809 | 1977.43 | 0.173603 | 1978 | 453110 | 1868.244 | 150 | 3 | 0.823 | 0.95 | 2049.4 |  | 13591 | 1574.897 | 0.3478689 | 5558.88 | 0.074107
[12 empty] | 791.388 | 0.104721 | [12 empty] | 791.388 | 0.185073 | 1979 | 41763 | 3372.733 | 160.01 | 3 | 0.832 | 0.86 | 188.98 |  | 1253.2 | 3088.453 | 0.03059773 | 1582.75 | 0.12262 | 1979 | 116510 | 3372.733 | 155 | 3 | 0.826 | 1.11 | 526.83 |  | 3493.7 | 3088.453 | 0.08879649 | 1978.43 | 0.173491 | 1979 | 452270 | 1871.642 | 150 | 3 | 0.823 | 0.91 | 2045.5 |  | 13565 | 1578.31 | 0.3472611 | 5561.7 | 0.0740376
[12 empty] | 791.789 | 0.104626 | [12 empty] | 791.789 | 0.184952 | 1980 | 39906 | 3380.658 | 160 | 3 | 0.832 | 0.86 | 180.49 |  | 1196.9 | 3096.42 | 0.03041405 | 1583.55 | 0.122524 | 1980 | 116400 | 3380.658 | 155.01 | 3 | 0.826 | 1.18 | 526.46 |  | 3491.2 | 3096.42 | 0.08908139 | 1979.43 | 0.173378 | 1980 | 452160 | 1875.048 | 150 | 3 | 0.823 | 0.84 | 2046.1 |  | 13568 | 1581.731 | 0.3465379 | 5564.51 | 0.0739683
[12 empty] | 792.189 | 0.104531 | [12 empty] | 792.189 | 0.184831 | 1981 | 39979 | 3388.604 | 160.02 | 3 | 0.832 | 0.85 | 180.9 |  | 1199.6 | 3104.407 | 0.02965866 | 1584.35 | 0.122428 | 1981 | 115320 | 3388.604 | 155 | 3 | 0.826 | 1.15 | 521.64 |  | 3459.2 | 3104.407 | 0.08821129 | 1980.43 | 0.173266 | 1981 | 451370 | 1878.461 | 150 | 3 | 0.823 | 0.87 | 2042.2 |  | 13543 | 1585.159 | 0.3461686 | 5567.32 | 0.0738991
[12 empty] | 792.589 | 0.104437 | [12 empty] | 792.589 | 0.18471 | 1982 | 39739 | 3396.571 | 160.01 | 3 | 0.832 | 0.86 | 179.78 |  | 1192.2 | 3112.414 | 0.02926527 | 1585.15 | 0.122333 | 1982 | 115690 | 3396.571 | 154.99 | 3 | 0.826 | 1 | 523.43 |  | 3471.1 | 3112.414 | 0.08850389 | 1981.43 | 0.173154 | 1982 | 450430 | 1881.882 | 150.01 | 3 | 0.823 | 0.93 | 2037.6 |  | 13513 | 1588.594 | 0.3457994 | 5570.13 | 0.0738299
[12 empty] | 792.989 | 0.104342 | [12 empty] | 792.989 | 0.184589 | 1983 | 38752 | 3404.558 | 160.01 | 3 | 0.832 | 0.84 | 175.26 |  | 1162.2 | 3120.442 | 0.02840885 | 1585.95 | 0.122237 | 1983 | 114560 | 3404.558 | 155 | 3 | 0.826 | 1.05 | 518.31 |  | 3437.2 | 3120.442 | 0.08798029 | 1982.43 | 0.173041 | 1983 | 449950 | 1885.31 | 150 | 3 | 0.823 | 1.09 | 2036.1 |  | 13502 | 1592.036 | 0.3443299 | 5572.94 | 0.0737608
[12 empty] | 793.389 | 0.104248 | [12 empty] | 793.389 | 0.184468 | 1984 | 38238 | 3412.565 | 160.01 | 3 | 0.832 | 0.85 | 173.01 |  | 1147.3 | 3128.49 | 0.02888872 | 1586.75 | 0.122142 | 1984 | 114940 | 3412.565 | 154.99 | 3 | 0.826 | 1.11 | 520.01 |  | 3448.5 | 3128.49 | 0.08736429 | 1983.43 | 0.172929 | 1984 | 449470 | 1888.745 | 150 | 3 | 0.823 | 1.04 | 2033.5 |  | 13485 | 1595.486 | 0.3438914 | 5575.75 | 0.0736918
[12 empty] | 793.789 | 0.104153 | [12 empty] | 793.789 | 0.184348 | 1985 | 37119 | 3420.593 | 160.02 | 3 | 0.832 | 0.8 | 167.89 |  | 1113.4 | 3136.559 | 0.02901806 | 1587.55 | 0.122047 | 1985 | 114260 | 3420.593 | 154.98 | 3 | 0.826 | 1.18 | 516.84 |  | 3427.4 | 3136.559 | 0.08769539 | 1984.43 | 0.172817 | 1985 | 447560 | 1892.187 | 150 | 3 | 0.823 | 1.02 | 2024.2 |  | 13423 | 1598.943 | 0.3439298 | 5578.57 | 0.0736229
[12 empty] | 794.189 | 0.104059 | [12 empty] | 794.189 | 0.184227 | 1986 | 37746 | 3428.641 | 160.01 | 3 | 0.832 | 0.8 | 170.79 |  | 1132.6 | 3144.648 | 0.02912674 | 1588.35 | 0.121952 | 1986 | 113460 | 3428.641 | 155 | 3 | 0.827 | 1.09 | 513.08 |  | 3402.5 | 3144.648 | 0.08679449 | 1985.43 | 0.172705 | 1986 | 446990 | 1895.637 | 150.01 | 3 | 0.823 | 1.01 | 2021.9 |  | 13408 | 1602.408 | 0.3423527 | 5581.38 | 0.0735541
[12 empty] | 794.589 | 0.103965 | [12 empty] | 794.589 | 0.184106 | 1987 | 37915 | 3436.71 | 160 | 3 | 0.832 | 0.81 | 171.47 |  | 1137.1 | 3152.759 | 0.02920098 | 1589.15 | 0.121857 | 1987 | 113890 | 3436.71 | 154.98 | 3 | 0.827 | 0.88 | 515.14 |  | 3416.2 | 3152.759 | 0.08671749 | 1986.43 | 0.172594 | 1987 | 447040 | 1899.094 | 150.01 | 3 | 0.823 | 0.97 | 2023.8 |  | 13421 | 1605.88 | 0.3420065 | 5584.19 | 0.0734853
[12 empty] | 794.989 | 0.103871 | [12 empty] | 794.989 | 0.183986 | 1988 | 38057 | 3444.799 | 160.01 | 3 | 0.832 | 0.81 | 172.12 |  | 1141.4 | 3160.89 | 0.02921552 | 1589.95 | 0.121762 | 1988 | 112720 | 3444.799 | 155 | 3 | 0.827 | 0.93 | 509.72 |  | 3380.2 | 3160.89 | 0.08590899 | 1987.43 | 0.172482 | 1988 | 444990 | 1902.559 | 150.02 | 3 | 0.823 | 0.94 | 2013.2 |  | 13351 | 1609.359 | 0.3414987 | 5587 | 0.0734166
[12 empty] | 795.389 | 0.103777 | [12 empty] | 795.389 | 0.183866 | 1989 | 38154 | 3452.91 | 160 | 3 | 0.832 | 0.84 | 172.61 |  | 1144.7 | 3169.042 | 0.02882749 | 1590.75 | 0.121667 | 1989 | 112620 | 3452.91 | 155 | 3 | 0.827 | 0.97 | 509.42 |  | 3378.2 | 3169.042 | 0.08666359 | 1988.43 | 0.17237 | 1989 | 444540 | 1906.031 | 150.02 | 3 | 0.823 | 0.9 | 2011.9 |  | 13342 | 1612.846 | 0.340637 | 5589.81 | 0.0733479
[12 empty] | 795.789 | 0.103683 | [12 empty] | 795.789 | 0.183746 | 1990 | 38173 | 3461.041 | 160.01 | 3 | 0.832 | 0.83 | 172.72 |  | 1145.4 | 3177.215 | 0.02812337 | 1591.55 | 0.121572 | 1990 | 111570 | 3461.041 | 154.99 | 3 | 0.827 | 1.08 | 504.67 |  | 3346.7 | 3177.215 | 0.08640179 | 1989.43 | 0.172259 | 1990 | 443880 | 1909.51 | 150.02 | 3 | 0.823 | 0.87 | 2008.2 |  | 13317 | 1616.34 | 0.3398215 | 5592.62 | 0.0732794
[12 empty] | 796.189 | 0.103589 | [12 empty] | 796.189 | 0.183625 | 1991 | 37666 | 3469.193 | 160.01 | 3 | 0.832 | 0.87 | 170.38 |  | 1129.8 | 3185.409 | 0.02869356 | 1592.35 | 0.121477 | 1991 | 112550 | 3469.193 | 154.98 | 3 | 0.828 | 1.16 | 509.25 |  | 3377 | 3185.409 | 0.08609379 | 1990.43 | 0.172147 | 1991 | 442760 | 1912.997 | 150.02 | 3 | 0.823 | 0.84 | 2003.4 |  | 13286 | 1619.842 | 0.3395445 | 5595.44 | 0.0732109
[12 empty] | 796.589 | 0.103496 | [12 empty] | 796.589 | 0.183505 | 1992 | 36746 | 3477.366 | 160.01 | 3 | 0.832 | 0.94 | 166.21 |  | 1102.2 | 3193.624 | 0.02927216 | 1593.15 | 0.121382 | 1992 | 112210 | 3477.366 | 154.99 | 3 | 0.828 | 1.08 | 507.7 |  | 3366.8 | 3193.624 | 0.08478478 | 1991.43 | 0.172036 | 1992 | 441700 | 1916.491 | 150.02 | 3 | 0.822 | 0.81 | 1998.4 |  | 13252 | 1623.351 | 0.339206 | 5598.25 | 0.0731425
[12 empty] | 796.989 | 0.103402 | [12 empty] | 796.989 | 0.183385 | 1993 | 37491 | 3485.56 | 160 | 3 | 0.832 | 0.98 | 169.61 |  | 1124.7 | 3201.859 | 0.02939155 | 1593.95 | 0.121288 | 1993 | 111810 | 3485.56 | 154.99 | 3 | 0.828 | 0.88 | 505.85 |  | 3354.5 | 3201.859 | 0.08473088 | 1992.43 | 0.171924 | 1993 | 441340 | 1919.993 | 150.02 | 3 | 0.823 | 1.1 | 1995.9 |  | 13236 | 1626.868 | 0.3383674 | 5601.06 | 0.0730742
[12 empty] | 797.39 | 0.103309 | [12 empty] | 797.39 | 0.183266 | 1994 | 38247 | 3493.775 | 160 | 3 | 0.832 | 0.96 | 173.05 |  | 1147.6 | 3210.116 | 0.02827797 | 1594.75 | 0.121193 | 1994 | 110110 | 3493.775 | 154.99 | 3 | 0.828 | 0.91 | 497.9 |  | 3301.8 | 3210.116 | 0.08507739 | 1993.43 | 0.171813 | 1994 | 440900 | 1923.502 | 150.02 | 3 | 0.823 | 1.1 | 1994.7 |  | 13228 | 1630.392 | 0.3382367 | 5603.87 | 0.0730059
[12 empty] | 797.79 | 0.103215 | [12 empty] | 797.79 | 0.183146 | 1995 | 38403 | 3502.01 | 160 | 3 | 0.832 | 0.97 | 173.76 |  | 1152.3 | 3218.395 | 0.02843717 | 1595.55 | 0.121099 | 1995 | 110040 | 3502.01 | 154.99 | 3 | 0.828 | 0.98 | 497.56 |  | 3299.5 | 3218.395 | 0.08459228 | 1994.43 | 0.171702 | 1995 | 439810 | 1927.019 | 150.01 | 3 | 0.823 | 1.1 | 1989.5 |  | 13194 | 1633.923 | 0.3372134 | 5606.68 | 0.0729377
[12 empty] | 798.19 | 0.103122 | [12 empty] | 798.19 | 0.183026 | 1996 | 36948 | 3510.267 | 160.01 | 3 | 0.833 | 1.01 | 167.18 |  | 1108.7 | 3226.694 | 0.02812644 | 1596.35 | 0.121005 | 1996 | 110490 | 3510.267 | 154.98 | 3 | 0.828 | 1.01 | 499.53 |  | 3312.6 | 3226.694 | 0.08528529 | 1995.43 | 0.171591 | 1996 | 439640 | 1930.543 | 150.01 | 3 | 0.823 | 1.08 | 1989 |  | 13190 | 1637.463 | 0.3376596 | 5609.5 | 0.0728696
[12 empty] | 798.59 | 0.103029 | [12 empty] | 798.59 | 0.182907 | 1997 | 37156 | 3518.546 | 160.01 | 3 | 0.833 | 1.03 | 168.11 |  | 1114.8 | 3235.014 | 0.02804072 | 1597.15 | 0.12091 | 1997 | 109860 | 3518.546 | 154.99 | 3 | 0.828 | 1.05 | 496.76 |  | 3294.3 | 3235.014 | 0.08378378 | 1996.43 | 0.17148 | 1997 | 438310 | 1934.074 | 150.01 | 3 | 0.823 | 1.07 | 1982.1 |  | 13144 | 1641.009 | 0.3361056 | 5612.31 | 0.0728015
[12 empty] | 798.99 | 0.102936 | [12 empty] | 798.99 | 0.182787 | 1998 | 36750 | 3526.845 | 160.01 | 3 | 0.833 | 1.07 | 166.21 |  | 1102.2 | 3243.356 | 0.02817848 | 1597.95 | 0.120816 | 1998 | 110760 | 3526.845 | 154.99 | 3 | 0.828 | 1.1 | 501.22 |  | 3323.8 | 3243.356 | 0.08319088 | 1997.43 | 0.171369 | 1998 | 438890 | 1937.614 | 150 | 3 | 0.822 | 1.03 | 1985.7 |  | 13168 | 1644.564 | 0.3358747 | 5615.12 | 0.0727336
[12 empty] | 799.39 | 0.102843 | [12 empty] | 799.39 | 0.182668 | 1999 | 36638 | 3535.165 | 160 | 3 | 0.833 | 1.11 | 165.73 |  | 1099 | 3251.72 | 0.02802847 | 1598.75 | 0.120722 | 1999 | 108810 | 3535.165 | 155 | 3 | 0.828 | 1.1 | 492.4 |  | 3265.3 | 3251.72 | 0.08175868 | 1998.43 | 0.171258 | 1999 | 436870 | 1941.16 | 150.01 | 3 | 0.822 | 1.03 | 1976.7 |  | 13108 | 1648.126 | 0.3355439 | 5617.93 | 0.0726657
[12 empty] | 799.79 | 0.10275 | [12 empty] | 799.79 | 0.182548 | 2000 | 36818 | 3543.507 | 160 | 3 | 0.833 | 1.17 | 166.56 |  | 1104.5 | 3260.105 | 0.02871728 | 1599.55 | 0.120628 | 2000 | 108040 | 3543.507 | 154.99 | 3 | 0.828 | 1.09 | 488.76 |  | 3241.2 | 3260.105 | 0.08245938 | 1999.43 | 0.171147 | 2000 | 436570 | 1944.715 | 150.02 | 3 | 0.822 | 1.02 | 1975.5 |  | 13100 | 1651.695 | 0.3349438 | 5620.74 | 0.0725979
[12 empty] | 800.19 | 0.102657 | [12 empty] | 800.19 | 0.182429 | 2001 | 36622 | 3551.871 | 160 | 3 | 0.833 | 0.85 | 165.63 |  | 1098.4 | 3268.511 | 0.02884203 | 1600.35 | 0.120534 | 2001 | 106180 | 3551.871 | 154.99 | 3 | 0.828 | 1.19 | 480.04 |  | 3183.4 | 3268.511 | 0.08225148 | 2000.43 | 0.171037 | 2001 | 436140 | 1948.277 | 150.03 | 3 | 0.822 | 1 | 1974.1 |  | 13091 | 1655.272 | 0.3339283 | 5623.55 | 0.0725301
[12 empty] | 800.59 | 0.102564 | [12 empty] | 800.59 | 0.18231 | 2002 | 37522 | 3560.256 | 160 | 3 | 0.834 | 0.87 | 169.71 |  | 1125.5 | 3276.938 | 0.02832849 | 1601.15 | 0.12044 | 2002 | 107090 | 3560.256 | 154.99 | 3 | 0.828 | 1.19 | 484.5 |  | 3212.9 | 3276.938 | 0.08170478 | 2001.43 | 0.170926 | 2002 | 435360 | 1951.846 | 150.01 | 3 | 0.822 | 0.98 | 1970.3 |  | 13066 | 1658.857 | 0.3333898 | 5626.37 | 0.0724624
[12 empty] | 800.99 | 0.102472 | [12 empty] | 800.99 | 0.182191 | 2003 | 37685 | 3568.662 | 160 | 3 | 0.834 | 0.92 | 170.49 |  | 1130.6 | 3285.388 | 0.02836905 | 1601.95 | 0.120347 | 2003 | 106820 | 3568.662 | 154.99 | 3 | 0.828 | 0.93 | 483.23 |  | 3204.5 | 3285.388 | 0.08186648 | 2002.43 | 0.170816 | 2003 | 434040 | 1955.423 | 150.01 | 3 | 0.822 | 0.96 | 1963.1 |  | 13018 | 1662.45 | 0.3323896 | 5629.18 | 0.0723948
[12 empty] | 801.39 | 0.102379 | [12 empty] | 801.39 | 0.182072 | 2004 | 37014 | 3577.089 | 159.99 | 3 | 0.834 | 1.02 | 167.43 |  | 1110.3 | 3293.859 | 0.02840808 | 1602.75 | 0.120253 | 2004 | 106110 | 3577.089 | 154.99 | 3 | 0.828 | 0.99 | 479.87 |  | 3182.2 | 3293.859 | 0.08140448 | 2003.43 | 0.170705 | 2004 | 433340 | 1959.008 | 150 | 3 | 0.822 | 0.94 | 1960.1 |  | 12998 | 1666.05 | 0.3318664 | 5631.99 | 0.0723273
[12 empty] | 801.79 | 0.102287 | [12 empty] | 801.79 | 0.181953 | 2005 | 37067 | 3585.539 | 160 | 3 | 0.834 | 1.08 | 167.6 |  | 1111.4 | 3302.352 | 0.02856115 | 1603.55 | 0.12016 | 2005 | 106320 | 3585.539 | 154.99 | 3 | 0.828 | 0.99 | 481 |  | 3189.7 | 3302.352 | 0.07989528 | 2004.43 | 0.170595 | 2005 | 432040 | 1962.601 | 150.01 | 3 | 0.822 | 0.93 | 1953.9 |  | 12957 | 1669.658 | 0.3310663 | 5634.8 | 0.0722598
[12 empty] | 802.19 | 0.102194 | [12 empty] | 802.19 | 0.181834 | 2006 | 37118 | 3594.01 | 159.99 | 3 | 0.834 | 1.15 | 167.88 |  | 1113.3 | 3310.866 | 0.0299227 | 1604.35 | 0.120066 | 2006 | 105720 | 3594.01 | 154.98 | 3 | 0.828 | 0.98 | 478.23 |  | 3171.4 | 3310.866 | 0.07958728 | 2005.43 | 0.170485 | 2006 | 431360 | 1966.201 | 150.02 | 3 | 0.822 | 0.91 | 1951.6 |  | 12942 | 1673.273 | 0.3304355 | 5637.61 | 0.0721925
[12 empty] | 802.59 | 0.102102 | [12 empty] | 802.59 | 0.181716 | 2007 | 37318 | 3602.503 | 159.99 | 3 | 0.834 | 1.17 | 168.78 |  | 1119.2 | 3319.403 | 0.0268751 | 1605.15 | 0.119973 | 2007 | 103760 | 3602.503 | 155 | 3 | 0.828 | 0.9 | 469.38 |  | 3112.7 | 3319.403 | 0.07852468 | 2006.43 | 0.170375 | 2007 | 430320 | 1969.809 | 150.02 | 3 | 0.822 | 0.91 | 1947 |  | 12911 | 1676.896 | 0.3294661 | 5640.42 | 0.0721251
[12 empty] | 802.991 | 0.10201 | [12 empty] | 802.991 | 0.181597 | 2008 | 39097 | 3611.017 | 159.99 | 3 | 0.834 | 1.17 | 176.82 |  | 1172.6 | 3327.961 | 0.02776825 | 1605.95 | 0.119879 | 2008 | 103360 | 3611.017 | 155 | 3 | 0.828 | 0.81 | 467.82 |  | 3102.3 | 3327.961 | 0.07787018 | 2007.43 | 0.170265 | 2008 | 429500 | 1973.424 | 150.02 | 3 | 0.822 | 0.9 | 1942.7 |  | 12883 | 1680.527 | 0.3291276 | 5643.24 | 0.0720579
[12 empty] | 803.391 | 0.101918 | [12 empty] | 803.391 | 0.181479 | 2009 | 35115 | 3619.554 | 159.97 | 3 | 0.835 | 1 | 158.76 |  | 1052.8 |  |  | 1606.75 | 0.119786 | 2009 | 101980 | 3619.554 | 155 | 3 | 0.828 | 0.98 | 461.5 |  | 3060.4 | 3336.541 | 0.07771618 | 2008.43 | 0.170155 | 2009 | 428240 | 1977.047 | 150.01 | 3 | 0.822 | 0.91 | 1936.7 |  | 12843 | 1684.166 | 0.3290045 | 5646.05 | 0.0719907
[12 empty] | 803.791 | 0.101826 | [12 empty] | 803.791 | 0.18136 | 2010 | 36282 | 3628.112 | 160.01 | 3 | 0.835 | 0.79 | 164.1 |  | 1088.2 |  |  | 1607.55 | 0.119693 | 2010 | 101130 | 3628.112 | 155 | 3 | 0.828 | 0.89 | 457.39 |  | 3033.2 | 3345.144 | 0.07676908 | 2009.43 | 0.170045 | 2010 | 427800 | 1980.678 | 150.01 | 3 | 0.822 | 0.91 | 1935.1 |  | 12833 | 1687.813 | 0.3288275 | 5648.86 | 0.0719236
[12 empty] | 804.191 | 0.101734 | [12 empty] | 804.191 | 0.181242 | [12 empty] | 1608.35 | 0.1196 | 2011 | 100930 | 3636.692 | 155.01 | 3 | 0.828 | 0.98 | 456.84 |  | 3029.5 | 3353.768 | 0.07605452 | 2010.43 | 0.169935 | 2011 | 427640 | 1984.317 | 150.01 | 3 | 0.822 | 0.91 | 1934.8 |  | 12830 | 1691.467 | 0.3280351 | 5651.67 | 0.0718566
[12 empty] | 804.591 | 0.101642 | [12 empty] | 804.591 | 0.181124 | [12 empty] | 1609.15 | 0.119507 | 2012 | 99700 | 3645.295 | 155.01 | 3 | 0.828 | 1.08 | 451.07 |  | 2991.2 | 3362.414 | 0.07620621 | 2011.43 | 0.169826 | 2012 | 427410 | 1987.964 | 150.01 | 3 | 0.822 | 0.9 | 1933.9 |  | 12824 | 1695.129 | 0.3274119 | 5654.48 | 0.0717897
[12 empty] | 804.991 | 0.10155 | [12 empty] | 804.991 | 0.181006 | [12 empty] | 1609.95 | 0.119414 | 2013 | 98772 | 3653.919 | 155.01 | 3 | 0.828 | 1.08 | 446.71 |  | 2962.3 | 3371.083 | 0.07568723 | 2012.43 | 0.169716 | 2013 | 426380 | 1991.618 | 150.02 | 3 | 0.822 | 0.88 | 1929.2 |  | 12793 | 1698.799 | 0.3264118 | 5657.29 | 0.0717228
[12 empty] | 805.391 | 0.101459 | [12 empty] | 805.391 | 0.180888 | [12 empty] | 1610.75 | 0.119321 | 2014 | 98969 | 3662.565 | 155.01 | 3 | 0.827 | 1.03 | 447.57 |  | 2968.1 | 3379.773 | 0.07518519 | 2013.43 | 0.169606 | 2014 | 425570 | 1995.28 | 150.01 | 3 | 0.822 | 0.85 | 1925.3 |  | 12768 | 1702.477 | 0.3257347 | 5660.11 | 0.071656
[12 empty] | 805.791 | 0.101367 | [12 empty] | 805.791 | 0.18077 | [12 empty] | 1611.55 | 0.119229 | 2015 | 98295 | 3671.234 | 155.01 | 3 | 0.827 | 1.02 | 444.56 |  | 2948.1 | 3388.486 | 0.07459228 | 2014.43 | 0.169497 | 2015 | 424270 | 1998.95 | 150.01 | 3 | 0.822 | 0.84 | 1919 |  | 12726 | 1706.162 | 0.3256732 | 5662.92 | 0.0715892
[12 empty] | 806.191 | 0.101276 | [12 empty] | 806.191 | 0.180652 | [12 empty] | 1612.35 | 0.119136 | 2016 | 97643 | 3679.924 | 155.02 | 3 | 0.827 | 1.01 | 441.66 |  | 2928.8 | 3397.221 | 0.07484792 | 2015.43 | 0.169388 | 2016 | 423390 | 2002.628 | 150.01 | 3 | 0.822 | 0.86 | 1915.1 |  | 12700 | 1709.856 | 0.3256039 | 5665.73 | 0.0715226
[12 empty] | 806.591 | 0.101184 | [12 empty] | 806.591 | 0.180534 | [12 empty] | 1613.15 | 0.119044 | 2017 | 96873 | 3688.637 | 155.01 | 3 | 0.827 | 1 | 438.19 |  | 2905.9 | 3405.979 | 0.07464541 | 2016.43 | 0.169278 | 2017 | 423310 | 2006.313 | 150.01 | 3 | 0.822 | 0.84 | 1914.7 |  | 12697 | 1713.557 | 0.3249654 | 5668.54 | 0.071456
[12 empty] | 806.991 | 0.101093 | [12 empty] | 806.991 | 0.180416 | [12 empty] | 1613.95 | 0.118951 | 2018 | 97205 | 3697.372 | 155.01 | 3 | 0.827 | 0.93 | 439.87 |  | 2917 | 3414.76 | 0.07443905 | 2017.43 | 0.169169 | 2018 | 423220 | 2010.007 | 150 | 3 | 0.822 | 0.83 | 1914.8 |  | 12698 | 1717.267 | 0.3241576 | 5671.35 | 0.0713895
[12 empty] | 807.391 | 0.101002 | [12 empty] | 807.391 | 0.180299 | [12 empty] | 1614.75 | 0.118859 | 2019 | 96942 | 3706.13 | 155.01 | 3 | 0.827 | 0.89 | 438.46 |  | 2907.6 | 3423.562 | 0.07344344 | 2018.43 | 0.16906 | 2019 | 422390 | 2013.708 | 150.01 | 3 | 0.822 | 0.91 | 1910.7 |  | 12671 | 1720.984 | 0.3240268 | 5674.17 | 0.071323
[12 empty] | 807.791 | 0.100911 | [12 empty] | 807.791 | 0.180181 | [12 empty] | 1615.55 | 0.118767 | 2020 | 96674 | 3714.911 | 155.01 | 3 | 0.827 | 0.89 | 437.28 |  | 2899.8 | 3432.387 | 0.07341957 | 2019.43 | 0.168951 | 2020 | 421340 | 2017.418 | 150.02 | 3 | 0.822 | 1.03 | 1906 |  | 12639 | 1724.709 | 0.3232267 | 5676.98 | 0.0712566
[12 empty] | 808.191 | 0.10082 | [12 empty] | 808.191 | 0.180064 | [12 empty] | 1616.35 | 0.118674 | 2021 | 95381 | 3723.713 | 155.01 | 3 | 0.827 | 1.14 | 431.41 |  | 2860.8 | 3441.235 | 0.07350427 | 2020.43 | 0.168842 | 2021 | 421170 | 2021.135 | 150.01 | 3 | 0.822 | 1.02 | 1905.4 |  | 12635 | 1728.442 | 0.3225804 | 5679.79 | 0.0711903
[12 empty] | 808.591 | 0.100729 | [12 empty] | 808.591 | 0.179947 | [12 empty] | 1617.15 | 0.118582 | 2022 | 95350 | 3732.538 | 155.02 | 3 | 0.827 | 1.15 | 431.24 |  | 2859.7 | 3450.106 | 0.07240856 | 2021.43 | 0.168733 | 2022 | 420130 | 2024.86 | 150.01 | 3 | 0.822 | 1.02 | 1901.2 |  | 12607 | 1732.183 | 0.3223573 | 5682.6 | 0.0711241
[12 empty] | 808.992 | 0.100638 | [12 empty] | 808.992 | 0.179829 | [12 empty] | 1617.95 | 0.11849 | 2023 | 95460 | 3741.386 | 155 | 3 | 0.827 | 1.15 | 431.73 |  | 2863 | 3458.999 | 0.07107723 | 2022.43 | 0.168625 | 2023 | 419290 | 2028.593 | 150 | 3 | 0.822 | 1.01 | 1896.2 |  | 12575 | 1735.932 | 0.321511 | 5685.41 | 0.0710579
[12 empty] | 809.392 | 0.100547 | [12 empty] | 809.392 | 0.179712 | [12 empty] | 1618.75 | 0.118398 | 2024 | 94037 | 3750.257 | 155.02 | 3 | 0.826 | 1.12 | 425.77 |  | 2823.5 | 3467.915 | 0.07079772 | 2023.43 | 0.168516 | 2024 | 419000 | 2032.334 | 150 | 3 | 0.822 | 1 | 1895.4 |  | 12570 | 1739.689 | 0.3199261 | 5688.22 | 0.0709918
[12 empty] | 809.792 | 0.100457 | [12 empty] | 809.792 | 0.179595 | [12 empty] | 1619.55 | 0.118306 | 2025 | 92308 | 3759.15 | 155.01 | 3 | 0.826 | 1.1 | 417.63 |  | 2769.5 | 3476.854 | 0.07009779 | 2024.43 | 0.168407 | 2025 | 417900 | 2036.083 | 150.01 | 3 | 0.822 | 0.98 | 1891.2 |  | 12541 | 1743.454 | 0.3206724 | 5691.04 | 0.0709258
[12 empty] | 810.192 | 0.100366 | [12 empty] | 810.192 | 0.179478 | [12 empty] | 1620.35 | 0.118215 | 2026 | 91945 | 3768.066 | 155.01 | 3 | 0.826 | 1.03 | 415.86 |  | 2757.8 | 3485.816 | 0.06989374 | 2025.43 | 0.168299 | 2026 | 415840 | 2039.84 | 150.02 | 3 | 0.822 | 0.99 | 1880.9 |  | 12473 | 1747.227 | 0.3199646 | 5693.85 | 0.0708599
[12 empty] | 810.592 | 0.100276 | [12 empty] | 810.592 | 0.179361 | [12 empty] | 1621.15 | 0.118123 | 2027 | 91036 | 3777.005 | 155.02 | 3 | 0.826 | 1 | 411.76 |  | 2730.5 | 3494.801 | 0.07129283 | 2026.44 | 0.16819 | 2027 | 416810 | 2043.605 | 150 | 3 | 0.822 | 0.96 | 1886 |  | 12507 | 1751.008 | 0.3190029 | 5696.66 | 0.070794
[12 empty] | 810.992 | 0.100185 | [12 empty] | 810.992 | 0.179245 | [12 empty] | 1621.95 | 0.118031 | 2028 | 90771 | 3785.967 | 155.01 | 3 | 0.826 | 1 | 410.69 |  | 2723.5 | 3503.809 | 0.07055825 | 2027.44 | 0.168082 | 2028 | 415890 | 2047.378 | 149.99 | 3 | 0.822 | 0.96 | 1881.7 |  | 12479 | 1754.798 | 0.3187337 | 5699.47 | 0.0707282
[12 empty] | 811.392 | 0.100095 | [12 empty] | 811.392 | 0.179128 | [12 empty] | 1622.75 | 0.11794 | 2029 | 92588 | 3794.952 | 155 | 3 | 0.826 | 1 | 418.84 |  | 2777.5 | 3512.84 | 0.06969277 | 2028.44 | 0.167974 | 2029 | 414640 | 2051.159 | 149.99 | 3 | 0.822 | 0.98 | 1875.4 |  | 12437 | 1758.595 | 0.3173642 | 5702.28 | 0.0706624
[12 empty] | 811.792 | 0.100005 | [12 empty] | 811.792 | 0.179011 | [12 empty] | 1623.55 | 0.117848 | 2030 | 91634 | 3803.96 | 155 | 3 | 0.826 | 0.96 | 414.59 |  | 2749.3 | 3521.894 | 0.06916763 | 2029.44 | 0.167866 | 2030 | 414290 | 2054.949 | 150 | 3 | 0.822 | 0.96 | 1874.4 |  | 12430 | 1762.4 | 0.3167872 | 5705.09 | 0.0705968
[12 empty] | 812.192 | 0.0999149 | [12 empty] | 812.192 | 0.178895 | [12 empty] | 1624.35 | 0.117757 | 2031 | 90510 | 3812.991 | 155.01 | 3 | 0.826 | 0.88 | 409.57 |  | 2716 | 3530.971 | 0.06850312 | 2030.44 | 0.167758 | 2031 | 412510 | 2058.746 | 150.02 | 3 | 0.822 | 0.96 | 1865.4 |  | 12370 | 1766.214 | 0.3167564 | 5707.91 | 0.0705312
[12 empty] | 812.592 | 0.099825 | [12 empty] | 812.592 | 0.178778 | [12 empty] | 1625.15 | 0.117666 | 2032 | 89828 | 3822.045 | 155.02 | 3 | 0.826 | 0.87 | 406.45 |  | 2695.3 | 3540.072 | 0.06830369 | 2031.44 | 0.16765 | 2032 | 411760 | 2062.551 | 150.02 | 3 | 0.822 | 0.96 | 1862.7 |  | 12352 | 1770.036 | 0.3162102 | 5710.72 | 0.0704656
[12 empty] | 812.992 | 0.0997351 | [12 empty] | 812.992 | 0.178662 | [12 empty] | 1625.95 | 0.117574 | 2033 | 88965 | 3831.122 | 155.01 | 3 | 0.826 | 1 | 402.54 |  | 2669.4 | 3549.195 | 0.06795642 | 2032.44 | 0.167542 | 2033 | 411720 | 2066.365 | 150.01 | 3 | 0.822 | 0.96 | 1862.5 |  | 12351 | 1773.865 | 0.3161333 | 5713.53 | 0.0704002
[12 empty] | 813.392 | 0.0996453 | [12 empty] | 813.392 | 0.178546 | [12 empty] | 1626.76 | 0.117483 | 2034 | 88706 | 3840.223 | 155.01 | 3 | 0.826 | 1.12 | 401.22 |  | 2660.7 | 3558.343 | 0.06739971 | 2033.44 | 0.167434 | 2034 | 411010 | 2070.187 | 149.99 | 3 | 0.822 | 0.93 | 1858.7 |  | 12326 | 1777.703 | 0.3156178 | 5716.34 | 0.0703348
[12 empty] | 813.792 | 0.0995555 | [12 empty] | 813.792 | 0.17843 | [12 empty] | 1627.56 | 0.117392 | 2035 | 88255 | 3849.346 | 155 | 3 | 0.826 | 1.13 | 399.23 |  | 2647.4 | 3567.513 | 0.06678448 | 2034.44 | 0.167326 | 2035 | 410910 | 2074.016 | 150 | 3 | 0.822 | 0.92 | 1859.2 |  | 12329 | 1781.55 | 0.3146946 | 5719.15 | 0.0702695
[12 empty] | 814.192 | 0.0994659 | [12 empty] | 814.192 | 0.178314 | [12 empty] | 1628.36 | 0.117301 | 2036 | 87532 | 3858.494 | 155.01 | 3 | 0.826 | 1.15 | 395.9 |  | 2625.4 | 3576.707 | 0.06694156 | 2035.44 | 0.167218 | 2036 | 410240 | 2077.854 | 150 | 3 | 0.822 | 0.88 | 1856.1 |  | 12308 | 1785.404 | 0.3138483 | 5721.97 | 0.0702042
[12 empty] | 814.593 | 0.0993764 | [12 empty] | 814.593 | 0.178198 | [12 empty] | 1629.16 | 0.11721 | 2037 | 86733 | 3867.664 | 155.01 | 3 | 0.826 | 0.99 | 392.24 |  | 2601.1 | 3585.925 | 0.06710095 | 2036.44 | 0.167111 | 2037 | 409040 | 2081.701 | 150.01 | 3 | 0.821 | 0.9 | 1851.1 |  | 12275 | 1789.267 | 0.3128174 | 5724.78 | 0.070139
[12 empty] | 814.993 | 0.0992869 | [12 empty] | 814.993 | 0.178082 | [12 empty] | 1629.96 | 0.11712 | 2038 | 86937 | 3876.858 | 155.01 | 3 | 0.827 | 1.02 | 393.13 |  | 2607 | 3595.167 | 0.06687919 | 2037.44 | 0.167003 | 2038 | 407940 | 2085.555 | 150.01 | 3 | 0.821 | 0.88 | 1845.7 |  | 12240 | 1793.138 | 0.3126404 | 5727.59 | 0.0700739
[12 empty] | 815.393 | 0.0991976 | [12 empty] | 815.393 | 0.177966 | [12 empty] | 1630.76 | 0.117029 | 2039 | 87144 | 3886.076 | 155.01 | 3 | 0.827 | 1.03 | 394.38 |  | 2615.3 | 3604.432 | 0.06699161 | 2038.44 | 0.166896 | 2039 | 406600 | 2089.418 | 150.01 | 3 | 0.821 | 0.89 | 1839 |  | 12195 | 1797.017 | 0.3119403 | 5730.4 | 0.0700089
[12 empty] | 815.793 | 0.0991083 | [12 empty] | 815.793 | 0.17785 | [12 empty] | 1631.56 | 0.116938 | 2040 | 86856 | 3895.318 | 155 | 3 | 0.827 | 1.16 | 392.91 |  | 2605.6 | 3613.72 | 0.06651575 | 2039.44 | 0.166789 | 2040 | 406370 | 2093.289 | 150.01 | 3 | 0.821 | 0.86 | 1838.9 |  | 12194 | 1800.904 | 0.3117172 | 5733.21 | 0.0699439
[12 empty] | 816.193 | 0.0990191 | [12 empty] | 816.193 | 0.177735 | [12 empty] | 1632.36 | 0.116848 | 2041 | 87002 | 3904.583 | 155 | 3 | 0.827 | 0.96 | 393.66 |  | 2610.5 | 3623.033 | 0.06679911 | 2040.44 | 0.166681 | 2041 | 405460 | 2097.168 | 150 | 3 | 0.821 | 0.89 | 1834.1 |  | 12163 | 1804.8 | 0.3112479 | 5736.02 | 0.069879
[12 empty] | 816.593 | 0.0989301 | [12 empty] | 816.593 | 0.177619 | [12 empty] | 1633.16 | 0.116757 | 2042 | 86384 | 3913.871 | 155 | 3 | 0.827 | 1.02 | 390.7 |  | 2590.9 | 3632.369 | 0.06672365 | 2041.44 | 0.166574 | 2042 | 405170 | 2101.055 | 150 | 3 | 0.821 | 0.89 | 1833.2 |  | 12157 | 1808.704 | 0.3103785 | 5738.84 | 0.0698142
[12 empty] | 816.993 | 0.0988411 | [12 empty] | 816.993 | 0.177504 | [12 empty] | 1633.96 | 0.116667 | 2043 | 86752 | 3923.184 | 155 | 3 | 0.828 | 1.18 | 392.35 |  | 2601.8 | 3641.73 | 0.0663502 | 2042.44 | 0.166467 | 2043 | 404560 | 2104.951 | 149.99 | 3 | 0.822 | 0.88 | 1830.3 |  | 12137 | 1812.617 | 0.3099631 | 5741.65 | 0.0697494
[12 empty] | 817.393 | 0.0987521 | [12 empty] | 817.393 | 0.177388 | [12 empty] | 1634.76 | 0.116577 | 2044 | 86654 | 3932.52 | 155 | 3 | 0.827 | 0.87 | 392 |  | 2599.6 | 3651.114 | 0.06577655 | 2043.44 | 0.16636 | 2044 | 403430 | 2108.855 | 150 | 3 | 0.822 | 0.88 | 1825.2 |  | 12104 | 1816.537 | 0.3096553 | 5744.46 | 0.0696847
[12 empty] | 817.793 | 0.0986633 | [12 empty] | 817.793 | 0.177273 | [12 empty] | 1635.56 | 0.116486 | 2045 | 86169 | 3941.881 | 154.99 | 3 | 0.828 | 0.91 | 389.8 |  | 2585 | 3660.523 | 0.06631786 | 2044.44 | 0.166253 | 2045 | 402890 | 2112.768 | 150.01 | 3 | 0.822 | 0.89 | 1823 |  | 12089 | 1820.467 | 0.3086552 | 5747.27 | 0.0696201
[12 empty] | 818.193 | 0.0985746 | [12 empty] | 818.193 | 0.177158 | [12 empty] | 1636.36 | 0.116396 | 2046 | 85424 | 3951.265 | 154.99 | 3 | 0.828 | 1.02 | 386.17 |  | 2560.9 | 3669.955 | 0.06595288 | 2045.44 | 0.166146 | 2046 | 402490 | 2116.688 | 150.01 | 3 | 0.822 | 0.88 | 1821.3 |  | 12078 | 1824.404 | 0.3091091 | 5750.08 | 0.0695556
[12 empty] | 818.593 | 0.098486 | [12 empty] | 818.593 | 0.177043 | [12 empty] | 1637.16 | 0.116306 | 2047 | 86127 | 3960.674 | 154.99 | 3 | 0.828 | 1.06 | 389.68 |  | 2584.2 | 3679.412 | 0.0658497 | 2046.44 | 0.16604 | 2047 | 401190 | 2120.618 | 150.02 | 3 | 0.821 | 0.89 | 1814.6 |  | 12033 | 1828.35 | 0.3078474 | 5752.89 | 0.0694911
[12 empty] | 818.993 | 0.0983974 | [12 empty] | 818.993 | 0.176928 | [12 empty] | 1637.96 | 0.116216 | 2048 | 85653 | 3970.106 | 154.99 | 3 | 0.828 | 1.12 | 387.44 |  | 2569.3 | 3688.893 | 0.06542543 | 2047.44 | 0.165933 | 2048 | 401780 | 2124.555 | 150 | 3 | 0.821 | 0.87 | 1818.2 |  | 12057 | 1832.304 | 0.3074935 | 5755.71 | 0.0694267
[12 empty] | 819.393 | 0.0983089 | [12 empty] | 819.393 | 0.176813 | [12 empty] | 1638.76 | 0.116126 | 2049 | 85519 | 3979.563 | 154.99 | 3 | 0.828 | 1.12 | 386.83 |  | 2565.3 | 3698.398 | 0.06538693 | 2048.44 | 0.165826 | 2049 | 400140 | 2128.501 | 150 | 3 | 0.822 | 0.89 | 1810.1 |  | 12004 | 1836.267 | 0.3066703 | 5758.52 | 0.0693623
[12 empty] | 819.793 | 0.0982206 | [12 empty] | 819.793 | 0.176698 | [12 empty] | 1639.56 | 0.116037 | 2050 | 84968 | 3989.044 | 154.99 | 3 | 0.828 | 0.93 | 384.37 |  | 2548.9 | 3707.928 | 0.06512051 | 2049.44 | 0.16572 | 2050 | 399680 | 2132.455 | 150 | 3 | 0.822 | 0.88 | 1807.6 |  | 11987 | 1840.239 | 0.3064395 | 5761.33 | 0.069298
[12 empty] | 820.194 | 0.0981323 | [12 empty] | 820.194 | 0.176583 | [12 empty] | 1640.36 | 0.115947 | 2051 | 84918 | 3998.549 | 154.99 | 3 | 0.828 | 0.98 | 384.15 |  | 2547.5 | 3717.482 | 0.06546624 | 2050.44 | 0.165613 | 2051 | 398610 | 2136.418 | 149.99 | 3 | 0.822 | 0.91 | 1802.7 |  | 11955 | 1844.218 | 0.306301 | 5764.14 | 0.0692338
[12 empty] | 820.594 | 0.0980441 | [12 empty] | 820.594 | 0.176469 | [12 empty] | 1641.16 | 0.115857 | 2052 | 84572 | 4008.079 | 154.99 | 3 | 0.829 | 1.03 | 382.51 |  | 2536.6 | 3727.061 | 0.06542081 | 2051.44 | 0.165507 | 2052 | 398310 | 2140.39 | 150.01 | 3 | 0.822 | 0.91 | 1801.5 |  | 11946 | 1848.207 | 0.3054085 | 5766.95 | 0.0691697
[12 empty] | 820.994 | 0.0979559 | [12 empty] | 820.994 | 0.176354 | [12 empty] | 1641.96 | 0.115768 | 2053 | 85021 | 4017.633 | 154.99 | 3 | 0.829 | 1.09 | 384.58 |  | 2550.3 | 3736.664 | 0.06466389 | 2052.44 | 0.165401 | 2053 | 398130 | 2144.369 | 150 | 3 | 0.822 | 0.92 | 1801.3 |  | 11945 | 1852.203 | 0.3046238 | 5769.77 | 0.0691056
[12 empty] | 821.394 | 0.0978679 | [12 empty] | 821.394 | 0.17624 | [12 empty] | 1642.76 | 0.115678 | 2054 | 84962 | 4027.212 | 154.99 | 3 | 0.829 | 1.1 | 384.44 |  | 2549.4 | 3746.292 | 0.06447139 | 2053.44 | 0.165295 | 2054 | 396970 | 2148.358 | 150 | 3 | 0.822 | 0.94 | 1796.3 |  | 11912 | 1856.209 | 0.3046776 | 5772.58 | 0.0690416
[12 empty] | 821.794 | 0.09778 | [12 empty] | 821.794 | 0.176125 | [12 empty] | 1643.56 | 0.115589 | 2055 | 83979 | 4036.815 | 154.98 | 3 | 0.829 | 0.99 | 379.92 |  | 2519.4 | 3755.944 | 0.0656572 | 2054.44 | 0.165189 | 2055 | 395950 | 2152.354 | 150 | 3 | 0.822 | 0.94 | 1790.6 |  | 11874 | 1860.223 | 0.3039314 | 5775.39 | 0.0689777
[12 empty] | 822.194 | 0.0976921 | [12 empty] | 822.194 | 0.176011 | [12 empty] | 1644.36 | 0.115499 | 2056 | 83729 | 4046.443 | 154.99 | 3 | 0.829 | 1.04 | 378.76 |  | 2511.7 | 3765.621 | 0.06540387 | 2055.44 | 0.165083 | 2056 | 396020 | 2156.36 | 150 | 3 | 0.822 | 0.97 | 1792.4 |  | 11886 | 1864.245 | 0.3033697 | 5778.2 | 0.0689138
[12 empty] | 822.594 | 0.0976044 | [12 empty] | 822.594 | 0.175897 | [12 empty] | 1645.16 | 0.11541 | 2057 | 85269 | 4056.095 | 154.98 | 3 | 0.829 | 1.06 | 385.8 |  | 2558.4 | 3775.323 | 0.06507662 | 2056.44 | 0.164977 | 2057 | 395050 | 2160.374 | 150 | 3 | 0.822 | 0.99 | 1787.4 |  | 11853 | 1868.276 | 0.3027235 | 5781.01 | 0.06885
[12 empty] | 822.994 | 0.0975167 | [12 empty] | 822.994 | 0.175783 | [12 empty] | 1645.96 | 0.115321 | 2058 | 84940 | 4065.772 | 154.97 | 3 | 0.829 | 1.05 | 384.16 |  | 2547.6 | 3785.05 | 0.06350812 | 2057.44 | 0.164871 | 2058 | 394320 | 2164.396 | 150 | 3 | 0.822 | 1.02 | 1784.3 |  | 11833 | 1872.316 | 0.3024234 | 5783.82 | 0.0687862
[12 empty] | 823.394 | 0.0974291 | [12 empty] | 823.394 | 0.175669 | [12 empty] | 1646.76 | 0.115232 | 2059 | 84515 | 4075.474 | 154.99 | 3 | 0.829 | 1.06 | 382.43 |  | 2536.1 | 3794.802 | 0.06339647 | 2058.44 | 0.164765 | 2059 | 393480 | 2168.427 | 150 | 3 | 0.822 | 1.06 | 1780.4 |  | 11807 | 1876.364 | 0.3020849 | 5786.64 | 0.0687226
[12 empty] | 823.794 | 0.0973416 | [12 empty] | 823.794 | 0.175555 | [12 empty] | 1647.56 | 0.115143 | 2060 | 82478 | 4085.201 | 154.99 | 3 | 0.829 | 1.09 | 373.2 |  | 2474.8 | 3804.578 | 0.06373142 | 2059.44 | 0.164659 | 2060 | 393090 | 2172.467 | 150 | 3 | 0.822 | 1.06 | 1778.5 |  | 11794 | 1880.421 | 0.3014079 | 5789.45 | 0.068659
[12 empty] | 824.194 | 0.0972542 | [12 empty] | 824.194 | 0.175441 | [12 empty] | 1648.36 | 0.115054 | 2061 | 82333 | 4094.953 | 154.99 | 3 | 0.829 | 1.13 | 372.46 |  | 2470 | 3814.38 | 0.06394779 | 2060.44 | 0.164554 | 2061 | 392650 | 2176.515 | 150 | 3 | 0.822 | 1.05 | 1775.7 |  | 11775 | 1884.487 | 0.300177 | 5792.26 | 0.0685955
[12 empty] | 824.594 | 0.0971669 | [12 empty] | 824.594 | 0.175327 | [12 empty] | 1649.16 | 0.114965 | 2062 | 82768 | 4104.729 | 154.97 | 3 | 0.829 | 1.09 | 374.36 |  | 2482.6 | 3824.207 | 0.06249788 | 2061.44 | 0.164448 | 2062 | 391770 | 2180.572 | 150 | 3 | 0.822 | 1.06 | 1772.5 |  | 11754 | 1888.561 | 0.2994153 | 5795.07 | 0.068532
[12 empty] | 824.994 | 0.0970796 | [12 empty] | 824.994 | 0.175213 | [12 empty] | 1649.96 | 0.114876 | 2063 | 83049 | 4114.531 | 154.99 | 3 | 0.829 | 1.03 | 375.75 |  | 2491.8 | 3834.059 | 0.06172865 | 2062.44 | 0.164343 | 2063 | 390170 | 2184.638 | 150 | 3 | 0.822 | 1.12 | 1764.9 |  | 11704 | 1892.644 | 0.2986075 | 5797.88 | 0.0684686
[12 empty] | 825.394 | 0.0969925 | [12 empty] | 825.394 | 0.1751 | [12 empty] | 1650.76 | 0.114788 | 2064 | 81166 | 4124.358 | 154.97 | 3 | 0.829 | 0.96 | 367.13 |  | 2434.6 | 3843.937 | 0.06132286 | 2063.44 | 0.164237 | 2064 | 389180 | 2188.712 | 150 | 3 | 0.822 | 1.14 | 1761 |  | 11678 | 1896.735 | 0.299046 | 5800.69 | 0.0684053
[12 empty] | 825.795 | 0.0969054 | [12 empty] | 825.795 | 0.174986 | [12 empty] | 1651.56 | 0.114699 | 2065 | 80167 | 4134.21 | 154.99 | 3 | 0.829 | 0.87 | 362.6 |  | 2404.6 | 3853.839 | 0.0605929 | 2064.44 | 0.164132 | 2065 | 388130 | 2192.795 | 149.99 | 3 | 0.822 | 1.16 | 1755.7 |  | 11643 | 1900.836 | 0.2991383 | 5803.51 | 0.068342
[12 empty] | 826.195 | 0.0968185 | [12 empty] | 826.195 | 0.174873 | [12 empty] | 1652.36 | 0.114611 | 2066 | 79640 | 4144.088 | 155 | 3 | 0.829 | 0.94 | 360.48 |  | 2390.5 | 3863.767 | 0.06038654 | 2065.44 | 0.164027 | 2066 | 388700 | 2196.886 | 149.99 | 3 | 0.822 | 1.18 | 1758.4 |  | 11661 | 1904.945 | 0.298569 | 5806.32 | 0.0682788
[12 empty] | 826.595 | 0.0967316 | [12 empty] | 826.595 | 0.174759 | [12 empty] | 1653.16 | 0.114522 | 2067 | 78692 | 4153.99 | 155 | 3 | 0.829 | 0.87 | 356.09 |  | 2361.4 |  |  | 2066.44 | 0.163922 | 2067 | 388820 | 2200.987 | 149.99 | 3 | 0.822 | 1.2 | 1759.3 |  | 11667 | 1909.063 | 0.2980151 | 5809.13 | 0.0682157
[12 empty] | 826.995 | 0.0966448 | [12 empty] | 826.995 | 0.174646 | [12 empty] | 1653.96 | 0.114434 | 2068 | 78424 | 4163.918 | 155 | 3 | 0.828 | 0.99 | 354.9 |  | 2353.5 |  |  | 2067.44 | 0.163817 | 2068 | 388080 | 2205.096 | 149.99 | 3 | 0.822 | 1.15 | 1755.7 |  | 11643 | 1913.19 | 0.2973919 | 5811.94 | 0.0681526
[12 empty] | 827.395 | 0.096558 | [12 empty] | 827.395 | 0.174533 | [12 empty] | 1654.76 | 0.114346 | [12 empty] | 2068.44 | 0.163712 | 2069 | 387360 | 2209.214 | 150 | 3 | 0.822 | 1.16 | 1752.5 |  | 11622 | 1917.325 | 0.2962533 | 5814.75 | 0.0680897
[12 empty] | 827.795 | 0.0964714 | [12 empty] | 827.795 | 0.17442 | [12 empty] | 1655.56 | 0.114257 | [12 empty] | 2069.44 | 0.163607 | 2070 | 386550 | 2213.341 | 149.98 | 3 | 0.822 | 1.17 | 1748.4 |  | 11595 | 1921.47 | 0.2964764 | 5817.56 | 0.0680267
[12 empty] | 828.195 | 0.0963849 | [12 empty] | 828.195 | 0.174307 | [12 empty] | 1656.36 | 0.114169 | [12 empty] | 2070.44 | 0.163502 | 2071 | 385070 | 2217.476 | 149.98 | 3 | 0.822 | 1.02 | 1741.3 |  | 11548 | 1925.623 | 0.2959455 | 5820.38 | 0.0679639
[12 empty] | 828.595 | 0.0962984 | [12 empty] | 828.595 | 0.174194 | [12 empty] | 1657.16 | 0.114081 | [12 empty] | 2071.44 | 0.163398 | 2072 | 385360 | 2221.621 | 149.99 | 3 | 0.823 | 0.91 | 1743.7 |  | 11563 | 1929.785 | 0.2952454 | 5823.19 | 0.0679011
[12 empty] | 828.995 | 0.096212 | [12 empty] | 828.995 | 0.174081 | [12 empty] | 1657.96 | 0.113993 | [12 empty] | 2072.44 | 0.163293 | 2073 | 384670 | 2225.774 | 150 | 3 | 0.823 | 0.93 | 1740.1 |  | 11539 | 1933.956 | 0.2948069 | 5826 | 0.0678384
[12 empty] | 829.395 | 0.0961258 | [12 empty] | 829.395 | 0.173968 | [12 empty] | 1658.76 | 0.113905 | [12 empty] | 2073.44 | 0.163188 | 2074 | 383760 | 2229.936 | 149.99 | 3 | 0.823 | 0.95 | 1735.9 |  | 11512 | 1938.136 | 0.294076 | 5828.81 | 0.0677757
[12 empty] | 829.795 | 0.0960396 | [12 empty] | 829.795 | 0.173856 | [12 empty] | 1659.56 | 0.113817 | [12 empty] | 2074.44 | 0.163084 | 2075 | 383190 | 2234.107 | 149.99 | 3 | 0.823 | 0.98 | 1733.4 |  | 11495 | 1942.325 | 0.2943607 | 5831.62 | 0.0677131
[12 empty] | 830.195 | 0.0959534 | [12 empty] | 830.195 | 0.173743 | [12 empty] | 1660.36 | 0.11373 | [12 empty] | 2075.44 | 0.16298 | 2076 | 382240 | 2238.287 | 149.99 | 3 | 0.823 | 1.01 | 1728.9 |  | 11465 | 1946.522 | 0.2938375 | 5834.44 | 0.0676506
[12 empty] | 830.595 | 0.0958674 | [12 empty] | 830.595 | 0.173631 | [12 empty] | 1661.16 | 0.113642 | [12 empty] | 2076.44 | 0.162875 | 2077 | 382610 | 2242.476 | 149.98 | 3 | 0.823 | 1.01 | 1731.2 |  | 11480 | 1950.729 | 0.2934605 | 5837.25 | 0.0675881
[12 empty] | 830.995 | 0.0957815 | [12 empty] | 830.995 | 0.173518 | [12 empty] | 1661.96 | 0.113555 | [12 empty] | 2077.44 | 0.162771 | 2078 | 381930 | 2246.673 | 149.98 | 3 | 0.823 | 1.03 | 1728 |  | 11459 | 1954.945 | 0.2928989 | 5840.06 | 0.0675257
[12 empty] | 831.395 | 0.0956956 | [12 empty] | 831.395 | 0.173406 | [12 empty] | 1662.76 | 0.113467 | [12 empty] | 2078.44 | 0.162667 | 2079 | 381440 | 2250.88 | 149.98 | 3 | 0.823 | 1.05 | 1725.9 |  | 11445 | 1959.17 | 0.2922834 | 5842.87 | 0.0674634
[12 empty] | 831.796 | 0.0956098 | [12 empty] | 831.796 | 0.173294 | [12 empty] | 1663.56 | 0.11338 | [12 empty] | 2079.45 | 0.162563 | 2080 | 380710 | 2255.096 | 149.98 | 3 | 0.823 | 1.06 | 1722.1 |  | 11420 | 1963.403 | 0.2908755 | 5845.68 | 0.0674012
[12 empty] | 832.196 | 0.0955242 | [12 empty] | 832.196 | 0.173182 | [12 empty] | 1664.36 | 0.113292 | [12 empty] | 2080.45 | 0.162459 | 2081 | 379910 | 2259.321 | 149.97 | 3 | 0.823 | 1.07 | 1718.4 |  | 11396 | 1967.646 | 0.2907447 | 5848.49 | 0.067339
[12 empty] | 832.596 | 0.0954386 | [12 empty] | 832.596 | 0.17307 | [12 empty] | 1665.16 | 0.113205 | [12 empty] | 2081.45 | 0.162355 | 2082 | 378080 | 2263.554 | 149.98 | 3 | 0.823 | 1.15 | 1710 |  | 11340 | 1971.898 | 0.2900754 | 5851.31 | 0.0672768
[12 empty] | 832.996 | 0.095353 | [12 empty] | 832.996 | 0.172958 | [12 empty] | 1665.96 | 0.113118 | [12 empty] | 2082.45 | 0.162251 | 2083 | 377910 | 2267.797 | 150 | 3 | 0.823 | 1.18 | 1709.9 |  | 11339 | 1976.159 | 0.2896292 | 5854.12 | 0.0672148
[12 empty] | 833.396 | 0.0952676 | [12 empty] | 833.396 | 0.172846 | [12 empty] | 1666.76 | 0.113031 | [12 empty] | 2083.45 | 0.162147 | 2084 | 377040 | 2272.049 | 150 | 3 | 0.823 | 1.18 | 1705.4 |  | 11309 | 1980.429 | 0.288629 | 5856.93 | 0.0671528
[12 empty] | 833.796 | 0.0951823 | [12 empty] | 833.796 | 0.172734 | [12 empty] | 1667.56 | 0.112944 | [12 empty] | 2084.45 | 0.162044 | 2085 | 376460 | 2276.31 | 149.98 | 3 | 0.823 | 1.12 | 1703 |  | 11293 | 1984.708 | 0.288152 | 5859.74 | 0.0670909
[12 empty] | 834.196 | 0.095097 | [12 empty] | 834.196 | 0.172622 | [12 empty] | 1668.36 | 0.112857 | [12 empty] | 2085.45 | 0.16194 | 2086 | 375160 | 2280.58 | 149.98 | 3 | 0.823 | 1.16 | 1697 |  | 11253 | 1988.996 | 0.2885521 | 5862.55 | 0.067029
[12 empty] | 834.596 | 0.0950118 | [12 empty] | 834.596 | 0.17251 | [12 empty] | 1669.16 | 0.11277 | [12 empty] | 2086.45 | 0.161837 | 2087 | 374540 | 2284.859 | 149.99 | 3 | 0.823 | 0.89 | 1693.3 |  | 11229 | 1993.294 | 0.2874981 | 5865.36 | 0.0669672
[12 empty] | 834.996 | 0.0949267 | [12 empty] | 834.996 | 0.172399 | [12 empty] | 1669.96 | 0.112683 | [12 empty] | 2087.45 | 0.161733 | 2088 | 375060 | 2289.147 | 149.99 | 3 | 0.823 | 0.9 | 1696.8 |  | 11252 | 1997.6 | 0.2866595 | 5868.18 | 0.0669055
[12 empty] | 835.396 | 0.0948417 | [12 empty] | 835.396 | 0.172287 | [12 empty] | 1670.76 | 0.112596 | [12 empty] | 2088.45 | 0.16163 | 2089 | 373690 | 2293.445 | 149.99 | 3 | 0.823 | 0.95 | 1690.8 |  | 11213 | 2001.916 | 0.2864671 | 5870.99 | 0.0668438
[12 empty] | 835.796 | 0.0947568 | [12 empty] | 835.796 | 0.172176 | [12 empty] | 1671.56 | 0.11251 | [12 empty] | 2089.45 | 0.161526 | 2090 | 372600 | 2297.751 | 149.99 | 3 | 0.823 | 0.99 | 1685.3 |  | 11176 | 2006.241 | 0.2861671 | 5873.8 | 0.0667822
[12 empty] | 836.196 | 0.094672 | [12 empty] | 836.196 | 0.172065 | [12 empty] | 1672.36 | 0.112423 | [12 empty] | 2090.45 | 0.161423 | 2091 | 372350 | 2302.067 | 149.99 | 3 | 0.823 | 1 | 1684.2 |  | 11169 | 2010.575 | 0.2863517 | 5876.61 | 0.0667207
[12 empty] | 836.596 | 0.0945872 | [12 empty] | 836.596 | 0.171954 | [12 empty] | 1673.16 | 0.112337 | [12 empty] | 2091.45 | 0.16132 | 2092 | 371960 | 2306.392 | 149.99 | 3 | 0.823 | 1.02 | 1682.5 |  | 11157 | 2014.919 | 0.2858824 | 5879.42 | 0.0666592
[12 empty] | 836.996 | 0.0945026 | [12 empty] | 836.996 | 0.171842 | [12 empty] | 1673.96 | 0.11225 | [12 empty] | 2092.45 | 0.161217 | 2093 | 372200 | 2310.726 | 149.98 | 3 | 0.823 | 1.05 | 1683.6 |  | 11165 | 2019.272 | 0.2851593 | 5882.24 | 0.0665978
[12 empty] | 837.397 | 0.094418 | [12 empty] | 837.397 | 0.171731 | [12 empty] | 1674.76 | 0.112164 | [12 empty] | 2093.45 | 0.161114 | 2094 | 371590 | 2315.07 | 149.98 | 3 | 0.823 | 1.07 | 1681.3 |  | 11149 | 2023.634 | 0.2844745 | 5885.05 | 0.0665364
[12 empty] | 837.797 | 0.0943335 | [12 empty] | 837.797 | 0.17162 | [12 empty] | 1675.56 | 0.112078 | [12 empty] | 2094.45 | 0.161011 | 2095 | 370650 | 2319.423 | 149.98 | 3 | 0.823 | 1.07 | 1676.4 |  | 11117 | 2028.005 | 0.2833128 | 5887.86 | 0.0664752
[12 empty] | 838.197 | 0.094249 | [12 empty] | 838.197 | 0.17151 | [12 empty] | 1676.36 | 0.111992 | [12 empty] | 2095.45 | 0.160909 | 2096 | 369760 | 2323.785 | 149.98 | 3 | 0.823 | 1.09 | 1673 |  | 11095 | 2032.386 | 0.2829897 | 5890.67 | 0.066414
[12 empty] | 838.597 | 0.0941647 | [12 empty] | 838.597 | 0.171399 | [12 empty] | 1677.16 | 0.111905 | [12 empty] | 2096.45 | 0.160806 | 2097 | 368250 | 2328.156 | 150 | 3 | 0.823 | 1.1 | 1666 |  | 11048 | 2036.776 | 0.2823434 | 5893.48 | 0.0663528
[12 empty] | 838.997 | 0.0940805 | [12 empty] | 838.997 | 0.171288 | [12 empty] | 1677.96 | 0.111819 | [12 empty] | 2097.45 | 0.160703 | 2098 | 367830 | 2332.537 | 150 | 3 | 0.823 | 1.1 | 1664.2 |  | 11036 | 2041.175 | 0.2815895 | 5896.29 | 0.0662917
[12 empty] | 839.397 | 0.0939963 | [12 empty] | 839.397 | 0.171177 | [12 empty] | 1678.76 | 0.111734 | [12 empty] | 2098.45 | 0.160601 | 2099 | 366990 | 2336.927 | 149.99 | 3 | 0.823 | 1.11 | 1660.5 |  | 11011 | 2045.584 | 0.2813971 | 5899.11 | 0.0662307
[12 empty] | 839.797 | 0.0939122 | [12 empty] | 839.797 | 0.171067 | [12 empty] | 1679.56 | 0.111648 | [12 empty] | 2099.45 | 0.160498 | 2100 | 366010 | 2341.326 | 149.99 | 3 | 0.823 | 1.13 | 1655.5 |  | 10978 | 2050.002 | 0.2809509 | 5901.92 | 0.0661698
[12 empty] | 840.197 | 0.0938282 | [12 empty] | 840.197 | 0.170956 | [12 empty] | 1680.37 | 0.111562 | [12 empty] | 2100.45 | 0.160396 | 2101 | 365760 | 2345.735 | 149.99 | 3 | 0.823 | 1.11 | 1654.4 |  | 10971 | 2054.43 | 0.2808432 | 5904.73 | 0.0661089
[12 empty] | 840.597 | 0.0937443 | [12 empty] | 840.597 | 0.170846 | [12 empty] | 1681.17 | 0.111476 | [12 empty] | 2101.45 | 0.160293 | 2102 | 365180 | 2350.153 | 149.99 | 3 | 0.823 | 1.1 | 1651.7 |  | 10953 | 2058.867 | 0.2799354 | 5907.54 | 0.066048
[12 empty] | 840.997 | 0.0936605 | [12 empty] | 840.997 | 0.170736 | [12 empty] | 1681.97 | 0.111391 | [12 empty] | 2102.45 | 0.160191 | 2103 | 365040 | 2354.581 | 149.98 | 3 | 0.823 | 1.05 | 1651.4 |  | 10951 | 2063.314 | 0.2795738 | 5910.35 | 0.0659873
[12 empty] | 841.397 | 0.0935767 | [12 empty] | 841.397 | 0.170626 | [12 empty] | 1682.77 | 0.111305 | [12 empty] | 2103.45 | 0.160089 | 2104 | 363860 | 2359.018 | 149.99 | 3 | 0.823 | 1.02 | 1646.4 |  | 10918 | 2067.77 | 0.279166 | 5913.16 | 0.0659266
[12 empty] | 841.797 | 0.0934931 | [12 empty] | 841.797 | 0.170515 | [12 empty] | 1683.57 | 0.111219 | [12 empty] | 2104.45 | 0.159987 | 2105 | 363390 | 2363.465 | 150 | 3 | 0.823 | 0.98 | 1644.3 |  | 10904 | 2072.235 | 0.2777581 | 5915.98 | 0.065866
[12 empty] | 842.197 | 0.0934095 | [12 empty] | 842.197 | 0.170405 | [12 empty] | 1684.37 | 0.111134 | [12 empty] | 2105.45 | 0.159885 | 2106 | 362860 | 2367.921 | 149.99 | 3 | 0.823 | 0.91 | 1641.9 |  | 10888 | 2076.711 | 0.2771042 | 5918.79 | 0.0658054
[12 empty] | 842.597 | 0.093326 | [12 empty] | 842.597 | 0.170295 | [12 empty] | 1685.17 | 0.111049 | [12 empty] | 2106.45 | 0.159783 | 2107 | 361030 | 2372.386 | 149.99 | 3 | 0.823 | 0.89 | 1633.4 |  | 10832 | 2081.195 | 0.2769426 | 5921.6 | 0.0657449
[12 empty] | 842.998 | 0.0932426 | [12 empty] | 842.998 | 0.170186 | [12 empty] | 1685.97 | 0.110964 | [12 empty] | 2107.45 | 0.159681 | 2108 | 360180 | 2376.862 | 150.01 | 3 | 0.823 | 0.83 | 1629.8 |  | 10808 | 2085.69 | 0.2762271 | 5924.41 | 0.0656845
[12 empty] | 843.398 | 0.0931592 | [12 empty] | 843.398 | 0.170076 | [12 empty] | 1686.77 | 0.110878 | [12 empty] | 2108.45 | 0.159579 | 2109 | 359970 | 2381.346 | 150.01 | 3 | 0.823 | 1.07 | 1629.3 |  | 10805 | 2090.193 | 0.2754731 | 5927.22 | 0.0656241
[12 empty] | 843.798 | 0.093076 | [12 empty] | 843.798 | 0.169966 | [12 empty] | 1687.57 | 0.110793 | [12 empty] | 2109.45 | 0.159478 | 2110 | 359040 | 2385.841 | 150 | 3 | 0.823 | 1.01 | 1624.1 |  | 10770 | 2094.707 | 0.2743653 | 5930.03 | 0.0655638
[12 empty] | 844.198 | 0.0929928 | [12 empty] | 844.198 | 0.169856 | [12 empty] | 1688.37 | 0.110708 | [12 empty] | 2110.45 | 0.159376 | 2111 | 358060 | 2390.344 | 150 | 3 | 0.823 | 0.97 | 1620.1 |  | 10744 | 2099.23 | 0.2742422 | 5932.85 | 0.0655035
[12 empty] | 844.598 | 0.0929097 | [12 empty] | 844.598 | 0.169747 | [12 empty] | 1689.17 | 0.110623 | [12 empty] | 2111.45 | 0.159274 | 2112 | 356620 | 2394.858 | 150 | 3 | 0.823 | 0.93 | 1613.1 |  | 10697 | 2103.763 | 0.2736652 | 5935.66 | 0.0654433
[12 empty] | 844.998 | 0.0928267 | [12 empty] | 844.998 | 0.169637 | [12 empty] | 1689.97 | 0.110538 | [12 empty] | 2112.45 | 0.159173 | 2113 | 356460 | 2399.381 | 150.01 | 3 | 0.823 | 0.85 | 1612.4 |  | 10693 | 2108.305 | 0.2731112 | 5938.47 | 0.0653832
[12 empty] | 845.398 | 0.0927438 | [12 empty] | 845.398 | 0.169528 | [12 empty] | 1690.77 | 0.110454 | [12 empty] | 2113.45 | 0.159072 | 2114 | 355710 | 2403.914 | 150.01 | 3 | 0.823 | 0.92 | 1609.6 |  | 10674 | 2112.857 | 0.272465 | 5941.28 | 0.0653232
[12 empty] | 845.798 | 0.0926609 | [12 empty] | 845.798 | 0.169419 | [12 empty] | 1691.57 | 0.110369 | [12 empty] | 2114.45 | 0.15897 | 2115 | 354990 | 2408.456 | 150.01 | 3 | 0.822 | 1.07 | 1606.1 |  | 10651 | 2117.419 | 0.2725188 | 5944.09 | 0.0652632
[12 empty] | 846.198 | 0.0925782 | [12 empty] | 846.198 | 0.169309 | [12 empty] | 1692.37 | 0.110284 | [12 empty] | 2115.45 | 0.158869 | 2116 | 354150 | 2413.008 | 150 | 3 | 0.822 | 1.03 | 1602.5 |  | 10627 | 2121.991 | 0.2710802 | 5946.91 | 0.0652032
[12 empty] | 846.598 | 0.0924955 | [12 empty] | 846.598 | 0.1692 | [12 empty] | 1693.17 | 0.1102 | [12 empty] | 2116.45 | 0.158768 | 2117 | 354220 | 2417.57 | 150.01 | 3 | 0.822 | 0.99 | 1603.2 |  | 10631 | 2126.572 | 0.2699108 | 5949.72 | 0.0651434
[12 empty] | 846.998 | 0.0924129 | [12 empty] | 846.998 | 0.169091 | [12 empty] | 1693.97 | 0.110115 | [12 empty] | 2117.45 | 0.158667 | 2118 | 352350 | 2422.142 | 150.01 | 3 | 0.822 | 0.95 | 1593.8 |  | 10569 | 2131.164 | 0.2697646 | 5952.53 | 0.0650836
[12 empty] | 847.398 | 0.0923304 | [12 empty] | 847.398 | 0.168982 | [12 empty] | 1694.77 | 0.110031 | [12 empty] | 2118.45 | 0.158566 | 2119 | 350830 | 2426.723 | 150.01 | 3 | 0.822 | 0.92 | 1586.7 |  | 10522 | 2135.765 | 0.2698569 | 5955.34 | 0.0650238
[12 empty] | 847.798 | 0.092248 | [12 empty] | 847.798 | 0.168873 | [12 empty] | 1695.57 | 0.109946 | [12 empty] | 2119.45 | 0.158465 | 2120 | 350640 | 2431.315 | 150.01 | 3 | 0.822 | 0.9 | 1586.4 |  | 10520 | 2140.375 | 0.2688644 | 5958.15 | 0.0649641
[12 empty] | 848.198 | 0.0921656 | [12 empty] | 848.198 | 0.168765 | [12 empty] | 1696.37 | 0.109862 | [12 empty] | 2120.45 | 0.158364 | 2121 | 350760 | 2435.916 | 150 | 3 | 0.822 | 0.85 | 1586.6 |  | 10522 | 2144.996 | 0.2684105 | 5960.96 | 0.0649045
[12 empty] | 848.598 | 0.0920834 | [12 empty] | 848.598 | 0.168656 | [12 empty] | 1697.17 | 0.109778 | [12 empty] | 2121.45 | 0.158263 | 2122 | 349470 | 2440.526 | 150.01 | 3 | 0.822 | 0.82 | 1580.8 |  | 10483 | 2149.627 | 0.2676643 | 5963.78 | 0.064845
[12 empty] | 848.999 | 0.0920012 | [12 empty] | 848.999 | 0.168547 | [12 empty] | 1697.97 | 0.109694 | [12 empty] | 2122.45 | 0.158163 | 2123 | 348880 | 2445.147 | 150.01 | 3 | 0.822 | 1.01 | 1578.4 |  | 10467 | 2154.267 | 0.2669718 | 5966.59 | 0.0647855
[12 empty] | 849.399 | 0.0919191 | [12 empty] | 849.399 | 0.168439 | [12 empty] | 1698.77 | 0.10961 | [12 empty] | 2123.45 | 0.158062 | 2124 | 347910 | 2449.778 | 150 | 3 | 0.822 | 1 | 1574.1 |  | 10439 | 2158.917 | 0.2662871 | 5969.4 | 0.0647261
[12 empty] | 849.799 | 0.091837 | [12 empty] | 849.799 | 0.16833 | [12 empty] | 1699.57 | 0.109526 | [12 empty] | 2124.45 | 0.157961 | 2125 | 347010 | 2454.418 | 150 | 3 | 0.822 | 0.99 | 1569.8 |  | 10410 | 2163.578 | 0.2653716 | 5972.21 | 0.0646667
[12 empty] | 850.199 | 0.0917551 | [12 empty] | 850.199 | 0.168222 | [12 empty] | 1700.37 | 0.109442 | [12 empty] | 2125.45 | 0.157861 | 2126 | 346120 | 2459.068 | 150.01 | 3 | 0.822 | 0.99 | 1566.3 |  | 10387 | 2168.248 | 0.2646099 | 5975.02 | 0.0646074
[12 empty] | 850.599 | 0.0916732 | [12 empty] | 850.599 | 0.168114 | [12 empty] | 1701.17 | 0.109358 | [12 empty] | 2126.45 | 0.157761 | 2127 | 344930 | 2463.729 | 150.03 | 3 | 0.822 | 0.99 | 1560.4 |  | 10348 | 2172.928 | 0.2643868 | 5977.83 | 0.0645482
[12 empty] | 850.999 | 0.0915915 | [12 empty] | 850.999 | 0.168005 | [12 empty] | 1701.97 | 0.109274 | [12 empty] | 2127.45 | 0.15766 | 2128 | 343940 | 2468.399 | 150.03 | 3 | 0.822 | 0.98 | 1555.8 |  | 10317 | 2177.618 | 0.2642945 | 5980.65 | 0.064489
[12 empty] | 851.399 | 0.0915098 | [12 empty] | 851.399 | 0.167897 | [12 empty] | 1702.77 | 0.109191 | [12 empty] | 2128.45 | 0.15756 | 2129 | 343650 | 2473.079 | 150.02 | 3 | 0.822 | 0.97 | 1554.2 |  | 10306 | 2182.318 | 0.2636329 | 5983.46 | 0.0644299
[12 empty] | 851.799 | 0.0914281 | [12 empty] | 851.799 | 0.167789 | [12 empty] | 1703.57 | 0.109107 | [12 empty] | 2129.45 | 0.15746 | 2130 | 343530 | 2477.769 | 150.01 | 3 | 0.822 | 0.97 | 1554.6 |  | 10309 | 2187.029 | 0.2630712 | 5986.27 | 0.0643708
[12 empty] | 852.199 | 0.0913466 | [12 empty] | 852.199 | 0.167681 | [12 empty] | 1704.37 | 0.109024 | [12 empty] | 2130.45 | 0.15736 | 2131 | 342670 | 2482.469 | 150.01 | 3 | 0.822 | 0.96 | 1550.2 |  | 10280 | 2191.749 | 0.2626712 | 5989.08 | 0.0643118
[12 empty] | 852.599 | 0.0912651 | [12 empty] | 852.599 | 0.167573 | [12 empty] | 1705.17 | 0.10894 | [12 empty] | 2131.45 | 0.15726 | 2132 | 341940 | 2487.18 | 150.01 | 3 | 0.822 | 0.96 | 1547.3 |  | 10261 | 2196.479 | 0.2619788 | 5991.89 | 0.0642529
[12 empty] | 852.999 | 0.0911838 | [12 empty] | 852.999 | 0.167465 | [12 empty] | 1705.97 | 0.108857 | [12 empty] | 2132.46 | 0.15716 | 2133 | 341420 | 2491.9 | 150.02 | 3 | 0.822 | 0.96 | 1544.8 |  | 10244 | 2201.22 | 0.2614479 | 5994.71 | 0.064194
[12 empty] | 853.399 | 0.0911025 | [12 empty] | 853.399 | 0.167358 | [12 empty] | 1706.77 | 0.108773 | [12 empty] | 2133.46 | 0.15706 | 2134 | 340520 | 2496.63 | 150.01 | 3 | 0.822 | 0.95 | 1539.9 |  | 10212 | 2205.97 | 0.2614094 | 5997.52 | 0.0641352
[12 empty] | 853.799 | 0.0910212 | [12 empty] | 853.799 | 0.16725 | [12 empty] | 1707.57 | 0.10869 | [12 empty] | 2134.46 | 0.15696 | 2135 | 339830 | 2501.371 | 150 | 3 | 0.822 | 0.96 | 1536.8 |  | 10191 | 2210.731 | 0.2600015 | 6000.33 | 0.0640765
[12 empty] | 854.199 | 0.0909401 | [12 empty] | 854.199 | 0.167142 | [12 empty] | 1708.37 | 0.108607 | [12 empty] | 2135.46 | 0.15686 | 2136 | 339780 | 2506.121 | 150 | 3 | 0.822 | 0.95 | 1537.3 |  | 10194 | 2215.502 | 0.2604939 | 6003.14 | 0.0640178
[12 empty] | 854.6 | 0.0908591 | [12 empty] | 854.6 | 0.167035 | [12 empty] | 1709.17 | 0.108524 | [12 empty] | 2136.46 | 0.156761 | 2137 | 337950 | 2510.882 | 150.02 | 3 | 0.822 | 0.95 | 1528.1 |  | 10134 | 2220.283 | 0.2598323 | 6005.95 | 0.0639592
[12 empty] | 855 | 0.0907781 | [12 empty] | 855 | 0.166927 | [12 empty] | 1709.97 | 0.108441 | [12 empty] | 2137.46 | 0.156661 | 2138 | 338590 | 2515.653 | 150.02 | 3 | 0.822 | 0.93 | 1531.8 |  | 10158 | 2225.074 | 0.2595015 | 6008.76 | 0.0639006
[12 empty] | 855.4 | 0.0906972 | [12 empty] | 855.4 | 0.16682 | [12 empty] | 1710.77 | 0.108358 | [12 empty] | 2138.46 | 0.156562 | 2139 | 337730 | 2520.434 | 150 | 3 | 0.822 | 0.91 | 1527.2 |  | 10128 | 2229.876 | 0.258209 | 6011.58 | 0.0638421
[12 empty] | 855.8 | 0.0906164 | [12 empty] | 855.8 | 0.166713 | [12 empty] | 1711.57 | 0.108275 | [12 empty] | 2139.46 | 0.156462 | 2140 | 337300 | 2525.225 | 150 | 3 | 0.822 | 0.9 | 1525.9 |  | 10119 | 2234.688 | 0.2579782 | 6014.39 | 0.0637837
[12 empty] | 856.2 | 0.0905356 | [12 empty] | 856.2 | 0.166606 | [12 empty] | 1712.37 | 0.108192 | [12 empty] | 2140.46 | 0.156363 | 2141 | 335620 | 2530.027 | 150 | 3 | 0.822 | 0.91 | 1518.2 |  | 10068 | 2239.51 | 0.2572011 | 6017.2 | 0.0637253
[12 empty] | 856.6 | 0.090455 | [12 empty] | 856.6 | 0.166499 | [12 empty] | 1713.17 | 0.10811 | [12 empty] | 2141.46 | 0.156264 | 2142 | 335320 | 2534.839 | 150.02 | 3 | 0.822 | 0.9 | 1517 |  | 10060 | 2244.342 | 0.2566856 | 6020.01 | 0.063667
[12 empty] | 857 | 0.0903744 | [12 empty] | 857 | 0.166392 | [12 empty] | 1713.97 | 0.108027 | [12 empty] | 2142.46 | 0.156165 | 2143 | 334310 | 2539.661 | 150.01 | 3 | 0.822 | 0.88 | 1511.8 |  | 10025 | 2249.185 | 0.2568318 | 6022.82 | 0.0636087
[12 empty] | 857.4 | 0.0902939 | [12 empty] | 857.4 | 0.166285 | [12 empty] | 1714.77 | 0.107945 | [12 empty] | 2143.46 | 0.156066 | 2144 | 333640 | 2544.493 | 150 | 3 | 0.822 | 0.9 | 1509.6 |  | 10011 | 2254.038 | 0.2565318 | 6025.63 | 0.0635506
[12 empty] | 857.8 | 0.0902135 | [12 empty] | 857.8 | 0.166178 | [12 empty] | 1715.57 | 0.107862 | [12 empty] | 2144.46 | 0.155967 | 2145 | 333830 | 2549.336 | 150 | 3 | 0.821 | 0.89 | 1510.2 |  | 10015 | 2258.901 | 0.2553547 | 6028.45 | 0.0634924
[12 empty] | 858.2 | 0.0901331 | [12 empty] | 858.2 | 0.166071 | [12 empty] | 1716.37 | 0.10778 | [12 empty] | 2145.46 | 0.155868 | 2146 | 333440 | 2554.189 | 150 | 3 | 0.821 | 0.87 | 1509 |  | 10007 | 2263.775 | 0.254193 | 6031.26 | 0.0634344
[12 empty] | 858.6 | 0.0900529 | [12 empty] | 858.6 | 0.165964 | [12 empty] | 1717.17 | 0.107697 | [12 empty] | 2146.46 | 0.155769 | 2147 | 331910 | 2559.052 | 150.01 | 3 | 0.821 | 0.86 | 1501.9 |  | 9960 | 2268.659 | 0.2535236 | 6034.07 | 0.0633764
[12 empty] | 859 | 0.0899727 | [12 empty] | 859 | 0.165858 | [12 empty] | 1717.97 | 0.107615 | [12 empty] | 2147.46 | 0.15567 | 2148 | 330400 | 2563.926 | 150.02 | 3 | 0.821 | 0.86 | 1494.6 |  | 9911.1 | 2273.553 | 0.2534236 | 6036.88 | 0.0633184
[12 empty] | 859.4 | 0.0898926 | [12 empty] | 859.4 | 0.165751 | [12 empty] | 1718.77 | 0.107533 | [12 empty] | 2148.46 | 0.155571 | 2149 | 329530 | 2568.81 | 150.01 | 3 | 0.821 | 0.86 | 1490.6 |  | 9885.1 | 2278.459 | 0.2523465 | 6039.69 | 0.0632605
[12 empty] | 859.8 | 0.0898126 | [12 empty] | 859.8 | 0.165645 | [12 empty] | 1719.57 | 0.107451 | [12 empty] | 2149.46 | 0.155473 | 2150 | 329400 | 2573.704 | 150.01 | 3 | 0.821 | 0.84 | 1490.2 |  | 9882.1 | 2283.374 | 0.2523234 | 6042.5 | 0.0632027
[12 empty] | 860.201 | 0.0897326 | [12 empty] | 860.201 | 0.165538 | [12 empty] | 1720.37 | 0.107369 | [12 empty] | 2150.46 | 0.155374 | 2151 | 328000 | 2578.61 | 150.01 | 3 | 0.821 | 0.86 | 1483.2 |  | 9836.1 | 2288.3 | 0.2522388 | 6045.32 | 0.0631449
[12 empty] | 860.601 | 0.0896528 | [12 empty] | 860.601 | 0.165432 | [12 empty] | 1721.17 | 0.107287 | [12 empty] | 2151.46 | 0.155275 | 2152 | 327970 | 2583.525 | 150 | 3 | 0.821 | 0.87 | 1484 |  | 9840.8 | 2293.237 | 0.2518772 | 6048.13 | 0.0630872
[12 empty] | 861.001 | 0.089573 | [12 empty] | 861.001 | 0.165326 | [12 empty] | 1721.97 | 0.107205 | [12 empty] | 2152.46 | 0.155177 | 2153 | 327860 | 2588.451 | 150.01 | 3 | 0.821 | 0.88 | 1483.5 |  | 9837.8 | 2298.184 | 0.2504308 | 6050.94 | 0.0630296
[12 empty] | 861.401 | 0.0894933 | [12 empty] | 861.401 | 0.16522 | [12 empty] | 1722.77 | 0.107123 | [12 empty] | 2153.46 | 0.155079 | 2154 | 327390 | 2593.388 | 150.01 | 3 | 0.821 | 0.88 | 1481.6 |  | 9824.9 | 2303.141 | 0.2506232 | 6053.75 | 0.062972
[12 empty] | 861.801 | 0.0894136 | [12 empty] | 861.801 | 0.165114 | [12 empty] | 1723.57 | 0.107041 | [12 empty] | 2154.46 | 0.15498 | 2155 | 325510 | 2598.335 | 150.01 | 3 | 0.821 | 0.86 | 1472 |  | 9761.7 | 2308.109 | 0.2502385 | 6056.56 | 0.0629145
[12 empty] | 862.201 | 0.0893341 | [12 empty] | 862.201 | 0.165008 | [12 empty] | 1724.37 | 0.106959 | [12 empty] | 2155.46 | 0.154882 | 2156 | 325760 | 2603.292 | 150 | 3 | 0.821 | 0.86 | 1474.1 |  | 9775.6 | 2313.088 | 0.2494999 | 6059.38 | 0.062857
[12 empty] | 862.601 | 0.0892546 | [12 empty] | 862.601 | 0.164902 | [12 empty] | 1725.17 | 0.106878 | [12 empty] | 2156.46 | 0.154784 | 2157 | 325260 | 2608.26 | 149.99 | 3 | 0.821 | 0.86 | 1471.5 |  | 9757.9 | 2318.078 | 0.2488691 | 6062.19 | 0.0627996
[12 empty] | 863.001 | 0.0891752 | [12 empty] | 863.001 | 0.164796 | [12 empty] | 1725.97 | 0.106796 | [12 empty] | 2157.46 | 0.154686 | 2158 | 324300 | 2613.239 | 150 | 3 | 0.821 | 0.87 | 1467.3 |  | 9730.4 | 2323.078 | 0.2482536 | 6065 | 0.0627423
[12 empty] | 863.401 | 0.0890959 | [12 empty] | 863.401 | 0.16469 | [12 empty] | 1726.77 | 0.106715 | [12 empty] | 2158.46 | 0.154588 | 2159 | 323480 | 2618.229 | 150.02 | 3 | 0.821 | 0.88 | 1463.6 |  | 9705.7 | 2328.088 | 0.2476535 | 6067.81 | 0.062685
[12 empty] | 863.801 | 0.0890167 | [12 empty] | 863.801 | 0.164584 | [12 empty] | 1727.57 | 0.106633 | [12 empty] | 2159.46 | 0.15449 | 2160 | 322680 | 2623.229 | 150.02 | 3 | 0.821 | 0.86 | 1459.6 |  | 9679.1 | 2333.11 | 0.2469765 | 6070.62 | 0.0626278
[12 empty] | 864.201 | 0.0889375 | [12 empty] | 864.201 | 0.164479 | [12 empty] | 1728.37 | 0.106552 | [12 empty] | 2160.46 | 0.154392 | 2161 | 321900 | 2628.239 | 150.01 | 3 | 0.821 | 0.87 | 1456 |  | 9655.7 | 2338.142 | 0.2469918 | 6073.43 | 0.0625706
[12 empty] | 864.601 | 0.0888584 | [12 empty] | 864.601 | 0.164373 | [12 empty] | 1729.17 | 0.106471 | [12 empty] | 2161.46 | 0.154295 | 2162 | 321020 | 2633.261 | 150.01 | 3 | 0.821 | 0.9 | 1452.2 |  | 9630.1 | 2343.185 | 0.2469149 | 6076.25 | 0.0625135
[12 empty] | 865.001 | 0.0887794 | [12 empty] | 865.001 | 0.164268 | [12 empty] | 1729.97 | 0.10639 | [12 empty] | 2162.46 | 0.154197 | 2163 | 321040 | 2638.293 | 150 | 3 | 0.821 | 0.92 | 1452.2 |  | 9630.1 | 2348.239 | 0.2463994 | 6079.06 | 0.0624565
[12 empty] | 865.401 | 0.0887005 | [12 empty] | 865.401 | 0.164163 | [12 empty] | 1730.77 | 0.106309 | [12 empty] | 2163.46 | 0.154099 | 2164 | 320940 | 2643.336 | 149.98 | 3 | 0.821 | 0.91 | 1451.5 |  | 9625.9 | 2353.303 | 0.2454993 | 6081.87 | 0.0623995
[12 empty] | 865.802 | 0.0886216 | [12 empty] | 865.802 | 0.164057 | [12 empty] | 1731.57 | 0.106228 | [12 empty] | 2164.46 | 0.154002 | 2165 | 320270 | 2648.39 | 149.99 | 3 | 0.821 | 0.93 | 1448.7 |  | 9607.1 | 2358.379 | 0.2448761 | 6084.68 | 0.0623426
[12 empty] | 866.202 | 0.0885429 | [12 empty] | 866.202 | 0.163952 | [12 empty] | 1732.37 | 0.106147 | [12 empty] | 2165.46 | 0.153904 | 2166 | 319100 | 2653.454 | 150.01 | 3 | 0.822 | 0.97 | 1443.8 |  | 9574.2 | 2363.465 | 0.2440145 | 6087.49 | 0.0622857
[12 empty] | 866.602 | 0.0884642 | [12 empty] | 866.602 | 0.163847 | [12 empty] | 1733.17 | 0.106066 | [12 empty] | 2166.46 | 0.153807 | 2167 | 318290 | 2658.53 | 150.01 | 3 | 0.822 | 0.99 | 1439.8 |  | 9547.8 | 2368.562 | 0.2441606 | 6090.3 | 0.0622289
[12 empty] | 867.002 | 0.0883856 | [12 empty] | 867.002 | 0.163742 | [12 empty] | 1733.98 | 0.105985 | [12 empty] | 2167.46 | 0.15371 | 2168 | 317170 | 2663.616 | 150.01 | 3 | 0.822 | 1.03 | 1434.7 |  | 9514.1 | 2373.67 | 0.2431528 | 6093.12 | 0.0621721
[12 empty] | 867.402 | 0.088307 | [12 empty] | 867.402 | 0.163637 | [12 empty] | 1734.78 | 0.105904 | [12 empty] | 2168.46 | 0.153612 | 2169 | 317360 | 2668.713 | 150 | 3 | 0.822 | 1.05 | 1435.9 |  | 9522.3 | 2378.789 | 0.2428451 | 6095.93 | 0.0621155
[12 empty] | 867.802 | 0.0882286 | [12 empty] | 867.802 | 0.163532 | [12 empty] | 1735.58 | 0.105823 | [12 empty] | 2169.46 | 0.153515 | 2170 | 316050 | 2673.821 | 150 | 3 | 0.822 | 1.09 | 1429.7 |  | 9480.8 | 2383.918 | 0.2428835 | 6098.74 | 0.0620588
[12 empty] | 868.202 | 0.0881502 | [12 empty] | 868.202 | 0.163427 | [12 empty] | 1736.38 | 0.105743 | [12 empty] | 2170.46 | 0.153418 | 2171 | 315650 | 2678.94 | 150.01 | 3 | 0.822 | 1.12 | 1427.6 |  | 9467.3 | 2389.059 | 0.243222 | 6101.55 | 0.0620023
[12 empty] | 868.602 | 0.0880719 | [12 empty] | 868.602 | 0.163323 | [12 empty] | 1737.18 | 0.105662 | [12 empty] | 2171.46 | 0.153321 | 2172 | 315700 | 2684.069 | 150 | 3 | 0.822 | 1.17 | 1427.7 |  | 9467.4 | 2394.21 | 0.2423527 | 6104.36 | 0.0619457
[12 empty] | 869.002 | 0.0879936 | [12 empty] | 869.002 | 0.163218 | [12 empty] | 1737.98 | 0.105582 | [12 empty] | 2172.46 | 0.153224 | 2173 | 316140 | 2689.21 | 149.99 | 3 | 0.822 | 1.13 | 1430.6 |  | 9486.9 | 2399.373 | 0.2423219 | 6107.18 | 0.0618893
[12 empty] | 869.402 | 0.0879155 | [12 empty] | 869.402 | 0.163113 | [12 empty] | 1738.78 | 0.105501 | [12 empty] | 2173.46 | 0.153127 | 2174 | 315010 | 2694.361 | 150 | 3 | 0.822 | 1.15 | 1424.8 |  | 9448.4 | 2404.547 | 0.2409601 | 6109.99 | 0.0618329
[12 empty] | 869.802 | 0.0878374 | [12 empty] | 869.802 | 0.163009 | [12 empty] | 1739.58 | 0.105421 | [12 empty] | 2174.46 | 0.15303 | 2175 | 314970 | 2699.524 | 150 | 3 | 0.822 | 1.18 | 1425.1 |  | 9450.4 | 2409.731 | 0.2416295 | 6112.8 | 0.0617766
[12 empty] | 870.202 | 0.0877594 | [12 empty] | 870.202 | 0.162905 | [12 empty] | 1740.38 | 0.105341 | [12 empty] | 2175.46 | 0.152934 | 2176 | 313200 | 2704.698 | 150 | 3 | 0.822 | 1.21 | 1417 |  | 9396.6 | 2414.927 | 0.2404139 | 6115.61 | 0.0617203
[12 empty] | 870.602 | 0.0876815 | [12 empty] | 870.602 | 0.1628 | [12 empty] | 1741.18 | 0.105261 | [12 empty] | 2176.46 | 0.152837 | 2177 | 314070 | 2709.882 | 149.99 | 3 | 0.822 | 1.21 | 1421.1 |  | 9423.8 | 2420.134 | 0.2404908 | 6118.42 | 0.0616641
[12 empty] | 871.002 | 0.0876036 | [12 empty] | 871.002 | 0.162696 | [12 empty] | 1741.98 | 0.105181 | [12 empty] | 2177.46 | 0.152741 | 2178 | 312490 | 2715.078 | 149.99 | 3 | 0.823 | 0.9 | 1412.7 |  | 9368 | 2425.352 | 0.2399831 | 6121.23 | 0.0616079
[12 empty] | 871.402 | 0.0875259 | [12 empty] | 871.402 | 0.162592 | [12 empty] | 1742.78 | 0.1051 | [12 empty] | 2178.46 | 0.152644 | 2179 | 312590 | 2720.285 | 149.99 | 3 | 0.823 | 0.93 | 1414.3 |  | 9378.9 | 2430.582 | 0.2391676 | 6124.05 | 0.0615518
[12 empty] | 871.803 | 0.0874482 | [12 empty] | 871.803 | 0.162488 | [12 empty] | 1743.58 | 0.10502 | [12 empty] | 2179.46 | 0.152548 | 2180 | 311930 | 2725.503 | 149.99 | 3 | 0.823 | 0.95 | 1411.5 |  | 9360.5 | 2435.822 | 0.2388367 | 6126.86 | 0.0614958
[12 empty] | 872.203 | 0.0873706 | [12 empty] | 872.203 | 0.162384 | [12 empty] | 1744.38 | 0.104941 | [12 empty] | 2180.46 | 0.152451 | 2181 | 310870 | 2730.733 | 149.99 | 3 | 0.823 | 0.99 | 1406.5 |  | 9327.5 | 2441.073 | 0.2378443 | 6129.67 | 0.0614398
[12 empty] | 872.603 | 0.087293 | [12 empty] | 872.603 | 0.16228 | [12 empty] | 1745.18 | 0.104861 | [12 empty] | 2181.46 | 0.152355 | 2182 | 310440 | 2735.973 | 149.99 | 3 | 0.823 | 1.01 | 1404.6 |  | 9314.4 | 2446.336 | 0.2378135 | 6132.48 | 0.0613839
[12 empty] | 873.003 | 0.0872156 | [12 empty] | 873.003 | 0.162176 | [12 empty] | 1745.98 | 0.104781 | [12 empty] | 2182.46 | 0.152259 | 2183 | 309150 | 2741.224 | 149.99 | 3 | 0.823 | 1.08 | 1398.3 |  | 9272.9 | 2451.61 | 0.2373134 | 6135.29 | 0.061328
[12 empty] | 873.403 | 0.0871382 | [12 empty] | 873.403 | 0.162072 | [12 empty] | 1746.78 | 0.104701 | [12 empty] | 2183.46 | 0.152163 | 2184 | 309110 | 2746.487 | 150 | 3 | 0.823 | 1.1 | 1398.6 |  | 9275 | 2456.895 | 0.2363979 | 6138.1 | 0.0612722
[12 empty] | 873.803 | 0.0870608 | [12 empty] | 873.803 | 0.161968 | [12 empty] | 1747.58 | 0.104622 | [12 empty] | 2184.47 | 0.152066 | 2185 | 308460 | 2751.761 | 149.99 | 3 | 0.823 | 1.13 | 1395.5 |  | 9253.9 | 2462.192 | 0.2362133 | 6140.92 | 0.0612165
[12 empty] | 874.203 | 0.0869836 | [12 empty] | 874.203 | 0.161865 | [12 empty] | 1748.38 | 0.104542 | [12 empty] | 2185.47 | 0.15197 | 2186 | 307270 | 2757.046 | 149.99 | 3 | 0.823 | 1.16 | 1389.8 |  | 9216.4 | 2467.5 | 0.2357055 | 6143.73 | 0.0611608
[12 empty] | 874.603 | 0.0869064 | [12 empty] | 874.603 | 0.161761 | [12 empty] | 1749.18 | 0.104463 | [12 empty] | 2186.47 | 0.151875 | 2187 | 307030 | 2762.343 | 149.98 | 3 | 0.823 | 1.2 | 1388.7 |  | 9209 | 2472.819 | 0.2350131 | 6146.54 | 0.0611052
[12 empty] | 875.003 | 0.0868294 | [12 empty] | 875.003 | 0.161658 | [12 empty] | 1749.98 | 0.104383 | [12 empty] | 2187.47 | 0.151779 | 2188 | 306370 | 2767.651 | 149.99 | 3 | 0.823 | 1.23 | 1385.6 |  | 9188.5 | 2478.149 | 0.2347053 | 6149.35 | 0.0610496
[12 empty] | 875.403 | 0.0867524 | [12 empty] | 875.403 | 0.161554 | [12 empty] | 1750.78 | 0.104304 | [12 empty] | 2188.47 | 0.151683 | 2189 | 305470 | 2772.97 | 149.99 | 3 | 0.823 | 0.9 | 1381.7 |  | 9162.8 | 2483.491 | 0.2345515 | 6152.16 | 0.0609941
[12 empty] | 875.803 | 0.0866754 | [12 empty] | 875.803 | 0.161451 | [12 empty] | 1751.58 | 0.104225 | [12 empty] | 2189.47 | 0.151587 | 2190 | 305070 | 2778.3 | 149.99 | 3 | 0.823 | 0.95 | 1380.1 |  | 9152.1 | 2488.844 | 0.2336129 | 6154.98 | 0.0609386
[12 empty] | 876.203 | 0.0865986 | [12 empty] | 876.203 | 0.161348 | [12 empty] | 1752.38 | 0.104145 | [12 empty] | 2190.47 | 0.151492 | 2191 | 304870 | 2783.642 | 149.99 | 3 | 0.823 | 0.98 | 1379.3 |  | 9146.5 | 2494.209 | 0.2337206 | 6157.79 | 0.0608832
[12 empty] | 876.603 | 0.0865218 | [12 empty] | 876.603 | 0.161245 | [12 empty] | 1753.18 | 0.104066 | [12 empty] | 2191.47 | 0.151396 | 2192 | 303650 | 2788.995 | 149.99 | 3 | 0.823 | 1.04 | 1373.4 |  | 9107.6 | 2499.585 | 0.2339745 | 6160.6 | 0.0608279
[12 empty] | 877.003 | 0.0864451 | [12 empty] | 877.003 | 0.161142 | [12 empty] | 1753.98 | 0.103987 | [12 empty] | 2192.47 | 0.151301 | 2193 | 303790 | 2794.36 | 149.99 | 3 | 0.823 | 1.1 | 1374.6 |  | 9115.5 | 2504.973 | 0.2331666 | 6163.41 | 0.0607726
[12 empty] | 877.404 | 0.0863684 | [12 empty] | 877.404 | 0.161039 | [12 empty] | 1754.78 | 0.103908 | [12 empty] | 2193.47 | 0.151205 | 2194 | 304120 | 2799.736 | 149.97 | 3 | 0.823 | 1.11 | 1375.9 |  | 9123.9 | 2510.372 | 0.2327666 | 6166.22 | 0.0607174
[12 empty] | 877.804 | 0.0862919 | [12 empty] | 877.804 | 0.160936 | [12 empty] | 1755.58 | 0.103829 | [12 empty] | 2194.47 | 0.15111 | 2195 | 303070 | 2805.124 | 149.99 | 3 | 0.823 | 1.15 | 1371.1 |  | 9092.6 | 2515.783 | 0.2318741 | 6169.03 | 0.0606622
[12 empty] | 878.204 | 0.0862154 | [12 empty] | 878.204 | 0.160833 | [12 empty] | 1756.38 | 0.10375 | [12 empty] | 2195.47 | 0.151014 | 2196 | 302550 | 2810.523 | 149.98 | 3 | 0.823 | 1.14 | 1368.4 |  | 9074.2 | 2521.205 | 0.2313433 | 6171.85 | 0.0606071
[12 empty] | 878.604 | 0.086139 | [12 empty] | 878.604 | 0.16073 | [12 empty] | 1757.18 | 0.103672 | [12 empty] | 2196.47 | 0.150919 | 2197 | 301390 | 2815.934 | 149.99 | 3 | 0.823 | 1.16 | 1363.3 |  | 9040.8 | 2526.639 | 0.2305278 | 6174.66 | 0.060552
[12 empty] | 879.004 | 0.0860626 | [12 empty] | 879.004 | 0.160627 | [12 empty] | 1757.98 | 0.103593 | [12 empty] | 2197.47 | 0.150824 | 2198 | 300700 | 2821.356 | 149.98 | 3 | 0.823 | 1.17 | 1360.2 |  | 9020.3 | 2532.084 | 0.230297 | 6177.47 | 0.060497
[12 empty] | 879.404 | 0.0859864 | [12 empty] | 879.404 | 0.160525 | [12 empty] | 1758.78 | 0.103514 | [12 empty] | 2198.47 | 0.150729 | 2199 | 299640 | 2826.79 | 149.98 | 3 | 0.823 | 1.22 | 1355.2 |  | 8986.9 | 2537.542 | 0.231074 | 6180.28 | 0.0604421
[12 empty] | 879.804 | 0.0859102 | [12 empty] | 879.804 | 0.160422 | [12 empty] | 1759.58 | 0.103436 | [12 empty] | 2199.47 | 0.150634 | 2200 | 299340 | 2832.235 | 149.99 | 3 | 0.824 | 0.79 | 1353.3 |  | 8974.5 | 2543.01 | 0.230197 | 6183.09 | 0.0603872
[12 empty] | 880.204 | 0.0858341 | [12 empty] | 880.204 | 0.16032 | [12 empty] | 1760.38 | 0.103357 | [12 empty] | 2200.47 | 0.150539 | 2201 | 300350 | 2837.693 | 149.97 | 3 | 0.824 | 1.1 | 1358.9 |  | 9011.3 | 2548.491 | 0.2293968 | 6185.9 | 0.0603324
[12 empty] | 880.604 | 0.0857581 | [12 empty] | 880.604 | 0.160217 | [12 empty] | 1761.18 | 0.103279 | [12 empty] | 2201.47 | 0.150444 | 2202 | 299210 | 2843.161 | 149.99 | 3 | 0.824 | 1.11 | 1354.1 |  | 8979.4 | 2553.983 | 0.2292199 | 6188.72 | 0.0602776
[12 empty] | 881.004 | 0.0856821 | [12 empty] | 881.004 | 0.160115 | [12 empty] | 1761.98 | 0.1032 | [12 empty] | 2202.47 | 0.15035 | 2203 | 298170 | 2848.642 | 149.99 | 3 | 0.824 | 1.08 | 1348.8 |  | 8944.7 | 2559.487 | 0.2288429 | 6191.53 | 0.0602229
[12 empty] | 881.404 | 0.0856062 | [12 empty] | 881.404 | 0.160013 | [12 empty] | 1762.78 | 0.103122 | [12 empty] | 2203.47 | 0.150255 | 2204 | 297940 | 2854.134 | 149.98 | 3 | 0.824 | 1.04 | 1348.5 |  | 8942.5 | 2565.002 | 0.2254962 | 6194.34 | 0.0601682
[12 empty] | 881.804 | 0.0855304 | [12 empty] | 881.804 | 0.159911 | [12 empty] | 1763.58 | 0.103044 | [12 empty] | 2204.47 | 0.15016 | 2205 | 297450 | 2859.638 | 149.97 | 3 | 0.824 | 0.98 | 1346.4 |  | 8928.4 | 2570.53 | 0.2249962 | 6197.15 | 0.0601136
[12 empty] | 882.204 | 0.0854547 | [12 empty] | 882.204 | 0.159808 | [12 empty] | 1764.38 | 0.102966 | [12 empty] | 2205.47 | 0.150066 | 2206 | 293100 | 2865.153 | 149.99 | 3 | 0.824 | 0.99 | 1326.2 |  | 8794.7 | 2576.069 | 0.2252193 | 6199.96 | 0.0600591
[12 empty] | 882.604 | 0.085379 | [12 empty] | 882.604 | 0.159706 | [12 empty] | 1765.18 | 0.102888 | [12 empty] | 2206.47 | 0.149971 | 2207 | 292450 | 2870.681 | 150.02 | 3 | 0.823 | 0.93 | 1323 |  | 8773.2 | 2581.62 | 0.2254655 | 6202.77 | 0.0600046
[12 empty] | 883.005 | 0.0853034 | [12 empty] | 883.005 | 0.159604 | [12 empty] | 1765.98 | 0.10281 | [12 empty] | 2207.47 | 0.149877 | 2208 | 292740 | 2876.22 | 150.02 | 3 | 0.823 | 0.89 | 1324.4 |  | 8782.6 | 2587.183 | 0.2241653 | 6205.59 | 0.0599502
[12 empty] | 883.405 | 0.0852279 | [12 empty] | 883.405 | 0.159503 | [12 empty] | 1766.78 | 0.102732 | [12 empty] | 2208.47 | 0.149782 | 2209 | 293060 | 2881.771 | 149.99 | 3 | 0.823 | 0.81 | 1326.1 |  | 8794.3 | 2592.757 | 0.2249192 | 6208.4 | 0.0598958
[12 empty] | 883.805 | 0.0851525 | [12 empty] | 883.805 | 0.159401 | [12 empty] | 1767.58 | 0.102654 | [12 empty] | 2209.47 | 0.149688 | 2210 | 291370 | 2887.334 | 150 | 3 | 0.823 | 1.13 | 1317.6 |  | 8737.5 | 2598.344 | 0.2237267 | 6211.21 | 0.0598415
[12 empty] | 884.205 | 0.0850771 | [12 empty] | 884.205 | 0.159299 | [12 empty] | 1768.38 | 0.102576 | [12 empty] | 2210.47 | 0.149594 | 2211 | 292350 | 2892.908 | 150 | 3 | 0.823 | 1.05 | 1322.7 |  | 8771.7 | 2603.943 | 0.2233421 | 6214.02 | 0.0597872
[12 empty] | 884.605 | 0.0850018 | [12 empty] | 884.605 | 0.159197 | [12 empty] | 1769.18 | 0.102498 | [12 empty] | 2211.47 | 0.1495 | 2212 | 290800 | 2898.495 | 150.01 | 3 | 0.823 | 0.95 | 1315.4 |  | 8722.7 | 2609.553 | 0.2224958 | 6216.83 | 0.059733
[12 empty] | 885.005 | 0.0849266 | [12 empty] | 885.005 | 0.159096 | [12 empty] | 1769.98 | 0.102421 | [12 empty] | 2212.47 | 0.149406 | 2213 | 290300 | 2904.094 | 150 | 3 | 0.823 | 0.87 | 1313 |  | 8707.2 | 2615.176 | 0.2208263 | 6219.65 | 0.0596789
[12 empty] | 885.405 | 0.0848514 | [12 empty] | 885.405 | 0.158994 | [12 empty] | 1770.78 | 0.102343 | [12 empty] | 2213.47 | 0.149312 | 2214 | 289200 | 2909.704 | 150 | 3 | 0.822 | 1.06 | 1308.4 |  | 8676.6 | 2620.81 | 0.2215649 | 6222.46 | 0.0596248
[12 empty] | 885.805 | 0.0847764 | [12 empty] | 885.805 | 0.158893 | [12 empty] | 1771.58 | 0.102265 | [12 empty] | 2214.47 | 0.149218 | 2215 | 287030 | 2915.327 | 150 | 3 | 0.822 | 1.02 | 1297.7 |  | 8605.3 | 2626.457 | 0.2204801 | 6225.27 | 0.0595707
[12 empty] | 886.205 | 0.0847014 | [12 empty] | 886.205 | 0.158792 | [12 empty] | 1772.38 | 0.102188 | [12 empty] | 2215.47 | 0.149124 | 2216 | 287990 | 2920.961 | 150.01 | 3 | 0.822 | 0.98 | 1303.4 |  | 8643.5 | 2632.115 | 0.2191491 | 6228.08 | 0.0595168
[12 empty] | 886.605 | 0.0846264 | [12 empty] | 886.605 | 0.15869 | [12 empty] | 1773.18 | 0.10211 | [12 empty] | 2216.47 | 0.14903 | 2217 | 286580 | 2926.608 | 150.01 | 3 | 0.822 | 0.91 | 1296.7 |  | 8599 | 2637.786 | 0.2185644 | 6230.89 | 0.0594628
[12 empty] | 887.005 | 0.0845516 | [12 empty] | 887.005 | 0.158589 | [12 empty] | 1773.98 | 0.102033 | [12 empty] | 2217.47 | 0.148936 | 2218 | 284850 | 2932.266 | 150.02 | 3 | 0.822 | 0.87 | 1288.3 |  | 8543.5 | 2643.469 | 0.2180259 | 6233.7 | 0.059409
[12 empty] | 887.405 | 0.0844768 | [12 empty] | 887.405 | 0.158488 | [12 empty] | 1774.78 | 0.101956 | [12 empty] | 2218.47 | 0.148843 | 2219 | 284090 | 2937.937 | 150.02 | 3 | 0.822 | 0.87 | 1285.4 |  | 8524 | 2649.164 | 0.2172873 | 6236.52 | 0.0593552
[12 empty] | 887.805 | 0.0844021 | [12 empty] | 887.805 | 0.158387 | [12 empty] | 1775.58 | 0.101879 | [12 empty] | 2219.47 | 0.148749 | 2220 | 283390 | 2943.62 | 150.01 | 3 | 0.822 | 0.82 | 1282.3 |  | 8503.6 | 2654.871 | 0.2168411 | 6239.33 | 0.0593014
[12 empty] | 888.205 | 0.0843275 | [12 empty] | 888.205 | 0.158286 | [12 empty] | 1776.38 | 0.101801 | [12 empty] | 2220.47 | 0.148656 | 2221 | 282430 | 2949.315 | 150.01 | 3 | 0.822 | 0.78 | 1277.9 |  | 8474.3 | 2660.59 | 0.2160794 | 6242.14 | 0.0592477
[12 empty] | 888.606 | 0.0842529 | [12 empty] | 888.606 | 0.158185 | [12 empty] | 1777.18 | 0.101724 | [12 empty] | 2221.47 | 0.148562 | 2222 | 281850 | 2955.022 | 150.02 | 3 | 0.822 | 0.98 | 1275.5 |  | 8458.5 | 2666.322 | 0.2163871 | 6244.95 | 0.0591941
[12 empty] | 889.006 | 0.0841784 | [12 empty] | 889.006 | 0.158084 | [12 empty] | 1777.98 | 0.101647 | [12 empty] | 2222.47 | 0.148469 | 2223 | 280860 | 2960.741 | 150.02 | 3 | 0.822 | 0.95 | 1270.6 |  | 8425.8 | 2672.065 | 0.2152562 | 6247.76 | 0.0591405
[12 empty] | 889.406 | 0.084104 | [12 empty] | 889.406 | 0.157984 | [12 empty] | 1778.78 | 0.10157 | [12 empty] | 2223.47 | 0.148376 | 2224 | 281260 | 2966.473 | 150.02 | 3 | 0.822 | 0.91 | 1272.7 |  | 8439.7 | 2677.821 | 0.2146407 | 6250.57 | 0.0590869
[12 empty] | 889.806 | 0.0840296 | [12 empty] | 889.806 | 0.157883 | [12 empty] | 1779.58 | 0.101494 | [12 empty] | 2224.47 | 0.148282 | 2225 | 279790 | 2972.216 | 150.01 | 3 | 0.821 | 0.89 | 1265.6 |  | 8393.1 | 2683.589 | 0.2134867 | 6253.39 | 0.0590335
[12 empty] | 890.206 | 0.0839554 | [12 empty] | 890.206 | 0.157782 | [12 empty] | 1780.38 | 0.101417 | [12 empty] | 2225.47 | 0.148189 | 2226 | 278990 | 2977.972 | 150.02 | 3 | 0.821 | 0.89 | 1261.9 |  | 8368.2 | 2689.37 | 0.2138175 | 6256.2 | 0.05898
[12 empty] | 890.606 | 0.0838812 | [12 empty] | 890.606 | 0.157682 | [12 empty] | 1781.18 | 0.10134 | [12 empty] | 2226.47 | 0.148096 | 2227 | 277490 | 2983.74 | 150 | 3 | 0.822 | 0.89 | 1255.4 |  | 8325.1 | 2695.163 | 0.2133405 | 6259.01 | 0.0589267
[12 empty] | 891.006 | 0.083807 | [12 empty] | 891.006 | 0.157581 | [12 empty] | 1781.98 | 0.101263 | [12 empty] | 2227.47 | 0.148003 | 2228 | 277920 | 2989.521 | 150.01 | 3 | 0.821 | 0.87 | 1257.4 |  | 8338.3 | 2700.968 | 0.2120711 | 6261.82 | 0.0588734
[12 empty] | 891.406 | 0.083733 | [12 empty] | 891.406 | 0.157481 | [12 empty] | 1782.78 | 0.101187 | [12 empty] | 2228.47 | 0.14791 | 2229 | 277300 | 2995.314 | 150.02 | 3 | 0.821 | 0.85 | 1255 |  | 8322.5 | 2706.786 | 0.2103477 | 6264.63 | 0.0588201
[12 empty] | 891.806 | 0.083659 | [12 empty] | 891.806 | 0.157381 | [12 empty] | 1783.58 | 0.10111 | [12 empty] | 2229.47 | 0.147817 | 2230 | 275650 | 3001.119 | 150.01 | 3 | 0.821 | 0.83 | 1247.2 |  | 8270.4 | 2712.616 | 0.2102785 | 6267.45 | 0.0587669
[12 empty] | 892.206 | 0.0835851 | [12 empty] | 892.206 | 0.157281 | [12 empty] | 1784.38 | 0.101034 | [12 empty] | 2230.47 | 0.147724 | 2231 | 273410 | 3006.937 | 150.02 | 3 | 0.821 | 0.77 | 1236.9 |  | 8202.3 | 2718.459 | 0.2095476 | 6270.26 | 0.0587138
[12 empty] | 892.606 | 0.0835113 | [12 empty] | 892.606 | 0.15718 | [12 empty] | 1785.18 | 0.100957 | [12 empty] | 2231.47 | 0.147632 | 2232 | 273320 | 3012.767 | 150.02 | 3 | 0.821 | 0.77 | 1236.2 |  | 8197.7 | 2724.313 | 0.2094322 | 6273.07 | 0.0586607
[12 empty] | 893.006 | 0.0834375 | [12 empty] | 893.006 | 0.15708 | [12 empty] | 1785.98 | 0.100881 | [12 empty] | 2232.47 | 0.147539 | 2233 | 272370 | 3018.61 | 150.02 | 3 | 0.821 | 1.05 | 1232.3 |  | 8171.7 | 2730.181 | 0.2082474 | 6275.88 | 0.0586076
[12 empty] | 893.406 | 0.0833638 | [12 empty] | 893.406 | 0.15698 | [12 empty] | 1786.79 | 0.100805 | [12 empty] | 2233.47 | 0.147446 | 2234 | 272220 | 3024.464 | 150.01 | 3 | 0.821 | 0.97 | 1231.7 |  | 8167.7 | 2736.061 | 0.208309 | 6278.69 | 0.0585546
[12 empty] | 893.806 | 0.0832902 | [12 empty] | 893.806 | 0.15688 | [12 empty] | 1787.59 | 0.100729 | [12 empty] | 2234.47 | 0.147354 | 2235 | 270680 | 3030.332 | 150.02 | 3 | 0.821 | 0.88 | 1224.1 |  | 8117.3 | 2741.954 | 0.2093322 | 6281.5 | 0.0585017
[12 empty] | 894.206 | 0.0832166 | [12 empty] | 894.206 | 0.156781 | [12 empty] | 1788.39 | 0.100652 | [12 empty] | 2235.47 | 0.147261 | 2236 | 270760 | 3036.212 | 150.01 | 3 | 0.821 | 0.96 | 1224.9 |  | 8122.8 | 2747.859 | 0.2093168 | 6284.32 | 0.0584488
[12 empty] | 894.607 | 0.0831432 | [12 empty] | 894.607 | 0.156681 | [12 empty] | 1789.19 | 0.100576 | [12 empty] | 2236.47 | 0.147169 | 2237 | 272090 | 3042.105 | 150.01 | 3 | 0.821 | 0.98 | 1230.7 |  | 8161.1 | 2753.777 | 0.208786 | 6287.13 | 0.058396
[12 empty] | 895.007 | 0.0830698 | [12 empty] | 895.007 | 0.156581 | [12 empty] | 1789.99 | 0.1005 | [12 empty] | 2237.48 | 0.147077 | 2238 | 272070 | 3048.01 | 150.01 | 3 | 0.821 | 0.97 | 1230.6 |  | 8160.6 | 2759.707 | 0.2079628 | 6289.94 | 0.0583433
[12 empty] | 895.407 | 0.0829964 | [12 empty] | 895.407 | 0.156482 | [12 empty] | 1790.79 | 0.100424 | [12 empty] | 2238.48 | 0.146984 | 2239 | 271380 | 3053.928 | 150 | 3 | 0.821 | 0.96 | 1227.6 |  | 8141 | 2765.65 | 0.2077089 | 6292.75 | 0.0582905
[12 empty] | 895.807 | 0.0829232 | [12 empty] | 895.807 | 0.156382 | [12 empty] | 1791.59 | 0.100349 | [12 empty] | 2239.48 | 0.146892 | 2240 | 270310 | 3059.858 | 150.01 | 3 | 0.821 | 0.97 | 1222.6 |  | 8107.5 | 2771.606 | 0.2077935 | 6295.56 | 0.0582379
[12 empty] | 896.207 | 0.08285 | [12 empty] | 896.207 | 0.156282 | [12 empty] | 1792.39 | 0.100273 | [12 empty] | 2240.48 | 0.1468 | 2241 | 269980 | 3065.801 | 150 | 3 | 0.821 | 0.97 | 1221 |  | 8097 | 2777.574 | 0.2074935 | 6298.37 | 0.0581853
[12 empty] | 896.607 | 0.0827769 | [12 empty] | 896.607 | 0.156183 | [12 empty] | 1793.19 | 0.100197 | [12 empty] | 2241.48 | 0.146708 | 2242 | 270090 | 3071.757 | 149.99 | 3 | 0.821 | 0.96 | 1222.1 |  | 8104 | 2783.556 | 0.2068934 | 6301.19 | 0.0581327
[12 empty] | 897.007 | 0.0827038 | [12 empty] | 897.007 | 0.156084 | [12 empty] | 1793.99 | 0.100121 | [12 empty] | 2242.48 | 0.146616 | 2243 | 269700 | 3077.725 | 150 | 3 | 0.821 | 0.9 | 1220.2 |  | 8091.8 | 2789.55 | 0.205447 | 6304 | 0.0580802
[12 empty] | 897.407 | 0.0826308 | [12 empty] | 897.407 | 0.155984 | [12 empty] | 1794.79 | 0.100046 | [12 empty] | 2243.48 | 0.146524 | 2244 | 268920 | 3083.707 | 150 | 3 | 0.821 | 0.87 | 1216.8 |  | 8069.4 | 2795.557 | 0.2040776 | 6306.81 | 0.0580278
[12 empty] | 897.807 | 0.0825579 | [12 empty] | 897.807 | 0.155885 | [12 empty] | 1795.59 | 0.0999702 | [12 empty] | 2244.48 | 0.146432 | 2245 | 267040 | 3089.701 | 150.01 | 3 | 0.821 | 0.83 | 1208 |  | 8010.9 | 2801.576 | 0.2038698 | 6309.62 | 0.0579754
[12 empty] | 898.207 | 0.0824851 | [12 empty] | 898.207 | 0.155786 | [12 empty] | 1796.39 | 0.0998948 | [12 empty] | 2245.48 | 0.146341 | 2246 | 265260 | 3095.708 | 150.02 | 3 | 0.821 | 0.78 | 1199.8 |  | 7956.4 | 2807.609 | 0.203439 | 6312.43 | 0.0579231
[12 empty] | 898.607 | 0.0824123 | [12 empty] | 898.607 | 0.155687 | [12 empty] | 1797.19 | 0.0998194 | [12 empty] | 2246.48 | 0.146249 | 2247 | 264990 | 3101.727 | 150.01 | 3 | 0.821 | 0.8 | 1198.7 |  | 7949.4 | 2813.654 | 0.203339 | 6315.24 | 0.0578708
[12 empty] | 899.007 | 0.0823396 | [12 empty] | 899.007 | 0.155588 | [12 empty] | 1797.99 | 0.099744 | [12 empty] | 2247.48 | 0.146157 | 2248 | 264430 | 3107.76 | 150 | 3 | 0.821 | 0.82 | 1196.2 |  | 7932.3 | 2819.713 | 0.2029928 | 6318.06 | 0.0578186
[12 empty] | 899.407 | 0.082267 | [12 empty] | 899.407 | 0.155489 | [12 empty] | 1798.79 | 0.0996687 | [12 empty] | 2248.48 | 0.146066 | 2249 | 264300 | 3113.805 | 150.01 | 3 | 0.821 | 0.79 | 1195.9 |  | 7930.4 | 2825.784 | 0.2029697 | 6320.87 | 0.0577664
[12 empty] | 899.807 | 0.0821945 | [12 empty] | 899.807 | 0.15539 | [12 empty] | 1799.59 | 0.0995935 | [12 empty] | 2249.48 | 0.145974 | 2250 | 263850 | 3119.864 | 150 | 3 | 0.821 | 0.78 | 1193.3 |  | 7913.5 | 2831.868 | 0.2025465 | 6323.68 | 0.0577143
[12 empty] | 900.208 | 0.082122 | [12 empty] | 900.208 | 0.155292 | [12 empty] | 1800.39 | 0.0995184 | [12 empty] | 2250.48 | 0.145883 | 2251 | 263820 | 3125.935 | 150 | 3 | 0.821 | 0.78 | 1193.4 |  | 7914 | 2837.965 | 0.2016541 | 6326.49 | 0.0576622
[12 empty] | 900.608 | 0.0820496 | [12 empty] | 900.608 | 0.155193 | [12 empty] | 1801.19 | 0.0994433 | [12 empty] | 2251.48 | 0.145791 | 2252 | 263270 | 3132.019 | 150 | 3 | 0.821 | 0.78 | 1191.2 |  | 7899.6 | 2844.075 | 0.2010386 | 6329.3 | 0.0576102
[12 empty] | 901.008 | 0.0819772 | [12 empty] | 901.008 | 0.155094 | [12 empty] | 1801.99 | 0.0993683 | [12 empty] | 2252.48 | 0.1457 | 2253 | 262110 | 3138.116 | 150 | 3 | 0.821 | 0.82 | 1186 |  | 7864.6 | 2850.199 | 0.2008155 | 6332.12 | 0.0575583
[12 empty] | 901.408 | 0.0819049 | [12 empty] | 901.408 | 0.154996 | [12 empty] | 1802.79 | 0.0992934 | [12 empty] | 2253.48 | 0.145609 | 2254 | 261310 | 3144.226 | 150 | 3 | 0.821 | 0.8 | 1182.1 |  | 7839.3 | 2856.335 | 0.2001616 | 6334.93 | 0.0575064
[12 empty] | 901.808 | 0.0818327 | [12 empty] | 901.808 | 0.154897 | [12 empty] | 1803.59 | 0.0992185 | [12 empty] | 2254.48 | 0.145518 | 2255 | 261020 | 3150.35 | 150 | 3 | 0.821 | 0.83 | 1180.8 |  | 7830.4 | 2862.484 | 0.1998154 | 6337.74 | 0.0574545
[12 empty] | 902.208 | 0.0817606 | [12 empty] | 902.208 | 0.154799 | [12 empty] | 1804.39 | 0.0991437 | [12 empty] | 2255.48 | 0.145427 | 2256 | 260170 | 3156.486 | 150 | 3 | 0.821 | 0.86 | 1177.2 |  | 7806.8 | 2868.647 | 0.1997307 | 6340.55 | 0.0574027
[12 empty] | 902.608 | 0.0816886 | [12 empty] | 902.608 | 0.154701 | [12 empty] | 1805.19 | 0.0990689 | [12 empty] | 2256.48 | 0.145336 | 2257 | 259720 | 3162.635 | 150 | 3 | 0.821 | 0.92 | 1175 |  | 7791.9 | 2874.823 | 0.1985228 | 6343.36 | 0.057351
[12 empty] | 903.008 | 0.0816166 | [12 empty] | 903.008 | 0.154603 | [12 empty] | 1805.99 | 0.0989942 | [12 empty] | 2257.48 | 0.145245 | 2258 | 259610 | 3168.798 | 150 | 3 | 0.821 | 0.98 | 1174.6 |  | 7789.5 | 2881.012 | 0.1975996 | 6346.17 | 0.0572993
[12 empty] | 903.408 | 0.0815446 | [12 empty] | 903.408 | 0.154504 | [12 empty] | 1806.79 | 0.0989196 | [12 empty] | 2258.48 | 0.145154 | 2259 | 258040 | 3174.974 | 150 | 3 | 0.821 | 1.04 | 1167.6 |  | 7742.8 | 2887.214 | 0.1975458 | 6348.99 | 0.0572477
[12 empty] | 903.808 | 0.0814728 | [12 empty] | 903.808 | 0.154406 | [12 empty] | 1807.59 | 0.098845 | [12 empty] | 2259.48 | 0.145063 | 2260 | 256840 | 3181.163 | 150.01 | 3 | 0.821 | 1.09 | 1161.9 |  | 7705.2 | 2893.429 | 0.1972534 | 6351.8 | 0.0571961
[12 empty] | 904.208 | 0.081401 | [12 empty] | 904.208 | 0.154308 | [12 empty] | 1808.39 | 0.0987705 | [12 empty] | 2260.48 | 0.144972 | 2261 | 256770 | 3187.365 | 150.01 | 3 | 0.821 | 1.12 | 1161.8 |  | 7704.4 | 2899.658 | 0.197038 | 6354.61 | 0.0571446
[12 empty] | 904.608 | 0.0813293 | [12 empty] | 904.608 | 0.15421 | [12 empty] | 1809.19 | 0.0986961 | [12 empty] | 2261.48 | 0.144881 | 2262 | 256390 | 3193.58 | 150 | 3 | 0.821 | 1.14 | 1160 |  | 7692.5 | 2905.9 | 0.1966533 | 6357.42 | 0.0570931
[12 empty] | 905.008 | 0.0812577 | [12 empty] | 905.008 | 0.154112 | [12 empty] | 1809.99 | 0.0986218 | [12 empty] | 2262.48 | 0.144791 | 2263 | 256110 | 3199.809 | 150.01 | 3 | 0.821 | 1.16 | 1158.8 |  | 7684.8 | 2912.155 | 0.1960686 | 6360.23 | 0.0570417
[12 empty] | 905.408 | 0.0811861 | [12 empty] | 905.408 | 0.154015 | [12 empty] | 1810.79 | 0.0985475 | [12 empty] | 2263.48 | 0.1447 | 2264 | 255610 | 3206.051 | 150 | 3 | 0.822 | 1.19 | 1156.6 |  | 7669.9 | 2918.424 | 0.1963533 | 6363.04 | 0.0569903
[12 empty] | 905.809 | 0.0811146 | [12 empty] | 905.809 | 0.153917 | [12 empty] | 1811.59 | 0.0984732 | [12 empty] | 2264.48 | 0.14461 | 2265 | 254850 | 3212.306 | 149.99 | 3 | 0.822 | 0.99 | 1153 |  | 7646.1 | 2924.706 | 0.1959071 | 6365.86 | 0.056939
[12 empty] | 906.209 | 0.0810432 | [12 empty] | 906.209 | 0.153819 | [12 empty] | 1812.39 | 0.0983991 | [12 empty] | 2265.48 | 0.144519 | 2266 | 255220 | 3218.575 | 149.99 | 3 | 0.822 | 1.01 | 1154.7 |  | 7657.4 | 2931.001 | 0.1948223 | 6368.67 | 0.0568877
[12 empty] | 906.609 | 0.0809718 | [12 empty] | 906.609 | 0.153722 | [12 empty] | 1813.19 | 0.098325 | [12 empty] | 2266.48 | 0.144429 | 2267 | 254640 | 3224.857 | 149.99 | 3 | 0.822 | 1.02 | 1151.9 |  | 7638.5 | 2937.31 | 0.1946453 | 6371.48 | 0.0568365
[12 empty] | 907.009 | 0.0809005 | [12 empty] | 907.009 | 0.153624 | [12 empty] | 1813.99 | 0.0982509 | [12 empty] | 2267.48 | 0.144339 | 2268 | 253230 | 3231.152 | 149.99 | 3 | 0.822 | 1.09 | 1145.4 |  | 7595.4 | 2943.632 | 0.1944607 | 6374.29 | 0.0567854
[12 empty] | 907.409 | 0.0808293 | [12 empty] | 907.409 | 0.153527 | [12 empty] | 1814.79 | 0.0981769 | [12 empty] | 2268.48 | 0.144249 | 2269 | 253000 | 3237.461 | 149.99 | 3 | 0.822 | 1.13 | 1144.6 |  | 7590.1 | 2949.968 | 0.1935298 | 6377.1 | 0.0567343
[12 empty] | 907.809 | 0.0807581 | [12 empty] | 907.809 | 0.153429 | [12 empty] | 1815.59 | 0.098103 | [12 empty] | 2269.48 | 0.144158 | 2270 | 252760 | 3243.783 | 149.99 | 3 | 0.822 | 1.17 | 1143.1 |  | 7580.2 | 2956.318 | 0.1938914 | 6379.92 | 0.0566832
[12 empty] | 908.209 | 0.080687 | [12 empty] | 908.209 | 0.153332 | [12 empty] | 1816.39 | 0.0980292 | [12 empty] | 2270.48 | 0.144068 | 2271 | 251550 | 3250.119 | 149.98 | 3 | 0.822 | 1.2 | 1137.6 |  | 7544 | 2962.681 | 0.1933144 | 6382.73 | 0.0566322
[12 empty] | 908.609 | 0.080616 | [12 empty] | 908.609 | 0.153235 | [12 empty] | 1817.19 | 0.0979554 | [12 empty] | 2271.48 | 0.143978 | 2272 | 252020 | 3256.469 | 149.99 | 3 | 0.822 | 1.22 | 1139.9 |  | 7559.3 | 2969.057 | 0.1927758 | 6385.54 | 0.0565812
[12 empty] | 909.009 | 0.0805451 | [12 empty] | 909.009 | 0.153138 | [12 empty] | 1817.99 | 0.0978817 | [12 empty] | 2272.48 | 0.143888 | 2273 | 251270 | 3262.832 | 149.99 | 3 | 0.823 | 0.87 | 1136.4 |  | 7535.8 | 2975.447 | 0.1917987 | 6388.35 | 0.0565304
[12 empty] | 909.409 | 0.0804742 | [12 empty] | 909.409 | 0.153041 | [12 empty] | 1818.79 | 0.097808 | [12 empty] | 2273.48 | 0.143799 | 2274 | 250570 | 3269.208 | 149.98 | 3 | 0.823 | 0.92 | 1133.4 |  | 7516.2 | 2981.851 | 0.1920218 | 6391.16 | 0.0564795
[12 empty] | 909.809 | 0.0804034 | [12 empty] | 909.809 | 0.152944 | [12 empty] | 1819.59 | 0.0977344 | [12 empty] | 2274.48 | 0.143709 | 2275 | 249300 | 3275.598 | 150 | 3 | 0.823 | 0.96 | 1127.4 |  | 7476.5 | 2988.269 | 0.1923065 | 6393.97 | 0.0564287
[12 empty] | 910.209 | 0.0803327 | [12 empty] | 910.209 | 0.152847 | [12 empty] | 1820.39 | 0.0976609 | [12 empty] | 2275.48 | 0.143619 | 2276 | 249590 | 3282.002 | 149.99 | 3 | 0.823 | 1.02 | 1129.2 |  | 7488.6 | 2994.7 | 0.1921296 | 6396.79 | 0.056378
[12 empty] | 910.609 | 0.080262 | [12 empty] | 910.609 | 0.15275 | [12 empty] | 1821.19 | 0.0975875 | [12 empty] | 2276.48 | 0.143529 | 2277 | 249960 | 3288.42 | 149.98 | 3 | 0.823 | 1.08 | 1130.6 |  | 7497.5 | 3001.145 | 0.1906293 | 6399.6 | 0.0563273
[12 empty] | 911.009 | 0.0801914 | [12 empty] | 911.009 | 0.152653 | [12 empty] | 1821.99 | 0.0975141 | [12 empty] | 2277.48 | 0.14344 | 2278 | 249730 | 3294.851 | 149.99 | 3 | 0.823 | 1.13 | 1129.8 |  | 7492.5 | 3007.603 | 0.1898984 | 6402.41 | 0.0562767
[12 empty] | 911.409 | 0.0801208 | [12 empty] | 911.409 | 0.152556 | [12 empty] | 1822.79 | 0.0974407 | [12 empty] | 2278.48 | 0.14335 | 2279 | 247780 | 3301.296 | 149.99 | 3 | 0.823 | 1.2 | 1120.7 |  | 7431.9 | 3014.076 | 0.1897984 | 6405.22 | 0.0562261
[12 empty] | 911.81 | 0.0800504 | [12 empty] | 911.81 | 0.15246 | [12 empty] | 1823.59 | 0.0973674 | [12 empty] | 2279.48 | 0.143261 | 2280 | 246830 | 3307.754 | 149.99 | 3 | 0.823 | 0.82 | 1116.2 |  | 7401.8 | 3020.562 | 0.1898369 | 6408.03 | 0.0561755
[12 empty] | 912.21 | 0.07998 | [12 empty] | 912.21 | 0.152363 | [12 empty] | 1824.39 | 0.0972942 | [12 empty] | 2280.48 | 0.143171 | 2281 | 246700 | 3314.227 | 149.99 | 3 | 0.823 | 0.86 | 1115.7 |  | 7399 | 3027.062 | 0.1885136 | 6410.84 | 0.0561251
[12 empty] | 912.61 | 0.0799096 | [12 empty] | 912.61 | 0.152266 | [12 empty] | 1825.19 | 0.0972211 | [12 empty] | 2281.48 | 0.143082 | 2282 | 246750 | 3320.713 | 149.99 | 3 | 0.823 | 0.9 | 1116.2 |  | 7402.2 | 3033.576 | 0.1883136 | 6413.66 | 0.0560746
[12 empty] | 913.01 | 0.0798394 | [12 empty] | 913.01 | 0.15217 | [12 empty] | 1825.99 | 0.097148 | [12 empty] | 2282.48 | 0.142993 | 2283 | 245030 | 3327.213 | 149.99 | 3 | 0.823 | 0.99 | 1108.2 |  | 7349.2 | 3040.104 | 0.1880674 | 6416.47 | 0.0560243
[12 empty] | 913.41 | 0.0797692 | [12 empty] | 913.41 | 0.152074 | [12 empty] | 1826.79 | 0.097075 | [12 empty] | 2283.48 | 0.142903 | 2284 | 244770 | 3333.727 | 149.99 | 3 | 0.823 | 1.06 | 1107.3 |  | 7343.1 | 3046.646 | 0.186821 | 6419.28 | 0.0559739
[12 empty] | 913.81 | 0.0796991 | [12 empty] | 913.81 | 0.151977 | [12 empty] | 1827.59 | 0.097002 | [12 empty] | 2284.48 | 0.142814 | 2285 | 244450 | 3340.255 | 149.99 | 3 | 0.823 | 1.08 | 1105.4 |  | 7330.6 | 3053.202 | 0.187852 | 6422.09 | 0.0559237
[12 empty] | 914.21 | 0.079629 | [12 empty] | 914.21 | 0.151881 | [12 empty] | 1828.39 | 0.0969292 | [12 empty] | 2285.48 | 0.142725 | 2286 | 242830 | 3346.797 | 149.99 | 3 | 0.823 | 1.13 | 1098.2 |  | 7282.7 | 3059.771 | 0.1864287 | 6424.9 | 0.0558734
[12 empty] | 914.61 | 0.079559 | [12 empty] | 914.61 | 0.151785 | [12 empty] | 1829.19 | 0.0968563 | [12 empty] | 2286.48 | 0.142636 | 2287 | 244170 | 3353.353 | 149.99 | 3 | 0.823 | 1.11 | 1105 |  | 7327.5 | 3066.355 | 0.1864595 | 6427.71 | 0.0558233
[12 empty] | 915.01 | 0.0794891 | [12 empty] | 915.01 | 0.151689 | [12 empty] | 1829.99 | 0.0967836 | [12 empty] | 2287.48 | 0.142547 | 2288 | 242320 | 3359.922 | 149.99 | 3 | 0.823 | 1.13 | 1096.7 |  | 7272.6 | 3072.953 | 0.184813 | 6430.53 | 0.0557731
[12 empty] | 915.41 | 0.0794192 | [12 empty] | 915.41 | 0.151593 | [12 empty] | 1830.79 | 0.0967109 | [12 empty] | 2288.48 | 0.142458 | 2289 | 242360 | 3366.506 | 149.99 | 3 | 0.823 | 1.14 | 1096.7 |  | 7272.4 | 3079.565 | 0.1846515 | 6433.34 | 0.0557231
[12 empty] | 915.81 | 0.0793495 | [12 empty] | 915.81 | 0.151497 | [12 empty] | 1831.59 | 0.0966382 | [12 empty] | 2289.48 | 0.142369 | 2290 | 240220 | 3373.104 | 149.99 | 3 | 0.823 | 1.13 | 1086.5 |  | 7205.3 | 3086.191 | 0.1838898 | 6436.15 | 0.0556731
[12 empty] | 916.21 | 0.0792797 | [12 empty] | 916.21 | 0.151401 | [12 empty] | 1832.39 | 0.0965656 | [12 empty] | 2290.49 | 0.142281 | 2291 | 240010 | 3379.716 | 150 | 3 | 0.823 | 1.07 | 1085.7 |  | 7199.9 | 3092.832 | 0.1837283 | 6438.96 | 0.0556231
[12 empty] | 916.61 | 0.0792101 | [12 empty] | 916.61 | 0.151305 | [12 empty] | 1833.19 | 0.0964931 | [12 empty] | 2291.49 | 0.142192 | 2292 | 239020 | 3386.342 | 150 | 3 | 0.823 | 1.08 | 1081 |  | 7168.8 | 3099.486 | 0.1830205 | 6441.77 | 0.0555732
[12 empty] | 917.01 | 0.0791405 | [12 empty] | 917.01 | 0.15121 | [12 empty] | 1833.99 | 0.0964207 | [12 empty] | 2292.49 | 0.142103 | 2293 | 238810 | 3392.983 | 150 | 3 | 0.823 | 1.07 | 1080.2 |  | 7163.6 | 3106.155 | 0.1819588 | 6444.59 | 0.0555233
[12 empty] | 917.411 | 0.079071 | [12 empty] | 917.411 | 0.151114 | [12 empty] | 1834.79 | 0.0963483 | [12 empty] | 2293.49 | 0.142015 | 2294 | 237890 | 3399.637 | 150 | 3 | 0.823 | 1.02 | 1076 |  | 7135.6 | 3112.838 | 0.1815664 | 6447.4 | 0.0554735
[12 empty] | 917.811 | 0.0790015 | [12 empty] | 917.811 | 0.151018 | [12 empty] | 1835.59 | 0.096276 | [12 empty] | 2294.49 | 0.141926 | 2295 | 236510 | 3406.306 | 150 | 3 | 0.823 | 0.98 | 1069.7 |  | 7093.7 | 3119.535 | 0.182228 | 6450.21 | 0.0554237
[12 empty] | 918.211 | 0.0789321 | [12 empty] | 918.211 | 0.150923 | [12 empty] | 1836.39 | 0.0962037 | [12 empty] | 2295.49 | 0.141838 | 2296 | 236000 | 3412.989 | 150 | 3 | 0.823 | 0.92 | 1067.4 |  | 7078.2 | 3126.247 | 0.1824511 | 6453.02 | 0.055374
[12 empty] | 918.611 | 0.0788628 | [12 empty] | 918.611 | 0.150827 | [12 empty] | 1837.19 | 0.0961315 | [12 empty] | 2296.49 | 0.14175 | 2297 | 236860 | 3419.686 | 150 | 3 | 0.823 | 0.92 | 1071.7 |  | 7107.2 | 3132.972 | 0.1805893 | 6455.83 | 0.0553244
[12 empty] | 919.011 | 0.0787936 | [12 empty] | 919.011 | 0.150732 | [12 empty] | 1837.99 | 0.0960594 | [12 empty] | 2297.49 | 0.141661 | 2298 | 237150 | 3426.398 | 150 | 3 | 0.823 | 1.06 | 1073.7 |  | 7120.2 | 3139.713 | 0.1795892 | 6458.64 | 0.0552748
[12 empty] | 919.411 | 0.0787244 | [12 empty] | 919.411 | 0.150637 | [12 empty] | 1838.79 | 0.0959873 | [12 empty] | 2298.49 | 0.141573 | 2299 | 234730 | 3433.123 | 150.01 | 3 | 0.823 | 1.05 | 1062 |  | 7042.8 | 3146.467 | 0.1790275 | 6461.46 | 0.0552252
[12 empty] | 919.811 | 0.0786553 | [12 empty] | 919.811 | 0.150541 | [12 empty] | 1839.59 | 0.0959153 | [12 empty] | 2299.49 | 0.141485 | 2300 | 233430 | 3439.864 | 150.01 | 3 | 0.823 | 1.09 | 1055.7 |  | 7001 | 3153.236 | 0.1791968 | 6464.27 | 0.0551757
[12 empty] | 920.211 | 0.0785862 | [12 empty] | 920.211 | 0.150446 | [12 empty] | 1840.4 | 0.0958433 | [12 empty] | 2300.49 | 0.141397 | 2301 | 232700 | 3446.618 | 150.01 | 3 | 0.823 | 1.13 | 1052.5 |  | 6979.8 | 3160.02 | 0.1784121 | 6467.08 | 0.0551262
[12 empty] | 920.611 | 0.0785173 | [12 empty] | 920.611 | 0.150351 | [12 empty] | 1841.2 | 0.0957715 | [12 empty] | 2301.49 | 0.141309 | 2302 | 232920 | 3453.387 | 150.01 | 3 | 0.823 | 1.12 | 1053.8 |  | 6988.4 | 3166.818 | 0.1776966 | 6469.89 | 0.0550768
[12 empty] | 921.011 | 0.0784483 | [12 empty] | 921.011 | 0.150256 | [12 empty] | 1842 | 0.0956996 | [12 empty] | 2302.49 | 0.141221 | 2303 | 231900 | 3460.171 | 150.01 | 3 | 0.823 | 1.14 | 1049.1 |  | 6957.1 | 3173.63 | 0.1774273 | 6472.7 | 0.0550275
[12 empty] | 921.411 | 0.0783795 | [12 empty] | 921.411 | 0.150161 | [12 empty] | 1842.8 | 0.0956279 | [12 empty] | 2303.49 | 0.141133 | 2304 | 230970 | 3466.969 | 150.01 | 3 | 0.823 | 1.11 | 1044.7 |  | 6928.1 | 3180.457 | 0.1769426 | 6475.51 | 0.0549782
[12 empty] | 921.811 | 0.0783107 | [12 empty] | 921.811 | 0.150066 | [12 empty] | 1843.6 | 0.0955562 | [12 empty] | 2304.49 | 0.141045 | 2305 | 230620 | 3473.781 | 150.01 | 3 | 0.823 | 1.04 | 1043.5 |  | 6919.6 | 3187.299 | 0.1766733 | 6478.33 | 0.0549289
[12 empty] | 922.211 | 0.078242 | [12 empty] | 922.211 | 0.149971 | [12 empty] | 1844.4 | 0.0954845 | [12 empty] | 2305.49 | 0.140957 | 2306 | 229990 | 3480.608 | 150.01 | 3 | 0.823 | 1.06 | 1040.6 |  | 6900.8 | 3194.155 | 0.1761656 | 6481.14 | 0.0548797
[12 empty] | 922.611 | 0.0781734 | [12 empty] | 922.611 | 0.149877 | [12 empty] | 1845.2 | 0.0954129 | [12 empty] | 2306.49 | 0.14087 | 2307 | 229640 | 3487.45 | 150.01 | 3 | 0.823 | 1.01 | 1038.8 |  | 6888.5 | 3201.026 | 0.1760579 | 6483.95 | 0.0548306
[12 empty] | 923.012 | 0.0781048 | [12 empty] | 923.012 | 0.149782 | [12 empty] | 1846 | 0.0953414 | [12 empty] | 2307.49 | 0.140782 | 2308 | 228980 | 3494.306 | 150.01 | 3 | 0.823 | 0.99 | 1035.7 |  | 6868.2 | 3207.911 | 0.1756193 | 6486.76 | 0.0547814
[12 empty] | 923.412 | 0.0780363 | [12 empty] | 923.412 | 0.149687 | [12 empty] | 1846.8 | 0.09527 | [12 empty] | 2308.49 | 0.140694 | 2309 | 228840 | 3501.177 | 150.01 | 3 | 0.823 | 0.94 | 1035.1 |  | 6864.2 | 3214.811 | 0.1751808 | 6489.57 | 0.0547324
[12 empty] | 923.812 | 0.0779678 | [12 empty] | 923.812 | 0.149593 | [12 empty] | 1847.6 | 0.0951986 | [12 empty] | 2309.49 | 0.140607 | 2310 | 228270 | 3508.062 | 150.01 | 3 | 0.823 | 0.89 | 1032.7 |  | 6848.5 | 3221.726 | 0.1744499 | 6492.39 | 0.0546834
[12 empty] | 924.212 | 0.0778994 | [12 empty] | 924.212 | 0.149498 | [12 empty] | 1848.4 | 0.0951273 | [12 empty] | 2310.49 | 0.140519 | 2311 | 227700 | 3514.962 | 150.02 | 3 | 0.823 | 0.9 | 1030.2 |  | 6831.4 | 3228.656 | 0.1741729 | 6495.2 | 0.0546344
[12 empty] | 924.612 | 0.0778311 | [12 empty] | 924.612 | 0.149404 | [12 empty] | 1849.2 | 0.095056 | [12 empty] | 2311.49 | 0.140432 | 2312 | 226750 | 3521.877 | 150.01 | 3 | 0.823 | 0.91 | 1026 |  | 6804 | 3235.6 | 0.1732959 | 6498.01 | 0.0545855
[12 empty] | 925.012 | 0.0777629 | [12 empty] | 925.012 | 0.149309 | [12 empty] | 1850 | 0.0949848 | [12 empty] | 2312.49 | 0.140345 | 2313 | 226390 | 3528.807 | 150.01 | 3 | 0.823 | 0.85 | 1024 |  | 6790.8 | 3242.56 | 0.1724188 | 6500.82 | 0.0545367
[12 empty] | 925.412 | 0.0776947 | [12 empty] | 925.412 | 0.149215 | [12 empty] | 1850.8 | 0.0949136 | [12 empty] | 2313.49 | 0.140257 | 2314 | 225250 | 3535.751 | 150.01 | 3 | 0.822 | 0.82 | 1019 |  | 6757.6 | 3249.534 | 0.1725804 | 6503.63 | 0.0544879
[12 empty] | 925.812 | 0.0776266 | [12 empty] | 925.812 | 0.149121 | [12 empty] | 1851.6 | 0.0948425 | [12 empty] | 2314.49 | 0.14017 | 2315 | 224110 | 3542.711 | 150.01 | 3 | 0.823 | 0.87 | 1013.7 |  | 6722.6 | 3256.523 | 0.1715341 | 6506.44 | 0.0544391
[12 empty] | 926.212 | 0.0775585 | [12 empty] | 926.212 | 0.149027 | [12 empty] | 1852.4 | 0.0947715 | [12 empty] | 2315.49 | 0.140083 | 2316 | 224320 | 3549.685 | 150.01 | 3 | 0.823 | 0.92 | 1014.8 |  | 6729.3 | 3263.527 | 0.1715649 | 6509.26 | 0.0543904
[12 empty] | 926.612 | 0.0774905 | [12 empty] | 926.612 | 0.148933 | [12 empty] | 1853.2 | 0.0947006 | [12 empty] | 2316.49 | 0.139996 | 2317 | 222960 | 3556.674 | 150.01 | 3 | 0.823 | 0.86 | 1008.4 |  | 6687.4 | 3270.546 | 0.1710571 | 6512.07 | 0.0543418
[12 empty] | 927.012 | 0.0774226 | [12 empty] | 927.012 | 0.148839 | [12 empty] | 1854 | 0.0946297 | [12 empty] | 2317.49 | 0.139909 | 2318 | 223000 | 3563.678 | 150.01 | 3 | 0.823 | 0.83 | 1009 |  | 6691.1 | 3277.58 | 0.1699877 | 6514.88 | 0.0542931
[12 empty] | 927.412 | 0.0773547 | [12 empty] | 927.412 | 0.148745 | [12 empty] | 1854.8 | 0.0945588 | [12 empty] | 2318.49 | 0.139822 | 2319 | 222340 | 3570.697 | 150.01 | 3 | 0.822 | 1.04 | 1006.5 |  | 6674.3 | 3284.628 | 0.1697723 | 6517.69 | 0.0542446
[12 empty] | 927.812 | 0.0772869 | [12 empty] | 927.812 | 0.148651 | [12 empty] | 1855.6 | 0.094488 | [12 empty] | 2319.49 | 0.139735 | 2320 | 220950 | 3577.731 | 150 | 3 | 0.822 | 1.05 | 999.35 |  | 6627.2 | 3291.692 | 0.1688644 | 6520.5 | 0.0541961
[12 empty] | 928.212 | 0.0772192 | [12 empty] | 928.212 | 0.148557 | [12 empty] | 1856.4 | 0.0944173 | [12 empty] | 2320.49 | 0.139648 | 2321 | 220670 | 3584.779 | 150.01 | 3 | 0.822 | 1.05 | 998.31 |  | 6620.2 | 3298.771 | 0.1695876 | 6523.31 | 0.0541476
[12 empty] | 928.613 | 0.0771516 | [12 empty] | 928.613 | 0.148463 | [12 empty] | 1857.2 | 0.0943467 | [12 empty] | 2321.49 | 0.139562 | 2322 | 219490 | 3591.843 | 150.01 | 3 | 0.822 | 1.09 | 992.72 |  | 6583.2 | 3305.866 | 0.1690722 | 6526.13 | 0.0540992
[12 empty] | 929.013 | 0.077084 | [12 empty] | 929.013 | 0.14837 | [12 empty] | 1858 | 0.0942761 | [12 empty] | 2322.49 | 0.139475 | 2323 | 220430 | 3598.922 | 150 | 3 | 0.822 | 1.07 | 997.44 |  | 6614.5 | 3312.975 | 0.1677643 | 6528.94 | 0.0540509
[12 empty] | 929.413 | 0.0770164 | [12 empty] | 929.413 | 0.148276 | [12 empty] | 1858.8 | 0.0942055 | [12 empty] | 2323.49 | 0.139388 | 2324 | 219760 | 3606.017 | 150.01 | 3 | 0.822 | 1.07 | 994.37 |  | 6594.1 | 3320.1 | 0.1671488 | 6531.75 | 0.0540025
[12 empty] | 929.813 | 0.076949 | [12 empty] | 929.813 | 0.148183 | [12 empty] | 1859.6 | 0.0941351 | [12 empty] | 2324.49 | 0.139302 | 2325 | 218060 | 3613.126 | 150 | 3 | 0.822 | 1.08 | 986.41 |  | 6541.4 | 3327.239 | 0.1666487 | 6534.56 | 0.0539543
[12 empty] | 930.213 | 0.0768816 | [12 empty] | 930.213 | 0.148089 | [12 empty] | 1860.4 | 0.0940647 | [12 empty] | 2325.49 | 0.139215 | 2326 | 217260 | 3620.251 | 150.01 | 3 | 0.822 | 1.06 | 983.07 |  | 6519.2 | 3334.394 | 0.1660025 | 6537.37 | 0.0539061
[12 empty] | 930.613 | 0.0768142 | [12 empty] | 930.613 | 0.147996 | [12 empty] | 1861.2 | 0.0939943 | [12 empty] | 2326.49 | 0.139129 | 2327 | 216610 | 3627.39 | 150.01 | 3 | 0.822 | 1.09 | 980.09 |  | 6499.4 | 3341.564 | 0.1662333 | 6540.19 | 0.0538579
[12 empty] | 931.013 | 0.076747 | [12 empty] | 931.013 | 0.147903 | [12 empty] | 1862 | 0.093924 | [12 empty] | 2327.49 | 0.139042 | 2328 | 215770 | 3634.545 | 150 | 3 | 0.822 | 1.09 | 975.88 |  | 6471.5 | 3348.75 | 0.1652562 | 6543 | 0.0538098
[12 empty] | 931.413 | 0.0766798 | [12 empty] | 931.413 | 0.147809 | [12 empty] | 1862.8 | 0.0938538 | [12 empty] | 2328.49 | 0.138956 | 2329 | 216070 | 3641.715 | 150 | 3 | 0.822 | 1.06 | 977.41 |  | 6481.6 | 3355.951 | 0.1651408 | 6545.81 | 0.0537617
[12 empty] | 931.813 | 0.0766126 | [12 empty] | 931.813 | 0.147716 | [12 empty] | 1863.6 | 0.0937836 | [12 empty] | 2329.49 | 0.13887 | 2330 | 214800 | 3648.901 | 150.01 | 3 | 0.822 | 1.16 | 971.93 |  | 6445.3 | 3363.167 | 0.1652177 | 6548.62 | 0.0537137
[12 empty] | 932.213 | 0.0765455 | [12 empty] | 932.213 | 0.147623 | [12 empty] | 1864.4 | 0.0937135 | [12 empty] | 2330.49 | 0.138784 | 2331 | 214650 | 3656.102 | 150 | 3 | 0.823 | 0.99 | 970.6 |  | 6436.5 | 3370.399 | 0.1648715 | 6551.43 | 0.0536657
[12 empty] | 932.613 | 0.0764785 | [12 empty] | 932.613 | 0.14753 | [12 empty] | 1865.2 | 0.0936434 | [12 empty] | 2331.49 | 0.138698 | 2332 | 214750 | 3663.318 | 150 | 3 | 0.823 | 0.98 | 971.37 |  | 6441.6 | 3377.646 | 0.1646022 | 6554.24 | 0.0536178
[12 empty] | 933.013 | 0.0764116 | [12 empty] | 933.013 | 0.147437 | [12 empty] | 1866 | 0.0935735 | [12 empty] | 2332.49 | 0.138612 | 2333 | 214300 | 3670.55 | 150.01 | 3 | 0.823 | 1 | 969.35 |  | 6428.2 | 3384.909 | 0.1644099 | 6557.06 | 0.05357
[12 empty] | 933.413 | 0.0763447 | [12 empty] | 933.413 | 0.147344 | [12 empty] | 1866.8 | 0.0935035 | [12 empty] | 2333.49 | 0.138526 | 2334 | 213950 | 3677.797 | 150 | 3 | 0.823 | 1.1 | 967.87 |  | 6418.4 | 3392.187 | 0.1642791 | 6559.87 | 0.0535221
[12 empty] | 933.813 | 0.0762779 | [12 empty] | 933.813 | 0.147251 | [12 empty] | 1867.6 | 0.0934337 | [12 empty] | 2334.49 | 0.13844 | 2335 | 213700 | 3685.06 | 150 | 3 | 0.823 | 1.13 | 966.52 |  | 6409.4 | 3399.48 | 0.1635713 | 6562.68 | 0.0534744
[12 empty] | 934.213 | 0.0762111 | [12 empty] | 934.213 | 0.147158 | [12 empty] | 1868.4 | 0.0933638 | [12 empty] | 2335.49 | 0.138354 | 2336 | 213530 | 3692.338 | 150 | 3 | 0.823 | 1.18 | 965.77 |  | 6404.5 | 3406.79 | 0.1634174 | 6565.49 | 0.0534266
[12 empty] | 934.614 | 0.0761444 | [12 empty] | 934.614 | 0.147066 | [12 empty] | 1869.2 | 0.0932941 | [12 empty] | 2336.49 | 0.138268 | 2337 | 212610 | 3699.631 | 150 | 3 | 0.823 | 0.84 | 961.37 |  | 6375.3 | 3414.115 | 0.1632867 | 6568.3 | 0.053379
[12 empty] | 935.014 | 0.0760778 | [12 empty] | 935.014 | 0.146973 | [12 empty] | 1870 | 0.0932244 | [12 empty] | 2337.49 | 0.138182 | 2338 | 212410 | 3706.941 | 150 | 3 | 0.823 | 0.92 | 960.72 |  | 6370.9 | 3421.455 | 0.1625635 | 6571.11 | 0.0533313
[12 empty] | 935.414 | 0.0760113 | [12 empty] | 935.414 | 0.146881 | [12 empty] | 1870.8 | 0.0931548 | [12 empty] | 2338.49 | 0.138097 | 2339 | 212240 | 3714.266 | 150 | 3 | 0.823 | 1.02 | 960.41 |  | 6368.9 | 3428.812 | 0.1623788 | 6573.93 | 0.0532838
[12 empty] | 935.814 | 0.0759448 | [12 empty] | 935.814 | 0.146788 | [12 empty] | 1871.6 | 0.0930852 | [12 empty] | 2339.49 | 0.138011 | 2340 | 211300 | 3721.606 | 150 | 3 | 0.823 | 1.11 | 955.73 |  | 6337.9 | 3436.183 | 0.1619557 | 6576.74 | 0.0532362
[12 empty] | 936.214 | 0.0758783 | [12 empty] | 936.214 | 0.146696 | [12 empty] | 1872.4 | 0.0930157 | [12 empty] | 2340.49 | 0.137925 | 2341 | 211060 | 3728.963 | 150 | 3 | 0.823 | 1.1 | 955.13 |  | 6333.9 | 3443.571 | 0.1620018 | 6579.55 | 0.0531888
[12 empty] | 936.614 | 0.075812 | [12 empty] | 936.614 | 0.146603 | [12 empty] | 1873.2 | 0.0929463 | [12 empty] | 2341.49 | 0.13784 | 2342 | 210510 | 3736.334 | 149.99 | 3 | 0.823 | 1.17 | 952.21 |  | 6314.5 | 3450.974 | 0.1620711 | 6582.36 | 0.0531413
[12 empty] | 937.014 | 0.0757457 | [12 empty] | 937.014 | 0.146511 | [12 empty] | 1874 | 0.0928769 | [12 empty] | 2342.5 | 0.137755 | 2343 | 210570 | 3743.722 | 149.99 | 3 | 0.824 | 1.1 | 952.5 |  | 6316.4 | 3458.394 | 0.1609248 | 6585.17 | 0.0530939
[12 empty] | 937.414 | 0.0756794 | [12 empty] | 937.414 | 0.146419 | [12 empty] | 1874.8 | 0.0928075 | [12 empty] | 2343.5 | 0.137669 | 2344 | 210660 | 3751.125 | 149.99 | 3 | 0.824 | 1.12 | 953.22 |  | 6321.2 | 3465.829 | 0.1605939 | 6587.98 | 0.0530466
[12 empty] | 937.814 | 0.0756132 | [12 empty] | 937.814 | 0.146327 | [12 empty] | 1875.6 | 0.0927383 | [12 empty] | 2344.5 | 0.137584 | 2345 | 209170 | 3758.545 | 149.99 | 3 | 0.824 | 1.14 | 946.06 |  | 6273.7 | 3473.28 | 0.1600785 | 6590.8 | 0.0529993
[12 empty] | 938.214 | 0.0755471 | [12 empty] | 938.214 | 0.146234 | [12 empty] | 1876.4 | 0.092669 | [12 empty] | 2345.5 | 0.137499 | 2346 | 208740 | 3765.98 | 149.99 | 3 | 0.824 | 0.91 | 944.16 |  | 6261.2 | 3480.746 | 0.1600862 | 6593.61 | 0.0529521
[12 empty] | 938.614 | 0.0754811 | [12 empty] | 938.614 | 0.146142 | [12 empty] | 1877.2 | 0.0925999 | [12 empty] | 2346.5 | 0.137414 | 2347 | 208070 | 3773.431 | 149.99 | 3 | 0.824 | 1 | 941.41 |  | 6242.9 | 3488.229 | 0.1603401 | 6596.42 | 0.0529049
[12 empty] | 939.014 | 0.0754151 | [12 empty] | 939.014 | 0.14605 | [12 empty] | 1878 | 0.0925308 | [12 empty] | 2347.5 | 0.137328 | 2348 | 208080 | 3780.897 | 149.99 | 3 | 0.824 | 1.02 | 941.32 |  | 6242.3 | 3495.728 | 0.1595245 | 6599.23 | 0.0528577
[12 empty] | 939.414 | 0.0753492 | [12 empty] | 939.414 | 0.145959 | [12 empty] | 1878.8 | 0.0924618 | [12 empty] | 2348.5 | 0.137243 | 2349 | 208410 | 3788.38 | 149.99 | 3 | 0.825 | 1.11 | 943.06 |  | 6253.9 | 3503.242 | 0.1591476 | 6602.04 | 0.0528106
[12 empty] | 939.814 | 0.0752833 | [12 empty] | 939.814 | 0.145867 | [12 empty] | 1879.6 | 0.0923928 | [12 empty] | 2349.5 | 0.137158 | 2350 | 207350 | 3795.879 | 149.99 | 3 | 0.825 | 1.14 | 937.95 |  | 6220 | 3510.773 | 0.1586398 | 6604.86 | 0.0527636
[12 empty] | 940.215 | 0.0752175 | [12 empty] | 940.215 | 0.145775 | [12 empty] | 1880.4 | 0.0923239 | [12 empty] | 2350.5 | 0.137074 | 2351 | 206860 | 3803.393 | 149.99 | 3 | 0.825 | 1.15 | 935.98 |  | 6206.9 | 3518.32 | 0.1590937 | 6607.67 | 0.0527166
[12 empty] | 940.615 | 0.0751518 | [12 empty] | 940.615 | 0.145683 | [12 empty] | 1881.2 | 0.092255 | [12 empty] | 2351.5 | 0.136989 | 2352 | 206200 | 3810.924 | 149.98 | 3 | 0.824 | 0.89 | 932.98 |  | 6187 | 3525.883 | 0.1595015 | 6610.48 | 0.0526696
[12 empty] | 941.015 | 0.0750861 | [12 empty] | 941.015 | 0.145592 | [12 empty] | 1882 | 0.0921862 | [12 empty] | 2352.5 | 0.136904 | 2353 | 206790 | 3818.471 | 149.99 | 3 | 0.825 | 0.97 | 935.8 |  | 6205.7 | 3533.462 | 0.1585629 | 6613.29 | 0.0526227
[12 empty] | 941.415 | 0.0750205 | [12 empty] | 941.415 | 0.1455 | [12 empty] | 1882.8 | 0.0921175 | [12 empty] | 2353.5 | 0.136819 | 2354 | 207320 | 3826.034 | 149.98 | 3 | 0.825 | 1 | 937.83 |  | 6219.2 | 3541.057 | 0.1583167 | 6616.1 | 0.0525759
[12 empty] | 941.815 | 0.074955 | [12 empty] | 941.815 | 0.145409 | [12 empty] | 1883.6 | 0.0920488 | [12 empty] | 2354.5 | 0.136734 | 2355 | 206100 | 3833.613 | 149.97 | 3 | 0.825 | 1.13 | 932.5 |  | 6183.8 | 3548.669 | 0.1580166 | 6618.91 | 0.052529
[12 empty] | 942.215 | 0.0748895 | [12 empty] | 942.215 | 0.145317 | [12 empty] | 1884.4 | 0.0919802 | [12 empty] | 2355.5 | 0.13665 | 2356 | 205780 | 3841.208 | 149.99 | 3 | 0.825 | 0.9 | 931.11 |  | 6174.6 | 3556.297 | 0.156678 | 6621.73 | 0.0524823
[12 empty] | 942.615 | 0.0748241 | [12 empty] | 942.615 | 0.145226 | [12 empty] | 1885.2 | 0.0919116 | [12 empty] | 2356.5 | 0.136565 | 2357 | 205390 | 3848.82 | 149.98 | 3 | 0.824 | 0.88 | 929.24 |  | 6162.2 | 3563.941 | 0.1564087 | 6624.54 | 0.0524356
[12 empty] | 943.015 | 0.0747587 | [12 empty] | 943.015 | 0.145135 | [12 empty] | 1886 | 0.0918431 | [12 empty] | 2357.5 | 0.136481 | 2358 | 203650 | 3856.448 | 149.98 | 3 | 0.825 | 0.91 | 921.07 |  | 6108 | 3571.601 | 0.1564471 | 6627.35 | 0.0523889
[12 empty] | 943.415 | 0.0746934 | [12 empty] | 943.415 | 0.145043 | [12 empty] | 1886.8 | 0.0917747 | [12 empty] | 2358.5 | 0.136396 | 2359 | 203300 | 3864.092 | 149.99 | 3 | 0.825 | 0.91 | 919.79 |  | 6099.5 | 3579.278 | 0.1558086 | 6630.16 | 0.0523423
[12 empty] | 943.815 | 0.0746282 | [12 empty] | 943.815 | 0.144952 | [12 empty] | 1887.6 | 0.0917063 | [12 empty] | 2359.5 | 0.136312 | 2360 | 203350 | 3871.752 | 149.98 | 3 | 0.825 | 0.9 | 919.82 |  | 6099.7 | 3586.971 | 0.1551008 | 6632.97 | 0.0522957
[12 empty] | 944.215 | 0.074563 | [12 empty] | 944.215 | 0.144861 | [12 empty] | 1888.4 | 0.091638 | [12 empty] | 2360.5 | 0.136228 | 2361 | 202520 | 3879.429 | 149.98 | 3 | 0.825 | 0.91 | 916.23 |  | 6076 | 3594.68 | 0.1546699 | 6635.78 | 0.0522492
[12 empty] | 944.615 | 0.0744979 | [12 empty] | 944.615 | 0.14477 | [12 empty] | 1889.2 | 0.0915697 | [12 empty] | 2361.5 | 0.136144 | 2362 | 201600 | 3887.122 | 149.99 | 3 | 0.825 | 0.89 | 911.83 |  | 6046.8 | 3602.407 | 0.1537929 | 6638.6 | 0.0522027
[12 empty] | 945.015 | 0.0744329 | [12 empty] | 945.015 | 0.144679 | [12 empty] | 1890 | 0.0915015 | [12 empty] | 2362.5 | 0.136059 | 2363 | 201040 | 3894.831 | 149.97 | 3 | 0.824 | 0.82 | 909.36 |  | 6030.4 | 3610.149 | 0.1536929 | 6641.41 | 0.0521562
[12 empty] | 945.415 | 0.0743679 | [12 empty] | 945.415 | 0.144588 | [12 empty] | 1890.8 | 0.0914333 | [12 empty] | 2363.5 | 0.135975 | 2364 | 199900 | 3902.558 | 150 | 3 | 0.825 | 1.01 | 904.15 |  | 5995.8 | 3617.908 | 0.152185 | 6644.22 | 0.0521099
[12 empty] | 945.816 | 0.074303 | [12 empty] | 945.816 | 0.144497 | [12 empty] | 1891.6 | 0.0913653 | [12 empty] | 2364.5 | 0.135891 | 2365 | 199770 | 3910.3 | 149.99 | 3 | 0.824 | 0.95 | 904 |  | 5994.9 | 3625.684 | 0.1528312 | 6647.03 | 0.0520635
[12 empty] | 946.216 | 0.0742381 | [12 empty] | 946.216 | 0.144407 | [12 empty] | 1892.4 | 0.0912972 | [12 empty] | 2365.5 | 0.135807 | 2366 | 197810 | 3918.059 | 149.99 | 3 | 0.824 | 0.9 | 894.86 |  | 5934.2 | 3633.476 | 0.1515618 | 6649.84 | 0.0520172
[12 empty] | 946.616 | 0.0741733 | [12 empty] | 946.616 | 0.144316 | [12 empty] | 1893.2 | 0.0912292 | [12 empty] | 2366.5 | 0.135723 | 2367 | 198650 | 3925.835 | 150 | 3 | 0.824 | 1.03 | 899.19 |  | 5962.9 | 3641.285 | 0.1496692 | 6652.66 | 0.051971
[12 empty] | 947.016 | 0.0741086 | [12 empty] | 947.016 | 0.144225 | [12 empty] | 1894.01 | 0.0911613 | [12 empty] | 2367.5 | 0.135639 | 2368 | 197000 | 3933.627 | 149.99 | 3 | 0.824 | 1.04 | 891.46 |  | 5911.7 | 3649.11 | 0.1495461 | 6655.47 | 0.0519248
[12 empty] | 947.416 | 0.0740439 | [12 empty] | 947.416 | 0.144135 | [12 empty] | 1894.81 | 0.0910935 | [12 empty] | 2368.5 | 0.135556 | 2369 | 194540 | 3941.436 | 150 | 3 | 0.823 | 0.97 | 879.99 |  | 5835.6 | 3656.952 | 0.1484228 | 6658.28 | 0.0518786
[12 empty] | 947.816 | 0.0739793 | [12 empty] | 947.816 | 0.144044 | [12 empty] | 1895.61 | 0.0910257 | [12 empty] | 2369.5 | 0.135472 | 2370 | 194380 | 3949.261 | 150.01 | 3 | 0.823 | 0.85 | 879.67 |  | 5833.5 | 3664.811 | 0.1484151 | 6661.09 | 0.0518325
[12 empty] | 948.216 | 0.0739148 | [12 empty] | 948.216 | 0.143954 | [12 empty] | 1896.41 | 0.0909579 | [12 empty] | 2370.5 | 0.135388 | 2371 | 192920 | 3957.103 | 150 | 3 | 0.823 | 1.16 | 872.3 |  | 5784.6 | 3672.687 | 0.1471919 | 6663.9 | 0.0517864
[12 empty] | 948.616 | 0.0738503 | [12 empty] | 948.616 | 0.143863 | [12 empty] | 1897.21 | 0.0908902 | [12 empty] | 2371.5 | 0.135305 | 2372 | 192910 | 3964.962 | 150.01 | 3 | 0.823 | 1.09 | 873.04 |  | 5789.5 | 3680.58 | 0.1474611 | 6666.71 | 0.0517404
[12 empty] | 949.016 | 0.0737859 | [12 empty] | 949.016 | 0.143773 | [12 empty] | 1898.01 | 0.0908226 | [12 empty] | 2372.5 | 0.135221 | 2373 | 191320 | 3972.838 | 150.01 | 3 | 0.823 | 1.06 | 865.6 |  | 5740.2 | 3688.489 | 0.1470919 | 6669.53 | 0.0516945
[12 empty] | 949.416 | 0.0737215 | [12 empty] | 949.416 | 0.143683 | [12 empty] | 1898.81 | 0.090755 | [12 empty] | 2373.5 | 0.135137 | 2374 | 191670 | 3980.731 | 150 | 3 | 0.823 | 1 | 867.29 |  | 5751.4 | 3696.415 | 0.1459224 | 6672.34 | 0.0516485
[12 empty] | 949.816 | 0.0736572 | [12 empty] | 949.816 | 0.143593 | [12 empty] | 1899.61 | 0.0906875 | [12 empty] | 2374.5 | 0.135054 | 2375 | 191190 | 3988.64 | 150.02 | 3 | 0.823 | 0.94 | 865.35 |  | 5738.6 | 3704.359 | 0.1459224 | 6675.15 | 0.0516027
[12 empty] | 950.216 | 0.073593 | [12 empty] | 950.216 | 0.143502 | [12 empty] | 1900.41 | 0.0906201 | [12 empty] | 2375.5 | 0.134971 | 2376 | 189670 | 3996.566 | 150.02 | 3 | 0.823 | 0.9 | 858 |  | 5689.8 | 3712.319 | 0.1457224 | 6677.96 | 0.0515568
[12 empty] | 950.616 | 0.0735288 | [12 empty] | 950.616 | 0.143412 | [12 empty] | 1901.21 | 0.0905527 | [12 empty] | 2376.5 | 0.134887 | 2377 | 189670 | 4004.51 | 150.01 | 3 | 0.823 | 0.86 | 858.18 |  | 5691 | 3720.296 | 0.1451839 | 6680.77 | 0.0515111
[12 empty] | 951.016 | 0.0734647 | [12 empty] | 951.016 | 0.143322 | [12 empty] | 1902.01 | 0.0904853 | [12 empty] | 2377.5 | 0.134804 | 2378 | 189410 | 4012.47 | 150 | 3 | 0.823 | 0.84 | 856.9 |  | 5682.5 | 3728.29 | 0.1433836 | 6683.58 | 0.0514653
[12 empty] | 951.416 | 0.0734007 | [12 empty] | 951.416 | 0.143233 | [12 empty] | 1902.81 | 0.0904181 | [12 empty] | 2378.5 | 0.134721 | 2379 | 188710 | 4020.447 | 150 | 3 | 0.822 | 1.02 | 854.34 |  | 5665.5 | 3736.302 | 0.1421603 | 6686.4 | 0.0514196
[12 empty] | 951.817 | 0.0733367 | [12 empty] | 951.817 | 0.143143 | [12 empty] | 1903.61 | 0.0903508 | [12 empty] | 2379.5 | 0.134638 | 2380 | 186370 | 4028.441 | 150.01 | 3 | 0.822 | 1.01 | 843.41 |  | 5593.1 | 3744.33 | 0.1418757 | 6689.21 | 0.051374
[12 empty] | 952.217 | 0.0732728 | [12 empty] | 952.217 | 0.143053 | [12 empty] | 1904.41 | 0.0902837 | [12 empty] | 2380.5 | 0.134555 | 2381 | 184780 | 4036.453 | 150.02 | 3 | 0.822 | 1.01 | 835.86 |  | 5543 | 3752.375 | 0.1417449 | 6692.02 | 0.0513284
[12 empty] | 952.617 | 0.0732089 | [12 empty] | 952.617 | 0.142963 | [12 empty] | 1905.21 | 0.0902166 | [12 empty] | 2381.5 | 0.134472 | 2382 | 184410 | 4044.481 | 150.02 | 3 | 0.822 | 1 | 834.44 |  | 5533.6 | 3760.438 | 0.1411986 | 6694.83 | 0.0512828
[12 empty] | 953.017 | 0.0731451 | [12 empty] | 953.017 | 0.142874 | [12 empty] | 1906.01 | 0.0901495 | [12 empty] | 2382.5 | 0.134389 | 2383 | 184240 | 4052.526 | 150 | 3 | 0.822 | 0.98 | 833.37 |  | 5526.5 | 3768.518 | 0.1409448 | 6697.64 | 0.0512373
[12 empty] | 953.417 | 0.0730813 | [12 empty] | 953.417 | 0.142784 | [12 empty] | 1906.81 | 0.0900825 | [12 empty] | 2383.5 | 0.134306 | 2384 | 183530 | 4060.589 | 150.01 | 3 | 0.822 | 0.99 | 830.37 |  | 5506.6 | 3776.615 | 0.1410525 | 6700.45 | 0.0511919
[12 empty] | 953.817 | 0.0730177 | [12 empty] | 953.817 | 0.142694 | [12 empty] | 1907.61 | 0.0900156 | [12 empty] | 2384.5 | 0.134223 | 2385 | 183200 | 4068.669 | 150.01 | 3 | 0.822 | 0.94 | 828.5 |  | 5494.2 | 3784.73 | 0.1408063 | 6703.27 | 0.0511465
[12 empty] | 954.217 | 0.072954 | [12 empty] | 954.217 | 0.142605 | [12 empty] | 1908.41 | 0.0899487 | [12 empty] | 2385.5 | 0.13414 | 2386 | 183340 | 4076.766 | 150 | 3 | 0.822 | 0.9 | 829.11 |  | 5498.2 | 3792.862 | 0.1397907 | 6706.08 | 0.0511011
[12 empty] | 954.617 | 0.0728905 | [12 empty] | 954.617 | 0.142516 | [12 empty] | 1909.21 | 0.0898819 | [12 empty] | 2386.5 | 0.134058 | 2387 | 183020 | 4084.881 | 150 | 3 | 0.822 | 0.85 | 828.15 |  | 5491.8 | 3801.011 | 0.1391445 | 6708.89 | 0.0510558
[12 empty] | 955.017 | 0.072827 | [12 empty] | 955.017 | 0.142426 | [12 empty] | 1910.01 | 0.0898151 | [12 empty] | 2387.5 | 0.133975 | 2388 | 181700 | 4093.013 | 150.01 | 3 | 0.822 | 1.01 | 822.29 |  | 5453 | 3809.177 | 0.1381982 | 6711.7 | 0.0510105
[12 empty] | 955.417 | 0.0727635 | [12 empty] | 955.417 | 0.142337 | [12 empty] | 1910.81 | 0.0897484 | [12 empty] | 2388.5 | 0.133892 | 2389 | 180860 | 4101.162 | 150.01 | 3 | 0.822 | 0.99 | 818.17 |  | 5425.7 | 3817.362 | 0.1377827 | 6714.51 | 0.0509653
[12 empty] | 955.817 | 0.0727002 | [12 empty] | 955.817 | 0.142248 | [12 empty] | 1911.61 | 0.0896817 | [12 empty] | 2389.5 | 0.13381 | 2390 | 179630 | 4109.328 | 150.01 | 3 | 0.822 | 0.97 | 812.58 |  | 5388.6 | 3825.563 | 0.1372057 | 6717.33 | 0.0509201
[12 empty] | 956.217 | 0.0726368 | [12 empty] | 956.217 | 0.142159 | [12 empty] | 1912.41 | 0.0896151 | [12 empty] | 2390.5 | 0.133727 | 2391 | 179090 | 4117.513 | 150 | 3 | 0.822 | 0.96 | 809.99 |  | 5371.4 | 3833.782 | 0.1374058 | 6720.14 | 0.0508749
[12 empty] | 956.617 | 0.0725736 | [12 empty] | 956.617 | 0.14207 | [12 empty] | 1913.21 | 0.0895486 | [12 empty] | 2391.5 | 0.133645 | 2392 | 178340 | 4125.714 | 150.01 | 3 | 0.822 | 0.96 | 806.75 |  | 5349.9 | 3842.019 | 0.1362825 | 6722.95 | 0.0508298
[12 empty] | 957.017 | 0.0725104 | [12 empty] | 957.017 | 0.141981 | [12 empty] | 1914.01 | 0.0894821 | [12 empty] | 2392.5 | 0.133563 | 2393 | 178600 | 4133.933 | 150 | 3 | 0.822 | 0.93 | 807.93 |  | 5357.7 | 3850.273 | 0.1363056 | 6725.76 | 0.0507848
[12 empty] | 957.418 | 0.0724473 | [12 empty] | 957.418 | 0.141892 | [12 empty] | 1914.81 | 0.0894157 | [12 empty] | 2393.5 | 0.13348 | 2394 | 177140 | 4142.17 | 150.01 | 3 | 0.822 | 0.96 | 801.23 |  | 5313.3 | 3858.544 | 0.1361056 | 6728.57 | 0.0507398
[12 empty] | 957.818 | 0.0723842 | [12 empty] | 957.818 | 0.141803 | [12 empty] | 1915.61 | 0.0893493 | [12 empty] | 2394.5 | 0.133398 | 2395 | 177170 | 4150.424 | 150.01 | 3 | 0.822 | 0.93 | 801.5 |  | 5315.1 | 3866.834 | 0.1351746 | 6731.38 | 0.0506948
[12 empty] | 958.218 | 0.0723212 | [12 empty] | 958.218 | 0.141714 | [12 empty] | 1916.41 | 0.089283 | [12 empty] | 2395.51 | 0.133316 | 2396 | 176910 | 4158.695 | 149.99 | 3 | 0.822 | 0.89 | 800.32 |  | 5307.3 | 3875.141 | 0.1346515 | 6734.2 | 0.0506499
[12 empty] | 958.618 | 0.0722582 | [12 empty] | 958.618 | 0.141625 | [12 empty] | 1917.21 | 0.0892168 | [12 empty] | 2396.51 | 0.133234 | 2397 | 175700 | 4166.985 | 150 | 3 | 0.822 | 0.91 | 794.85 |  | 5271 | 3883.466 | 0.1342976 | 6737.01 | 0.050605
[12 empty] | 959.018 | 0.0721953 | [12 empty] | 959.018 | 0.141537 | [12 empty] | 1918.01 | 0.0891506 | [12 empty] | 2397.51 | 0.133152 | 2398 | 175020 | 4175.292 | 150.01 | 3 | 0.822 | 0.91 | 791.55 |  | 5249.1 | 3891.809 | 0.1337513 | 6739.82 | 0.0505602
[12 empty] | 959.418 | 0.0721325 | [12 empty] | 959.418 | 0.141448 | [12 empty] | 1918.81 | 0.0890844 | [12 empty] | 2398.51 | 0.13307 | 2399 | 174560 | 4183.617 | 150 | 3 | 0.822 | 0.94 | 789.67 |  | 5236.7 | 3900.169 | 0.1337898 | 6742.63 | 0.0505154
[12 empty] | 959.818 | 0.0720697 | [12 empty] | 959.818 | 0.141359 | [12 empty] | 1919.61 | 0.0890183 | [12 empty] | 2399.51 | 0.132988 | 2400 | 173850 | 4191.96 | 150 | 3 | 0.822 | 0.96 | 786.52 |  | 5215.8 | 3908.548 | 0.1333051 | 6745.44 | 0.0504707
[12 empty] | 960.218 | 0.072007 | [12 empty] | 960.218 | 0.141271 | [12 empty] | 1920.41 | 0.0889523 | [12 empty] | 2400.51 | 0.132906 | 2401 | 173900 | 4200.32 | 150 | 3 | 0.822 | 0.96 | 786.72 |  | 5217.1 | 3916.944 | 0.1330359 | 6748.25 | 0.050426
[12 empty] | 960.618 | 0.0719443 | [12 empty] | 960.618 | 0.141182 | [12 empty] | 1921.21 | 0.0888863 | [12 empty] | 2401.51 | 0.132824 | 2402 | 173270 | 4208.699 | 150 | 3 | 0.822 | 0.98 | 783.55 |  | 5196.1 | 3925.358 | 0.1323357 | 6751.07 | 0.0503814
[12 empty] | 961.018 | 0.0718817 | [12 empty] | 961.018 | 0.141094 | [12 empty] | 1922.01 | 0.0888204 | [12 empty] | 2402.51 | 0.132742 | 2403 | 172920 | 4217.095 | 150 | 3 | 0.822 | 1.03 | 782.2 |  | 5187.1 | 3933.79 | 0.1323511 | 6753.88 | 0.0503368
[12 empty] | 961.418 | 0.0718192 | [12 empty] | 961.418 | 0.141006 | [12 empty] | 1922.81 | 0.0887545 | [12 empty] | 2403.51 | 0.132661 | 2404 | 172010 | 4225.509 | 150 | 3 | 0.822 | 1.04 | 777.82 |  | 5158.1 | 3942.24 | 0.1316279 | 6756.69 | 0.0502922
[12 empty] | 961.818 | 0.0717567 | [12 empty] | 961.818 | 0.140917 | [12 empty] | 1923.61 | 0.0886887 | [12 empty] | 2404.51 | 0.132579 | 2405 | 172030 | 4233.941 | 150 | 3 | 0.822 | 1.05 | 778.03 |  | 5159.5 | 3950.709 | 0.1320203 | 6759.5 | 0.0502477
[12 empty] | 962.218 | 0.0716943 | [12 empty] | 962.218 | 0.140829 | [12 empty] | 1924.41 | 0.088623 | [12 empty] | 2405.51 | 0.132497 | 2406 | 171090 | 4242.391 | 150 | 3 | 0.822 | 1.08 | 773.58 |  | 5129.9 | 3959.195 | 0.1313356 | 6762.31 | 0.0502033
[12 empty] | 962.618 | 0.071632 | [12 empty] | 962.618 | 0.140741 | [12 empty] | 1925.21 | 0.0885573 | [12 empty] | 2406.51 | 0.132416 | 2407 | 171600 | 4250.86 | 149.99 | 3 | 0.822 | 1.1 | 776.57 |  | 5149.8 | 3967.699 | 0.1310202 | 6765.13 | 0.0501588
[12 empty] | 963.019 | 0.0715697 | [12 empty] | 963.019 | 0.140653 | [12 empty] | 1926.01 | 0.0884917 | [12 empty] | 2407.51 | 0.132334 | 2408 | 170710 | 4259.346 | 149.99 | 3 | 0.822 | 1.1 | 772.06 |  | 5119.9 | 3976.222 | 0.1311509 | 6767.94 | 0.0501145
[12 empty] | 963.419 | 0.0715074 | [12 empty] | 963.419 | 0.140565 | [12 empty] | 1926.81 | 0.0884261 | [12 empty] | 2408.51 | 0.132253 | 2409 | 170300 | 4267.85 | 149.99 | 3 | 0.822 | 1.13 | 770.43 |  | 5109.1 | 3984.763 | 0.1298969 | 6770.75 | 0.0500701
[12 empty] | 963.819 | 0.0714452 | [12 empty] | 963.819 | 0.140477 | [12 empty] | 1927.61 | 0.0883606 | [12 empty] | 2409.51 | 0.132172 | 2410 | 170470 | 4276.373 | 149.99 | 3 | 0.822 | 1.14 | 771.37 |  | 5115.3 | 3993.322 | 0.1299738 | 6773.56 | 0.0500258
[12 empty] | 964.219 | 0.0713831 | [12 empty] | 964.219 | 0.140389 | [12 empty] | 1928.41 | 0.0882951 | [12 empty] | 2410.51 | 0.13209 | 2411 | 168840 | 4284.914 | 149.99 | 3 | 0.822 | 1.15 | 763.37 |  | 5062.3 | 4001.899 | 0.1292737 | 6776.37 | 0.0499816
[12 empty] | 964.619 | 0.0713211 | [12 empty] | 964.619 | 0.140302 | [12 empty] | 1929.21 | 0.0882297 | [12 empty] | 2411.51 | 0.132009 | 2412 | 168940 | 4293.473 | 149.98 | 3 | 0.822 | 1.2 | 764.02 |  | 5066.5 | 4010.494 | 0.1289506 | 6779.18 | 0.0499374
[12 empty] | 965.019 | 0.0712591 | [12 empty] | 965.019 | 0.140214 | [12 empty] | 1930.01 | 0.0881643 | [12 empty] | 2412.51 | 0.131928 | 2413 | 168030 | 4302.05 | 149.99 | 3 | 0.822 | 1.16 | 760.06 |  | 5040.3 | 4019.108 | 0.1286198 | 6782 | 0.0498933
[12 empty] | 965.419 | 0.0711971 | [12 empty] | 965.419 | 0.140126 | [12 empty] | 1930.81 | 0.088099 | [12 empty] | 2413.51 | 0.131847 | 2414 | 167610 | 4310.645 | 149.99 | 3 | 0.822 | 1.21 | 758.43 |  | 5029.5 | 4027.741 | 0.1291506 | 6784.81 | 0.0498492
[12 empty] | 965.819 | 0.0711352 | [12 empty] | 965.819 | 0.140039 | [12 empty] | 1931.61 | 0.0880338 | [12 empty] | 2414.51 | 0.131766 | 2415 | 167180 | 4319.259 | 149.98 | 3 | 0.823 | 0.84 | 755.91 |  | 5012.8 | 4036.391 | 0.1280582 | 6787.62 | 0.0498051
[12 empty] | 966.219 | 0.0710734 | [12 empty] | 966.219 | 0.139951 | [12 empty] | 1932.41 | 0.0879686 | [12 empty] | 2415.51 | 0.131685 | 2416 | 167870 | 4327.892 | 149.98 | 3 | 0.823 | 0.87 | 759.52 |  | 5036.7 | 4045.061 | 0.1276273 | 6790.43 | 0.0497611
[12 empty] | 966.619 | 0.0710117 | [12 empty] | 966.619 | 0.139864 | [12 empty] | 1933.21 | 0.0879034 | [12 empty] | 2416.51 | 0.131604 | 2417 | 166450 | 4336.542 | 150 | 3 | 0.823 | 0.96 | 753.2 |  | 4994.8 | 4053.748 | 0.1270272 | 6793.24 | 0.0497171
[12 empty] | 967.019 | 0.07095 | [12 empty] | 967.019 | 0.139776 | [12 empty] | 1934.01 | 0.0878383 | [12 empty] | 2417.51 | 0.131523 | 2418 | 165890 | 4345.212 | 149.99 | 3 | 0.823 | 0.99 | 750.3 |  | 4975.6 | 4062.455 | 0.1269272 | 6796.05 | 0.0496732
[12 empty] | 967.419 | 0.0708883 | [12 empty] | 967.419 | 0.139689 | [12 empty] | 1934.81 | 0.0877733 | [12 empty] | 2418.51 | 0.131442 | 2419 | 165110 | 4353.899 | 149.98 | 3 | 0.823 | 1.06 | 746.8 |  | 4952.4 | 4071.179 | 0.1267503 | 6798.87 | 0.0496293
[12 empty] | 967.819 | 0.0708267 | [12 empty] | 967.819 | 0.139602 | [12 empty] | 1935.61 | 0.0877084 | [12 empty] | 2419.51 | 0.131362 | 2420 | 164980 | 4362.606 | 149.99 | 3 | 0.823 | 1.1 | 746.38 |  | 4949.6 | 4079.923 | 0.1255424 | 6801.68 | 0.0495854
[12 empty] | 968.219 | 0.0707652 | [12 empty] | 968.219 | 0.139514 | [12 empty] | 1936.41 | 0.0876434 | [12 empty] | 2420.51 | 0.131281 | 2421 | 164750 | 4371.33 | 149.98 | 3 | 0.823 | 1.17 | 745.42 |  | 4943.2 | 4088.685 | 0.1258886 | 6804.49 | 0.0495416
[12 empty] | 968.62 | 0.0707037 | [12 empty] | 968.62 | 0.139427 | [12 empty] | 1937.21 | 0.0875786 | [12 empty] | 2421.51 | 0.1312 | 2422 | 163180 | 4380.074 | 149.99 | 3 | 0.823 | 0.9 | 737.67 |  | 4891.8 | 4097.466 | 0.1254193 | 6807.3 | 0.0494979
[12 empty] | 969.02 | 0.0706423 | [12 empty] | 969.02 | 0.13934 | [12 empty] | 1938.01 | 0.0875138 | [12 empty] | 2422.51 | 0.13112 | 2423 | 163630 | 4388.836 | 149.99 | 3 | 0.823 | 0.95 | 740.37 |  | 4909.7 | 4106.266 | 0.1253885 | 6810.11 | 0.0494542
[12 empty] | 969.42 | 0.070581 | [12 empty] | 969.42 | 0.139253 | [12 empty] | 1938.81 | 0.087449 | [12 empty] | 2423.51 | 0.131039 | 2424 | 163020 | 4397.617 | 149.99 | 3 | 0.823 | 0.92 | 737.3 |  | 4889.4 | 4115.084 | 0.1246807 | 6812.92 | 0.0494105
[12 empty] | 969.82 | 0.0705197 | [12 empty] | 969.82 | 0.139166 | [12 empty] | 1939.61 | 0.0873843 | [12 empty] | 2424.51 | 0.130959 | 2425 | 162980 | 4406.417 | 149.99 | 3 | 0.823 | 0.91 | 737.44 |  | 4890.3 | 4123.922 | 0.1249192 | 6815.74 | 0.0493669
[12 empty] | 970.22 | 0.0704584 | [12 empty] | 970.22 | 0.139079 | [12 empty] | 1940.41 | 0.0873197 | [12 empty] | 2425.51 | 0.130878 | 2426 | 162060 | 4415.235 | 149.99 | 3 | 0.823 | 0.88 | 733.03 |  | 4861.1 | 4132.778 | 0.1235113 | 6818.55 | 0.0493233
[12 empty] | 970.62 | 0.0703973 | [12 empty] | 970.62 | 0.138992 | [12 empty] | 1941.21 | 0.0872551 | [12 empty] | 2426.51 | 0.130798 | 2427 | 162370 | 4424.073 | 150 | 3 | 0.823 | 0.9 | 734.89 |  | 4873.4 | 4141.653 | 0.1229497 | 6821.36 | 0.0492798
[12 empty] | 971.02 | 0.0703361 | [12 empty] | 971.02 | 0.138906 | [12 empty] | 1942.01 | 0.0871906 | [12 empty] | 2427.51 | 0.130718 | 2428 | 160540 | 4432.929 | 150 | 3 | 0.823 | 0.99 | 726.21 |  | 4815.8 | 4150.547 | 0.1227804 | 6824.17 | 0.0492363
[12 empty] | 971.42 | 0.0702751 | [12 empty] | 971.42 | 0.138819 | [12 empty] | 1942.81 | 0.0871261 | [12 empty] | 2428.51 | 0.130637 | 2429 | 159810 | 4441.804 | 149.99 | 3 | 0.823 | 0.9 | 722.9 |  | 4793.9 | 4159.46 | 0.1221726 | 6826.98 | 0.0491928
[12 empty] | 971.82 | 0.0702141 | [12 empty] | 971.82 | 0.138732 | [12 empty] | 1943.61 | 0.0870617 | [12 empty] | 2429.51 | 0.130557 | 2430 | 159590 | 4450.698 | 150.01 | 3 | 0.822 | 0.82 | 722.17 |  | 4789 | 4168.392 | 0.1221649 | 6829.8 | 0.0491494
[12 empty] | 972.22 | 0.0701531 | [12 empty] | 972.22 | 0.138646 | [12 empty] | 1944.41 | 0.0869973 | [12 empty] | 2430.51 | 0.130477 | 2431 | 158800 | 4459.611 | 150.01 | 3 | 0.822 | 1.02 | 718.93 |  | 4767.6 | 4177.343 | 0.1210879 | 6832.61 | 0.049106
[12 empty] | 972.62 | 0.0700922 | [12 empty] | 972.62 | 0.138559 | [12 empty] | 1945.21 | 0.086933 | [12 empty] | 2431.51 | 0.130397 | 2432 | 158790 | 4468.543 | 149.99 | 3 | 0.822 | 0.9 | 718.59 |  | 4765.3 | 4186.313 | 0.1202723 | 6835.42 | 0.0490627
[12 empty] | 973.02 | 0.0700314 | [12 empty] | 973.02 | 0.138473 | [12 empty] | 1946.01 | 0.0868687 | [12 empty] | 2432.51 | 0.130317 | 2433 | 157390 | 4477.494 | 150.01 | 3 | 0.822 | 0.82 | 712.27 |  | 4723.4 | 4195.302 | 0.1199184 | 6838.23 | 0.0490194
[12 empty] | 973.42 | 0.0699706 | [12 empty] | 973.42 | 0.138386 | [12 empty] | 1946.82 | 0.0868045 | [12 empty] | 2433.51 | 0.130237 | 2434 | 156330 | 4486.464 | 150.01 | 3 | 0.822 | 0.98 | 707.5 |  | 4691.7 | 4204.311 | 0.1186182 | 6841.04 | 0.0489762
[12 empty] | 973.82 | 0.0699099 | [12 empty] | 973.82 | 0.1383 | [12 empty] | 1947.62 | 0.0867404 | [12 empty] | 2434.51 | 0.130157 | 2435 | 155870 | 4495.453 | 150.01 | 3 | 0.822 | 0.95 | 705.28 |  | 4677 | 4213.339 | 0.1189798 | 6843.85 | 0.048933
[12 empty] | 974.22 | 0.0698493 | [12 empty] | 974.22 | 0.138213 | [12 empty] | 1948.42 | 0.0866763 | [12 empty] | 2435.51 | 0.130078 | 2436 | 154180 | 4504.462 | 150.02 | 3 | 0.822 | 0.94 | 697.7 |  | 4626.7 | 4222.385 | 0.1179874 | 6846.67 | 0.0488899
[12 empty] | 974.621 | 0.0697887 | [12 empty] | 974.621 | 0.138127 | [12 empty] | 1949.22 | 0.0866122 | [12 empty] | 2436.51 | 0.129998 | 2437 | 154650 | 4513.49 | 150.01 | 3 | 0.821 | 0.89 | 699.72 |  | 4640.2 | 4231.452 | 0.1173642 | 6849.48 | 0.0488468
[12 empty] | 975.021 | 0.0697281 | [12 empty] | 975.021 | 0.138041 | [12 empty] | 1950.02 | 0.0865483 | [12 empty] | 2437.51 | 0.129918 | 2438 | 153360 | 4522.536 | 150 | 3 | 0.821 | 0.86 | 693.53 |  | 4599.1 | 4240.538 | 0.1178181 | 6852.29 | 0.0488037
[12 empty] | 975.421 | 0.0696677 | [12 empty] | 975.421 | 0.137955 | [12 empty] | 1950.82 | 0.0864843 | [12 empty] | 2438.51 | 0.129838 | 2439 | 152550 | 4531.603 | 150.02 | 3 | 0.821 | 0.86 | 689.97 |  | 4575.5 | 4249.643 | 0.1169488 | 6855.1 | 0.0487607
[12 empty] | 975.821 | 0.0696072 | [12 empty] | 975.821 | 0.137869 | [12 empty] | 1951.62 | 0.0864204 | [12 empty] | 2439.51 | 0.129759 | 2440 | 153140 | 4540.689 | 150.01 | 3 | 0.821 | 0.79 | 692.89 |  | 4594.9 | 4258.767 | 0.1170719 | 6857.91 | 0.0487177
[12 empty] | 976.221 | 0.0695469 | [12 empty] | 976.221 | 0.137783 | [12 empty] | 1952.42 | 0.0863566 | [12 empty] | 2440.51 | 0.129679 | 2441 | 152010 | 4549.794 | 150.01 | 3 | 0.821 | 0.81 | 687.55 |  | 4559.4 | 4267.911 | 0.1164718 | 6860.72 | 0.0486748
[12 empty] | 976.621 | 0.0694866 | [12 empty] | 976.621 | 0.137697 | [12 empty] | 1953.22 | 0.0862928 | [12 empty] | 2441.51 | 0.1296 | 2442 | 152170 | 4558.918 | 150.01 | 3 | 0.821 | 1.16 | 688.86 |  | 4568.1 | 4277.075 | 0.1152793 | 6863.54 | 0.0486319
[12 empty] | 977.021 | 0.0694263 | [12 empty] | 977.021 | 0.137611 | [12 empty] | 1954.02 | 0.0862291 | [12 empty] | 2442.51 | 0.12952 | 2443 | 151390 | 4568.062 | 150 | 3 | 0.821 | 1.16 | 685.15 |  | 4543.5 | 4286.258 | 0.1142868 | 6866.35 | 0.0485891
[12 empty] | 977.421 | 0.0693661 | [12 empty] | 977.421 | 0.137525 | [12 empty] | 1954.82 | 0.0861655 | [12 empty] | 2443.51 | 0.129441 | 2444 | 149840 | 4577.226 | 150.01 | 3 | 0.821 | 1.15 | 677.8 |  | 4494.8 | 4295.461 | 0.1141945 | 6869.16 | 0.0485463
[12 empty] | 977.821 | 0.069306 | [12 empty] | 977.821 | 0.13744 | [12 empty] | 1955.62 | 0.0861019 | [12 empty] | 2444.51 | 0.129362 | 2445 | 148550 | 4586.409 | 150.02 | 3 | 0.821 | 1.13 | 672.05 |  | 4456.7 | 4304.683 | 0.1132097 | 6871.97 | 0.0485035
[12 empty] | 978.221 | 0.0692459 | [12 empty] | 978.221 | 0.137354 | [12 empty] | 1956.42 | 0.0860383 | [12 empty] | 2445.51 | 0.129282 | 2446 | 148430 | 4595.612 | 150.01 | 3 | 0.821 | 1.1 | 671.33 |  | 4451.9 | 4313.925 | 0.1117326 | 6874.78 | 0.0484608
[12 empty] | 978.621 | 0.0691859 | [12 empty] | 978.621 | 0.137268 | [12 empty] | 1957.22 | 0.0859748 | [12 empty] | 2446.51 | 0.129203 | 2447 | 147150 | 4604.834 | 150.01 | 3 | 0.821 | 1.11 | 665.64 |  | 4414.2 | 4323.187 | 0.1114094 | 6877.6 | 0.0484181
[12 empty] | 979.021 | 0.0691259 | [12 empty] | 979.021 | 0.137183 | [12 empty] | 1958.02 | 0.0859114 | [12 empty] | 2447.52 | 0.129124 | 2448 | 145230 | 4614.076 | 150.01 | 3 | 0.821 | 1.12 | 656.79 |  | 4355.5 | 4332.469 | 0.1114402 | 6880.41 | 0.0483755
[12 empty] | 979.421 | 0.069066 | [12 empty] | 979.421 | 0.137097 | [12 empty] | 1958.82 | 0.085848 | [12 empty] | 2448.52 | 0.129045 | 2449 | 144810 | 4623.338 | 150.02 | 3 | 0.821 | 1.11 | 655 |  | 4343.6 | 4341.77 | 0.1113325 | 6883.22 | 0.0483329
[12 empty] | 979.821 | 0.0690062 | [12 empty] | 979.821 | 0.137012 | [12 empty] | 1959.62 | 0.0857846 | [12 empty] | 2449.52 | 0.128966 | 2450 | 144850 | 4632.62 | 150.01 | 3 | 0.821 | 1.11 | 655.05 |  | 4344 | 4351.091 | 0.1116941 | 6886.03 | 0.0482903
[12 empty] | 980.222 | 0.0689464 | [12 empty] | 980.222 | 0.136927 | [12 empty] | 1960.42 | 0.0857213 | [12 empty] | 2450.52 | 0.128887 | 2451 | 144710 | 4641.921 | 150.01 | 3 | 0.821 | 1.12 | 654.51 |  | 4340.4 | 4360.433 | 0.1116172 | 6888.84 | 0.0482478
[12 empty] | 980.622 | 0.0688866 | [12 empty] | 980.622 | 0.136841 | [12 empty] | 1961.22 | 0.0856581 | [12 empty] | 2451.52 | 0.128808 | 2452 | 145180 | 4651.242 | 150.01 | 3 | 0.821 | 1.13 | 656.7 |  | 4354.9 | 4369.794 | 0.1114479 | 6891.65 | 0.0482054
[12 empty] | 981.022 | 0.0688269 | [12 empty] | 981.022 | 0.136756 | [12 empty] | 1962.02 | 0.0855949 | [12 empty] | 2452.52 | 0.128729 | 2453 | 145080 | 4660.584 | 149.99 | 3 | 0.821 | 1.15 | 656.37 |  | 4352.7 | 4379.175 | 0.111271 | 6894.47 | 0.048163
[12 empty] | 981.422 | 0.0687673 | [12 empty] | 981.422 | 0.136671 | [12 empty] | 1962.82 | 0.0855318 | [12 empty] | 2453.52 | 0.128651 | 2454 | 144860 | 4669.945 | 150.01 | 3 | 0.821 | 1.13 | 655.36 |  | 4346 | 4388.577 | 0.1105478 | 6897.28 | 0.0481206
[12 empty] | 981.822 | 0.0687078 | [12 empty] | 981.822 | 0.136586 | [12 empty] | 1963.62 | 0.0854687 | [12 empty] | 2454.52 | 0.128572 | 2455 | 144630 | 4679.326 | 150 | 3 | 0.821 | 1.12 | 654.1 |  | 4337.6 | 4397.998 | 0.1098784 | 6900.09 | 0.0480782
[12 empty] | 982.222 | 0.0686482 | [12 empty] | 982.222 | 0.136501 | [12 empty] | 1964.42 | 0.0854057 | [12 empty] | 2455.52 | 0.128493 | 2456 | 143690 | 4688.728 | 150.01 | 3 | 0.821 | 1.1 | 650.17 |  | 4311.6 | 4407.44 | 0.1095245 | 6902.9 | 0.048036
[12 empty] | 982.622 | 0.0685888 | [12 empty] | 982.622 | 0.136416 | [12 empty] | 1965.22 | 0.0853427 | [12 empty] | 2456.52 | 0.128415 | 2457 | 142820 | 4698.149 | 150.01 | 3 | 0.821 | 1.13 | 646.16 |  | 4285 | 4416.901 | 0.1098169 | 6905.71 | 0.0479937
[12 empty] | 983.022 | 0.0685294 | [12 empty] | 983.022 | 0.136331 | [12 empty] | 1966.02 | 0.0852798 | [12 empty] | 2457.52 | 0.128336 | 2458 | 142360 | 4707.591 | 150 | 3 | 0.821 | 1.13 | 643.82 |  | 4269.5 | 4426.383 | 0.1094784 | 6908.52 | 0.0479515
[12 empty] | 983.422 | 0.06847 | [12 empty] | 983.422 | 0.136246 | [12 empty] | 1966.82 | 0.085217 | [12 empty] | 2458.52 | 0.128257 | 2459 | 142740 | 4717.052 | 149.99 | 3 | 0.821 | 1.16 | 645.58 |  | 4281.1 | 4435.885 | 0.1089706 | 6911.34 | 0.0479093
[12 empty] | 983.822 | 0.0684108 | [12 empty] | 983.822 | 0.136161 | [12 empty] | 1967.62 | 0.0851542 | [12 empty] | 2459.52 | 0.128179 | 2460 | 142300 | 4726.534 | 150 | 3 | 0.821 | 1.19 | 643.58 |  | 4267.9 | 4445.407 | 0.1088014 | 6914.15 | 0.0478672
[12 empty] | 984.222 | 0.0683515 | [12 empty] | 984.222 | 0.136076 | [12 empty] | 1968.42 | 0.0850914 | [12 empty] | 2460.52 | 0.128101 | 2461 | 141640 | 4736.036 | 150 | 3 | 0.821 | 1.17 | 640.9 |  | 4250.1 | 4454.95 | 0.1088398 | 6916.96 | 0.0478251
[12 empty] | 984.622 | 0.0682924 | [12 empty] | 984.622 | 0.135992 | [12 empty] | 1969.22 | 0.0850287 | [12 empty] | 2461.52 | 0.128022 | 2462 | 141420 | 4745.558 | 150 | 3 | 0.821 | 0.86 | 639.49 |  | 4240.8 | 4464.513 | 0.1092322 | 6919.77 | 0.0477831
[12 empty] | 985.022 | 0.0682332 | [12 empty] | 985.022 | 0.135907 | [12 empty] | 1970.02 | 0.0849661 | [12 empty] | 2462.52 | 0.127944 | 2463 | 141470 | 4755.101 | 150 | 3 | 0.822 | 0.94 | 639.83 |  | 4243 | 4474.096 | 0.1085013 | 6922.58 | 0.0477411
[12 empty] | 985.422 | 0.0681742 | [12 empty] | 985.422 | 0.135822 | [12 empty] | 1970.82 | 0.0849035 | [12 empty] | 2463.52 | 0.127866 | 2464 | 141980 | 4764.664 | 149.99 | 3 | 0.822 | 1.01 | 642.38 |  | 4259.9 | 4483.7 | 0.1073781 | 6925.4 | 0.0476991
[12 empty] | 985.823 | 0.0681152 | [12 empty] | 985.823 | 0.135738 | [12 empty] | 1971.62 | 0.0848409 | [12 empty] | 2464.52 | 0.127788 | 2465 | 141030 | 4774.247 | 149.99 | 3 | 0.822 | 1.03 | 637.66 |  | 4228.6 | 4493.325 | 0.1075088 | 6928.21 | 0.0476572
[12 empty] | 986.223 | 0.0680562 | [12 empty] | 986.223 | 0.135653 | [12 empty] | 1972.42 | 0.0847784 | [12 empty] | 2465.52 | 0.12771 | 2466 | 139570 | 4783.851 | 149.99 | 3 | 0.822 | 1.13 | 631.02 |  | 4184.6 | 4502.97 | 0.1078397 | 6931.02 | 0.0476153
[12 empty] | 986.623 | 0.0679973 | [12 empty] | 986.623 | 0.135569 | [12 empty] | 1973.22 | 0.084716 | [12 empty] | 2466.52 | 0.127631 | 2467 | 139740 | 4793.476 | 150 | 3 | 0.822 | 1.15 | 631.87 |  | 4190.3 | 4512.635 | 0.1072396 | 6933.83 | 0.0475735
[12 empty] | 987.023 | 0.0679385 | [12 empty] | 987.023 | 0.135485 | [12 empty] | 1974.02 | 0.0846536 | [12 empty] | 2467.52 | 0.127553 | 2468 | 140170 | 4803.121 | 149.98 | 3 | 0.822 | 1.19 | 633.85 |  | 4203.4 | 4522.321 | 0.1073858 | 6936.64 | 0.0475317
[12 empty] | 987.423 | 0.0678797 | [12 empty] | 987.423 | 0.1354 | [12 empty] | 1974.82 | 0.0845913 | [12 empty] | 2468.52 | 0.127476 | 2469 | 139390 | 4812.786 | 150 | 3 | 0.822 | 1.12 | 630.54 |  | 4181.4 | 4532.028 | 0.106978 | 6939.45 | 0.04749
[12 empty] | 987.823 | 0.067821 | [12 empty] | 987.823 | 0.135316 | [12 empty] | 1975.62 | 0.084529 | [12 empty] | 2469.52 | 0.127398 | 2470 | 139580 | 4822.472 | 149.98 | 3 | 0.822 | 1.19 | 631.51 |  | 4187.8 | 4541.756 | 0.1075627 | 6942.27 | 0.0474483
[12 empty] | 988.223 | 0.0677623 | [12 empty] | 988.223 | 0.135232 | [12 empty] | 1976.42 | 0.0844668 | [12 empty] | 2470.52 | 0.12732 | 2471 | 139050 | 4832.179 | 149.99 | 3 | 0.823 | 0.98 | 628.82 |  | 4170 | 4551.505 | 0.1070395 | 6945.08 | 0.0474066
[12 empty] | 988.623 | 0.0677037 | [12 empty] | 988.623 | 0.135148 | [12 empty] | 1977.22 | 0.0844046 | [12 empty] | 2471.52 | 0.127242 | 2472 | 139810 | 4841.907 | 149.98 | 3 | 0.823 | 1.04 | 632.31 |  | 4193.1 | 4561.274 | 0.1068549 | 6947.89 | 0.047365
[12 empty] | 989.023 | 0.0676452 | [12 empty] | 989.023 | 0.135064 | [12 empty] | 1978.02 | 0.0843425 | [12 empty] | 2472.52 | 0.127164 | 2473 | 139130 | 4851.656 | 150 | 3 | 0.823 | 1.1 | 629.58 |  | 4175 | 4571.064 | 0.1062856 | 6950.7 | 0.0473234
[12 empty] | 989.423 | 0.0675866 | [12 empty] | 989.423 | 0.13498 | [12 empty] | 1978.82 | 0.0842804 | [12 empty] | 2473.52 | 0.127087 | 2474 | 138890 | 4861.425 | 149.98 | 3 | 0.823 | 1.16 | 628.43 |  | 4167.4 | 4580.875 | 0.106678 | 6953.51 | 0.0472819
[12 empty] | 989.823 | 0.0675282 | [12 empty] | 989.823 | 0.134896 | [12 empty] | 1979.62 | 0.0842184 | [12 empty] | 2474.52 | 0.127009 | 2475 | 138150 | 4871.215 | 149.99 | 3 | 0.823 | 0.82 | 624.62 |  | 4142.1 | 4590.707 | 0.1052393 | 6956.32 | 0.0472404
[12 empty] | 990.223 | 0.0674698 | [12 empty] | 990.223 | 0.134812 | [12 empty] | 1980.42 | 0.0841564 | [12 empty] | 2475.52 | 0.126932 | 2476 | 138660 | 4881.026 | 149.99 | 3 | 0.823 | 0.87 | 627.4 |  | 4160.6 | 4600.56 | 0.1044776 | 6959.14 | 0.0471989
[12 empty] | 990.623 | 0.0674115 | [12 empty] | 990.623 | 0.134728 | [12 empty] | 1981.22 | 0.0840945 | [12 empty] | 2476.52 | 0.126854 | 2477 | 136790 | 4890.858 | 150 | 3 | 0.823 | 0.9 | 618.75 |  | 4103.2 | 4610.434 | 0.1046084 | 6961.95 | 0.0471575
[12 empty] | 991.023 | 0.0673532 | [12 empty] | 991.023 | 0.134645 | [12 empty] | 1982.02 | 0.0840327 | [12 empty] | 2477.52 | 0.126777 | 2478 | 135800 | 4900.711 | 149.99 | 3 | 0.823 | 0.98 | 614.24 |  | 4073.3 | 4620.329 | 0.1044084 | 6964.76 | 0.0471161
[12 empty] | 991.423 | 0.067295 | [12 empty] | 991.423 | 0.134561 | [12 empty] | 1982.82 | 0.0839709 | [12 empty] | 2478.52 | 0.126699 | 2479 | 135970 | 4910.585 | 149.99 | 3 | 0.823 | 1.05 | 615 |  | 4078.3 | 4630.245 | 0.1036698 | 6967.57 | 0.0470748
[12 empty] | 991.824 | 0.0672368 | [12 empty] | 991.824 | 0.134477 | [12 empty] | 1983.62 | 0.0839091 | [12 empty] | 2479.52 | 0.126622 | 2480 | 135710 | 4920.48 | 149.99 | 3 | 0.823 | 1.05 | 613.84 |  | 4070.6 | 4640.182 | 0.1036006 | 6970.38 | 0.0470335
[12 empty] | 992.224 | 0.0671787 | [12 empty] | 992.224 | 0.134394 | [12 empty] | 1984.42 | 0.0838474 | [12 empty] | 2480.52 | 0.126545 | 2481 | 134750 | 4930.396 | 149.99 | 3 | 0.823 | 1.03 | 609.46 |  | 4041.6 | 4650.141 | 0.1026543 | 6973.19 | 0.0469922
[12 empty] | 992.624 | 0.0671206 | [12 empty] | 992.624 | 0.13431 | [12 empty] | 1985.22 | 0.0837857 | [12 empty] | 2481.52 | 0.126467 | 2482 | 134660 | 4940.333 | 149.99 | 3 | 0.823 | 0.93 | 609.15 |  | 4039.6 | 4660.121 | 0.1008155 | 6976.01 | 0.046951
[12 empty] | 993.024 | 0.0670626 | [12 empty] | 993.024 | 0.134227 | [12 empty] | 1986.02 | 0.0837241 | [12 empty] | 2482.52 | 0.12639 | 2483 | 133430 | 4950.292 | 150.01 | 3 | 0.823 | 1.05 | 604.14 |  | 4006.3 | 4670.122 | 0.1006309 | 6978.82 | 0.0469098
[12 empty] | 993.424 | 0.0670047 | [12 empty] | 993.424 | 0.134144 | [12 empty] | 1986.82 | 0.0836626 | [12 empty] | 2483.52 | 0.126313 | 2484 | 131040 | 4960.272 | 150 | 3 | 0.823 | 0.99 | 592.6 |  | 3929.8 | 4680.144 | 0.09996923 | 6981.63 | 0.0468687
[12 empty] | 993.824 | 0.0669468 | [12 empty] | 993.824 | 0.13406 | [12 empty] | 1987.62 | 0.0836011 | [12 empty] | 2484.52 | 0.126236 | 2485 | 130800 | 4970.273 | 150 | 3 | 0.823 | 0.9 | 591.86 |  | 3924.9 | 4690.188 | 0.09960763 | 6984.44 | 0.0468276
[12 empty] | 994.224 | 0.0668889 | [12 empty] | 994.224 | 0.133977 | [12 empty] | 1988.42 | 0.0835397 | [12 empty] | 2485.52 | 0.126159 | 2486 | 129940 | 4980.295 | 150.01 | 3 | 0.822 | 0.89 | 587.98 |  | 3899.1 | 4700.254 | 0.09863056 | 6987.25 | 0.0467866
[12 empty] | 994.624 | 0.0668311 | [12 empty] | 994.624 | 0.133894 | [12 empty] | 1989.22 | 0.0834783 | [12 empty] | 2486.52 | 0.126082 | 2487 | 129470 | 4990.339 | 150.01 | 3 | 0.822 | 1 | 585.86 |  | 3885.1 | 4710.34 | 0.09839975 | 6990.07 | 0.0467456
[12 empty] | 995.024 | 0.0667734 | [12 empty] | 995.024 | 0.133811 | [12 empty] | 1990.02 | 0.0834169 | [12 empty] | 2487.52 | 0.126005 | 2488 | 128200 | 5000.405 | 150.02 | 3 | 0.822 | 0.93 | 579.78 |  | 3844.8 | 4720.449 | 0.0978689 | 6992.88 | 0.0467046
[12 empty] | 995.424 | 0.0667157 | [12 empty] | 995.424 | 0.133728 | [12 empty] | 1990.82 | 0.0833556 | [12 empty] | 2488.52 | 0.125928 | 2489 | 127900 | 5010.491 | 150.01 | 3 | 0.822 | 0.91 | 578.71 |  | 3837.7 | 4730.579 | 0.09748423 | 6995.69 | 0.0466637
[12 empty] | 995.824 | 0.0666581 | [12 empty] | 995.824 | 0.133645 | [12 empty] | 1991.62 | 0.0832944 | [12 empty] | 2489.52 | 0.125852 | 2490 | 127210 | 5020.6 | 150.02 | 3 | 0.822 | 1.02 | 575.49 |  | 3816.4 | 4740.73 | 0.09743037 | 6998.5 | 0.0466228
[12 empty] | 996.224 | 0.0666005 | [12 empty] | 996.224 | 0.133562 | [12 empty] | 1992.42 | 0.0832332 | [12 empty] | 2490.52 | 0.125775 | 2491 | 126710 | 5030.73 | 150.02 | 3 | 0.822 | 1.02 | 572.91 |  | 3799.3 | 4750.903 | 0.09733805 | 7001.31 | 0.0465819
[12 empty] | 996.624 | 0.066543 | [12 empty] | 996.624 | 0.133479 | [12 empty] | 1993.22 | 0.0831721 | [12 empty] | 2491.52 | 0.125698 | 2492 | 126640 | 5040.881 | 150.01 | 3 | 0.821 | 0.94 | 573.2 |  | 3801.1 | 4761.098 | 0.09608401 | 7004.12 | 0.0465411
[12 empty] | 997.024 | 0.0664856 | [12 empty] | 997.024 | 0.133396 | [12 empty] | 1994.02 | 0.083111 | [12 empty] | 2492.52 | 0.125622 | 2493 | 126520 | 5051.054 | 150.02 | 3 | 0.821 | 0.89 | 572.46 |  | 3796.2 | 4771.315 | 0.09558394 | 7006.94 | 0.0465004
[12 empty] | 997.425 | 0.0664282 | [12 empty] | 997.425 | 0.133313 | [12 empty] | 1994.82 | 0.08305 | [12 empty] | 2493.52 | 0.125545 | 2494 | 124890 | 5061.249 | 150.01 | 3 | 0.821 | 0.87 | 564.92 |  | 3746.3 | 4781.553 | 0.09603785 | 7009.75 | 0.0464596
[12 empty] | 997.825 | 0.0663708 | [12 empty] | 997.825 | 0.133231 | [12 empty] | 1995.62 | 0.082989 | [12 empty] | 2494.52 | 0.125469 | 2495 | 124240 | 5071.466 | 150.01 | 3 | 0.821 | 0.87 | 561.97 |  | 3726.7 | 4791.814 | 0.09471457 | 7012.56 | 0.046419
[12 empty] | 998.225 | 0.0663135 | [12 empty] | 998.225 | 0.133148 | [12 empty] | 1996.42 | 0.082928 | [12 empty] | 2495.52 | 0.125392 | 2496 | 124830 | 5081.704 | 150.01 | 3 | 0.821 | 0.8 | 564.85 |  | 3745.8 | 4802.096 | 0.0949223 | 7015.37 | 0.0463783
[12 empty] | 998.625 | 0.0662563 | [12 empty] | 998.625 | 0.133065 | [12 empty] | 1997.22 | 0.0828672 | [12 empty] | 2496.52 | 0.125316 | 2497 | 123110 | 5091.965 | 150.01 | 3 | 0.821 | 0.88 | 556.8 |  | 3692.4 | 4812.4 | 0.09482997 | 7018.18 | 0.0463377
[12 empty] | 999.025 | 0.0661991 | [12 empty] | 999.025 | 0.132983 | [12 empty] | 1998.02 | 0.0828063 | [12 empty] | 2497.52 | 0.125239 | 2498 | 123380 | 5102.247 | 150.01 | 3 | 0.821 | 0.87 | 558.1 |  | 3701 | 4822.726 | 0.09389906 | 7020.99 | 0.0462972
[12 empty] | 999.425 | 0.066142 | [12 empty] | 999.425 | 0.1329 | [12 empty] | 1998.82 | 0.0827456 | [12 empty] | 2498.52 | 0.125163 | 2499 | 123260 | 5112.551 | 150.01 | 3 | 0.821 | 1.05 | 557.97 |  | 3700.1 | 4833.074 | 0.09336052 | 7023.81 | 0.0462566
[12 empty] | 999.825 | 0.0660849 | [12 empty] | 999.825 | 0.132818 | [12 empty] | 1999.62 | 0.0826848 | [12 empty] | 2499.52 | 0.125087 | 2500 | 122050 | 5122.877 | 150.01 | 3 | 0.821 | 1.14 | 552.2 |  | 3661.9 | 4843.445 | 0.09365287 | 7026.62 | 0.0462161
[12 empty] | 1000.23 | 0.0660278 | [12 empty] | 1000.23 | 0.132735 | [12 empty] | 2000.43 | 0.0826242 | [12 empty] | 2500.53 | 0.125011 | 2501 | 121350 | 5133.225 | 150.01 | 3 | 0.821 | 1.13 | 549.06 |  | 3641.1 | 4853.838 | 0.09352977 | 7029.43 | 0.0461757
[12 empty] | 1000.63 | 0.0659709 | [12 empty] | 1000.63 | 0.132653 | [12 empty] | 2001.23 | 0.0825635 | [12 empty] | 2501.53 | 0.124935 | 2502 | 121730 | 5143.596 | 150 | 3 | 0.821 | 1.13 | 550.6 |  | 3651.3 | 4864.252 | 0.09252962 | 7032.24 | 0.0461353
[12 empty] | 1001.03 | 0.065914 | [12 empty] | 1001.03 | 0.132571 | [12 empty] | 2002.03 | 0.082503 | [12 empty] | 2502.53 | 0.124859 | 2503 | 121570 | 5153.989 | 150 | 3 | 0.821 | 1.14 | 549.81 |  | 3646 | 4874.689 | 0.09285275 | 7035.05 | 0.0460949
[12 empty] | 1001.43 | 0.0658571 | [12 empty] | 1001.43 | 0.132489 | [12 empty] | 2002.83 | 0.0824424 | [12 empty] | 2503.53 | 0.124783 | 2504 | 120270 | 5164.403 | 150.01 | 3 | 0.821 | 1.12 | 544.12 |  | 3608.3 | 4885.149 | 0.09282967 | 7037.87 | 0.0460546
[12 empty] | 1001.83 | 0.0658003 | [12 empty] | 1001.83 | 0.132407 | [12 empty] | 2003.63 | 0.082382 | [12 empty] | 2504.53 | 0.124707 | 2505 | 120690 | 5174.84 | 150.01 | 3 | 0.821 | 1.11 | 546.07 |  | 3621.2 | 4895.63 | 0.09212186 | 7040.68 | 0.0460143
[12 empty] | 1002.23 | 0.0657435 | [12 empty] | 1002.23 | 0.132325 | [12 empty] | 2004.43 | 0.0823216 | [12 empty] | 2505.53 | 0.124631 | 2506 | 120660 | 5185.3 | 150 | 3 | 0.821 | 1.13 | 545.79 |  | 3619.4 | 4906.134 | 0.09226035 | 7043.49 | 0.0459741
[12 empty] | 1002.63 | 0.0656868 | [12 empty] | 1002.63 | 0.132243 | [12 empty] | 2005.23 | 0.0822612 | [12 empty] | 2506.53 | 0.124555 | 2507 | 119740 | 5195.781 | 150 | 3 | 0.821 | 1.14 | 541.66 |  | 3592 | 4916.66 | 0.09083705 | 7046.3 | 0.0459339
[12 empty] | 1003.03 | 0.0656302 | [12 empty] | 1003.03 | 0.132161 | [12 empty] | 2006.03 | 0.0822009 | [12 empty] | 2507.53 | 0.124479 | 2508 | 119920 | 5206.285 | 150 | 3 | 0.821 | 1.14 | 542.4 |  | 3596.9 | 4927.209 | 0.0913679 | 7049.11 | 0.0458937
[12 empty] | 1003.43 | 0.0655736 | [12 empty] | 1003.43 | 0.132079 | [12 empty] | 2006.83 | 0.0821406 | [12 empty] | 2508.53 | 0.124403 | 2509 | 118070 | 5216.811 | 150 | 3 | 0.821 | 1.14 | 534.03 |  | 3541.4 | 4937.78 | 0.0908986 | 7051.92 | 0.0458536
[12 empty] | 1003.83 | 0.065517 | [12 empty] | 1003.83 | 0.131997 | [12 empty] | 2007.63 | 0.0820804 | [12 empty] | 2509.53 | 0.124328 | 2510 | 118760 | 5227.36 | 150.01 | 3 | 0.821 | 1.17 | 537.33 |  | 3563.3 | 4948.374 | 0.08975996 | 7054.74 | 0.0458135
[12 empty] | 1004.23 | 0.0654605 | [12 empty] | 1004.23 | 0.131915 | [12 empty] | 2008.43 | 0.0820202 | [12 empty] | 2510.53 | 0.124252 | 2511 | 118150 | 5237.931 | 150 | 3 | 0.821 | 1.18 | 534.4 |  | 3543.8 | 4958.991 | 0.09028312 | 7057.55 | 0.0457735
[12 empty] | 1004.63 | 0.0654041 | [12 empty] | 1004.63 | 0.131833 | [12 empty] | 2009.23 | 0.0819601 | [12 empty] | 2511.53 | 0.124176 | 2512 | 116670 | 5248.525 | 150 | 3 | 0.821 | 0.88 | 527.52 |  | 3498.2 | 4969.63 | 0.09002154 | 7060.36 | 0.0457335
[12 empty] | 1005.03 | 0.0653477 | [12 empty] | 1005.03 | 0.131752 | [12 empty] | 2010.03 | 0.0819 | [12 empty] | 2512.53 | 0.124101 | 2513 | 117350 | 5259.142 | 150 | 3 | 0.821 | 0.88 | 530.99 |  | 3521.2 | 4980.292 | 0.09023696 | 7063.17 | 0.0456935
[12 empty] | 1005.43 | 0.0652914 | [12 empty] | 1005.43 | 0.13167 | [12 empty] | 2010.83 | 0.08184 | [12 empty] | 2513.53 | 0.124026 | 2514 | 117010 | 5269.781 | 150 | 3 | 0.822 | 0.96 | 529.12 |  | 3508.8 | 4990.977 | 0.08972919 | 7065.98 | 0.0456536
[12 empty] | 1005.83 | 0.0652351 | [12 empty] | 1005.83 | 0.131589 | [12 empty] | 2011.63 | 0.08178 | [12 empty] | 2514.53 | 0.12395 | 2515 | 117290 | 5280.443 | 150 | 3 | 0.822 | 1.01 | 530.58 |  | 3518.5 | 5001.684 | 0.08939068 | 7068.79 | 0.0456137
[12 empty] | 1006.23 | 0.0651789 | [12 empty] | 1006.23 | 0.131507 | [12 empty] | 2012.43 | 0.0817201 | [12 empty] | 2515.53 | 0.123875 | 2516 | 116630 | 5291.128 | 149.99 | 3 | 0.822 | 1.11 | 527.51 |  | 3498.1 | 5012.415 | 0.08980612 | 7071.61 | 0.0455739
[12 empty] | 1006.63 | 0.0651227 | [12 empty] | 1006.63 | 0.131426 | [12 empty] | 2013.23 | 0.0816603 | [12 empty] | 2516.53 | 0.123799 | 2517 | 116190 | 5301.835 | 150 | 3 | 0.822 | 1.14 | 525.5 |  | 3484.8 | 5023.168 | 0.08906755 | 7074.42 | 0.045534
[12 empty] | 1007.03 | 0.0650666 | [12 empty] | 1007.03 | 0.131344 | [12 empty] | 2014.03 | 0.0816004 | [12 empty] | 2517.53 | 0.123724 | 2518 | 116730 | 5312.566 | 150 | 3 | 0.823 | 0.85 | 527.99 |  | 3501.3 | 5033.944 | 0.08961379 | 7077.23 | 0.0454943
[12 empty] | 1007.43 | 0.0650105 | [12 empty] | 1007.43 | 0.131263 | [12 empty] | 2014.83 | 0.0815407 | [12 empty] | 2518.53 | 0.123649 | 2519 | 115770 | 5323.319 | 149.99 | 3 | 0.823 | 0.99 | 523.58 |  | 3472.1 | 5044.744 | 0.08908294 | 7080.04 | 0.0454545
[12 empty] | 1007.83 | 0.0649545 | [12 empty] | 1007.83 | 0.131182 | [12 empty] | 2015.63 | 0.081481 | [12 empty] | 2519.53 | 0.123574 | 2520 | 116480 | 5334.095 | 149.99 | 3 | 0.823 | 1.04 | 527.06 |  | 3495.2 | 5055.566 | 0.08944453 | 7082.85 | 0.0454149
[12 empty] | 1008.23 | 0.0648986 | [12 empty] | 1008.23 | 0.1311 | [12 empty] | 2016.43 | 0.0814213 | [12 empty] | 2520.53 | 0.123499 | 2521 | 115790 | 5344.895 | 149.99 | 3 | 0.823 | 1.11 | 523.6 |  | 3472.2 | 5066.411 | 0.08978304 | 7085.66 | 0.0453752
[12 empty] | 1008.63 | 0.0648427 | [12 empty] | 1008.63 | 0.131019 | [12 empty] | 2017.23 | 0.0813617 | [12 empty] | 2521.53 | 0.123424 | 2522 | 116260 | 5355.717 | 149.99 | 3 | 0.823 | 0.93 | 525.81 |  | 3486.9 | 5077.28 | 0.08922911 | 7088.48 | 0.0453356
[12 empty] | 1009.03 | 0.0647868 | [12 empty] | 1009.03 | 0.130938 | [12 empty] | 2018.03 | 0.0813021 | [12 empty] | 2522.53 | 0.123349 | 2523 | 116700 | 5366.562 | 149.98 | 3 | 0.823 | 1.01 | 528.06 |  | 3501.8 | 5088.172 | 0.08870595 | 7091.29 | 0.045296
[12 empty] | 1009.43 | 0.064731 | [12 empty] | 1009.43 | 0.130857 | [12 empty] | 2018.83 | 0.0812426 | [12 empty] | 2523.53 | 0.123274 | 2524 | 115980 | 5377.431 | 149.99 | 3 | 0.823 | 1.1 | 524.77 |  | 3480 | 5099.087 | 0.08886752 | 7094.1 | 0.0452565
[12 empty] | 1009.83 | 0.0646753 | [12 empty] | 1009.83 | 0.130776 | [12 empty] | 2019.63 | 0.0811831 | [12 empty] | 2524.53 | 0.123199 | 2525 | 115300 | 5388.323 | 149.98 | 3 | 0.823 | 1.17 | 521.68 |  | 3459.5 | 5110.025 | 0.08885982 | 7096.91 | 0.045217
[12 empty] | 1010.23 | 0.0646196 | [12 empty] | 1010.23 | 0.130695 | [12 empty] | 2020.43 | 0.0811237 | [12 empty] | 2525.53 | 0.123124 | 2526 | 115510 | 5399.238 | 149.99 | 3 | 0.824 | 1.17 | 522.31 |  | 3463.6 | 5120.987 | 0.08835205 | 7099.72 | 0.0451775
[12 empty] | 1010.63 | 0.0645639 | [12 empty] | 1010.63 | 0.130615 | [12 empty] | 2021.23 | 0.0810643 | [12 empty] | 2526.53 | 0.123049 | 2527 | 115500 | 5410.176 | 149.99 | 3 | 0.824 | 0.97 | 522.51 |  | 3465 | 5131.972 | 0.0887752 | 7102.54 | 0.0451381
[12 empty] | 1011.03 | 0.0645083 | [12 empty] | 1011.03 | 0.130534 | [12 empty] | 2022.03 | 0.081005 | [12 empty] | 2527.53 | 0.122975 | 2528 | 114840 | 5421.138 | 149.99 | 3 | 0.824 | 1.01 | 519.25 |  | 3443.4 | 5142.981 | 0.08845976 | 7105.35 | 0.0450988
[12 empty] | 1011.43 | 0.0644528 | [12 empty] | 1011.43 | 0.130453 | [12 empty] | 2022.83 | 0.0809458 | [12 empty] | 2528.53 | 0.1229 | 2529 | 115390 | 5432.123 | 149.99 | 3 | 0.824 | 1.06 | 521.97 |  | 3461.4 | 5154.013 | 0.08698261 | 7108.16 | 0.0450594
[12 empty] | 1011.83 | 0.0643973 | [12 empty] | 1011.83 | 0.130372 | [12 empty] | 2023.63 | 0.0808865 | [12 empty] | 2529.53 | 0.122825 | 2530 | 114980 | 5443.132 | 149.99 | 3 | 0.824 | 1.07 | 520.17 |  | 3449.5 | 5165.069 | 0.08761348 | 7110.97 | 0.0450201
[12 empty] | 1012.23 | 0.0643419 | [12 empty] | 1012.23 | 0.130292 | [12 empty] | 2024.43 | 0.0808274 | [12 empty] | 2530.53 | 0.122751 | 2531 | 113060 | 5454.164 | 149.99 | 3 | 0.824 | 1.08 | 511.23 |  | 3390.2 | 5176.148 | 0.08692106 | 7113.78 | 0.0449809
[12 empty] | 1012.63 | 0.0642865 | [12 empty] | 1012.63 | 0.130211 | [12 empty] | 2025.23 | 0.0807683 | [12 empty] | 2531.53 | 0.122676 | 2532 | 113880 | 5465.22 | 149.99 | 3 | 0.824 | 1.08 | 515.2 |  | 3416.5 | 5187.251 | 0.08638252 | 7116.59 | 0.0449416
[12 empty] | 1013.03 | 0.0642312 | [12 empty] | 1013.03 | 0.130131 | [12 empty] | 2026.03 | 0.0807092 | [12 empty] | 2532.53 | 0.122602 | 2533 | 112980 | 5476.299 | 150 | 3 | 0.824 | 0.97 | 511.34 |  | 3390.9 | 5198.378 | 0.0853439 | 7119.41 | 0.0449025
[12 empty] | 1013.43 | 0.0641759 | [12 empty] | 1013.43 | 0.13005 | [12 empty] | 2026.83 | 0.0806502 | [12 empty] | 2533.53 | 0.122527 | 2534 | 112280 | 5487.402 | 150 | 3 | 0.824 | 0.97 | 508.29 |  | 3370.7 | 5209.528 | 0.08546699 | 7122.22 | 0.0448633
[12 empty] | 1013.83 | 0.0641207 | [12 empty] | 1013.83 | 0.12997 | [12 empty] | 2027.63 | 0.0805912 | [12 empty] | 2534.53 | 0.122453 | 2535 | 110930 | 5498.529 | 150.01 | 3 | 0.823 | 0.98 | 502.03 |  | 3329.2 | 5220.702 | 0.08395138 | 7125.03 | 0.0448242
[12 empty] | 1014.23 | 0.0640655 | [12 empty] | 1014.23 | 0.129889 | [12 empty] | 2028.43 | 0.0805323 | [12 empty] | 2535.53 | 0.122379 | 2536 | 111090 | 5509.679 | 150 | 3 | 0.823 | 0.86 | 502.96 |  | 3335.3 | 5231.901 | 0.08413602 | 7127.84 | 0.0447851
[12 empty] | 1014.63 | 0.0640104 | [12 empty] | 1014.63 | 0.129809 | [12 empty] | 2029.23 | 0.0804734 | [12 empty] | 2536.53 | 0.122305 | 2537 | 109120 | 5520.853 | 150.01 | 3 | 0.823 | 1.17 | 493.46 |  | 3272.4 | 5243.123 | 0.0838052 | 7130.65 | 0.0447461
[12 empty] | 1015.03 | 0.0639553 | [12 empty] | 1015.03 | 0.129729 | [12 empty] | 2030.03 | 0.0804146 | [12 empty] | 2537.53 | 0.12223 | 2538 | 109360 | 5532.052 | 150.01 | 3 | 0.823 | 1.16 | 494.64 |  | 3280.2 | 5254.37 | 0.08305124 | 7133.46 | 0.0447071
[12 empty] | 1015.43 | 0.0639003 | [12 empty] | 1015.43 | 0.129649 | [12 empty] | 2030.83 | 0.0803558 | [12 empty] | 2538.53 | 0.122156 | 2539 | 108930 | 5543.274 | 150.01 | 3 | 0.823 | 0.92 | 492.96 |  | 3269.1 | 5265.639 | 0.08315895 | 7136.28 | 0.0446682
[12 empty] | 1015.83 | 0.0638453 | [12 empty] | 1015.83 | 0.129569 | [12 empty] | 2031.63 | 0.0802971 | [12 empty] | 2539.53 | 0.122082 | 2540 | 107950 | 5554.521 | 150.01 | 3 | 0.823 | 0.86 | 488.47 |  | 3239.3 | 5276.933 | 0.08291276 | 7139.09 | 0.0446293
[12 empty] | 1016.23 | 0.0637904 | [12 empty] | 1016.23 | 0.129489 | [12 empty] | 2032.43 | 0.0802384 | [12 empty] | 2540.53 | 0.122008 | 2541 | 108090 | 5565.79 | 150.01 | 3 | 0.823 | 0.86 | 489.09 |  | 3243.4 | 5288.251 | 0.082982 | 7141.9 | 0.0445904
[12 empty] | 1016.63 | 0.0637356 | [12 empty] | 1016.63 | 0.129409 | [12 empty] | 2033.23 | 0.0801798 | [12 empty] | 2541.53 | 0.121934 | 2542 | 107770 | 5577.084 | 150.01 | 3 | 0.823 | 0.9 | 487.62 |  | 3233.7 | 5299.593 | 0.08201262 | 7144.71 | 0.0445515
[12 empty] | 1017.03 | 0.0636807 | [12 empty] | 1017.03 | 0.129329 | [12 empty] | 2034.03 | 0.0801212 | [12 empty] | 2542.53 | 0.12186 | 2543 | 107860 | 5588.402 | 150.01 | 3 | 0.823 | 0.88 | 487.86 |  | 3235.2 | 5310.96 | 0.08202031 | 7147.52 | 0.0445127
[12 empty] | 1017.43 | 0.063626 | [12 empty] | 1017.43 | 0.129249 | [12 empty] | 2034.83 | 0.0800627 | [12 empty] | 2543.53 | 0.121786 | 2544 | 106600 | 5599.744 | 150.01 | 3 | 0.823 | 1.07 | 482.31 |  | 3198.4 | 5322.351 | 0.08098938 | 7150.34 | 0.044474
[12 empty] | 1017.83 | 0.0635713 | [12 empty] | 1017.83 | 0.129169 | [12 empty] | 2035.63 | 0.0800042 | [12 empty] | 2544.53 | 0.121713 | 2545 | 106610 | 5611.111 | 150.01 | 3 | 0.823 | 1.04 | 482.47 |  | 3199.5 | 5333.766 | 0.08078166 | 7153.15 | 0.0444353
[12 empty] | 1018.23 | 0.0635166 | [12 empty] | 1018.23 | 0.129089 | [12 empty] | 2036.43 | 0.0799458 | [12 empty] | 2545.53 | 0.121639 | 2546 | 105270 | 5622.502 | 150.01 | 3 | 0.823 | 1.04 | 476.07 |  | 3157.1 | 5345.205 | 0.08236652 | 7155.96 | 0.0443966
[12 empty] | 1018.63 | 0.063462 | [12 empty] | 1018.63 | 0.129009 | [12 empty] | 2037.23 | 0.0798874 | [12 empty] | 2546.53 | 0.121565 | 2547 | 105000 | 5633.917 | 150.02 | 3 | 0.823 | 1 | 474.97 |  | 3149.8 | 5356.669 | 0.08172026 | 7158.77 | 0.0443579
[12 empty] | 1019.03 | 0.0634075 | [12 empty] | 1019.03 | 0.12893 | [12 empty] | 2038.03 | 0.079829 | [12 empty] | 2547.53 | 0.121491 | 2548 | 107060 | 5645.356 | 150 | 3 | 0.823 | 0.94 | 484.75 |  | 3214.6 | 5368.157 | 0.08045084 | 7161.58 | 0.0443193
[12 empty] | 1019.43 | 0.063353 | [12 empty] | 1019.43 | 0.12885 | [12 empty] | 2038.83 | 0.0797708 | [12 empty] | 2548.53 | 0.121418 | 2549 | 106220 | 5656.82 | 150.01 | 3 | 0.823 | 0.84 | 480.65 |  | 3187.4 | 5379.67 | 0.08056624 | 7164.39 | 0.0442807
[12 empty] | 1019.83 | 0.0632985 | [12 empty] | 1019.83 | 0.128771 | [12 empty] | 2039.63 | 0.0797125 | [12 empty] | 2549.53 | 0.121344 | 2550 | 104570 | 5668.308 | 150 | 3 | 0.823 | 0.81 | 473.06 |  | 3137.1 | 5391.208 | 0.08115095 | 7167.21 | 0.0442422
[12 empty] | 1020.23 | 0.0632441 | [12 empty] | 1020.23 | 0.128691 | [12 empty] | 2040.43 | 0.0796543 | [12 empty] | 2550.53 | 0.121271 | 2551 | 104720 | 5679.821 | 150.01 | 3 | 0.823 | 1.12 | 473.69 |  | 3141.3 | 5402.77 | 0.07971226 | 7170.02 | 0.0442037
[12 empty] | 1020.63 | 0.0631898 | [12 empty] | 1020.63 | 0.128612 | [12 empty] | 2041.23 | 0.0795962 | [12 empty] | 2551.53 | 0.121197 | 2552 | 105480 | 5691.359 | 150 | 3 | 0.822 | 1.06 | 477.65 |  | 3167.5 | 5414.357 | 0.07901985 | 7172.83 | 0.0441653
[12 empty] | 1021.03 | 0.0631355 | [12 empty] | 1021.03 | 0.128532 | [12 empty] | 2042.03 | 0.0795381 | [12 empty] | 2552.53 | 0.121124 | 2553 | 103610 | 5702.921 | 150 | 3 | 0.822 | 0.99 | 468.67 |  | 3108 | 5425.968 | 0.07904293 | 7175.64 | 0.0441268
[12 empty] | 1021.43 | 0.0630812 | [12 empty] | 1021.43 | 0.128453 | [12 empty] | 2042.83 | 0.07948 | [12 empty] | 2553.54 | 0.121051 | 2554 | 102710 | 5714.508 | 150 | 3 | 0.822 | 0.93 | 464.59 |  | 3080.9 | 5437.605 | 0.07840437 | 7178.45 | 0.0440885
[12 empty] | 1021.83 | 0.063027 | [12 empty] | 1021.83 | 0.128374 | [12 empty] | 2043.63 | 0.0794221 | [12 empty] | 2554.54 | 0.120977 | 2555 | 102740 | 5726.119 | 150.01 | 3 | 0.822 | 0.88 | 464.85 |  | 3082.6 | 5449.266 | 0.07766579 | 7181.26 | 0.0440501
[12 empty] | 1022.23 | 0.0629729 | [12 empty] | 1022.23 | 0.128295 | [12 empty] | 2044.43 | 0.0793641 | [12 empty] | 2555.54 | 0.120904 | 2556 | 101910 | 5737.756 | 150 | 3 | 0.822 | 0.87 | 461.12 |  | 3057.9 | 5460.953 | 0.07678951 | 7184.08 | 0.0440118
[12 empty] | 1022.63 | 0.0629188 | [12 empty] | 1022.63 | 0.128215 | [12 empty] | 2045.23 | 0.0793062 | [12 empty] | 2556.54 | 0.120831 | 2557 | 100950 | 5749.417 | 150 | 3 | 0.822 | 0.89 | 456.59 |  | 3027.9 | 5472.663 | 0.07735806 | 7186.89 | 0.0439735
[12 empty] | 1023.03 | 0.0628648 | [12 empty] | 1023.03 | 0.128136 | [12 empty] | 2046.03 | 0.0792484 | [12 empty] | 2557.54 | 0.120758 | 2558 | 99811 | 5761.104 | 150 | 3 | 0.822 | 0.91 | 451.42 |  | 2993.6 | 5484.399 | 0.07658948 | 7189.7 | 0.0439353
[12 empty] | 1023.43 | 0.0628108 | [12 empty] | 1023.43 | 0.128057 | [12 empty] | 2046.83 | 0.0791906 | [12 empty] | 2558.54 | 0.120685 | 2559 | 100550 | 5772.814 | 150 | 3 | 0.822 | 0.95 | 454.92 |  | 3016.8 | 5496.16 | 0.07623557 | 7192.51 | 0.0438971
[12 empty] | 1023.83 | 0.0627568 | [12 empty] | 1023.83 | 0.127978 | [12 empty] | 2047.63 | 0.0791328 | [12 empty] | 2559.54 | 0.120612 | 2560 | 99551 | 5784.55 | 149.99 | 3 | 0.822 | 0.99 | 450.32 |  | 2986.3 | 5507.946 | 0.07665256 | 7195.32 | 0.043859
[12 empty] | 1024.23 | 0.0627029 | [12 empty] | 1024.23 | 0.127899 | [12 empty] | 2048.43 | 0.0790751 | [12 empty] | 2560.54 | 0.120539 | 2561 | 99091 | 5796.311 | 150 | 3 | 0.822 | 1.05 | 448.22 |  | 2972.4 | 5519.757 | 0.07593245 | 7198.13 | 0.0438209
[12 empty] | 1024.63 | 0.0626491 | [12 empty] | 1024.63 | 0.127821 | [12 empty] | 2049.23 | 0.0790174 | [12 empty] | 2561.54 | 0.120466 | 2562 | 99633 | 5808.097 | 149.99 | 3 | 0.822 | 1.11 | 450.83 |  | 2989.7 | 5531.594 | 0.07642868 | 7200.95 | 0.0437828
[12 empty] | 1025.03 | 0.0625953 | [12 empty] | 1025.03 | 0.127742 | [12 empty] | 2050.03 | 0.0789598 | [12 empty] | 2562.54 | 0.120393 | 2563 | 98697 | 5819.908 | 150 | 3 | 0.822 | 1.01 | 446.34 |  | 2959.9 | 5543.456 | 0.07609094 | 7203.76 | 0.0437447
[12 empty] | 1025.43 | 0.0625416 | [12 empty] | 1025.43 | 0.127663 | [12 empty] | 2050.83 | 0.0789023 | [12 empty] | 2563.54 | 0.12032 | 2564 | 99342 | 5831.745 | 149.98 | 3 | 0.823 | 0.95 | 449.33 |  | 2979.7 | 5555.343 | 0.07551623 | 7206.57 | 0.0437067
[12 empty] | 1025.83 | 0.0624879 | [12 empty] | 1025.83 | 0.127584 | [12 empty] | 2051.63 | 0.0788448 | [12 empty] | 2564.54 | 0.120247 | 2565 | 98903 | 5843.607 | 149.99 | 3 | 0.823 | 1 | 447.52 |  | 2967.7 | 5567.255 | 0.0754693 | 7209.38 | 0.0436688
[12 empty] | 1026.23 | 0.0624342 | [12 empty] | 1026.23 | 0.127506 | [12 empty] | 2052.43 | 0.0787873 | [12 empty] | 2565.54 | 0.120175 | 2566 | 98156 | 5855.494 | 149.99 | 3 | 0.823 | 1.07 | 444.1 |  | 2945 | 5579.193 | 0.07498307 | 7212.19 | 0.0436308
[12 empty] | 1026.63 | 0.0623806 | [12 empty] | 1026.63 | 0.127427 | [12 empty] | 2053.23 | 0.0787299 | [12 empty] | 2566.54 | 0.120102 | 2567 | 98095 | 5867.406 | 149.98 | 3 | 0.823 | 1.16 | 443.83 |  | 2943.3 | 5591.157 | 0.07553162 | 7215.01 | 0.0435929
[12 empty] | 1027.03 | 0.0623271 | [12 empty] | 1027.03 | 0.127348 | [12 empty] | 2054.04 | 0.0786725 | [12 empty] | 2567.54 | 0.120029 | 2568 | 97463 | 5879.344 | 150 | 3 | 0.823 | 1.14 | 440.53 |  | 2921.3 | 5603.146 | 0.07546238 | 7217.82 | 0.0435551
[12 empty] | 1027.43 | 0.0622736 | [12 empty] | 1027.43 | 0.12727 | [12 empty] | 2054.84 | 0.0786152 | [12 empty] | 2568.54 | 0.119957 | 2569 | 98176 | 5891.308 | 149.99 | 3 | 0.823 | 1.19 | 444.17 |  | 2945.5 | 5615.162 | 0.07512233 | 7220.63 | 0.0435172
[12 empty] | 1027.83 | 0.0622202 | [12 empty] | 1027.83 | 0.127192 | [12 empty] | 2055.64 | 0.0785579 | [12 empty] | 2569.54 | 0.119884 | 2570 | 98086 | 5903.297 | 149.99 | 3 | 0.823 | 0.91 | 443.92 |  | 2943.8 | 5627.201 | 0.07393753 | 7223.44 | 0.0434795
[12 empty] | 1028.23 | 0.0621668 | [12 empty] | 1028.23 | 0.127113 | [12 empty] | 2056.44 | 0.0785007 | [12 empty] | 2570.54 | 0.119812 | 2571 | 97644 | 5915.313 | 149.98 | 3 | 0.823 | 0.94 | 441.71 |  | 2929.2 | 5639.267 | 0.07349285 | 7226.25 | 0.0434417
[12 empty] | 1028.63 | 0.0621135 | [12 empty] | 1028.63 | 0.127035 | [12 empty] | 2057.24 | 0.0784435 | [12 empty] | 2571.54 | 0.119739 | 2572 | 96104 | 5927.352 | 150 | 3 | 0.823 | 0.99 | 434.63 |  | 2882.2 | 5651.359 | 0.07383905 | 7229.06 | 0.043404
[12 empty] | 1029.03 | 0.0620602 | [12 empty] | 1029.03 | 0.126957 | [12 empty] | 2058.04 | 0.0783864 | [12 empty] | 2572.54 | 0.119667 | 2573 | 95526 | 5939.418 | 149.97 | 3 | 0.824 | 1.02 | 431.88 |  | 2864 | 5663.477 | 0.07322511 | 7231.88 | 0.0433663
[12 empty] | 1029.43 | 0.0620069 | [12 empty] | 1029.43 | 0.126878 | [12 empty] | 2058.84 | 0.0783293 | [12 empty] | 2573.54 | 0.119595 | 2574 | 95976 | 5951.51 | 150 | 3 | 0.824 | 1.03 | 434.17 |  | 2879.2 | 5675.62 | 0.07326743 | 7234.69 | 0.0433287
[12 empty] | 1029.83 | 0.0619538 | [12 empty] | 1029.83 | 0.1268 | [12 empty] | 2059.64 | 0.0782722 | [12 empty] | 2574.54 | 0.119522 | 2575 | 95178 | 5963.628 | 149.99 | 3 | 0.824 | 1.08 | 430.77 |  | 2856.6 | 5687.79 | 0.0724573 | 7237.5 | 0.0432911
[12 empty] | 1030.23 | 0.0619006 | [12 empty] | 1030.23 | 0.126722 | [12 empty] | 2060.44 | 0.0782152 | [12 empty] | 2575.54 | 0.11945 | 2576 | 95233 | 5975.771 | 149.99 | 3 | 0.824 | 1.04 | 431.08 |  | 2858.7 | 5699.985 | 0.07133636 | 7240.31 | 0.0432535
[12 empty] | 1030.63 | 0.0618475 | [12 empty] | 1030.63 | 0.126644 | [12 empty] | 2061.24 | 0.0781583 | [12 empty] | 2576.54 | 0.119378 | 2577 | 94180 | 5987.941 | 150 | 3 | 0.823 | 0.92 | 426.4 |  | 2827.7 | 5712.207 | 0.07024696 | 7243.12 | 0.043216
[12 empty] | 1031.03 | 0.0617945 | [12 empty] | 1031.03 | 0.126566 | [12 empty] | 2062.04 | 0.0781014 | [12 empty] | 2577.54 | 0.119306 | 2578 | 92723 | 6000.136 | 150 | 3 | 0.823 | 1.01 | 419.75 |  | 2783.5 | 5724.454 | 0.06819126 | 7245.93 | 0.0431785
[12 empty] | 1031.43 | 0.0617415 | [12 empty] | 1031.43 | 0.126488 | [12 empty] | 2062.84 | 0.0780446 | [12 empty] | 2578.54 | 0.119234 | 2579 | 91307 | 6012.358 | 149.99 | 3 | 0.823 | 1.01 | 413.19 |  | 2740.1 | 5736.728 | 0.06794045 | 7248.75 | 0.0431411
[12 empty] | 1031.83 | 0.0616886 | [12 empty] | 1031.83 | 0.12641 | [12 empty] | 2063.64 | 0.0779878 | [12 empty] | 2579.54 | 0.119162 | 2580 | 88635 | 6024.605 | 150.02 | 3 | 0.823 | 0.93 | 400.89 |  | 2658.5 | 5749.028 | 0.067982 | 7251.56 | 0.0431037
[12 empty] | 1032.23 | 0.0616357 | [12 empty] | 1032.23 | 0.126333 | [12 empty] | 2064.44 | 0.077931 | [12 empty] | 2580.54 | 0.11909 | 2581 | 88309 | 6036.879 | 150.01 | 3 | 0.823 | 0.82 | 399.43 |  | 2648.8 | 5761.354 | 0.06737498 | 7254.37 | 0.0430663
[12 empty] | 1032.63 | 0.0615828 | [12 empty] | 1032.63 | 0.126255 | [12 empty] | 2065.24 | 0.0778743 | [12 empty] | 2581.54 | 0.119018 | 2582 | 88363 | 6049.179 | 150.01 | 3 | 0.822 | 1 | 399.95 |  | 2652.2 | 5773.707 | 0.06801046 | 7257.18 | 0.043029
[12 empty] | 1033.03 | 0.0615301 | [12 empty] | 1033.03 | 0.126177 | [12 empty] | 2066.04 | 0.0778176 | [12 empty] | 2582.54 | 0.118946 | 2583 | 87574 | 6061.505 | 150.02 | 3 | 0.822 | 0.9 | 396.3 |  | 2628 | 5786.086 | 0.06717495 | 7259.99 | 0.0429916
[12 empty] | 1033.43 | 0.0614773 | [12 empty] | 1033.43 | 0.126099 | [12 empty] | 2066.84 | 0.077761 | [12 empty] | 2583.54 | 0.118874 | 2584 | 88400 | 6073.858 | 150 | 3 | 0.822 | 0.81 | 400.06 |  | 2653 | 5798.491 | 0.06730343 | 7262.81 | 0.0429544
[12 empty] | 1033.83 | 0.0614246 | [12 empty] | 1033.83 | 0.126022 | [12 empty] | 2067.64 | 0.0777045 | [12 empty] | 2584.54 | 0.118803 | 2585 | 87314 | 6086.237 | 150.01 | 3 | 0.822 | 1 | 394.96 |  | 2619.2 | 5810.922 | 0.0671411 | 7265.62 | 0.0429171
[12 empty] | 1034.23 | 0.061372 | [12 empty] | 1034.23 | 0.125944 | [12 empty] | 2068.44 | 0.0776479 | [12 empty] | 2585.54 | 0.118731 | 2586 | 87481 | 6098.642 | 150.01 | 3 | 0.822 | 0.92 | 395.82 |  | 2624.8 | 5823.381 | 0.06636175 | 7268.43 | 0.04288
[12 empty] | 1034.63 | 0.0613194 | [12 empty] | 1034.63 | 0.125867 | [12 empty] | 2069.24 | 0.0775915 | [12 empty] | 2586.54 | 0.118659 | 2587 | 87270 | 6111.073 | 150.01 | 3 | 0.822 | 0.91 | 394.82 |  | 2618.3 | 5835.866 | 0.06546007 | 7271.24 | 0.0428428
[12 empty] | 1035.03 | 0.0612669 | [12 empty] | 1035.03 | 0.125789 | [12 empty] | 2070.04 | 0.077535 | [12 empty] | 2587.54 | 0.118588 | 2588 | 86257 | 6123.532 | 150.01 | 3 | 0.821 | 0.85 | 390.27 |  | 2588.1 | 5848.378 | 0.06505232 | 7274.05 | 0.0428057
[12 empty] | 1035.43 | 0.0612144 | [12 empty] | 1035.43 | 0.125712 | [12 empty] | 2070.84 | 0.0774787 | [12 empty] | 2588.54 | 0.118516 | 2589 | 85085 | 6136.017 | 150.02 | 3 | 0.821 | 0.83 | 384.98 |  | 2553 | 5860.916 | 0.06540006 | 7276.86 | 0.0427686
[12 empty] | 1035.83 | 0.0611619 | [12 empty] | 1035.83 | 0.125635 | [12 empty] | 2071.64 | 0.0774223 | [12 empty] | 2589.54 | 0.118445 | 2590 | 84555 | 6148.529 | 150.01 | 3 | 0.821 | 0.8 | 382.55 |  | 2536.9 | 5873.481 | 0.06495999 | 7279.68 | 0.0427315
[12 empty] | 1036.23 | 0.0611095 | [12 empty] | 1036.23 | 0.125557 | [12 empty] | 2072.44 | 0.077366 | [12 empty] | 2590.54 | 0.118373 | 2591 | 85007 | 6161.067 | 150.01 | 3 | 0.821 | 1.06 | 384.81 |  | 2551.9 | 5886.073 | 0.06541006 | 7282.49 | 0.0426945
[12 empty] | 1036.63 | 0.0610572 | [12 empty] | 1036.63 | 0.12548 | [12 empty] | 2073.24 | 0.0773098 | [12 empty] | 2591.54 | 0.118302 | 2592 | 84435 | 6173.632 | 150 | 3 | 0.821 | 1.16 | 381.94 |  | 2532.8 | 5898.692 | 0.0643399 | 7285.3 | 0.0426575
[12 empty] | 1037.03 | 0.0610049 | [12 empty] | 1037.03 | 0.125403 | [12 empty] | 2074.04 | 0.0772536 | [12 empty] | 2592.54 | 0.11823 | 2593 | 85020 | 6186.224 | 150 | 3 | 0.821 | 1.15 | 384.68 |  | 2551 | 5911.338 | 0.06374134 | 7288.11 | 0.0426206
[12 empty] | 1037.43 | 0.0609526 | [12 empty] | 1037.43 | 0.125326 | [12 empty] | 2074.84 | 0.0771975 | [12 empty] | 2593.54 | 0.118159 | 2594 | 83629 | 6198.843 | 150.01 | 3 | 0.821 | 1.15 | 378.24 |  | 2508.3 | 5924.01 | 0.06430759 | 7290.92 | 0.0425837
[12 empty] | 1037.83 | 0.0609004 | [12 empty] | 1037.83 | 0.125249 | [12 empty] | 2075.64 | 0.0771414 | [12 empty] | 2594.54 | 0.118088 | 2595 | 82851 | 6211.489 | 150.01 | 3 | 0.821 | 1.16 | 374.87 |  | 2485.9 | 5936.71 | 0.06420988 | 7293.73 | 0.0425468
[12 empty] | 1038.23 | 0.0608483 | [12 empty] | 1038.23 | 0.125172 | [12 empty] | 2076.44 | 0.0770853 | [12 empty] | 2595.54 | 0.118017 | 2596 | 83587 | 6224.161 | 150 | 3 | 0.821 | 0.85 | 377.98 |  | 2506.6 | 5949.437 | 0.06268195 | 7296.55 | 0.04251
[12 empty] | 1038.63 | 0.0607962 | [12 empty] | 1038.63 | 0.125095 | [12 empty] | 2077.24 | 0.0770293 | [12 empty] | 2596.54 | 0.117945 | 2597 | 83460 | 6236.861 | 150 | 3 | 0.821 | 0.96 | 377.71 |  | 2504.8 | 5962.191 | 0.06302585 | 7299.36 | 0.0424732
[12 empty] | 1039.03 | 0.0607441 | [12 empty] | 1039.03 | 0.125018 | [12 empty] | 2078.04 | 0.0769734 | [12 empty] | 2597.54 | 0.117874 | 2598 | 81474 | 6249.588 | 150.01 | 3 | 0.821 | 1.13 | 368.52 |  | 2443.8 | 5974.973 | 0.06293353 | 7302.17 | 0.0424364
[12 empty] | 1039.43 | 0.0606921 | [12 empty] | 1039.43 | 0.124941 | [12 empty] | 2078.84 | 0.0769174 | [12 empty] | 2598.54 | 0.117803 | 2599 | 81921 | 6262.342 | 150 | 3 | 0.821 | 1.15 | 370.43 |  | 2456.5 | 5987.781 | 0.06281813 | 7304.98 | 0.0423997
[12 empty] | 1039.83 | 0.0606402 | [12 empty] | 1039.83 | 0.124864 | [12 empty] | 2079.64 | 0.0768616 | [12 empty] | 2599.54 | 0.117732 | 2600 | 81801 | 6275.124 | 150 | 3 | 0.821 | 1.16 | 369.96 |  | 2453.4 | 6000.617 | 0.06315279 | 7307.79 | 0.042363
[12 empty] | 1040.23 | 0.0605883 | [12 empty] | 1040.23 | 0.124788 | [12 empty] | 2080.44 | 0.0768057 | [12 empty] | 2600.54 | 0.117661 | 2601 | 81651 | 6287.932 | 149.99 | 3 | 0.821 | 1.21 | 369.29 |  | 2448.9 | 6013.48 | 0.06289583 | 7310.61 | 0.0423264
[12 empty] | 1040.63 | 0.0605364 | [12 empty] | 1040.63 | 0.124711 | [12 empty] | 2081.24 | 0.07675 | [12 empty] | 2601.54 | 0.117591 | 2602 | 82086 | 6300.768 | 150 | 3 | 0.821 | 0.88 | 371.21 |  | 2461.7 | 6026.371 | 0.06261656 | 7313.42 | 0.0422898
[12 empty] | 1041.03 | 0.0604846 | [12 empty] | 1041.03 | 0.124634 | [12 empty] | 2082.04 | 0.0766942 | [12 empty] | 2602.54 | 0.11752 | 2603 | 81752 | 6313.631 | 150 | 3 | 0.822 | 0.97 | 369.75 |  | 2452 | 6039.29 | 0.06237498 | 7316.23 | 0.0422532
[12 empty] | 1041.43 | 0.0604328 | [12 empty] | 1041.43 | 0.124558 | [12 empty] | 2082.84 | 0.0766386 | [12 empty] | 2603.54 | 0.117449 | 2604 | 81389 | 6326.522 | 150 | 3 | 0.822 | 1 | 368.17 |  | 2441.5 | 6052.235 | 0.06313894 | 7319.04 | 0.0422166
[12 empty] | 1041.83 | 0.0603811 | [12 empty] | 1041.83 | 0.124481 | [12 empty] | 2083.64 | 0.0765829 | [12 empty] | 2604.54 | 0.117378 | 2605 | 81075 | 6339.441 | 149.98 | 3 | 0.822 | 1.03 | 366.59 |  | 2431 | 6065.209 | 0.06298738 | 7321.85 | 0.0421801
[12 empty] | 1042.23 | 0.0603295 | [12 empty] | 1042.23 | 0.124405 | [12 empty] | 2084.44 | 0.0765273 | [12 empty] | 2605.55 | 0.117307 | 2606 | 82068 | 6352.386 | 150 | 3 | 0.822 | 1.03 | 371.24 |  | 2461.8 | 6078.211 | 0.06134098 | 7324.66 | 0.0421436
[12 empty] | 1042.63 | 0.0602778 | [12 empty] | 1042.63 | 0.124328 | [12 empty] | 2085.24 | 0.0764718 | [12 empty] | 2606.55 | 0.117237 | 2607 | 81871 | 6365.36 | 149.99 | 3 | 0.822 | 1.11 | 370.46 |  | 2456.7 | 6091.24 | 0.0615387 | 7327.48 | 0.0421072
[12 empty] | 1043.03 | 0.0602263 | [12 empty] | 1043.03 | 0.124252 | [12 empty] | 2086.04 | 0.0764163 | [12 empty] | 2607.55 | 0.117166 | 2608 | 79731 | 6378.362 | 149.99 | 3 | 0.822 | 1.15 | 360.49 |  | 2390.5 | 6104.297 | 0.06215495 | 7330.29 | 0.0420708
[12 empty] | 1043.43 | 0.0601747 | [12 empty] | 1043.43 | 0.124176 | [12 empty] | 2086.84 | 0.0763608 | [12 empty] | 2608.55 | 0.117096 | 2609 | 79988 | 6391.391 | 149.99 | 3 | 0.822 | 0.93 | 361.68 |  | 2398.5 | 6117.382 | 0.06145792 | 7333.1 | 0.0420344
[12 empty] | 1043.83 | 0.0601233 | [12 empty] | 1043.83 | 0.1241 | [12 empty] | 2087.64 | 0.0763054 | [12 empty] | 2609.55 | 0.117025 | 2610 | 80789 | 6404.448 | 150 | 3 | 0.823 | 0.86 | 365.54 |  | 2424.1 | 6130.495 | 0.06155332 | 7335.91 | 0.0419981
[12 empty] | 1044.23 | 0.0600719 | [12 empty] | 1044.23 | 0.124023 | [12 empty] | 2088.44 | 0.0762501 | [12 empty] | 2610.55 | 0.116955 | 2611 | 79883 | 6417.533 | 149.98 | 3 | 0.823 | 0.94 | 361.29 |  | 2395.9 | 6143.635 | 0.06137021 | 7338.72 | 0.0419618
[12 empty] | 1044.63 | 0.0600205 | [12 empty] | 1044.63 | 0.123947 | [12 empty] | 2089.24 | 0.0761948 | [12 empty] | 2611.55 | 0.116884 | 2612 | 80007 | 6430.646 | 149.99 | 3 | 0.823 | 1 | 361.84 |  | 2399.5 | 6156.804 | 0.06076089 | 7341.53 | 0.0419255
[12 empty] | 1045.03 | 0.0599691 | [12 empty] | 1045.03 | 0.123871 | [12 empty] | 2090.04 | 0.0761395 | [12 empty] | 2612.55 | 0.116814 | 2613 | 79769 | 6443.786 | 149.98 | 3 | 0.823 | 1.09 | 360.97 |  | 2393.8 | 6170.001 | 0.0609563 | 7344.35 | 0.0418893
[12 empty] | 1045.43 | 0.0599179 | [12 empty] | 1045.43 | 0.123795 | [12 empty] | 2090.84 | 0.0760843 | [12 empty] | 2613.55 | 0.116744 | 2614 | 78977 | 6456.955 | 149.99 | 3 | 0.823 | 1.13 | 357.32 |  | 2369.6 | 6183.226 | 0.06098938 | 7347.16 | 0.0418531
[12 empty] | 1045.83 | 0.0598666 | [12 empty] | 1045.83 | 0.123719 | [12 empty] | 2091.64 | 0.0760291 | [12 empty] | 2614.55 | 0.116673 | 2615 | 79231 | 6470.152 | 149.99 | 3 | 0.823 | 1.12 | 358.37 |  | 2376.5 | 6196.48 | 0.06026081 | 7349.97 | 0.041817
[12 empty] | 1046.23 | 0.0598155 | [12 empty] | 1046.23 | 0.123643 | [12 empty] | 2092.44 | 0.075974 | [12 empty] | 2615.55 | 0.116603 | 2616 | 79274 | 6483.377 | 149.99 | 3 | 0.823 | 1.13 | 358.72 |  | 2378.8 | 6209.761 | 0.05878904 | 7352.78 | 0.0417808
[12 empty] | 1046.63 | 0.0597643 | [12 empty] | 1046.63 | 0.123567 | [12 empty] | 2093.24 | 0.0759189 | [12 empty] | 2616.55 | 0.116533 | 2617 | 78327 | 6496.631 | 150 | 3 | 0.823 | 1.12 | 354.37 |  | 2350 | 6223.071 | 0.05791045 | 7355.59 | 0.0417447
[12 empty] | 1047.03 | 0.0597132 | [12 empty] | 1047.03 | 0.123491 | [12 empty] | 2094.04 | 0.0758638 | [12 empty] | 2617.55 | 0.116463 | 2618 | 76414 | 6509.912 | 150 | 3 | 0.823 | 1.02 | 345.72 |  | 2292.6 | 6236.411 | 0.05774427 | 7358.4 | 0.0417087
[12 empty] | 1047.43 | 0.0596622 | [12 empty] | 1047.43 | 0.123416 | [12 empty] | 2094.84 | 0.0758088 | [12 empty] | 2618.55 | 0.116393 | 2619 | 75272 | 6523.222 | 150 | 3 | 0.823 | 0.95 | 340.44 |  | 2257.6 | 6249.776 | 0.05747577 | 7361.22 | 0.0416727
[12 empty] | 1047.83 | 0.0596112 | [12 empty] | 1047.83 | 0.12334 | [12 empty] | 2095.64 | 0.0757539 | [12 empty] | 2619.55 | 0.116323 | 2620 | 75056 | 6536.562 | 150 | 3 | 0.822 | 1.07 | 339.77 |  | 2253.2 | 6263.172 | 0.05642253 | 7364.03 | 0.0416367
[12 empty] | 1048.23 | 0.0595602 | [12 empty] | 1048.23 | 0.123264 | [12 empty] | 2096.44 | 0.075699 | [12 empty] | 2620.55 | 0.116253 | 2621 | 74707 | 6549.927 | 150.01 | 3 | 0.822 | 1.06 | 338.01 |  | 2241.5 | 6276.596 | 0.0567972 | 7366.84 | 0.0416008
[12 empty] | 1048.63 | 0.0595094 | [12 empty] | 1048.63 | 0.123189 | [12 empty] | 2097.24 | 0.0756441 | [12 empty] | 2621.55 | 0.116183 | 2622 | 73338 | 6563.323 | 150.01 | 3 | 0.822 | 0.96 | 331.73 |  | 2199.8 | 6290.048 | 0.05645176 | 7369.65 | 0.0415648
[12 empty] | 1049.03 | 0.0594585 | [12 empty] | 1049.03 | 0.123113 | [12 empty] | 2098.04 | 0.0755893 | [12 empty] | 2622.55 | 0.116113 | 2623 | 73825 | 6576.747 | 150.01 | 3 | 0.822 | 0.86 | 334.03 |  | 2215.1 | 6303.53 | 0.05561163 | 7372.46 | 0.041529
[12 empty] | 1049.43 | 0.0594077 | [12 empty] | 1049.43 | 0.123038 | [12 empty] | 2098.84 | 0.0755345 | [12 empty] | 2623.55 | 0.116043 | 2624 | 73376 | 6590.199 | 150.01 | 3 | 0.822 | 1.01 | 332.04 |  | 2201.9 | 6317.04 | 0.0563856 | 7375.28 | 0.0414931
[12 empty] | 1049.83 | 0.0593569 | [12 empty] | 1049.83 | 0.122962 | [12 empty] | 2099.64 | 0.0754798 | [12 empty] | 2624.55 | 0.115974 | 2625 | 72284 | 6603.681 | 150.01 | 3 | 0.822 | 1.1 | 326.87 |  | 2167.6 | 6330.579 | 0.05532774 | 7378.09 | 0.0414573
[12 empty] | 1050.23 | 0.0593062 | [12 empty] | 1050.23 | 0.122887 | [12 empty] | 2100.44 | 0.0754251 | [12 empty] | 2625.55 | 0.115904 | 2626 | 73290 | 6617.191 | 150.01 | 3 | 0.822 | 1.07 | 331.61 |  | 2199 | 6344.147 | 0.0554293 | 7380.9 | 0.0414215
[12 empty] | 1050.63 | 0.0592556 | [12 empty] | 1050.63 | 0.122812 | [12 empty] | 2101.24 | 0.0753705 | [12 empty] | 2626.55 | 0.115834 | 2627 | 71915 | 6630.73 | 150.01 | 3 | 0.822 | 1.05 | 325.21 |  | 2156.6 | 6357.745 | 0.05472842 | 7383.71 | 0.0413858
[12 empty] | 1051.03 | 0.059205 | [12 empty] | 1051.03 | 0.122736 | [12 empty] | 2102.04 | 0.0753159 | [12 empty] | 2627.55 | 0.115765 | 2628 | 72047 | 6644.298 | 150.02 | 3 | 0.822 | 1.05 | 326.03 |  | 2162.1 | 6371.37 | 0.05528697 | 7386.52 | 0.0413501
[12 empty] | 1051.43 | 0.0591544 | [12 empty] | 1051.43 | 0.122661 | [12 empty] | 2102.84 | 0.0752614 | [12 empty] | 2628.55 | 0.115695 | 2629 | 71136 | 6657.896 | 150 | 3 | 0.822 | 1.06 | 321.66 |  | 2133.1 | 6385.026 | 0.05507232 | 7389.33 | 0.0413144
[12 empty] | 1051.83 | 0.0591039 | [12 empty] | 1051.83 | 0.122586 | [12 empty] | 2103.64 | 0.0752069 | [12 empty] | 2629.55 | 0.115626 | 2630 | 71862 | 6671.521 | 150.01 | 3 | 0.822 | 1.07 | 325.15 |  | 2156.2 | 6398.71 | 0.05509848 | 7392.15 | 0.0412788
[12 empty] | 1052.23 | 0.0590534 | [12 empty] | 1052.23 | 0.122511 | [12 empty] | 2104.44 | 0.0751524 | [12 empty] | 2630.55 | 0.115556 | 2631 | 71583 | 6685.177 | 150 | 3 | 0.822 | 1.14 | 323.79 |  | 2147.2 | 6412.423 | 0.05545699 | 7394.96 | 0.0412432
[12 empty] | 1052.63 | 0.059003 | [12 empty] | 1052.63 | 0.122436 | [12 empty] | 2105.24 | 0.075098 | [12 empty] | 2631.55 | 0.115487 | 2632 | 71617 | 6698.861 | 150.01 | 3 | 0.822 | 1.13 | 323.92 |  | 2148.1 | 6426.166 | 0.05354824 | 7397.77 | 0.0412077
[12 empty] | 1053.03 | 0.0589526 | [12 empty] | 1053.03 | 0.122361 | [12 empty] | 2106.04 | 0.0750436 | [12 empty] | 2632.55 | 0.115417 | 2633 | 72083 | 6712.574 | 150 | 3 | 0.822 | 1.05 | 326.13 |  | 2162.7 | 6439.938 | 0.05370057 | 7400.58 | 0.0411721
[12 empty] | 1053.43 | 0.0589023 | [12 empty] | 1053.43 | 0.122286 | [12 empty] | 2106.85 | 0.0749893 | [12 empty] | 2633.55 | 0.115348 | 2634 | 69602 | 6726.317 | 150.01 | 3 | 0.822 | 1.07 | 314.71 |  | 2087 | 6453.739 | 0.05331897 | 7403.39 | 0.0411366
[12 empty] | 1053.83 | 0.058852 | [12 empty] | 1053.83 | 0.122211 | [12 empty] | 2107.65 | 0.074935 | [12 empty] | 2634.55 | 0.115279 | 2635 | 69800 | 6740.089 | 150.01 | 3 | 0.822 | 1.07 | 315.74 |  | 2093.8 | 6467.57 | 0.05361748 | 7406.2 | 0.0411012
[12 empty] | 1054.23 | 0.0588017 | [12 empty] | 1054.23 | 0.122136 | [12 empty] | 2108.45 | 0.0748808 | [12 empty] | 2635.55 | 0.11521 | 2636 | 69304 | 6753.89 | 150.01 | 3 | 0.822 | 1.13 | 313.49 |  | 2078.9 | 6481.431 | 0.0536798 | 7409.02 | 0.0410657
[12 empty] | 1054.63 | 0.0587516 | [12 empty] | 1054.63 | 0.122061 | [12 empty] | 2109.25 | 0.0748266 | [12 empty] | 2636.55 | 0.11514 | 2637 | 69692 | 6767.721 | 150 | 3 | 0.822 | 1.13 | 315.33 |  | 2091.1 | 6495.32 | 0.05413448 | 7411.83 | 0.0410304
[12 empty] | 1055.03 | 0.0587014 | [12 empty] | 1055.03 | 0.121986 | [12 empty] | 2110.05 | 0.0747725 | [12 empty] | 2637.55 | 0.115071 | 2638 | 69773 | 6781.582 | 150.01 | 3 | 0.822 | 0.93 | 315.49 |  | 2092.1 | 6509.24 | 0.05366287 | 7414.64 | 0.040995
[12 empty] | 1055.43 | 0.0586513 | [12 empty] | 1055.43 | 0.121912 | [12 empty] | 2110.85 | 0.0747184 | [12 empty] | 2638.55 | 0.115002 | 2639 | 70364 | 6795.471 | 150 | 3 | 0.823 | 0.84 | 318.35 |  | 2111.1 | 6523.19 | 0.05389137 | 7417.45 | 0.0409597
[12 empty] | 1055.83 | 0.0586013 | [12 empty] | 1055.83 | 0.121837 | [12 empty] | 2111.65 | 0.0746643 | [12 empty] | 2639.55 | 0.114933 | 2640 | 69751 | 6809.391 | 150 | 3 | 0.823 | 0.85 | 315.5 |  | 2092.2 | 6537.17 | 0.05373981 | 7420.26 | 0.0409244
[12 empty] | 1056.23 | 0.0585513 | [12 empty] | 1056.23 | 0.121762 | [12 empty] | 2112.45 | 0.0746103 | [12 empty] | 2640.55 | 0.114864 | 2641 | 70048 | 6823.341 | 150 | 3 | 0.823 | 0.89 | 316.87 |  | 2101.3 | 6551.18 | 0.05336975 | 7423.08 | 0.0408891
[12 empty] | 1056.63 | 0.0585013 | [12 empty] | 1056.63 | 0.121688 | [12 empty] | 2113.25 | 0.0745564 | [12 empty] | 2641.55 | 0.114795 | 2642 | 69851 | 6837.321 | 150 | 3 | 0.823 | 0.94 | 316.06 |  | 2095.9 | 6565.218 | 0.0528766 | 7425.89 | 0.0408539
[12 empty] | 1057.03 | 0.0584514 | [12 empty] | 1057.03 | 0.121613 | [12 empty] | 2114.05 | 0.0745025 | [12 empty] | 2642.55 | 0.114726 | 2643 | 69370 | 6851.331 | 150 | 3 | 0.823 | 0.97 | 313.8 |  | 2081 | 6579.287 | 0.05267426 | 7428.7 | 0.0408187
[12 empty] | 1057.44 | 0.0584015 | [12 empty] | 1057.44 | 0.121539 | [12 empty] | 2114.85 | 0.0744486 | [12 empty] | 2643.55 | 0.114658 | 2644 | 68729 | 6865.369 | 150 | 3 | 0.823 | 1.02 | 310.97 |  | 2062.2 | 6593.386 | 0.05220342 | 7431.51 | 0.0407836
[12 empty] | 1057.84 | 0.0583517 | [12 empty] | 1057.84 | 0.121464 | [12 empty] | 2115.65 | 0.0743948 | [12 empty] | 2644.55 | 0.114589 | 2645 | 68466 | 6879.438 | 149.99 | 3 | 0.823 | 1.12 | 309.76 |  | 2054.2 | 6607.516 | 0.05328666 | 7434.32 | 0.0407485
[12 empty] | 1058.24 | 0.0583019 | [12 empty] | 1058.24 | 0.12139 | [12 empty] | 2116.45 | 0.074341 | [12 empty] | 2645.55 | 0.11452 | 2646 | 67854 | 6893.537 | 149.99 | 3 | 0.823 | 1.11 | 306.92 |  | 2035.3 | 6621.674 | 0.05245807 | 7437.13 | 0.0407134
[12 empty] | 1058.64 | 0.0582522 | [12 empty] | 1058.64 | 0.121316 | [12 empty] | 2117.25 | 0.0742872 | [12 empty] | 2646.55 | 0.114451 | 2647 | 69262 | 6907.667 | 149.99 | 3 | 0.823 | 0.97 | 313.26 |  | 2077.4 | 6635.864 | 0.05380828 | 7439.95 | 0.0406783
[12 empty] | 1059.04 | 0.0582025 | [12 empty] | 1059.04 | 0.121242 | [12 empty] | 2118.05 | 0.0742335 | [12 empty] | 2647.55 | 0.114383 | 2648 | 68185 | 6921.825 | 149.99 | 3 | 0.823 | 1.03 | 308.37 |  | 2045 | 6650.084 | 0.05383059 | 7442.76 | 0.0406433
[12 empty] | 1059.44 | 0.0581529 | [12 empty] | 1059.44 | 0.121167 | [12 empty] | 2118.85 | 0.0741799 | [12 empty] | 2648.55 | 0.114314 | 2649 | 69940 | 6936.015 | 149.98 | 3 | 0.823 | 1.12 | 316.29 |  | 2097.5 | 6664.334 | 0.053509 | 7445.57 | 0.0406083
[12 empty] | 1059.84 | 0.0581033 | [12 empty] | 1059.84 | 0.121093 | [12 empty] | 2119.65 | 0.0741263 | [12 empty] | 2649.55 | 0.114246 | 2650 | 69969 | 6950.235 | 149.99 | 3 | 0.823 | 1.15 | 316.53 |  | 2099 | 6678.614 | 0.05288352 | 7448.38 | 0.0405734
[12 empty] | 1060.24 | 0.0580538 | [12 empty] | 1060.24 | 0.121019 | [12 empty] | 2120.45 | 0.0740727 | [12 empty] | 2650.55 | 0.114177 | 2651 | 69551 | 6964.485 | 149.98 | 3 | 0.823 | 1.14 | 314.6 |  | 2086.3 | 6692.925 | 0.05307663 | 7451.19 | 0.0405385
[12 empty] | 1060.64 | 0.0580043 | [12 empty] | 1060.64 | 0.120945 | [12 empty] | 2121.25 | 0.0740192 | [12 empty] | 2651.55 | 0.114109 | 2652 | 68738 | 6978.765 | 150 | 3 | 0.824 | 1.09 | 310.73 |  | 2060.6 | 6707.267 | 0.05318741 | 7454 | 0.0405036
[12 empty] | 1061.04 | 0.0579548 | [12 empty] | 1061.04 | 0.120871 | [12 empty] | 2122.05 | 0.0739657 | [12 empty] | 2652.55 | 0.11404 | 2653 | 68989 | 6993.076 | 149.98 | 3 | 0.824 | 1.14 | 312.05 |  | 2069.4 | 6721.641 | 0.05289198 | 7456.82 | 0.0404688
[12 empty] | 1061.44 | 0.0579054 | [12 empty] | 1061.44 | 0.120797 | [12 empty] | 2122.85 | 0.0739123 | [12 empty] | 2653.55 | 0.113972 | 2654 | 69133 | 7007.418 | 149.98 | 3 | 0.824 | 1.15 | 312.74 |  | 2073.9 | 6736.043 | 0.05243268 | 7459.63 | 0.0404339
[12 empty] | 1061.84 | 0.0578561 | [12 empty] | 1061.84 | 0.120723 | [12 empty] | 2123.65 | 0.0738589 | [12 empty] | 2654.55 | 0.113904 | 2655 | 68749 | 7021.792 | 149.99 | 3 | 0.824 | 1.1 | 310.99 |  | 2062.3 | 6750.476 | 0.05164102 | 7462.44 | 0.0403992
[12 empty] | 1062.24 | 0.0578068 | [12 empty] | 1062.24 | 0.120649 | [12 empty] | 2124.45 | 0.0738055 | [12 empty] | 2655.55 | 0.113835 | 2656 | 68152 | 7036.194 | 150 | 3 | 0.823 | 0.97 | 308.43 |  | 2045.4 | 6764.941 | 0.05088167 | 7465.25 | 0.0403644
[12 empty] | 1062.64 | 0.0577575 | [12 empty] | 1062.64 | 0.120576 | [12 empty] | 2125.25 | 0.0737522 | [12 empty] | 2656.55 | 0.113767 | 2657 | 67123 | 7050.627 | 150 | 3 | 0.823 | 0.95 | 303.83 |  | 2014.8 | 6779.437 | 0.0502208 | 7468.06 | 0.0403297
[12 empty] | 1063.04 | 0.0577083 | [12 empty] | 1063.04 | 0.120502 | [12 empty] | 2126.05 | 0.073699 | [12 empty] | 2657.55 | 0.113699 | 2658 | 66136 | 7065.092 | 150 | 3 | 0.823 | 0.98 | 299.26 |  | 1984.5 | 6793.963 | 0.04928604 | 7470.87 | 0.040295
[12 empty] | 1063.44 | 0.0576591 | [12 empty] | 1063.44 | 0.120428 | [12 empty] | 2126.85 | 0.0736458 | [12 empty] | 2658.56 | 0.113631 | 2659 | 65277 | 7079.588 | 150.01 | 3 | 0.822 | 1.06 | 295.36 |  | 1958.6 | 6808.521 | 0.04784044 | 7473.69 | 0.0402604
[12 empty] | 1063.84 | 0.05761 | [12 empty] | 1063.84 | 0.120355 | [12 empty] | 2127.65 | 0.0735926 | [12 empty] | 2659.56 | 0.113563 | 2660 | 64062 | 7094.114 | 150.01 | 3 | 0.822 | 0.95 | 289.91 |  | 1922.5 | 6823.109 | 0.04863364 | 7476.5 | 0.0402258
[12 empty] | 1064.24 | 0.0575609 | [12 empty] | 1064.24 | 0.120281 | [12 empty] | 2128.45 | 0.0735395 | [12 empty] | 2660.56 | 0.113495 | 2661 | 62183 | 7108.672 | 150.01 | 3 | 0.822 | 0.89 | 281.25 |  | 1865.1 | 6837.729 | 0.04828281 | 7479.31 | 0.0401912
[12 empty] | 1064.64 | 0.0575119 | [12 empty] | 1064.64 | 0.120208 | [12 empty] | 2129.25 | 0.0734864 | [12 empty] | 2661.56 | 0.113427 | 2662 | 63214 | 7123.26 | 150.01 | 3 | 0.822 | 1 | 286.08 |  | 1897.2 | 6852.38 | 0.04747192 | 7482.12 | 0.0401567
[12 empty] | 1065.04 | 0.0574629 | [12 empty] | 1065.04 | 0.120134 | [12 empty] | 2130.05 | 0.0734334 | [12 empty] | 2662.56 | 0.113359 | 2663 | 62758 | 7137.88 | 150.01 | 3 | 0.822 | 0.98 | 284.06 |  | 1883.7 | 6867.062 | 0.04714956 | 7484.93 | 0.0401221
[12 empty] | 1065.44 | 0.0574139 | [12 empty] | 1065.44 | 0.120061 | [12 empty] | 2130.85 | 0.0733804 | [12 empty] | 2663.56 | 0.113291 | 2664 | 61704 | 7152.531 | 150.01 | 3 | 0.821 | 0.88 | 279.22 |  | 1851.6 | 6881.775 | 0.04687029 | 7487.75 | 0.0400877
[12 empty] | 1065.84 | 0.057365 | [12 empty] | 1065.84 | 0.119987 | [12 empty] | 2131.65 | 0.0733274 | [12 empty] | 2664.56 | 0.113223 | 2665 | 61285 | 7167.213 | 150.01 | 3 | 0.821 | 0.85 | 277.36 |  | 1839.3 | 6896.52 | 0.04652947 | 7490.56 | 0.0400532
[12 empty] | 1066.24 | 0.0573162 | [12 empty] | 1066.24 | 0.119914 | [12 empty] | 2132.45 | 0.0732745 | [12 empty] | 2665.56 | 0.113155 | 2666 | 60922 | 7181.926 | 150.01 | 3 | 0.821 | 0.83 | 275.67 |  | 1828.1 | 6911.297 | 0.04547854 | 7493.37 | 0.0400188
[12 empty] | 1066.64 | 0.0572674 | [12 empty] | 1066.64 | 0.119841 | [12 empty] | 2133.25 | 0.0732216 | [12 empty] | 2666.56 | 0.113088 | 2667 | 60479 | 7196.671 | 150.01 | 3 | 0.821 | 0.84 | 273.67 |  | 1814.8 | 6926.105 | 0.04540545 | 7496.18 | 0.0399844
[12 empty] | 1067.04 | 0.0572186 | [12 empty] | 1067.04 | 0.119768 | [12 empty] | 2134.05 | 0.0731688 | [12 empty] | 2667.56 | 0.11302 | 2668 | 59113 | 7211.448 | 150.01 | 3 | 0.821 | 1.16 | 267.53 |  | 1774.1 | 6940.944 | 0.04434759 | 7498.99 | 0.0399501
[12 empty] | 1067.44 | 0.0571699 | [12 empty] | 1067.44 | 0.119694 | [12 empty] | 2134.85 | 0.073116 | [12 empty] | 2668.56 | 0.112952 | 2669 | 59018 | 7226.256 | 150.01 | 3 | 0.821 | 1.09 | 267.06 |  | 1771 | 6955.816 | 0.04407293 | 7501.8 | 0.0399158
[12 empty] | 1067.84 | 0.0571212 | [12 empty] | 1067.84 | 0.119621 | [12 empty] | 2135.65 | 0.0730633 | [12 empty] | 2669.56 | 0.112885 | 2670 | 57643 | 7241.095 | 150 | 3 | 0.821 | 1.06 | 260.75 |  | 1729.2 | 6970.718 | 0.04550315 | 7504.62 | 0.0398815
[12 empty] | 1068.24 | 0.0570726 | [12 empty] | 1068.24 | 0.119548 | [12 empty] | 2136.45 | 0.0730106 | [12 empty] | 2670.56 | 0.112817 | 2671 | 57286 | 7255.967 | 150 | 3 | 0.821 | 1.06 | 259.12 |  | 1718.3 | 6985.653 | 0.04407524 | 7507.43 | 0.0398473
[12 empty] | 1068.64 | 0.057024 | [12 empty] | 1068.64 | 0.119475 | [12 empty] | 2137.25 | 0.072958 | [12 empty] | 2671.56 | 0.11275 | 2672 | 59145 | 7270.869 | 150 | 3 | 0.821 | 0.97 | 267.61 |  | 1774.6 | 7000.62 | 0.04369749 | 7510.24 | 0.0398131
[12 empty] | 1069.04 | 0.0569754 | [12 empty] | 1069.04 | 0.119402 | [12 empty] | 2138.05 | 0.0729054 | [12 empty] | 2672.56 | 0.112682 | 2673 | 57289 | 7285.804 | 150.01 | 3 | 0.821 | 0.91 | 259.19 |  | 1718.8 | 7015.62 | 0.043479 | 7513.05 | 0.0397789
[12 empty] | 1069.44 | 0.056927 | [12 empty] | 1069.44 | 0.119329 | [12 empty] | 2138.85 | 0.0728528 | [12 empty] | 2673.56 | 0.112615 | 2674 | 56798 | 7300.771 | 150.01 | 3 | 0.821 | 0.82 | 256.99 |  | 1704.2 | 7030.65 | 0.04272503 | 7515.86 | 0.0397447
[12 empty] | 1069.84 | 0.0568785 | [12 empty] | 1069.84 | 0.119257 | [12 empty] | 2139.65 | 0.0728003 | [12 empty] | 2674.56 | 0.112548 | 2675 | 56514 | 7315.771 | 150 | 3 | 0.821 | 0.82 | 255.59 |  | 1695 | 7045.713 | 0.04273196 | 7518.67 | 0.0397106
[12 empty] | 1070.24 | 0.0568301 | [12 empty] | 1070.24 | 0.119184 | [12 empty] | 2140.45 | 0.0727478 | [12 empty] | 2675.56 | 0.11248 | 2676 | 55534 | 7330.801 | 150 | 3 | 0.821 | 0.86 | 251.17 |  | 1665.6 | 7060.808 | 0.04330205 | 7521.49 | 0.0396766
[12 empty] | 1070.64 | 0.0567817 | [12 empty] | 1070.64 | 0.119111 | [12 empty] | 2141.25 | 0.0726954 | [12 empty] | 2676.56 | 0.112413 | 2677 | 55543 | 7345.864 | 150 | 3 | 0.821 | 1.02 | 251.22 |  | 1665.9 | 7075.935 | 0.04378366 | 7524.3 | 0.0396425
[12 empty] | 1071.04 | 0.0567334 | [12 empty] | 1071.04 | 0.119038 | [12 empty] | 2142.05 | 0.072643 | [12 empty] | 2677.56 | 0.112346 | 2678 | 56284 | 7360.959 | 150 | 3 | 0.821 | 1.17 | 254.53 |  | 1687.9 | 7091.096 | 0.04373211 | 7527.11 | 0.0396085
[12 empty] | 1071.44 | 0.0566852 | [12 empty] | 1071.44 | 0.118966 | [12 empty] | 2142.85 | 0.0725906 | [12 empty] | 2678.56 | 0.112279 | 2679 | 56910 | 7376.086 | 149.99 | 3 | 0.822 | 0.94 | 257.4 |  | 1707 | 7106.287 | 0.04418911 | 7529.92 | 0.0395745
[12 empty] | 1071.84 | 0.0566369 | [12 empty] | 1071.84 | 0.118893 | [12 empty] | 2143.65 | 0.0725383 | [12 empty] | 2679.56 | 0.112212 | 2680 | 56843 | 7391.247 | 149.99 | 3 | 0.822 | 1.03 | 257.11 |  | 1705 | 7121.511 | 0.04392753 | 7532.73 | 0.0395406
[12 empty] | 1072.24 | 0.0565888 | [12 empty] | 1072.24 | 0.118821 | [12 empty] | 2144.45 | 0.0724861 | [12 empty] | 2680.56 | 0.112144 | 2681 | 57437 | 7406.438 | 150 | 3 | 0.822 | 1.09 | 259.82 |  | 1723 | 7136.768 | 0.04378904 | 7535.55 | 0.0395067
[12 empty] | 1072.64 | 0.0565406 | [12 empty] | 1072.64 | 0.118748 | [12 empty] | 2145.25 | 0.0724339 | [12 empty] | 2681.56 | 0.112077 | 2682 | 57097 | 7421.662 | 149.99 | 3 | 0.822 | 1.08 | 258.25 |  | 1712.6 | 7152.057 | 0.04263656 | 7538.36 | 0.0394728
[12 empty] | 1073.04 | 0.0564925 | [12 empty] | 1073.04 | 0.118676 | [12 empty] | 2146.05 | 0.0723817 | [12 empty] | 2682.56 | 0.11201 | 2683 | 56917 | 7436.919 | 149.99 | 3 | 0.822 | 1.12 | 257.49 |  | 1707.5 | 7167.38 | 0.04279274 | 7541.17 | 0.0394389
[12 empty] | 1073.44 | 0.0564445 | [12 empty] | 1073.44 | 0.118603 | [12 empty] | 2146.85 | 0.0723295 | [12 empty] | 2683.56 | 0.111944 | 2684 | 55419 | 7452.208 | 150 | 3 | 0.822 | 1.14 | 250.7 |  | 1662.5 | 7182.735 | 0.04426142 | 7543.98 | 0.0394051
[12 empty] | 1073.84 | 0.0563965 | [12 empty] | 1073.84 | 0.118531 | [12 empty] | 2147.65 | 0.0722775 | [12 empty] | 2684.56 | 0.111877 | 2685 | 55622 | 7467.531 | 149.99 | 3 | 0.823 | 0.88 | 251.45 |  | 1667.5 | 7198.122 | 0.04327666 | 7546.79 | 0.0393713
[12 empty] | 1074.24 | 0.0563485 | [12 empty] | 1074.24 | 0.118459 | [12 empty] | 2148.45 | 0.0722254 | [12 empty] | 2685.56 | 0.11181 | 2686 | 57531 | 7482.886 | 149.99 | 3 | 0.823 | 0.89 | 260.31 |  | 1726.2 | 7213.543 | 0.0428589 | 7549.6 | 0.0393376
[12 empty] | 1074.64 | 0.0563006 | [12 empty] | 1074.64 | 0.118386 | [12 empty] | 2149.25 | 0.0721734 | [12 empty] | 2686.56 | 0.111743 | 2687 | 56251 | 7498.273 | 149.99 | 3 | 0.823 | 0.98 | 254.44 |  | 1687.3 | 7228.996 | 0.04244961 | 7552.42 | 0.0393039
[12 empty] | 1075.04 | 0.0562528 | [12 empty] | 1075.04 | 0.118314 | [12 empty] | 2150.05 | 0.0721214 | [12 empty] | 2687.56 | 0.111676 | 2688 | 55708 | 7513.694 | 149.99 | 3 | 0.823 | 1.04 | 251.99 |  | 1671 | 7244.483 | 0.04238806 | 7555.23 | 0.0392702
[12 empty] | 1075.44 | 0.0562049 | [12 empty] | 1075.44 | 0.118242 | [12 empty] | 2150.85 | 0.0720695 | [12 empty] | 2688.56 | 0.11161 | 2689 | 55176 | 7529.147 | 149.99 | 3 | 0.823 | 1.08 | 249.58 |  | 1655.1 | 7260.002 | 0.04161871 | 7558.04 | 0.0392365
[12 empty] | 1075.84 | 0.0561572 | [12 empty] | 1075.84 | 0.11817 | [12 empty] | 2151.65 | 0.0720176 | [12 empty] | 2689.56 | 0.111543 | 2690 | 55096 | 7544.634 | 149.99 | 3 | 0.823 | 1.01 | 249.24 |  | 1652.9 | 7275.556 | 0.0403716 | 7560.85 | 0.0392029
[12 empty] | 1076.24 | 0.0561094 | [12 empty] | 1076.24 | 0.118098 | [12 empty] | 2152.45 | 0.0719658 | [12 empty] | 2690.56 | 0.111476 | 2691 | 54096 | 7560.153 | 150 | 3 | 0.823 | 0.86 | 244.79 |  | 1623.3 | 7291.141 | 0.04105093 | 7563.66 | 0.0391693
[12 empty] | 1076.64 | 0.0560617 | [12 empty] | 1076.64 | 0.118026 | [12 empty] | 2153.25 | 0.071914 | [12 empty] | 2691.56 | 0.11141 | 2692 | 52475 | 7575.707 | 150 | 3 | 0.822 | 1.01 | 237.43 |  | 1574.5 | 7306.76 | 0.03940606 | 7566.47 | 0.0391358
[12 empty] | 1077.04 | 0.0560141 | [12 empty] | 1077.04 | 0.117954 | [12 empty] | 2154.05 | 0.0718623 | [12 empty] | 2692.56 | 0.111343 | 2693 | 53358 | 7591.292 | 150 | 3 | 0.822 | 0.9 | 241.47 |  | 1601.3 | 7322.412 | 0.03893676 | 7569.29 | 0.0391022
[12 empty] | 1077.44 | 0.0559665 | [12 empty] | 1077.44 | 0.117882 | [12 empty] | 2154.85 | 0.0718106 | [12 empty] | 2693.56 | 0.111277 | 2694 | 51220 | 7606.911 | 150.01 | 3 | 0.822 | 0.91 | 231.7 |  | 1536.5 | 7338.099 | 0.03856132 | 7572.1 | 0.0390687
[12 empty] | 1077.84 | 0.0559189 | [12 empty] | 1077.84 | 0.11781 | [12 empty] | 2155.65 | 0.0717589 | [12 empty] | 2694.56 | 0.11121 | 2695 | 50610 | 7622.563 | 150.01 | 3 | 0.821 | 0.88 | 229.06 |  | 1519 | 7353.818 | 0.03823819 | 7574.91 | 0.0390353
[12 empty] | 1078.24 | 0.0558714 | [12 empty] | 1078.24 | 0.117738 | [12 empty] | 2156.45 | 0.0717073 | [12 empty] | 2695.56 | 0.111144 | 2696 | 50122 | 7638.25 | 150.02 | 3 | 0.821 | 0.86 | 226.76 |  | 1503.8 | 7369.57 | 0.03768118 | 7577.72 | 0.0390019
[12 empty] | 1078.64 | 0.055824 | [12 empty] | 1078.64 | 0.117667 | [12 empty] | 2157.25 | 0.0716557 | [12 empty] | 2696.56 | 0.111078 | 2697 | 49702 | 7653.969 | 150.01 | 3 | 0.821 | 0.89 | 224.9 |  | 1491.4 | 7385.357 | 0.03762579 | 7580.53 | 0.0389685
[12 empty] | 1079.04 | 0.0557765 | [12 empty] | 1079.04 | 0.117595 | [12 empty] | 2158.05 | 0.0716041 | [12 empty] | 2697.56 | 0.111011 | 2698 | 48978 | 7669.721 | 150.01 | 3 | 0.821 | 1.12 | 221.59 |  | 1469.5 | 7401.177 | 0.03713725 | 7583.35 | 0.0389351
[12 empty] | 1079.44 | 0.0557291 | [12 empty] | 1079.44 | 0.117523 | [12 empty] | 2158.85 | 0.0715526 | [12 empty] | 2698.56 | 0.110945 | 2699 | 48906 | 7685.508 | 150.01 | 3 | 0.821 | 1.12 | 221.28 |  | 1467.4 | 7417.031 | 0.03691183 | 7586.16 | 0.0389018
[12 empty] | 1079.84 | 0.0556818 | [12 empty] | 1079.84 | 0.117452 | [12 empty] | 2159.65 | 0.0715012 | [12 empty] | 2699.56 | 0.110879 | 2700 | 48271 | 7701.328 | 150.01 | 3 | 0.821 | 1.11 | 218.43 |  | 1448.5 | 7432.919 | 0.03736421 | 7588.97 | 0.0388685
[12 empty] | 1080.24 | 0.0556345 | [12 empty] | 1080.24 | 0.11738 | [12 empty] | 2160.46 | 0.0714498 | [12 empty] | 2700.56 | 0.110813 | 2701 | 47978 | 7717.182 | 150.01 | 3 | 0.821 | 1.1 | 217.01 |  | 1439.1 | 7448.841 | 0.03703954 | 7591.78 | 0.0388352
[12 empty] | 1080.64 | 0.0555873 | [12 empty] | 1080.64 | 0.117309 | [12 empty] | 2161.26 | 0.0713984 | [12 empty] | 2701.56 | 0.110747 | 2702 | 48566 | 7733.07 | 150.01 | 3 | 0.82 | 1.04 | 219.63 |  | 1456.5 | 7464.797 | 0.03770349 | 7594.59 | 0.038802
[12 empty] | 1081.04 | 0.0555401 | [12 empty] | 1081.04 | 0.117237 | [12 empty] | 2162.06 | 0.0713471 | [12 empty] | 2702.56 | 0.110681 | 2703 | 48144 | 7748.992 | 150.01 | 3 | 0.82 | 1.03 | 217.72 |  | 1443.8 | 7480.787 | 0.03682874 | 7597.4 | 0.0387688
[12 empty] | 1081.44 | 0.0554929 | [12 empty] | 1081.44 | 0.117166 | [12 empty] | 2162.86 | 0.0712958 | [12 empty] | 2703.56 | 0.110615 | 2704 | 49007 | 7764.948 | 150.01 | 3 | 0.82 | 1.02 | 221.76 |  | 1470.6 | 7496.811 | 0.03641176 | 7600.22 | 0.0387356
[12 empty] | 1081.84 | 0.0554458 | [12 empty] | 1081.84 | 0.117094 | [12 empty] | 2163.66 | 0.0712445 | [12 empty] | 2704.56 | 0.110549 | 2705 | 47870 | 7780.938 | 150.01 | 3 | 0.82 | 0.97 | 216.6 |  | 1436.4 | 7512.87 | 0.03590168 | 7603.03 | 0.0387025
[12 empty] | 1082.24 | 0.0553987 | [12 empty] | 1082.24 | 0.117023 | [12 empty] | 2164.46 | 0.0711933 | [12 empty] | 2705.56 | 0.110483 | 2706 | 47328 | 7796.962 | 150 | 3 | 0.82 | 0.97 | 214.03 |  | 1419.3 | 7528.961 | 0.03626943 | 7605.84 | 0.0386693
[12 empty] | 1082.64 | 0.0553517 | [12 empty] | 1082.64 | 0.116952 | [12 empty] | 2165.26 | 0.0711422 | [12 empty] | 2706.56 | 0.110417 | 2707 | 46665 | 7813.021 | 150.01 | 3 | 0.82 | 0.99 | 211.06 |  | 1399.6 | 7545.088 | 0.03550931 | 7608.65 | 0.0386363
[12 empty] | 1083.04 | 0.0553047 | [12 empty] | 1083.04 | 0.116881 | [12 empty] | 2166.06 | 0.0710911 | [12 empty] | 2707.56 | 0.110351 | 2708 | 47143 | 7829.112 | 150.01 | 3 | 0.82 | 0.95 | 213.25 |  | 1414.1 | 7561.249 | 0.0356324 | 7611.46 | 0.0386032
[12 empty] | 1083.44 | 0.0552577 | [12 empty] | 1083.44 | 0.11681 | [12 empty] | 2166.86 | 0.07104 | [12 empty] | 2708.56 | 0.110285 | 2709 | 46155 | 7845.239 | 150 | 3 | 0.82 | 0.96 | 208.73 |  | 1384.2 | 7577.445 | 0.03586936 | 7614.27 | 0.0385702
[12 empty] | 1083.84 | 0.0552108 | [12 empty] | 1083.84 | 0.116738 | [12 empty] | 2167.66 | 0.0709889 | [12 empty] | 2709.56 | 0.11022 | 2710 | 46315 | 7861.4 | 150 | 3 | 0.821 | 1.12 | 209.45 |  | 1389 | 7593.675 | 0.03692568 | 7617.09 | 0.0385372
[12 empty] | 1084.24 | 0.055164 | [12 empty] | 1084.24 | 0.116667 | [12 empty] | 2168.46 | 0.070938 | [12 empty] | 2710.57 | 0.110154 | 2711 | 46623 | 7877.596 | 150 | 3 | 0.821 | 1.13 | 210.86 |  | 1398.3 | 7609.941 | 0.03638944 | 7619.9 | 0.0385043
[12 empty] | 1084.64 | 0.0551172 | [12 empty] | 1084.64 | 0.116596 | [12 empty] | 2169.26 | 0.070887 | [12 empty] | 2711.57 | 0.110088 | 2712 | 47996 | 7893.826 | 149.99 | 3 | 0.821 | 0.89 | 217.12 |  | 1439.8 | 7626.241 | 0.03623788 | 7622.71 | 0.0384714
[12 empty] | 1085.04 | 0.0550704 | [12 empty] | 1085.04 | 0.116525 | [12 empty] | 2170.06 | 0.0708361 | [12 empty] | 2712.57 | 0.110023 | 2713 | 47299 | 7910.092 | 149.99 | 3 | 0.822 | 0.93 | 213.94 |  | 1418.8 | 7642.576 | 0.0361371 | 7625.52 | 0.0384385
[12 empty] | 1085.44 | 0.0550237 | [12 empty] | 1085.44 | 0.116455 | [12 empty] | 2170.86 | 0.0707852 | [12 empty] | 2713.57 | 0.109957 | 2714 | 47102 | 7926.392 | 149.99 | 3 | 0.822 | 1.02 | 212.98 |  | 1412.4 | 7658.944 | 0.03644561 | 7628.33 | 0.0384056
[12 empty] | 1085.84 | 0.054977 | [12 empty] | 1085.84 | 0.116384 | [12 empty] | 2171.66 | 0.0707344 | [12 empty] | 2714.57 | 0.109892 | 2715 | 46971 | 7942.727 | 149.99 | 3 | 0.822 | 1.06 | 212.39 |  | 1408.5 | 7675.349 | 0.03671719 | 7631.14 | 0.0383728
[12 empty] | 1086.24 | 0.0549303 | [12 empty] | 1086.24 | 0.116313 | [12 empty] | 2172.46 | 0.0706836 | [12 empty] | 2715.57 | 0.109826 | 2716 | 47372 | 7959.095 | 149.99 | 3 | 0.822 | 1.09 | 214.24 |  | 1420.7 | 7691.788 | 0.03728958 | 7633.96 | 0.03834
[12 empty] | 1086.64 | 0.0548837 | [12 empty] | 1086.64 | 0.116242 | [12 empty] | 2173.26 | 0.0706329 | [12 empty] | 2716.57 | 0.109761 | 2717 | 47725 | 7975.5 | 149.99 | 3 | 0.822 | 1.13 | 215.93 |  | 1431.9 | 7708.264 | 0.03745961 | 7636.77 | 0.0383073
[12 empty] | 1087.04 | 0.0548372 | [12 empty] | 1087.04 | 0.116171 | [12 empty] | 2174.06 | 0.0705821 | [12 empty] | 2717.57 | 0.109695 | 2718 | 48469 | 7991.939 | 149.98 | 3 | 0.822 | 1.12 | 219.21 |  | 1453.7 | 7724.773 | 0.03691568 | 7639.58 | 0.0382745
[12 empty] | 1087.44 | 0.0547907 | [12 empty] | 1087.44 | 0.116101 | [12 empty] | 2174.86 | 0.0705315 | [12 empty] | 2718.57 | 0.10963 | 2719 | 48690 | 8008.415 | 149.98 | 3 | 0.822 | 1.13 | 220.23 |  | 1460.5 | 7741.318 | 0.03843899 | 7642.39 | 0.0382418
[12 empty] | 1087.84 | 0.0547442 | [12 empty] | 1087.84 | 0.11603 | [12 empty] | 2175.66 | 0.0704809 | [12 empty] | 2719.57 | 0.109565 | 2720 | 47983 | 8024.924 | 149.99 | 3 | 0.823 | 0.88 | 216.93 |  | 1438.6 | 7757.898 | 0.03747346 | 7645.2 | 0.0382092
[12 empty] | 1088.24 | 0.0546978 | [12 empty] | 1088.24 | 0.11596 | [12 empty] | 2176.46 | 0.0704303 | [12 empty] | 2720.57 | 0.1095 | 2721 | 49963 | 8041.469 | 149.97 | 3 | 0.823 | 0.89 | 226.07 |  | 1499.1 | 7774.515 | 0.03583474 | 7648.02 | 0.0381766
[12 empty] | 1088.64 | 0.0546514 | [12 empty] | 1088.64 | 0.115889 | [12 empty] | 2177.26 | 0.0703797 | [12 empty] | 2721.57 | 0.109434 | 2722 | 48708 | 8058.049 | 149.99 | 3 | 0.822 | 0.95 | 220.46 |  | 1462 | 7791.165 | 0.03563702 | 7650.83 | 0.038144
[12 empty] | 1089.04 | 0.054605 | [12 empty] | 1089.04 | 0.115819 | [12 empty] | 2178.06 | 0.0703292 | [12 empty] | 2722.57 | 0.109369 | 2723 | 46578 | 8074.666 | 150 | 3 | 0.822 | 0.95 | 210.71 |  | 1397.3 | 7807.852 | 0.03504001 | 7653.64 | 0.0381114
[12 empty] | 1089.44 | 0.0545587 | [12 empty] | 1089.44 | 0.115748 | [12 empty] | 2178.86 | 0.0702788 | [12 empty] | 2723.57 | 0.109304 | 2724 | 46321 | 8091.316 | 149.99 | 3 | 0.822 | 0.96 | 209.58 |  | 1389.8 | 7824.575 | 0.03497153 | 7656.45 | 0.0380788
[12 empty] | 1089.84 | 0.0545125 | [12 empty] | 1089.84 | 0.115678 | [12 empty] | 2179.66 | 0.0702284 | [12 empty] | 2724.57 | 0.109239 | 2725 | 45545 | 8108.003 | 150.01 | 3 | 0.821 | 0.89 | 206.13 |  | 1366.9 | 7841.333 | 0.03400908 | 7659.26 | 0.0380463
[12 empty] | 1090.24 | 0.0544663 | [12 empty] | 1090.24 | 0.115608 | [12 empty] | 2180.46 | 0.070178 | [12 empty] | 2725.57 | 0.109174 | 2726 | 45456 | 8124.726 | 150 | 3 | 0.821 | 0.86 | 205.68 |  | 1364 | 7858.127 | 0.03378904 | 7662.07 | 0.0380139
[12 empty] | 1090.64 | 0.0544201 | [12 empty] | 1090.64 | 0.115537 | [12 empty] | 2181.26 | 0.0701277 | [12 empty] | 2726.57 | 0.109109 | 2727 | 44205 | 8141.484 | 150.01 | 3 | 0.821 | 1.11 | 200.12 |  | 1327.1 | 7874.956 | 0.03301739 | 7664.89 | 0.0379814
[12 empty] | 1091.04 | 0.054374 | [12 empty] | 1091.04 | 0.115467 | [12 empty] | 2182.06 | 0.0700774 | [12 empty] | 2727.57 | 0.109044 | 2728 | 43919 | 8158.278 | 150.01 | 3 | 0.82 | 1.07 | 198.73 |  | 1317.9 | 7891.823 | 0.03316049 | 7667.7 | 0.037949
[12 empty] | 1091.44 | 0.0543279 | [12 empty] | 1091.44 | 0.115397 | [12 empty] | 2182.86 | 0.0700271 | [12 empty] | 2728.57 | 0.108979 | 2729 | 42916 | 8175.107 | 150.01 | 3 | 0.82 | 1.03 | 194.18 |  | 1287.7 | 7908.724 | 0.03249654 | 7670.51 | 0.0379166
[12 empty] | 1091.84 | 0.0542819 | [12 empty] | 1091.84 | 0.115327 | [12 empty] | 2183.66 | 0.0699769 | [12 empty] | 2729.57 | 0.108915 | 2730 | 43102 | 8191.974 | 150.01 | 3 | 0.82 | 0.96 | 195.04 |  | 1293.4 | 7925.662 | 0.03236652 | 7673.32 | 0.0378843
[12 empty] | 1092.24 | 0.0542359 | [12 empty] | 1092.24 | 0.115257 | [12 empty] | 2184.46 | 0.0699267 | [12 empty] | 2730.57 | 0.10885 | 2731 | 42239 | 8208.875 | 150.01 | 3 | 0.82 | 0.92 | 191.14 |  | 1267.5 | 7942.636 | 0.03169565 | 7676.13 | 0.0378519
[12 empty] | 1092.64 | 0.0541899 | [12 empty] | 1092.64 | 0.115187 | [12 empty] | 2185.26 | 0.0698766 | [12 empty] | 2731.57 | 0.108785 | 2732 | 42070 | 8225.813 | 150.01 | 3 | 0.82 | 0.87 | 190.28 |  | 1261.8 | 7959.647 | 0.03160948 | 7678.94 | 0.0378197
[12 empty] | 1093.04 | 0.054144 | [12 empty] | 1093.04 | 0.115117 | [12 empty] | 2186.06 | 0.0698265 | [12 empty] | 2732.57 | 0.10872 | 2733 | 41198 | 8242.787 | 150.01 | 3 | 0.82 | 0.87 | 186.35 |  | 1235.8 | 7976.694 | 0.03161871 | 7681.76 | 0.0377874
[12 empty] | 1093.44 | 0.0540981 | [12 empty] | 1093.44 | 0.115047 | [12 empty] | 2186.86 | 0.0697765 | [12 empty] | 2733.57 | 0.108656 | 2734 | 41086 | 8259.798 | 150.01 | 3 | 0.82 | 0.87 | 185.84 |  | 1232.4 | 7993.777 | 0.03156332 | 7684.57 | 0.0377552
[12 empty] | 1093.84 | 0.0540523 | [12 empty] | 1093.84 | 0.114977 | [12 empty] | 2187.66 | 0.0697265 | [12 empty] | 2734.57 | 0.108591 | 2735 | 41098 | 8276.845 | 150.01 | 3 | 0.82 | 0.88 | 185.91 |  | 1232.9 | 8010.896 | 0.03152947 | 7687.38 | 0.037723
[12 empty] | 1094.24 | 0.0540065 | [12 empty] | 1094.24 | 0.114907 | [12 empty] | 2188.46 | 0.0696765 | [12 empty] | 2735.57 | 0.108527 | 2736 | 41026 | 8293.928 | 150.01 | 3 | 0.82 | 0.88 | 185.64 |  | 1231 | 8028.051 | 0.03063164 | 7690.19 | 0.0376908
[12 empty] | 1094.64 | 0.0539607 | [12 empty] | 1094.64 | 0.114837 | [12 empty] | 2189.26 | 0.0696266 | [12 empty] | 2736.57 | 0.108462 | 2737 | 40982 | 8311.047 | 150 | 3 | 0.82 | 0.86 | 185.44 |  | 1229.7 | 8045.244 | 0.03093091 | 7693 | 0.0376587
[12 empty] | 1095.04 | 0.053915 | [12 empty] | 1095.04 | 0.114768 | [12 empty] | 2190.06 | 0.0695767 | [12 empty] | 2737.57 | 0.108398 | 2738 | 39815 | 8328.202 | 150.01 | 3 | 0.82 | 0.81 | 180.1 |  | 1194.3 | 8062.473 | 0.03114941 | 7695.82 | 0.0376266
[12 empty] | 1095.44 | 0.0538694 | [12 empty] | 1095.44 | 0.114698 | [12 empty] | 2190.86 | 0.0695268 | [12 empty] | 2738.57 | 0.108333 | 2739 | 40204 | 8345.395 | 150 | 3 | 0.82 | 0.84 | 181.88 |  | 1206.1 | 8079.74 | 0.03082782 | 7698.63 | 0.0375945
[12 empty] | 1095.84 | 0.0538238 | [12 empty] | 1095.84 | 0.114628 | [12 empty] | 2191.66 | 0.069477 | [12 empty] | 2739.57 | 0.108269 | 2740 | 40488 | 8362.624 | 150 | 3 | 0.82 | 0.87 | 183.2 |  | 1214.9 | 8097.042 | 0.03088937 | 7701.44 | 0.0375625
[12 empty] | 1096.24 | 0.0537782 | [12 empty] | 1096.24 | 0.114559 | [12 empty] | 2192.46 | 0.0694273 | [12 empty] | 2740.57 | 0.108204 | 2741 | 40070 | 8379.891 | 149.99 | 3 | 0.82 | 0.87 | 181.28 |  | 1202.2 | 8114.381 | 0.02953839 | 7704.25 | 0.0375304
[12 empty] | 1096.64 | 0.0537326 | [12 empty] | 1096.64 | 0.114489 | [12 empty] | 2193.26 | 0.0693775 | [12 empty] | 2741.57 | 0.10814 | 2742 | 40150 | 8397.193 | 150 | 3 | 0.82 | 0.88 | 181.65 |  | 1204.6 | 8131.758 | 0.03053008 | 7707.06 | 0.0374985
[12 empty] | 1097.04 | 0.0536872 | [12 empty] | 1097.04 | 0.11442 | [12 empty] | 2194.06 | 0.0693279 | [12 empty] | 2742.57 | 0.108076 | 2743 | 38394 | 8414.532 | 149.99 | 3 | 0.82 | 1.01 | 173.65 |  | 1151.5 | 8149.172 | 0.03011309 | 7709.87 | 0.0374665
[12 empty] | 1097.44 | 0.0536417 | [12 empty] | 1097.44 | 0.11435 | [12 empty] | 2194.86 | 0.0692782 | [12 empty] | 2743.57 | 0.108012 | 2744 | 39683 | 8431.909 | 149.99 | 3 | 0.821 | 1.09 | 179.48 |  | 1190.2 | 8166.624 | 0.03030158 | 7712.69 | 0.0374346
[12 empty] | 1097.84 | 0.0535963 | [12 empty] | 1097.84 | 0.114281 | [12 empty] | 2195.66 | 0.0692286 | [12 empty] | 2744.57 | 0.107948 | 2745 | 39141 | 8449.323 | 149.99 | 3 | 0.821 | 1.16 | 177.01 |  | 1173.8 | 8184.113 | 0.02953377 | 7715.5 | 0.0374027
[12 empty] | 1098.24 | 0.0535509 | [12 empty] | 1098.24 | 0.114211 | [12 empty] | 2196.46 | 0.0691791 | [12 empty] | 2745.57 | 0.107883 | 2746 | 39386 | 8466.775 | 149.99 | 3 | 0.821 | 0.87 | 178.08 |  | 1181 | 8201.637 | 0.03082705 | 7718.31 | 0.0373708
[12 empty] | 1098.64 | 0.0535056 | [12 empty] | 1098.64 | 0.114142 | [12 empty] | 2197.26 | 0.0691295 | [12 empty] | 2746.57 | 0.107819 | 2747 | 38388 | 8484.264 | 149.99 | 3 | 0.822 | 0.91 | 173.59 |  | 1151.2 | 8219.202 | 0.0314633 | 7721.12 | 0.037339
[12 empty] | 1099.04 | 0.0534603 | [12 empty] | 1099.04 | 0.114073 | [12 empty] | 2198.06 | 0.0690801 | [12 empty] | 2747.57 | 0.107755 | 2748 | 40069 | 8501.788 | 149.99 | 3 | 0.822 | 0.99 | 181.19 |  | 1201.6 | 8236.801 | 0.03088706 | 7723.93 | 0.0373072
[12 empty] | 1099.44 | 0.0534151 | [12 empty] | 1099.44 | 0.114004 | [12 empty] | 2198.86 | 0.0690306 | [12 empty] | 2748.57 | 0.107691 | 2749 | 40896 | 8519.353 | 149.99 | 3 | 0.822 | 1.04 | 185.09 |  | 1227.4 | 8254.441 | 0.03091476 | 7726.74 | 0.0372754
[12 empty] | 1099.84 | 0.0533699 | [12 empty] | 1099.84 | 0.113935 | [12 empty] | 2199.66 | 0.0689812 | [12 empty] | 2749.57 | 0.107627 | 2750 | 40147 | 8536.952 | 149.99 | 3 | 0.822 | 1.14 | 181.55 |  | 1203.9 | 8272.117 | 0.03042699 | 7729.56 | 0.0372437
[12 empty] | 1100.24 | 0.0533247 | [12 empty] | 1100.24 | 0.113865 | [12 empty] | 2200.46 | 0.0689318 | [12 empty] | 2750.57 | 0.107564 | 2751 | 40183 | 8554.592 | 149.99 | 3 | 0.822 | 1.17 | 181.82 |  | 1205.7 | 8289.83 | 0.0292922 | 7732.37 | 0.037212
[12 empty] | 1100.64 | 0.0532796 | [12 empty] | 1100.64 | 0.113796 | [12 empty] | 2201.26 | 0.0688825 | [12 empty] | 2751.57 | 0.1075 | 2752 | 39549 | 8572.268 | 149.99 | 3 | 0.822 | 1.16 | 178.95 |  | 1186.7 | 8307.582 | 0.03013233 | 7735.18 | 0.0371803
[12 empty] | 1101.04 | 0.0532345 | [12 empty] | 1101.04 | 0.113727 | [12 empty] | 2202.06 | 0.0688332 | [12 empty] | 2752.57 | 0.107436 | 2753 | 38074 | 8589.981 | 150 | 3 | 0.822 | 1.16 | 172.28 |  | 1142.5 | 8325.371 | 0.02975919 | 7737.99 | 0.0371487
[12 empty] | 1101.44 | 0.0531895 | [12 empty] | 1101.44 | 0.113658 | [12 empty] | 2202.86 | 0.068784 | [12 empty] | 2753.57 | 0.107372 | 2754 | 39166 | 8607.733 | 149.99 | 3 | 0.822 | 1.03 | 177.22 |  | 1175.2 | 8343.199 | 0.02756578 | 7740.8 | 0.0371171
[12 empty] | 1101.84 | 0.0531445 | [12 empty] | 1101.84 | 0.11359 | [12 empty] | 2203.66 | 0.0687348 | [12 empty] | 2754.57 | 0.107308 | 2755 | 38681 | 8625.522 | 149.99 | 3 | 0.821 | 0.89 | 175.12 |  | 1161.3 | 8361.064 | 0.02590245 | 7743.61 | 0.0370855
[12 empty] | 1102.24 | 0.0530995 | [12 empty] | 1102.24 | 0.113521 | [12 empty] | 2204.46 | 0.0686856 | [12 empty] | 2755.57 | 0.107245 | 2756 | 35830 | 8643.35 | 150.02 | 3 | 0.821 | 1.07 | 162.2 |  | 1075.6 | 8378.966 | 0.02590322 | 7746.43 | 0.0370539
[12 empty] | 1102.64 | 0.0530546 | [12 empty] | 1102.64 | 0.113452 | [12 empty] | 2205.26 | 0.0686365 | [12 empty] | 2756.57 | 0.107181 | 2757 | 33668 | 8661.215 | 150.01 | 3 | 0.82 | 0.96 | 152.28 |  | 1009.8 | 8396.91 | 0.02560009 | 7749.24 | 0.0370224
[12 empty] | 1103.04 | 0.0530098 | [12 empty] | 1103.04 | 0.113383 | [12 empty] | 2206.06 | 0.0685874 | [12 empty] | 2757.57 | 0.107118 | 2758 | 33669 | 8679.117 | 150.01 | 3 | 0.82 | 0.91 | 152.33 |  | 1010.2 | 8414.889 | 0.02653331 | 7752.05 | 0.0369909
[12 empty] | 1103.44 | 0.0529649 | [12 empty] | 1103.44 | 0.113314 | [12 empty] | 2206.86 | 0.0685384 | [12 empty] | 2758.57 | 0.107054 | 2759 | 33275 | 8697.061 | 150.01 | 3 | 0.82 | 0.86 | 150.52 |  | 998.19 | 8432.909 | 0.02555162 | 7754.86 | 0.0369594
[12 empty] | 1103.84 | 0.0529201 | [12 empty] | 1103.84 | 0.113246 | [12 empty] | 2207.66 | 0.0684894 | [12 empty] | 2759.57 | 0.106991 | 2760 | 34488 | 8715.04 | 150.01 | 3 | 0.82 | 1.04 | 156.05 |  | 1034.8 | 8450.964 | 0.02504231 | 7757.67 | 0.036928
[12 empty] | 1104.24 | 0.0528754 | [12 empty] | 1104.24 | 0.113177 | [12 empty] | 2208.46 | 0.0684404 | [12 empty] | 2760.57 | 0.106927 | 2761 | 33212 | 8733.06 | 150.01 | 3 | 0.82 | 1.06 | 150.23 |  | 996.24 | 8469.06 | 0.02458609 | 7760.49 | 0.0368966
[12 empty] | 1104.64 | 0.0528307 | [12 empty] | 1104.64 | 0.113108 | [12 empty] | 2209.26 | 0.0683915 | [12 empty] | 2761.57 | 0.106864 | 2762 | 32550 | 8751.115 | 150.01 | 3 | 0.819 | 1 | 147.29 |  | 976.77 | 8487.196 | 0.02611248 | 7763.3 | 0.0368652
[12 empty] | 1105.04 | 0.052786 | [12 empty] | 1105.04 | 0.11304 | [12 empty] | 2210.06 | 0.0683426 | [12 empty] | 2762.57 | 0.1068 | 2763 | 31957 | 8769.211 | 150.01 | 3 | 0.82 | 1.02 | 144.54 |  | 958.52 | 8505.369 | 0.02642483 | 7766.11 | 0.0368339
[12 empty] | 1105.44 | 0.0527414 | [12 empty] | 1105.44 | 0.112971 | [12 empty] | 2210.86 | 0.0682938 | [12 empty] | 2763.58 | 0.106737 | 2764 | 33941 | 8787.347 | 149.99 | 3 | 0.82 | 1.06 | 153.5 |  | 1017.9 | 8523.579 | 0.02427758 | 7768.92 | 0.0368025
[12 empty] | 1105.84 | 0.0526968 | [12 empty] | 1105.84 | 0.112903 | [12 empty] | 2211.66 | 0.068245 | [12 empty] | 2764.58 | 0.106674 | 2765 | 34347 | 8805.52 | 150 | 3 | 0.82 | 1.08 | 155.41 |  | 1030.6 | 8541.83 | 0.02507232 | 7771.73 | 0.0367713
[12 empty] | 1106.24 | 0.0526523 | [12 empty] | 1106.24 | 0.112835 | [12 empty] | 2212.46 | 0.0681962 | [12 empty] | 2765.58 | 0.106611 | 2766 | 31556 | 8823.73 | 150.01 | 3 | 0.82 | 1.02 | 142.75 |  | 946.61 | 8560.12 | 0.02504308 | 7774.54 | 0.03674
[12 empty] | 1106.64 | 0.0526078 | [12 empty] | 1106.64 | 0.112766 | [12 empty] | 2213.26 | 0.0681475 | [12 empty] | 2766.58 | 0.106547 | 2767 | 32589 | 8841.981 | 150 | 3 | 0.819 | 0.99 | 147.4 |  | 977.51 | 8578.451 | 0.02553316 | 7777.36 | 0.0367088
[12 empty] | 1107.04 | 0.0525633 | [12 empty] | 1107.04 | 0.112698 | [12 empty] | 2214.07 | 0.0680988 | [12 empty] | 2767.58 | 0.106484 | 2768 | 32551 | 8860.271 | 150.01 | 3 | 0.819 | 0.96 | 147.28 |  | 976.71 | 8596.819 | 0.02475073 | 7780.17 | 0.0366776
[12 empty] | 1107.44 | 0.0525189 | [12 empty] | 1107.44 | 0.11263 | [12 empty] | 2214.87 | 0.0680502 | [12 empty] | 2768.58 | 0.106421 | 2769 | 33188 | 8878.602 | 150 | 3 | 0.82 | 1.06 | 150.14 |  | 995.64 | 8615.225 | 0.02539621 | 7782.98 | 0.0366464
[12 empty] | 1107.84 | 0.0524745 | [12 empty] | 1107.84 | 0.112561 | [12 empty] | 2215.67 | 0.0680015 | [12 empty] | 2769.58 | 0.106358 | 2770 | 32171 | 8896.97 | 150 | 3 | 0.82 | 1.05 | 145.44 |  | 964.48 | 8633.671 | 0.02519849 | 7785.79 | 0.0366153
[12 empty] | 1108.24 | 0.0524302 | [12 empty] | 1108.24 | 0.112493 | [12 empty] | 2216.47 | 0.067953 | [12 empty] | 2770.58 | 0.106295 | 2771 | 33010 | 8915.376 | 150 | 3 | 0.82 | 1.08 | 149.26 |  | 989.84 | 8652.158 | 0.02548315 | 7788.6 | 0.0365842
[12 empty] | 1108.64 | 0.0523859 | [12 empty] | 1108.64 | 0.112425 | [12 empty] | 2217.27 | 0.0679045 | [12 empty] | 2771.58 | 0.106232 | 2772 | 32753 | 8933.822 | 149.99 | 3 | 0.82 | 1.09 | 148.2 |  | 982.77 | 8670.682 | 0.02640175 | 7791.41 | 0.0365531
[12 empty] | 1109.04 | 0.0523417 | [12 empty] | 1109.04 | 0.112357 | [12 empty] | 2218.07 | 0.067856 | [12 empty] | 2772.58 | 0.106169 | 2773 | 33123 | 8952.309 | 150 | 3 | 0.821 | 1.08 | 149.83 |  | 993.57 | 8689.246 | 0.0251631 | 7794.23 | 0.036522
[12 empty] | 1109.44 | 0.0522974 | [12 empty] | 1109.44 | 0.112289 | [12 empty] | 2218.87 | 0.0678075 | [12 empty] | 2773.58 | 0.106106 | 2774 | 34317 | 8970.833 | 149.99 | 3 | 0.821 | 1.15 | 155.24 |  | 1029.5 | 8707.851 | 0.02511386 | 7797.04 | 0.036491
[12 empty] | 1109.84 | 0.0522533 | [12 empty] | 1109.84 | 0.112221 | [12 empty] | 2219.67 | 0.0677591 | [12 empty] | 2774.58 | 0.106043 | 2775 | 32707 | 8989.397 | 149.99 | 3 | 0.821 | 1.18 | 147.95 |  | 981.12 | 8726.495 | 0.02631713 | 7799.85 | 0.03646
[12 empty] | 1110.24 | 0.0522091 | [12 empty] | 1110.24 | 0.112153 | [12 empty] | 2220.47 | 0.0677107 | [12 empty] | 2775.58 | 0.105981 | 2776 | 32643 | 9008.002 | 149.99 | 3 | 0.822 | 0.99 | 147.53 |  | 978.33 | 8745.179 | 0.02614402 | 7802.66 | 0.0364291
[12 empty] | 1110.64 | 0.052165 | [12 empty] | 1110.64 | 0.112085 | [12 empty] | 2221.27 | 0.0676624 | [12 empty] | 2776.58 | 0.105918 | 2777 | 34207 | 9026.646 | 149.99 | 3 | 0.822 | 1.12 | 154.76 |  | 1026.3 | 8763.904 | 0.02597323 | 7805.47 | 0.0363981
[12 empty] | 1111.04 | 0.052121 | [12 empty] | 1111.04 | 0.112017 | [12 empty] | 2222.07 | 0.0676141 | [12 empty] | 2777.58 | 0.105855 | 2778 | 33982 | 9045.33 | 149.99 | 3 | 0.822 | 1.13 | 153.69 |  | 1019.2 | 8782.666 | 0.02640098 | 7808.29 | 0.0363672
[12 empty] | 1111.44 | 0.052077 | [12 empty] | 1111.44 | 0.11195 | [12 empty] | 2222.87 | 0.0675659 | [12 empty] | 2778.58 | 0.105793 | 2779 | 33760 | 9064.055 | 149.99 | 3 | 0.822 | 1.07 | 152.7 |  | 1012.6 | 8801.47 | 0.02656024 | 7811.1 | 0.0363364
[12 empty] | 1111.84 | 0.052033 | [12 empty] | 1111.84 | 0.111882 | [12 empty] | 2223.67 | 0.0675176 | [12 empty] | 2779.58 | 0.10573 | 2780 | 34316 | 9082.817 | 149.99 | 3 | 0.823 | 1.12 | 155.19 |  | 1029.2 | 8820.315 | 0.02652177 | 7813.91 | 0.0363055
[12 empty] | 1112.24 | 0.0519891 | [12 empty] | 1112.24 | 0.111814 | [12 empty] | 2224.47 | 0.0674695 | [12 empty] | 2780.58 | 0.105667 | 2781 | 34523 | 9101.621 | 149.99 | 3 | 0.823 | 1.16 | 156.14 |  | 1035.5 | 8839.2 | 0.02616403 | 7816.72 | 0.0362747
[12 empty] | 1112.64 | 0.0519452 | [12 empty] | 1112.64 | 0.111747 | [12 empty] | 2225.27 | 0.0674213 | [12 empty] | 2781.58 | 0.105605 | 2782 | 34473 | 9120.466 | 149.99 | 3 | 0.823 | 1.12 | 155.99 |  | 1034.4 | 8858.123 | 0.02542545 | 7819.53 | 0.0362439
[12 empty] | 1113.04 | 0.0519013 | [12 empty] | 1113.04 | 0.111679 | [12 empty] | 2226.07 | 0.0673732 | [12 empty] | 2782.58 | 0.105542 | 2783 | 34008 | 9139.351 | 150 | 3 | 0.822 | 0.91 | 153.89 |  | 1020.5 | 8877.088 | 0.02560086 | 7822.34 | 0.0362132
[12 empty] | 1113.44 | 0.0518575 | [12 empty] | 1113.44 | 0.111611 | [12 empty] | 2226.87 | 0.0673252 | [12 empty] | 2783.58 | 0.10548 | 2784 | 33048 | 9158.274 | 150 | 3 | 0.822 | 0.97 | 149.51 |  | 991.49 | 8896.094 | 0.02479151 | 7825.16 | 0.0361825
[12 empty] | 1113.84 | 0.0518138 | [12 empty] | 1113.84 | 0.111544 | [12 empty] | 2227.67 | 0.0672772 | [12 empty] | 2784.58 | 0.105417 | 2785 | 33276 | 9177.239 | 150 | 3 | 0.822 | 0.96 | 150.54 |  | 998.31 | 8915.14 | 0.02642022 | 7827.97 | 0.0361518
[12 empty] | 1114.24 | 0.05177 | [12 empty] | 1114.24 | 0.111477 | [12 empty] | 2228.47 | 0.0672292 | [12 empty] | 2785.58 | 0.105355 | 2786 | 32224 | 9196.245 | 150.01 | 3 | 0.822 | 0.88 | 145.77 |  | 966.66 | 8934.228 | 0.02584936 | 7830.78 | 0.0361211
[12 empty] | 1114.65 | 0.0517264 | [12 empty] | 1114.65 | 0.111409 | [12 empty] | 2229.27 | 0.0671812 | [12 empty] | 2786.58 | 0.105293 | 2787 | 34341 | 9215.291 | 150 | 3 | 0.822 | 0.97 | 155.43 |  | 1030.7 | 8953.356 | 0.02525696 | 7833.59 | 0.0360905
[12 empty] | 1115.05 | 0.0516827 | [12 empty] | 1115.05 | 0.111342 | [12 empty] | 2230.07 | 0.0671333 | [12 empty] | 2787.58 | 0.10523 | 2788 | 33599 | 9234.379 | 150 | 3 | 0.821 | 0.89 | 152 |  | 1008 | 8972.524 | 0.02537467 | 7836.4 | 0.0360599
[12 empty] | 1115.45 | 0.0516391 | [12 empty] | 1115.45 | 0.111274 | [12 empty] | 2230.87 | 0.0670855 | [12 empty] | 2788.58 | 0.105168 | 2789 | 32829 | 9253.507 | 150.01 | 3 | 0.821 | 0.87 | 148.52 |  | 984.91 | 8991.733 | 0.02464379 | 7839.21 | 0.0360293
[12 empty] | 1115.85 | 0.0515955 | [12 empty] | 1115.85 | 0.111207 | [12 empty] | 2231.67 | 0.0670376 | [12 empty] | 2789.58 | 0.105106 | 2790 | 32982 | 9272.675 | 150 | 3 | 0.821 | 1.05 | 149.31 |  | 990.14 | 9010.983 | 0.02381443 | 7842.03 | 0.0359987
[12 empty] | 1116.25 | 0.051552 | [12 empty] | 1116.25 | 0.11114 | [12 empty] | 2232.47 | 0.0669898 | [12 empty] | 2790.58 | 0.105044 | 2791 | 32032 | 9291.884 | 150.01 | 3 | 0.821 | 0.95 | 144.95 |  | 961.25 | 9030.274 | 0.02390675 | 7844.84 | 0.0359682
[12 empty] | 1116.65 | 0.0515085 | [12 empty] | 1116.65 | 0.111073 | [12 empty] | 2233.27 | 0.0669421 | [12 empty] | 2791.58 | 0.104982 | 2792 | 30954 | 9311.134 | 150.01 | 3 | 0.821 | 0.93 | 140.01 |  | 928.48 | 9049.607 | 0.02380982 | 7847.65 | 0.0359377
[12 empty] | 1117.05 | 0.0514651 | [12 empty] | 1117.05 | 0.111006 | [12 empty] | 2234.07 | 0.0668944 | [12 empty] | 2792.58 | 0.10492 | 2793 | 31074 | 9330.425 | 150 | 3 | 0.821 | 0.87 | 140.55 |  | 932.04 | 9068.981 | 0.0236244 | 7850.46 | 0.0359073
[12 empty] | 1117.45 | 0.0514217 | [12 empty] | 1117.45 | 0.110939 | [12 empty] | 2234.87 | 0.0668467 | [12 empty] | 2793.58 | 0.104858 | 2794 | 30948 | 9349.758 | 150 | 3 | 0.821 | 0.95 | 140.02 |  | 928.56 | 9088.396 | 0.02337667 | 7853.27 | 0.0358768
[12 empty] | 1117.85 | 0.0513783 | [12 empty] | 1117.85 | 0.110871 | [12 empty] | 2235.67 | 0.0667991 | [12 empty] | 2794.58 | 0.104796 | 2795 | 30707 | 9369.132 | 150.01 | 3 | 0.82 | 1.04 | 138.89 |  | 921.05 | 9107.853 | 0.02328974 | 7856.08 | 0.0358464
[12 empty] | 1118.25 | 0.051335 | [12 empty] | 1118.25 | 0.110804 | [12 empty] | 2236.47 | 0.0667515 | [12 empty] | 2795.58 | 0.104734 | 2796 | 30385 | 9388.547 | 150.01 | 3 | 0.82 | 0.97 | 137.48 |  | 911.69 | 9127.35 | 0.02234575 | 7858.9 | 0.035816
[12 empty] | 1118.65 | 0.0512917 | [12 empty] | 1118.65 | 0.110738 | [12 empty] | 2237.27 | 0.0667039 | [12 empty] | 2796.58 | 0.104672 | 2797 | 30272 | 9408.004 | 150 | 3 | 0.82 | 1.02 | 136.95 |  | 908.2 | 9146.89 | 0.02280889 | 7861.71 | 0.0357857
[12 empty] | 1119.05 | 0.0512484 | [12 empty] | 1119.05 | 0.110671 | [12 empty] | 2238.07 | 0.0666564 | [12 empty] | 2797.58 | 0.10461 | 2798 | 29045 | 9427.501 | 150 | 3 | 0.821 | 1.01 | 131.35 |  | 871.02 | 9166.472 | 0.02290968 | 7864.52 | 0.0357554
[12 empty] | 1119.45 | 0.0512052 | [12 empty] | 1119.45 | 0.110604 | [12 empty] | 2238.87 | 0.0666089 | [12 empty] | 2798.58 | 0.104548 | 2799 | 29647 | 9447.041 | 149.99 | 3 | 0.821 | 1.1 | 134.1 |  | 889.25 | 9186.095 | 0.02208878 | 7867.33 | 0.0357251
[12 empty] | 1119.85 | 0.051162 | [12 empty] | 1119.85 | 0.110537 | [12 empty] | 2239.67 | 0.0665615 | [12 empty] | 2799.58 | 0.104486 | 2800 | 29778 | 9466.623 | 149.99 | 3 | 0.821 | 1.17 | 134.73 |  | 893.43 | 9205.76 | 0.0222465 | 7870.14 | 0.0356948
[12 empty] | 1120.25 | 0.0511189 | [12 empty] | 1120.25 | 0.11047 | [12 empty] | 2240.47 | 0.0665141 | [12 empty] | 2800.58 | 0.104425 | 2801 | 28711 | 9486.246 | 149.99 | 3 | 0.821 | 1.11 | 129.87 |  | 861.24 | 9225.467 | 0.02237883 | 7872.96 | 0.0356646
[12 empty] | 1120.65 | 0.0510758 | [12 empty] | 1120.65 | 0.110403 | [12 empty] | 2241.27 | 0.0664667 | [12 empty] | 2801.58 | 0.104363 | 2802 | 28916 | 9505.911 | 149.98 | 3 | 0.821 | 0.9 | 130.81 |  | 867.46 | 9245.216 | 0.0224773 | 7875.77 | 0.0356344
[12 empty] | 1121.05 | 0.0510328 | [12 empty] | 1121.05 | 0.110337 | [12 empty] | 2242.07 | 0.0664194 | [12 empty] | 2802.58 | 0.104301 | 2803 | 29088 | 9525.618 | 149.99 | 3 | 0.822 | 1.01 | 131.59 |  | 872.6 | 9265.008 | 0.02293276 | 7878.58 | 0.0356042
[12 empty] | 1121.45 | 0.0509898 | [12 empty] | 1121.45 | 0.11027 | [12 empty] | 2242.87 | 0.0663721 | [12 empty] | 2803.58 | 0.10424 | 2804 | 29216 | 9545.367 | 149.99 | 3 | 0.822 | 1.04 | 132.21 |  | 876.72 | 9284.842 | 0.02341283 | 7881.39 | 0.0355741
[12 empty] | 1121.85 | 0.0509468 | [12 empty] | 1121.85 | 0.110204 | [12 empty] | 2243.67 | 0.0663248 | [12 empty] | 2804.58 | 0.104178 | 2805 | 29808 | 9565.159 | 149.99 | 3 | 0.822 | 1.13 | 134.86 |  | 894.3 | 9304.718 | 0.02301585 | 7884.2 | 0.035544
[12 empty] | 1122.25 | 0.0509038 | [12 empty] | 1122.25 | 0.110137 | [12 empty] | 2244.47 | 0.0662776 | [12 empty] | 2805.58 | 0.104117 | 2806 | 30432 | 9584.993 | 149.99 | 3 | 0.822 | 1.18 | 137.69 |  | 913.05 | 9324.637 | 0.02259425 | 7887.01 | 0.0355139
[12 empty] | 1122.65 | 0.050861 | [12 empty] | 1122.65 | 0.110071 | [12 empty] | 2245.27 | 0.0662305 | [12 empty] | 2806.58 | 0.104055 | 2807 | 29916 | 9604.869 | 149.98 | 3 | 0.822 | 1.14 | 135.35 |  | 897.58 | 9344.598 | 0.02165718 | 7889.83 | 0.0354838
[12 empty] | 1123.05 | 0.0508181 | [12 empty] | 1123.05 | 0.110004 | [12 empty] | 2246.07 | 0.0661833 | [12 empty] | 2807.58 | 0.103994 | 2808 | 29368 | 9624.788 | 149.99 | 3 | 0.822 | 1.07 | 132.9 |  | 881.35 | 9364.603 | 0.02115248 | 7892.64 | 0.0354538
[12 empty] | 1123.45 | 0.0507753 | [12 empty] | 1123.45 | 0.109938 | [12 empty] | 2246.87 | 0.0661362 | [12 empty] | 2808.58 | 0.103932 | 2809 | 28150 | 9644.749 | 149.99 | 3 | 0.821 | 0.89 | 127.38 |  | 844.7 | 9384.65 | 0.01858594 | 7895.45 | 0.0354238
[12 empty] | 1123.85 | 0.0507325 | [12 empty] | 1123.85 | 0.109871 | [12 empty] | 2247.67 | 0.0660892 | [12 empty] | 2809.58 | 0.103871 | 2810 | 27494 | 9664.754 | 150 | 3 | 0.821 | 1.04 | 124.48 |  | 825.48 | 9404.739 | 0.01823819 | 7898.26 | 0.0353938
[12 empty] | 1124.25 | 0.0506898 | [12 empty] | 1124.25 | 0.109805 | [12 empty] | 2248.47 | 0.0660421 | [12 empty] | 2810.58 | 0.10381 | 2811 | 24158 | 9684.801 | 150.02 | 3 | 0.82 | 0.98 | 109.35 |  | 725.17 | 9424.87 | 0.01772657 | 7901.07 | 0.0353639
[12 empty] | 1124.65 | 0.0506471 | [12 empty] | 1124.65 | 0.109739 | [12 empty] | 2249.27 | 0.0659952 | [12 empty] | 2811.58 | 0.103749 | 2812 | 23706 | 9704.89 | 150.02 | 3 | 0.82 | 0.88 | 107.25 |  | 711.25 | 9445.044 | 0.01804585 | 7903.88 | 0.0353339
[12 empty] | 1125.05 | 0.0506044 | [12 empty] | 1125.05 | 0.109673 | [12 empty] | 2250.07 | 0.0659482 | [12 empty] | 2812.58 | 0.103687 | 2813 | 23041 | 9725.021 | 150.01 | 3 | 0.82 | 0.85 | 104.22 |  | 691.12 | 9465.263 | 0.01743037 | 7906.7 | 0.0353041
[12 empty] | 1125.45 | 0.0505618 | [12 empty] | 1125.45 | 0.109606 | [12 empty] | 2250.87 | 0.0659013 | [12 empty] | 2813.58 | 0.103626 | 2814 | 23456 | 9745.195 | 150.01 | 3 | 0.82 | 0.94 | 106.12 |  | 703.7 | 9485.526 | 0.01761271 | 7909.51 | 0.0352742
[12 empty] | 1125.85 | 0.0505192 | [12 empty] | 1125.85 | 0.10954 | [12 empty] | 2251.67 | 0.0658544 | [12 empty] | 2814.58 | 0.103565 | 2815 | 22656 | 9765.414 | 150.01 | 3 | 0.82 | 1.06 | 102.48 |  | 679.57 | 9505.829 | 0.01811663 | 7912.32 | 0.0352444
[12 empty] | 1126.25 | 0.0504767 | [12 empty] | 1126.25 | 0.109474 | [12 empty] | 2252.47 | 0.0658076 | [12 empty] | 2815.58 | 0.103504 | 2816 | 22893 | 9785.677 | 150.01 | 3 | 0.82 | 1.03 | 103.6 |  | 687.05 | 9526.177 | 0.01745422 | 7915.13 | 0.0352146
[12 empty] | 1126.65 | 0.0504342 | [12 empty] | 1126.65 | 0.109408 | [12 empty] | 2253.27 | 0.0657608 | [12 empty] | 2816.59 | 0.103443 | 2817 | 23548 | 9805.98 | 150.01 | 3 | 0.819 | 0.97 | 106.57 |  | 706.73 | 9546.57 | 0.01819203 | 7917.94 | 0.0351848
[12 empty] | 1127.05 | 0.0503917 | [12 empty] | 1127.05 | 0.109342 | [12 empty] | 2254.07 | 0.065714 | [12 empty] | 2817.59 | 0.103382 | 2818 | 22687 | 9826.328 | 150 | 3 | 0.819 | 0.97 | 102.59 |  | 680.35 | 9567.004 | 0.01852977 | 7920.76 | 0.035155
[12 empty] | 1127.45 | 0.0503493 | [12 empty] | 1127.45 | 0.109276 | [12 empty] | 2254.87 | 0.0656673 | [12 empty] | 2818.59 | 0.103321 | 2819 | 23646 | 9846.721 | 149.99 | 3 | 0.82 | 1.01 | 106.94 |  | 709.15 | 9587.484 | 0.01706724 | 7923.57 | 0.0351253
[12 empty] | 1127.85 | 0.0503069 | [12 empty] | 1127.85 | 0.10921 | [12 empty] | 2255.67 | 0.0656206 | [12 empty] | 2819.59 | 0.10326 | 2820 | 24085 | 9867.155 | 150 | 3 | 0.82 | 1.04 | 108.98 |  | 722.67 | 9608.005 | 0.01683951 | 7926.38 | 0.0350956
[12 empty] | 1128.25 | 0.0502645 | [12 empty] | 1128.25 | 0.109144 | [12 empty] | 2256.47 | 0.065574 | [12 empty] | 2820.59 | 0.103199 | 2821 | 22184 | 9887.635 | 150.01 | 3 | 0.82 | 1.03 | 100.35 |  | 665.49 | 9628.573 | 0.01696646 | 7929.19 | 0.035066
[12 empty] | 1128.65 | 0.0502222 | [12 empty] | 1128.65 | 0.109079 | [12 empty] | 2257.27 | 0.0655274 | [12 empty] | 2821.59 | 0.103138 | 2822 | 21888 | 9908.156 | 150.01 | 3 | 0.82 | 1.08 | 98.994 |  | 656.47 | 9649.182 | 0.01826589 | 7932 | 0.0350363
[12 empty] | 1129.05 | 0.05018 | [12 empty] | 1129.05 | 0.109013 | [12 empty] | 2258.07 | 0.0654808 | [12 empty] | 2822.59 | 0.103077 | 2823 | 22053 | 9928.724 | 150 | 3 | 0.82 | 1.12 | 99.726 |  | 661.33 | 9669.836 | 0.01838898 | 7934.81 | 0.0350067
[12 empty] | 1129.45 | 0.0501377 | [12 empty] | 1129.45 | 0.108947 | [12 empty] | 2258.87 | 0.0654343 | [12 empty] | 2823.59 | 0.103017 | 2824 | 23742 | 9949.333 | 150 | 3 | 0.82 | 1.09 | 107.37 |  | 712.05 | 9690.536 | 0.01913602 | 7937.63 | 0.0349771
[12 empty] | 1129.85 | 0.0500955 | [12 empty] | 1129.85 | 0.108881 | [12 empty] | 2259.67 | 0.0653878 | [12 empty] | 2824.59 | 0.102956 | 2825 | 23902 | 9969.987 | 150 | 3 | 0.82 | 0.98 | 108.1 |  | 716.87 | 9711.277 | 0.0177912 | 7940.44 | 0.0349476
[12 empty] | 1130.25 | 0.0500534 | [12 empty] | 1130.25 | 0.108816 | [12 empty] | 2260.47 | 0.0653413 | [12 empty] | 2825.59 | 0.102895 | 2826 | 24873 | 9990.687 | 149.99 | 3 | 0.821 | 1.07 | 112.56 |  | 746.42 | 9732.064 | 0.01856901 | 7943.25 | 0.0349181
[12 empty] | 1130.65 | 0.0500113 | [12 empty] | 1130.65 | 0.10875 | [12 empty] | 2261.27 | 0.0652949 | [12 empty] | 2826.59 | 0.102835 | 2827 | 23125 | 10011.428 | 149.99 | 3 | 0.821 | 1.05 | 104.53 |  | 693.21 | 9752.895 | 0.0188906 | 7946.06 | 0.0348886
[12 empty] | 1131.05 | 0.0499692 | [12 empty] | 1131.05 | 0.108685 | [12 empty] | 2262.07 | 0.0652485 | [12 empty] | 2827.59 | 0.102774 | 2828 | 24136 | 10032.215 | 149.99 | 3 | 0.822 | 0.91 | 109.14 |  | 723.74 | 9773.771 | 0.01895753 | 7948.87 | 0.0348591
[12 empty] | 1131.45 | 0.0499271 | [12 empty] | 1131.45 | 0.108619 | [12 empty] | 2262.87 | 0.0652022 | [12 empty] | 2828.59 | 0.102713 | 2829 | 24554 | 10053.046 | 149.99 | 3 | 0.822 | 1.12 | 111.05 |  | 736.45 | 9794.691 | 0.01870672 | 7951.68 | 0.0348297
[12 empty] | 1131.85 | 0.0498851 | [12 empty] | 1131.85 | 0.108554 | [12 empty] | 2263.67 | 0.0651559 | [12 empty] | 2829.59 | 0.102653 | 2830 | 24641 | 10073.922 | 149.99 | 3 | 0.822 | 1.15 | 111.44 |  | 739.01 | 9815.656 | 0.01924758 | 7954.5 | 0.0348003
[12 empty] | 1132.25 | 0.0498432 | [12 empty] | 1132.25 | 0.108488 | [12 empty] | 2264.47 | 0.0651096 | [12 empty] | 2830.59 | 0.102592 | 2831 | 24315 | 10094.842 | 149.99 | 3 | 0.823 | 0.98 | 109.91 |  | 728.87 | 9836.665 | 0.01973227 | 7957.31 | 0.0347709
[12 empty] | 1132.65 | 0.0498013 | [12 empty] | 1132.65 | 0.108423 | [12 empty] | 2265.27 | 0.0650633 | [12 empty] | 2831.59 | 0.102532 | 2832 | 25018 | 10115.807 | 149.99 | 3 | 0.823 | 1.09 | 113.15 |  | 750.33 | 9857.72 | 0.01917526 | 7960.12 | 0.0347415
[12 empty] | 1133.05 | 0.0497594 | [12 empty] | 1133.05 | 0.108358 | [12 empty] | 2266.07 | 0.0650171 | [12 empty] | 2832.59 | 0.102472 | 2833 | 25648 | 10136.816 | 149.99 | 3 | 0.823 | 1.04 | 116.05 |  | 769.6 | 9878.82 | 0.0180697 | 7962.93 | 0.0347122
[12 empty] | 1133.45 | 0.0497175 | [12 empty] | 1133.45 | 0.108292 | [12 empty] | 2266.88 | 0.064971 | [12 empty] | 2833.59 | 0.102411 | 2834 | 24924 | 10157.871 | 149.99 | 3 | 0.822 | 0.91 | 112.8 |  | 748 | 9899.964 | 0.01905062 | 7965.74 | 0.0346829
[12 empty] | 1133.85 | 0.0496757 | [12 empty] | 1133.85 | 0.108227 | [12 empty] | 2267.68 | 0.0649249 | [12 empty] | 2834.59 | 0.102351 | 2835 | 23487 | 10178.971 | 150 | 3 | 0.822 | 0.96 | 106.22 |  | 704.42 | 9921.154 | 0.01760348 | 7968.56 | 0.0346536
[12 empty] | 1134.25 | 0.0496339 | [12 empty] | 1134.25 | 0.108162 | [12 empty] | 2268.48 | 0.0648788 | [12 empty] | 2835.59 | 0.102291 | 2836 | 24762 | 10200.115 | 150.01 | 3 | 0.822 | 0.93 | 112.07 |  | 743.16 | 9942.389 | 0.0185467 | 7971.37 | 0.0346244
[12 empty] | 1134.65 | 0.0495922 | [12 empty] | 1134.65 | 0.108097 | [12 empty] | 2269.28 | 0.0648327 | [12 empty] | 2836.59 | 0.102231 | 2837 | 22881 | 10221.305 | 150.01 | 3 | 0.822 | 1.1 | 103.48 |  | 686.2 | 9963.669 | 0.01969534 | 7974.18 | 0.0345952
[12 empty] | 1135.05 | 0.0495505 | [12 empty] | 1135.05 | 0.108032 | [12 empty] | 2270.08 | 0.0647867 | [12 empty] | 2837.59 | 0.10217 | 2838 | 24107 | 10242.54 | 150 | 3 | 0.822 | 1.05 | 109.02 |  | 722.99 | 9984.995 | 0.01910602 | 7976.99 | 0.034566
[12 empty] | 1135.45 | 0.0495089 | [12 empty] | 1135.45 | 0.107967 | [12 empty] | 2270.88 | 0.0647407 | [12 empty] | 2838.59 | 0.10211 | 2839 | 25600 | 10263.82 | 150.01 | 3 | 0.822 | 0.98 | 115.83 |  | 768.15 | 10006.367 | 0.01925527 | 7979.8 | 0.0345368
[12 empty] | 1135.85 | 0.0494672 | [12 empty] | 1135.85 | 0.107902 | [12 empty] | 2271.68 | 0.0646948 | [12 empty] | 2839.59 | 0.10205 | 2840 | 24834 | 10285.146 | 150.02 | 3 | 0.821 | 0.89 | 112.38 |  | 745.23 | 10027.784 | 0.01839514 | 7982.61 | 0.0345077
[12 empty] | 1136.25 | 0.0494257 | [12 empty] | 1136.25 | 0.107837 | [12 empty] | 2272.48 | 0.0646489 | [12 empty] | 2840.59 | 0.10199 | 2841 | 25028 | 10306.518 | 150.01 | 3 | 0.821 | 1.11 | 113.3 |  | 751.35 | 10049.246 | 0.01743268 | 7985.43 | 0.0344786
[12 empty] | 1136.65 | 0.0493841 | [12 empty] | 1136.65 | 0.107772 | [12 empty] | 2273.28 | 0.064603 | [12 empty] | 2841.59 | 0.10193 | 2842 | 23910 | 10327.935 | 150.01 | 3 | 0.821 | 0.99 | 108.19 |  | 717.43 | 10070.755 | 0.01733036 | 7988.24 | 0.0344495
[12 empty] | 1137.05 | 0.0493426 | [12 empty] | 1137.05 | 0.107707 | [12 empty] | 2274.08 | 0.0645572 | [12 empty] | 2842.59 | 0.10187 | 2843 | 22659 | 10349.397 | 150.01 | 3 | 0.821 | 0.85 | 102.5 |  | 679.72 | 10092.31 | 0.01695722 | 7991.05 | 0.0344204
[12 empty] | 1137.45 | 0.0493012 | [12 empty] | 1137.45 | 0.107642 | [12 empty] | 2274.88 | 0.0645114 | [12 empty] | 2843.59 | 0.10181 | 2844 | 22526 | 10370.906 | 150.01 | 3 | 0.821 | 1.04 | 101.91 |  | 675.79 | 10113.911 | 0.01690106 | 7993.86 | 0.0343914
[12 empty] | 1137.85 | 0.0492597 | [12 empty] | 1137.85 | 0.107577 | [12 empty] | 2275.68 | 0.0644657 | [12 empty] | 2844.59 | 0.10175 | 2845 | 22041 | 10392.461 | 150 | 3 | 0.82 | 0.96 | 99.701 |  | 661.16 | 10135.557 | 0.01706186 | 7996.67 | 0.0343624
[12 empty] | 1138.25 | 0.0492183 | [12 empty] | 1138.25 | 0.107513 | [12 empty] | 2276.48 | 0.0644199 | [12 empty] | 2845.59 | 0.10169 | 2846 | 21968 | 10414.062 | 150.01 | 3 | 0.82 | 0.9 | 99.415 |  | 659.26 | 10157.249 | 0.01632636 | 7999.48 | 0.0343334
[12 empty] | 1138.65 | 0.049177 | [12 empty] | 1138.65 | 0.107448 | [12 empty] | 2277.28 | 0.0643743 | [12 empty] | 2846.59 | 0.101631 | 2847 | 22177 | 10435.708 | 150.01 | 3 | 0.82 | 0.87 | 100.36 |  | 665.52 | 10178.989 | 0.01644792 | 8002.3 | 0.0343045
[12 empty] | 1139.05 | 0.0491357 | [12 empty] | 1139.05 | 0.107383 | [12 empty] | 2278.08 | 0.0643286 | [12 empty] | 2847.59 | 0.101571 | 2848 | 21221 | 10457.4 | 150 | 3 | 0.82 | 0.89 | 96.005 |  | 636.65 | 10200.774 | 0.01681413 | 8005.11 | 0.0342756
[12 empty] | 1139.45 | 0.0490944 | [12 empty] | 1139.45 | 0.107319 | [12 empty] | 2278.88 | 0.064283 | [12 empty] | 2848.59 | 0.101511 | 2849 | 21379 | 10479.14 | 150 | 3 | 0.82 | 0.96 | 96.717 |  | 641.38 | 10222.606 | 0.0159363 | 8007.92 | 0.0342467
[12 empty] | 1139.85 | 0.0490531 | [12 empty] | 1139.85 | 0.107254 | [12 empty] | 2279.68 | 0.0642374 | [12 empty] | 2849.59 | 0.101451 | 2850 | 21855 | 10500.925 | 149.99 | 3 | 0.82 | 1.03 | 98.833 |  | 655.41 | 10244.485 | 0.01693799 | 8010.73 | 0.0342178
[12 empty] | 1140.25 | 0.0490119 | [12 empty] | 1140.25 | 0.10719 | [12 empty] | 2280.48 | 0.0641919 | [12 empty] | 2850.59 | 0.101392 | 2851 | 20714 | 10522.757 | 149.99 | 3 | 0.821 | 1.11 | 93.67 |  | 621.17 | 10266.411 | 0.01638868 | 8013.54 | 0.034189
[12 empty] | 1140.65 | 0.0489708 | [12 empty] | 1140.65 | 0.107125 | [12 empty] | 2281.28 | 0.0641464 | [12 empty] | 2851.59 | 0.101332 | 2852 | 22016 | 10544.636 | 149.98 | 3 | 0.821 | 1.14 | 99.612 |  | 660.58 | 10288.382 | 0.01643484 | 8016.35 | 0.0341602
[12 empty] | 1141.05 | 0.0489296 | [12 empty] | 1141.05 | 0.107061 | [12 empty] | 2282.08 | 0.0641009 | [12 empty] | 2852.59 | 0.101273 | 2853 | 21302 | 10566.562 | 149.99 | 3 | 0.821 | 1.14 | 96.392 |  | 639.22 | 10310.402 | 0.01619788 | 8019.17 | 0.0341314
[12 empty] | 1141.45 | 0.0488886 | [12 empty] | 1141.45 | 0.106996 | [12 empty] | 2282.88 | 0.0640555 | [12 empty] | 2853.59 | 0.101213 | 2854 | 21362 | 10588.533 | 149.98 | 3 | 0.821 | 1.17 | 96.619 |  | 640.73 | 10332.468 | 0.01551854 | 8021.98 | 0.0341027
[12 empty] | 1141.85 | 0.0488475 | [12 empty] | 1141.85 | 0.106932 | [12 empty] | 2283.68 | 0.0640101 | [12 empty] | 2854.59 | 0.101154 | 2855 | 21054 | 10610.553 | 149.98 | 3 | 0.821 | 0.91 | 95.209 |  | 631.37 | 10354.581 | 0.01610709 | 8024.79 | 0.0340739
[12 empty] | 1142.25 | 0.0488065 | [12 empty] | 1142.25 | 0.106868 | [12 empty] | 2284.48 | 0.0639648 | [12 empty] | 2855.59 | 0.101094 | 2856 | 20171 | 10632.619 | 149.99 | 3 | 0.822 | 0.96 | 91.215 |  | 604.89 | 10376.742 | 0.01565549 | 8027.6 | 0.0340452
[12 empty] | 1142.65 | 0.0487655 | [12 empty] | 1142.65 | 0.106803 | [12 empty] | 2285.28 | 0.0639194 | [12 empty] | 2856.59 | 0.101035 | 2857 | 20936 | 10654.732 | 149.98 | 3 | 0.822 | 0.96 | 94.685 |  | 627.9 | 10398.95 | 0.01542237 | 8030.41 | 0.0340166
[12 empty] | 1143.05 | 0.0487246 | [12 empty] | 1143.05 | 0.106739 | [12 empty] | 2286.08 | 0.0638742 | [12 empty] | 2857.59 | 0.100975 | 2858 | 20349 | 10676.893 | 150 | 3 | 0.821 | 0.84 | 92.057 |  | 610.47 | 10421.204 | 0.01421988 | 8033.23 | 0.0339879
[12 empty] | 1143.45 | 0.0486837 | [12 empty] | 1143.45 | 0.106675 | [12 empty] | 2286.88 | 0.0638289 | [12 empty] | 2858.59 | 0.100916 | 2859 | 20046 | 10699.101 | 150 | 3 | 0.821 | 1.08 | 90.744 |  | 601.76 | 10443.507 | 0.01406909 | 8036.04 | 0.0339593
[12 empty] | 1143.85 | 0.0486428 | [12 empty] | 1143.85 | 0.106611 | [12 empty] | 2287.68 | 0.0637837 | [12 empty] | 2859.59 | 0.100857 | 2860 | 18483 | 10721.355 | 150.01 | 3 | 0.82 | 0.95 | 83.649 |  | 554.71 | 10465.858 | 0.01245499 | 8038.85 | 0.0339307
[12 empty] | 1144.25 | 0.048602 | [12 empty] | 1144.25 | 0.106547 | [12 empty] | 2288.48 | 0.0637385 | [12 empty] | 2860.59 | 0.100797 | 2861 | 18287 | 10743.658 | 150.01 | 3 | 0.82 | 0.85 | 82.741 |  | 548.69 | 10488.256 | 0.0115187 | 8041.66 | 0.0339022
[12 empty] | 1144.65 | 0.0485612 | [12 empty] | 1144.65 | 0.106483 | [12 empty] | 2289.28 | 0.0636934 | [12 empty] | 2861.59 | 0.100738 | 2862 | 16189 | 10766.009 | 150.01 | 3 | 0.82 | 1.05 | 73.255 |  | 485.79 | 10510.703 | 0.01162794 | 8044.47 | 0.0338736
[12 empty] | 1145.05 | 0.0485204 | [12 empty] | 1145.05 | 0.106419 | [12 empty] | 2290.08 | 0.0636483 | [12 empty] | 2862.59 | 0.100679 | 2863 | 14972 | 10788.407 | 150.01 | 3 | 0.82 | 1.09 | 67.734 |  | 449.18 | 10533.197 | 0.0124196 | 8047.28 | 0.0338451
[12 empty] | 1145.45 | 0.0484797 | [12 empty] | 1145.45 | 0.106355 | [12 empty] | 2290.88 | 0.0636032 | [12 empty] | 2863.59 | 0.10062 | 2864 | 15114 | 10810.854 | 150.02 | 3 | 0.819 | 1 | 68.371 |  | 453.4 | 10555.739 | 0.01357286 | 8050.1 | 0.0338166
[12 empty] | 1145.85 | 0.048439 | [12 empty] | 1145.85 | 0.106291 | [12 empty] | 2291.68 | 0.0635582 | [12 empty] | 2864.59 | 0.100561 | 2865 | 16143 | 10833.348 | 150.01 | 3 | 0.819 | 0.93 | 73.017 |  | 484.21 | 10578.328 | 0.01307817 | 8052.91 | 0.0337882
[12 empty] | 1146.25 | 0.0483984 | [12 empty] | 1146.25 | 0.106227 | [12 empty] | 2292.48 | 0.0635132 | [12 empty] | 2865.59 | 0.100502 | 2866 | 17642 | 10855.89 | 150 | 3 | 0.819 | 0.9 | 79.796 |  | 529.16 | 10600.967 | 0.01328743 | 8055.72 | 0.0337598
[12 empty] | 1146.65 | 0.0483578 | [12 empty] | 1146.65 | 0.106163 | [12 empty] | 2293.28 | 0.0634683 | [12 empty] | 2866.59 | 0.100443 | 2867 | 16999 | 10878.479 | 150 | 3 | 0.819 | 0.89 | 76.909 |  | 510.02 | 10623.654 | 0.01253347 | 8058.53 | 0.0337314
[12 empty] | 1147.05 | 0.0483172 | [12 empty] | 1147.05 | 0.106099 | [12 empty] | 2294.08 | 0.0634233 | [12 empty] | 2867.59 | 0.100384 | 2868 | 17271 | 10901.118 | 150.01 | 3 | 0.819 | 0.83 | 78.154 |  | 518.27 | 10646.389 | 0.01201877 | 8061.34 | 0.033703
[12 empty] | 1147.45 | 0.0482767 | [12 empty] | 1147.45 | 0.106036 | [12 empty] | 2294.88 | 0.0633785 | [12 empty] | 2868.6 | 0.100325 | 2869 | 16291 | 10923.805 | 150.01 | 3 | 0.819 | 1.11 | 73.724 |  | 488.9 | 10669.172 | 0.01233344 | 8064.15 | 0.0336746
[12 empty] | 1147.85 | 0.0482362 | [12 empty] | 1147.85 | 0.105972 | [12 empty] | 2295.68 | 0.0633336 | [12 empty] | 2869.6 | 0.100266 | 2870 | 15622 | 10946.54 | 150 | 3 | 0.819 | 1.14 | 70.658 |  | 468.57 | 10692.004 | 0.01254116 | 8066.97 | 0.0336463
[12 empty] | 1148.25 | 0.0481957 | [12 empty] | 1148.25 | 0.105908 | [12 empty] | 2296.48 | 0.0632888 | [12 empty] | 2870.6 | 0.100207 | 2871 | 16031 | 10969.323 | 150 | 3 | 0.819 | 0.97 | 72.51 |  | 480.85 | 10714.885 | 0.01275119 | 8069.78 | 0.033618
[12 empty] | 1148.65 | 0.0481553 | [12 empty] | 1148.65 | 0.105845 | [12 empty] | 2297.28 | 0.063244 | [12 empty] | 2871.6 | 0.100148 | 2872 | 16301 | 10992.155 | 150 | 3 | 0.819 | 1.09 | 73.736 |  | 488.98 | 10737.815 | 0.01250808 | 8072.59 | 0.0335898
[12 empty] | 1149.05 | 0.0481149 | [12 empty] | 1149.05 | 0.105781 | [12 empty] | 2298.08 | 0.0631993 | [12 empty] | 2872.6 | 0.10009 | 2873 | 16574 | 11015.036 | 149.99 | 3 | 0.82 | 0.99 | 74.948 |  | 497.01 | 10760.793 | 0.01381289 | 8075.4 | 0.0335615
[12 empty] | 1149.45 | 0.0480746 | [12 empty] | 1149.45 | 0.105718 | [12 empty] | 2298.88 | 0.0631546 | [12 empty] | 2873.6 | 0.100031 | 2874 | 16258 | 11037.966 | 150 | 3 | 0.82 | 1.07 | 73.579 |  | 487.93 | 10783.821 | 0.01293737 | 8078.21 | 0.0335333
[12 empty] | 1149.85 | 0.0480343 | [12 empty] | 1149.85 | 0.105654 | [12 empty] | 2299.68 | 0.0631099 | [12 empty] | 2874.6 | 0.0999723 | 2875 | 17954 | 11060.944 | 149.99 | 3 | 0.821 | 0.96 | 81.216 |  | 538.58 | 10806.898 | 0.01410909 | 8081.03 | 0.0335051
[12 empty] | 1150.25 | 0.047994 | [12 empty] | 1150.25 | 0.105591 | [12 empty] | 2300.48 | 0.0630653 | [12 empty] | 2875.6 | 0.0999136 | 2876 | 16816 | 11083.972 | 149.98 | 3 | 0.821 | 1.15 | 75.991 |  | 503.93 | 10830.024 | 0.01448992 | 8083.84 | 0.0334769
[12 empty] | 1150.65 | 0.0479538 | [12 empty] | 1150.65 | 0.105527 | [12 empty] | 2301.28 | 0.0630207 | [12 empty] | 2876.6 | 0.099855 | 2877 | 18339 | 11107.049 | 149.99 | 3 | 0.821 | 0.87 | 82.929 |  | 549.94 | 10853.2 | 0.01494691 | 8086.65 | 0.0334488
[12 empty] | 1151.05 | 0.0479136 | [12 empty] | 1151.05 | 0.105464 | [12 empty] | 2302.08 | 0.0629761 | [12 empty] | 2877.6 | 0.0997965 | 2878 | 18834 | 11130.175 | 149.99 | 3 | 0.822 | 1.02 | 85.204 |  | 565.03 | 10876.425 | 0.01380905 | 8089.46 | 0.0334207
[12 empty] | 1151.45 | 0.0478734 | [12 empty] | 1151.45 | 0.105401 | [12 empty] | 2302.88 | 0.0629316 | [12 empty] | 2878.6 | 0.0997379 | 2879 | 19428 | 11153.351 | 149.99 | 3 | 0.822 | 1.03 | 87.935 |  | 583.14 | 10899.7 | 0.01224342 | 8092.27 | 0.0333926
[12 empty] | 1151.85 | 0.0478333 | [12 empty] | 1151.85 | 0.105338 | [12 empty] | 2303.68 | 0.0628871 | [12 empty] | 2879.6 | 0.0996795 | 2880 | 17949 | 11176.576 | 149.99 | 3 | 0.822 | 0.95 | 81.211 |  | 538.55 | 10923.024 | 0.0116264 | 8095.08 | 0.0333646
[12 empty] | 1152.25 | 0.0477932 | [12 empty] | 1152.25 | 0.105274 | [12 empty] | 2304.48 | 0.0628426 | [12 empty] | 2880.6 | 0.099621 | 2881 | 15914 | 11199.851 | 150.01 | 3 | 0.821 | 0.86 | 72 |  | 477.46 | 10946.398 | 0.01188183 | 8097.9 | 0.0333365
[12 empty] | 1152.65 | 0.0477531 | [12 empty] | 1152.65 | 0.105211 | [12 empty] | 2305.28 | 0.0627982 | [12 empty] | 2881.6 | 0.0995626 | 2882 | 15112 | 11223.175 | 150.01 | 3 | 0.821 | 1.11 | 68.358 |  | 453.31 | 10969.822 | 0.01141099 | 8100.71 | 0.0333085
[12 empty] | 1153.05 | 0.0477131 | [12 empty] | 1153.05 | 0.105148 | [12 empty] | 2306.08 | 0.0627538 | [12 empty] | 2882.6 | 0.0995042 | 2883 | 15444 | 11246.549 | 150.01 | 3 | 0.82 | 1.04 | 69.866 |  | 463.31 | 10993.296 | 0.01138406 | 8103.52 | 0.0332806
[12 empty] | 1153.45 | 0.0476731 | [12 empty] | 1153.45 | 0.105085 | [12 empty] | 2306.88 | 0.0627095 | [12 empty] | 2883.6 | 0.0994459 | 2884 | 14832 | 11269.973 | 150.01 | 3 | 0.821 | 1.09 | 67.11 |  | 445.04 | 11016.821 | 0.01180259 | 8106.33 | 0.0332526
[12 empty] | 1153.85 | 0.0476332 | [12 empty] | 1153.85 | 0.105022 | [12 empty] | 2307.68 | 0.0626652 | [12 empty] | 2884.6 | 0.0993876 | 2885 | 14797 | 11293.447 | 150.01 | 3 | 0.821 | 1.07 | 66.946 |  | 443.95 | 11040.395 | 0.01185259 | 8109.14 | 0.0332247
[12 empty] | 1154.25 | 0.0475933 | [12 empty] | 1154.25 | 0.104959 | [12 empty] | 2308.48 | 0.0626209 | [12 empty] | 2885.6 | 0.0993294 | 2886 | 15341 | 11316.972 | 150.01 | 3 | 0.821 | 1.13 | 69.391 |  | 460.16 | 11064.02 | 0.01189645 | 8111.95 | 0.0331968
[12 empty] | 1154.65 | 0.0475534 | [12 empty] | 1154.65 | 0.104896 | [12 empty] | 2309.28 | 0.0625767 | [12 empty] | 2886.6 | 0.0992712 | 2887 | 15406 | 11340.546 | 150.01 | 3 | 0.821 | 1.14 | 69.693 |  | 462.17 | 11087.695 | 0.01302123 | 8114.77 | 0.0331689
[12 empty] | 1155.05 | 0.0475135 | [12 empty] | 1155.05 | 0.104833 | [12 empty] | 2310.08 | 0.0625325 | [12 empty] | 2887.6 | 0.099213 | 2888 | 15463 | 11364.171 | 150.01 | 3 | 0.822 | 0.92 | 69.897 |  | 463.52 | 11111.42 | 0.01245269 | 8117.58 | 0.0331411
[12 empty] | 1155.45 | 0.0474737 | [12 empty] | 1155.45 | 0.10477 | [12 empty] | 2310.88 | 0.0624883 | [12 empty] | 2888.6 | 0.0991549 | 2889 | 16925 | 11387.846 | 150.01 | 3 | 0.821 | 0.83 | 76.579 |  | 507.83 | 11135.197 | 0.01205262 | 8120.39 | 0.0331132
[12 empty] | 1155.85 | 0.047434 | [12 empty] | 1155.85 | 0.104707 | [12 empty] | 2311.68 | 0.0624441 | [12 empty] | 2889.6 | 0.0990968 | 2890 | 16186 | 11411.571 | 150.01 | 3 | 0.821 | 0.88 | 73.222 |  | 485.57 | 11159.024 | 0.01267426 | 8123.2 | 0.0330855
[12 empty] | 1156.25 | 0.0473943 | [12 empty] | 1156.25 | 0.104645 | [12 empty] | 2312.48 | 0.0624 | [12 empty] | 2890.6 | 0.0990388 | 2891 | 15666 | 11435.348 | 150 | 3 | 0.821 | 0.97 | 70.869 |  | 469.96 | 11182.902 | 0.01203801 | 8126.01 | 0.0330577
[12 empty] | 1156.65 | 0.0473546 | [12 empty] | 1156.65 | 0.104582 | [12 empty] | 2313.28 | 0.062356 | [12 empty] | 2891.6 | 0.0989807 | 2892 | 16474 | 11459.175 | 150.01 | 3 | 0.821 | 1.08 | 74.533 |  | 494.26 | 11206.83 | 0.01232343 | 8128.82 | 0.0330299
[12 empty] | 1157.05 | 0.0473149 | [12 empty] | 1157.05 | 0.104519 | [12 empty] | 2314.08 | 0.0623119 | [12 empty] | 2892.6 | 0.0989228 | 2893 | 15647 | 11483.053 | 150 | 3 | 0.822 | 1.12 | 70.765 |  | 469.28 | 11230.811 | 0.01316895 | 8131.64 | 0.0330022
[12 empty] | 1157.45 | 0.0472753 | [12 empty] | 1157.45 | 0.104456 | [12 empty] | 2314.88 | 0.0622679 | [12 empty] | 2893.6 | 0.0988648 | 2894 | 16018 | 11506.981 | 150 | 3 | 0.822 | 1.05 | 72.424 |  | 480.28 | 11254.842 | 0.01298815 | 8134.45 | 0.0329745
[12 empty] | 1157.85 | 0.0472357 | [12 empty] | 1157.85 | 0.104394 | [12 empty] | 2315.68 | 0.062224 | [12 empty] | 2894.6 | 0.098807 | 2895 | 17117 | 11530.962 | 149.99 | 3 | 0.822 | 1.12 | 77.445 |  | 513.57 | 11278.925 | 0.01264502 | 8137.26 | 0.0329469
[12 empty] | 1158.25 | 0.0471962 | [12 empty] | 1158.25 | 0.104331 | [12 empty] | 2316.48 | 0.0621801 | [12 empty] | 2895.6 | 0.0987491 | 2896 | 16882 | 11554.993 | 149.99 | 3 | 0.822 | 1.07 | 76.375 |  | 506.48 | 11303.059 | 0.01520695 | 8140.07 | 0.0329192
[12 empty] | 1158.65 | 0.0471566 | [12 empty] | 1158.65 | 0.104269 | [12 empty] | 2317.28 | 0.0621362 | [12 empty] | 2896.6 | 0.0986913 | 2897 | 16436 | 11579.076 | 149.99 | 3 | 0.823 | 0.97 | 74.294 |  | 492.68 | 11327.245 | 0.01528004 | 8142.88 | 0.0328916
[12 empty] | 1159.05 | 0.0471172 | [12 empty] | 1159.05 | 0.104206 | [12 empty] | 2318.08 | 0.0620923 | [12 empty] | 2897.6 | 0.0986335 | 2898 | 19766 | 11603.21 | 149.98 | 3 | 0.823 | 1.06 | 89.404 |  | 592.88 | 11351.482 | 0.01443145 | 8145.7 | 0.032864
[12 empty] | 1159.45 | 0.0470777 | [12 empty] | 1159.45 | 0.104144 | [12 empty] | 2318.88 | 0.0620485 | [12 empty] | 2898.6 | 0.0985758 | 2899 | 19861 | 11627.396 | 149.98 | 3 | 0.823 | 1.16 | 89.851 |  | 595.84 | 11375.771 | 0.0146738 | 8148.51 | 0.0328365
[12 empty] | 1159.85 | 0.0470383 | [12 empty] | 1159.85 | 0.104081 | [12 empty] | 2319.68 | 0.0620047 | [12 empty] | 2899.6 | 0.0985181 | 2900 | 18758 | 11651.633 | 149.98 | 3 | 0.823 | 1.13 | 84.85 |  | 562.68 | 11400.112 | 0.01431913 | 8151.32 | 0.032809
[12 empty] | 1160.25 | 0.0469989 | [12 empty] | 1160.25 | 0.104019 | [12 empty] | 2320.49 | 0.061961 | [12 empty] | 2900.6 | 0.0984604 | 2901 | 19073 | 11675.922 | 149.99 | 3 | 0.823 | 0.93 | 86.245 |  | 571.93 | 11424.504 | 0.01476612 | 8154.13 | 0.0327814
[12 empty] | 1160.65 | 0.0469596 | [12 empty] | 1160.65 | 0.103957 | [12 empty] | 2321.29 | 0.0619172 | [12 empty] | 2901.6 | 0.0984028 | 2902 | 18612 | 11700.263 | 150 | 3 | 0.823 | 0.94 | 84.193 |  | 558.32 | 11448.95 | 0.01438914 | 8156.94 | 0.032754
[12 empty] | 1161.05 | 0.0469203 | [12 empty] | 1161.05 | 0.103894 | [12 empty] | 2322.09 | 0.0618736 | [12 empty] | 2902.6 | 0.0983452 | 2903 | 19193 | 11724.655 | 149.99 | 3 | 0.823 | 0.95 | 86.884 |  | 576.16 | 11473.447 | 0.01269888 | 8159.75 | 0.0327265
[12 empty] | 1161.45 | 0.0468811 | [12 empty] | 1161.45 | 0.103832 | [12 empty] | 2322.89 | 0.0618299 | [12 empty] | 2903.6 | 0.0982877 | 2904 | 18703 | 11749.101 | 150 | 3 | 0.822 | 0.92 | 84.69 |  | 561.62 | 11497.996 | 0.01168411 | 8162.57 | 0.0326991
[12 empty] | 1161.85 | 0.0468418 | [12 empty] | 1161.85 | 0.10377 | [12 empty] | 2323.69 | 0.0617863 | [12 empty] | 2904.6 | 0.0982302 | 2905 | 16506 | 11773.598 | 150.01 | 3 | 0.822 | 0.91 | 74.706 |  | 495.41 | 11522.599 | 0.01114864 | 8165.38 | 0.0326717
[12 empty] | 1162.25 | 0.0468026 | [12 empty] | 1162.25 | 0.103708 | [12 empty] | 2324.49 | 0.0617427 | [12 empty] | 2905.6 | 0.0981727 | 2906 | 15187 | 11798.147 | 150.01 | 3 | 0.821 | 0.88 | 68.71 |  | 455.65 | 11547.252 | 0.009547623 | 8168.19 | 0.0326443
[12 empty] | 1162.65 | 0.0467635 | [12 empty] | 1162.65 | 0.103646 | [12 empty] | 2325.29 | 0.0616992 | [12 empty] | 2906.6 | 0.0981153 | 2907 | 14491 | 11822.75 | 150.01 | 3 | 0.821 | 1.01 | 65.585 |  | 434.92 | 11571.959 | 0.008774427 | 8171 | 0.0326169
[12 empty] | 1163.05 | 0.0467244 | [12 empty] | 1163.05 | 0.103584 | [12 empty] | 2326.09 | 0.0616557 | [12 empty] | 2907.6 | 0.0980579 | 2908 | 12410 | 11847.403 | 150.01 | 3 | 0.821 | 1.06 | 56.136 |  | 372.26 | 11596.719 | 0.00836821 | 8173.81 | 0.0325896
[12 empty] | 1163.45 | 0.0466853 | [12 empty] | 1163.45 | 0.103522 | [12 empty] | 2326.89 | 0.0616122 | [12 empty] | 2908.6 | 0.0980006 | 2909 | 11405 | 11872.11 | 150.02 | 3 | 0.82 | 0.97 | 51.595 |  | 342.15 | 11621.532 | 0.009806893 | 8176.62 | 0.0325623
[12 empty] | 1163.85 | 0.0466462 | [12 empty] | 1163.85 | 0.10346 | [12 empty] | 2327.69 | 0.0615688 | [12 empty] | 2909.6 | 0.0979433 | 2910 | 10877 | 11896.87 | 150.01 | 3 | 0.82 | 0.95 | 49.194 |  | 326.23 | 11646.398 | 0.009733805 | 8179.44 | 0.032535
[12 empty] | 1164.25 | 0.0466072 | [12 empty] | 1164.25 | 0.103398 | [12 empty] | 2328.49 | 0.0615253 | [12 empty] | 2910.6 | 0.097886 | 2911 | 12747 | 11921.683 | 150.01 | 3 | 0.82 | 0.94 | 57.662 |  | 382.38 | 11671.317 | 0.009649946 | 8182.25 | 0.0325078
[12 empty] | 1164.65 | 0.0465682 | [12 empty] | 1164.65 | 0.103336 | [12 empty] | 2329.29 | 0.061482 | [12 empty] | 2911.6 | 0.0978288 | 2912 | 12652 | 11946.549 | 150 | 3 | 0.82 | 0.95 | 57.23 |  | 379.52 | 11696.288 | 0.01043545 | 8185.06 | 0.0324806
[12 empty] | 1165.05 | 0.0465293 | [12 empty] | 1165.05 | 0.103274 | [12 empty] | 2330.09 | 0.0614386 | [12 empty] | 2912.6 | 0.0977716 | 2913 | 12543 | 11971.468 | 150 | 3 | 0.82 | 0.91 | 56.736 |  | 376.24 | 11721.314 | 0.009613787 | 8187.87 | 0.0324534
[12 empty] | 1165.45 | 0.0464904 | [12 empty] | 1165.45 | 0.103212 | [12 empty] | 2330.89 | 0.0613953 | [12 empty] | 2913.6 | 0.0977145 | 2914 | 13564 | 11996.439 | 150 | 3 | 0.82 | 0.87 | 61.384 |  | 407.07 | 11746.393 | 0.01006078 | 8190.68 | 0.0324262
[12 empty] | 1165.85 | 0.0464515 | [12 empty] | 1165.85 | 0.103151 | [12 empty] | 2331.69 | 0.0613521 | [12 empty] | 2914.6 | 0.0976573 | 2915 | 12496 | 12021.465 | 150 | 3 | 0.82 | 0.91 | 56.526 |  | 374.85 | 11771.526 | 0.01022619 | 8193.5 | 0.032399
[12 empty] | 1166.25 | 0.0464127 | [12 empty] | 1166.25 | 0.103089 | [12 empty] | 2332.49 | 0.0613088 | [12 empty] | 2915.6 | 0.0976003 | 2916 | 13077 | 12046.544 | 150 | 3 | 0.82 | 1.04 | 59.148 |  | 392.24 | 11796.712 | 0.009573011 | 8196.31 | 0.0323719
[12 empty] | 1166.65 | 0.0463739 | [12 empty] | 1166.65 | 0.103027 | [12 empty] | 2333.29 | 0.0612656 | [12 empty] | 2916.6 | 0.0975432 | 2917 | 13292 | 12071.677 | 150 | 3 | 0.821 | 1.12 | 60.133 |  | 398.77 | 11821.953 | 0.01074627 | 8199.12 | 0.0323448
[12 empty] | 1167.05 | 0.0463351 | [12 empty] | 1167.05 | 0.102965 | [12 empty] | 2334.09 | 0.0612225 | [12 empty] | 2917.6 | 0.0974862 | 2918 | 12443 | 12096.863 | 150 | 3 | 0.821 | 1.02 | 56.26 |  | 373.09 | 11847.246 | 0.01087321 | 8201.93 | 0.0323177
[12 empty] | 1167.45 | 0.0462964 | [12 empty] | 1167.45 | 0.102904 | [12 empty] | 2334.89 | 0.0611794 | [12 empty] | 2918.6 | 0.0974293 | 2919 | 13968 | 12122.104 | 149.99 | 3 | 0.822 | 0.97 | 63.177 |  | 418.95 | 11872.594 | 0.01145869 | 8204.74 | 0.0322907
[12 empty] | 1167.85 | 0.0462577 | [12 empty] | 1167.85 | 0.102842 | [12 empty] | 2335.69 | 0.0611363 | [12 empty] | 2919.6 | 0.0973724 | 2920 | 14133 | 12147.397 | 149.99 | 3 | 0.822 | 1.11 | 63.915 |  | 423.85 | 11897.995 | 0.0113779 | 8207.55 | 0.0322637
[12 empty] | 1168.25 | 0.046219 | [12 empty] | 1168.25 | 0.102781 | [12 empty] | 2336.49 | 0.0610932 | [12 empty] | 2920.6 | 0.0973155 | 2921 | 14894 | 12172.745 | 149.99 | 3 | 0.822 | 1.13 | 67.391 |  | 446.9 | 11923.452 | 0.01000077 | 8210.37 | 0.0322367
[12 empty] | 1168.65 | 0.0461804 | [12 empty] | 1168.65 | 0.102719 | [12 empty] | 2337.29 | 0.0610502 | [12 empty] | 2921.61 | 0.0972586 | 2922 | 14789 | 12198.146 | 149.99 | 3 | 0.822 | 1.18 | 66.916 |  | 443.75 | 11948.962 | 0.009623788 | 8213.18 | 0.0322097
[12 empty] | 1169.05 | 0.0461418 | [12 empty] | 1169.05 | 0.102658 | [12 empty] | 2338.09 | 0.0610072 | [12 empty] | 2922.61 | 0.0972018 | 2923 | 12999 | 12223.603 | 149.99 | 3 | 0.822 | 1.01 | 58.792 |  | 389.88 | 11974.527 | 0.009257578 | 8215.99 | 0.0321828
[12 empty] | 1169.45 | 0.0461033 | [12 empty] | 1169.45 | 0.102596 | [12 empty] | 2338.89 | 0.0609642 | [12 empty] | 2923.61 | 0.0971451 | 2924 | 12509 | 12249.113 | 150 | 3 | 0.822 | 1 | 56.602 |  | 375.35 | 12000.146 | 0.009835359 | 8218.8 | 0.0321558
[12 empty] | 1169.85 | 0.0460647 | [12 empty] | 1169.85 | 0.102535 | [12 empty] | 2339.69 | 0.0609213 | [12 empty] | 2924.61 | 0.0970883 | 2925 | 12033 | 12274.678 | 150 | 3 | 0.822 | 1.03 | 54.427 |  | 360.93 | 12025.82 | 0.009105247 | 8221.61 | 0.0321289
[12 empty] | 1170.25 | 0.0460262 | [12 empty] | 1170.25 | 0.102474 | [12 empty] | 2340.49 | 0.0608784 | [12 empty] | 2925.61 | 0.0970317 | 2926 | 12784 | 12300.297 | 150.01 | 3 | 0.822 | 0.99 | 57.848 |  | 383.62 | 12051.549 | 0.009516849 | 8224.42 | 0.0321021
[12 empty] | 1170.65 | 0.0459878 | [12 empty] | 1170.65 | 0.102413 | [12 empty] | 2341.29 | 0.0608356 | [12 empty] | 2926.61 | 0.096975 | 2927 | 11835 | 12325.971 | 150.01 | 3 | 0.822 | 1 | 53.531 |  | 354.99 | 12077.333 | 0.009785352 | 8227.24 | 0.0320752
[12 empty] | 1171.05 | 0.0459494 | [12 empty] | 1171.05 | 0.102351 | [12 empty] | 2342.09 | 0.0607927 | [12 empty] | 2927.61 | 0.0969184 | 2928 | 12370 | 12351.7 | 150.01 | 3 | 0.822 | 0.99 | 55.949 |  | 371.02 | 12103.172 | 0.009674565 | 8230.05 | 0.0320484
[12 empty] | 1171.46 | 0.045911 | [12 empty] | 1171.46 | 0.10229 | [12 empty] | 2342.89 | 0.0607499 | [12 empty] | 2928.61 | 0.0968618 | 2929 | 12719 | 12377.484 | 150.01 | 3 | 0.822 | 0.96 | 57.528 |  | 381.5 | 12129.067 | 0.009646099 | 8232.86 | 0.0320216
[12 empty] | 1171.86 | 0.0458726 | [12 empty] | 1171.86 | 0.102229 | [12 empty] | 2343.69 | 0.0607072 | [12 empty] | 2929.61 | 0.0968053 | 2930 | 12575 | 12403.323 | 150.01 | 3 | 0.822 | 0.98 | 56.9 |  | 377.33 | 12155.016 | 0.009647638 | 8235.67 | 0.0319948
[12 empty] | 1172.26 | 0.0458343 | [12 empty] | 1172.26 | 0.102168 | [12 empty] | 2344.49 | 0.0606645 | [12 empty] | 2930.61 | 0.0967488 | 2931 | 12538 | 12429.218 | 150.01 | 3 | 0.822 | 0.95 | 56.737 |  | 376.25 | 12181.021 | 0.00992922 | 8238.48 | 0.0319681
[12 empty] | 1172.66 | 0.0457961 | [12 empty] | 1172.66 | 0.102107 | [12 empty] | 2345.29 | 0.0606218 | [12 empty] | 2931.61 | 0.0966923 | 2932 | 12540 | 12455.167 | 150.01 | 3 | 0.822 | 0.97 | 56.721 |  | 376.14 | 12207.081 | 0.009674565 | 8241.29 | 0.0319414
[12 empty] | 1173.06 | 0.0457578 | [12 empty] | 1173.06 | 0.102046 | [12 empty] | 2346.09 | 0.0605791 | [12 empty] | 2932.61 | 0.0966359 | 2933 | 12906 | 12481.172 | 150 | 3 | 0.822 | 0.88 | 58.407 |  | 387.32 | 12233.198 | 0.009419141 | 8244.11 | 0.0319147
[12 empty] | 1173.46 | 0.0457196 | [12 empty] | 1173.46 | 0.101985 | [12 empty] | 2346.89 | 0.0605365 | [12 empty] | 2933.61 | 0.0965795 | 2934 | 12575 | 12507.232 | 150.01 | 3 | 0.822 | 1.05 | 56.897 |  | 377.31 | 12259.37 | 0.009666872 | 8246.92 | 0.031888
[12 empty] | 1173.86 | 0.0456814 | [12 empty] | 1173.86 | 0.101924 | [12 empty] | 2347.69 | 0.0604939 | [12 empty] | 2934.61 | 0.0965232 | 2935 | 12243 | 12533.349 | 150 | 3 | 0.822 | 1.09 | 55.389 |  | 367.31 | 12285.598 | 0.01117326 | 8249.73 | 0.0318614
[12 empty] | 1174.26 | 0.0456433 | [12 empty] | 1174.26 | 0.101863 | [12 empty] | 2348.49 | 0.0604514 | [12 empty] | 2935.61 | 0.0964669 | 2936 | 12565 | 12559.521 | 150 | 3 | 0.822 | 1.15 | 56.835 |  | 376.9 | 12311.881 | 0.010477 | 8252.54 | 0.0318347
[12 empty] | 1174.66 | 0.0456052 | [12 empty] | 1174.66 | 0.101802 | [12 empty] | 2349.29 | 0.0604089 | [12 empty] | 2936.61 | 0.0964106 | 2937 | 14523 | 12585.749 | 149.99 | 3 | 0.822 | 1.17 | 65.692 |  | 435.63 | 12338.222 | 0.01141945 | 8255.35 | 0.0318081
[12 empty] | 1175.06 | 0.0455671 | [12 empty] | 1175.06 | 0.101741 | [12 empty] | 2350.09 | 0.0603664 | [12 empty] | 2937.61 | 0.0963544 | 2938 | 13618 | 12612.032 | 149.99 | 3 | 0.823 | 0.94 | 61.574 |  | 408.33 | 12364.618 | 0.0111948 | 8258.17 | 0.0317816
[12 empty] | 1175.46 | 0.0455291 | [12 empty] | 1175.46 | 0.101681 | [12 empty] | 2350.89 | 0.0603239 | [12 empty] | 2938.61 | 0.0962982 | 2939 | 14843 | 12638.373 | 149.99 | 3 | 0.823 | 1.01 | 67.141 |  | 445.24 | 12391.07 | 0.0113302 | 8260.98 | 0.031755
[12 empty] | 1175.86 | 0.0454911 | [12 empty] | 1175.86 | 0.10162 | [12 empty] | 2351.69 | 0.0602815 | [12 empty] | 2939.61 | 0.096242 | 2940 | 14551 | 12664.769 | 149.99 | 3 | 0.823 | 1.12 | 65.82 |  | 436.48 | 12417.578 | 0.01109863 | 8263.79 | 0.0317285
[12 empty] | 1176.26 | 0.0454531 | [12 empty] | 1176.26 | 0.101559 | [12 empty] | 2352.49 | 0.0602391 | [12 empty] | 2940.61 | 0.0961859 | 2941 | 14727 | 12691.221 | 149.98 | 3 | 0.823 | 1.08 | 66.639 |  | 441.91 | 12444.144 | 0.01041391 | 8266.6 | 0.031702
[12 empty] | 1176.66 | 0.0454152 | [12 empty] | 1176.66 | 0.101498 | [12 empty] | 2353.29 | 0.0601968 | [12 empty] | 2941.61 | 0.0961298 | 2942 | 14426 | 12717.729 | 149.99 | 3 | 0.823 | 1.08 | 65.273 |  | 432.85 | 12470.766 | 0.01054239 | 8269.41 | 0.0316755
[12 empty] | 1177.06 | 0.0453773 | [12 empty] | 1177.06 | 0.101438 | [12 empty] | 2354.09 | 0.0601545 | [12 empty] | 2942.61 | 0.0960738 | 2943 | 13536 | 12744.295 | 149.99 | 3 | 0.823 | 1.12 | 61.234 |  | 406.07 | 12497.445 | 0.009869211 | 8272.22 | 0.0316491
[12 empty] | 1177.46 | 0.0453394 | [12 empty] | 1177.46 | 0.101377 | [12 empty] | 2354.89 | 0.0601122 | [12 empty] | 2943.61 | 0.0960178 | 2944 | 13703 | 12770.917 | 150 | 3 | 0.823 | 0.99 | 62.003 |  | 411.17 | 12524.182 | 0.009372211 | 8275.04 | 0.0316227
[12 empty] | 1177.86 | 0.0453016 | [12 empty] | 1177.86 | 0.101317 | [12 empty] | 2355.69 | 0.0600699 | [12 empty] | 2944.61 | 0.0959618 | 2945 | 12828 | 12797.596 | 150 | 3 | 0.822 | 0.99 | 58.063 |  | 385.04 | 12550.974 | 0.008095861 | 8277.85 | 0.0315963
[12 empty] | 1178.26 | 0.0452638 | [12 empty] | 1178.26 | 0.101256 | [12 empty] | 2356.49 | 0.0600277 | [12 empty] | 2945.61 | 0.0959059 | 2946 | 12182 | 12824.333 | 150.01 | 3 | 0.822 | 0.94 | 55.123 |  | 365.55 | 12577.825 | 0.00874673 | 8280.66 | 0.0315699
[12 empty] | 1178.66 | 0.045226 | [12 empty] | 1178.66 | 0.101196 | [12 empty] | 2357.29 | 0.0599855 | [12 empty] | 2946.61 | 0.09585 | 2947 | 10523 | 12851.125 | 150.01 | 3 | 0.821 | 0.85 | 47.599 |  | 315.65 | 12604.733 | 0.007162179 | 8283.47 | 0.0315435
[12 empty] | 1179.06 | 0.0451883 | [12 empty] | 1179.06 | 0.101135 | [12 empty] | 2358.09 | 0.0599434 | [12 empty] | 2947.61 | 0.0957941 | 2948 | 11369 | 12877.976 | 150.01 | 3 | 0.821 | 1.08 | 51.484 |  | 341.41 | 12631.698 | 0.006689798 | 8286.28 | 0.0315172
[12 empty] | 1179.46 | 0.0451506 | [12 empty] | 1179.46 | 0.101075 | [12 empty] | 2358.89 | 0.0599013 | [12 empty] | 2948.61 | 0.0957383 | 2949 | 9309.4 | 12904.884 | 150.01 | 3 | 0.82 | 0.93 | 42.117 |  | 279.3 | 12658.721 | 0.007126173 | 8289.09 | 0.0314909
[12 empty] | 1179.86 | 0.045113 | [12 empty] | 1179.86 | 0.101015 | [12 empty] | 2359.69 | 0.0598592 | [12 empty] | 2949.61 | 0.0956825 | 2950 | 8695.4 | 12931.849 | 150.01 | 3 | 0.82 | 0.87 | 39.341 |  | 260.89 | 12685.8 | 0.006683644 | 8291.91 | 0.0314647
[12 empty] | 1180.26 | 0.0450753 | [12 empty] | 1180.26 | 0.100955 | [12 empty] | 2360.49 | 0.0598172 | [12 empty] | 2950.61 | 0.0956268 | 2951 | 9262.6 | 12958.872 | 150 | 3 | 0.82 | 0.83 | 41.914 |  | 277.95 | 12712.939 | 0.005442453 | 8294.72 | 0.0314384
[12 empty] | 1180.66 | 0.0450377 | [12 empty] | 1180.66 | 0.100894 | [12 empty] | 2361.29 | 0.0597751 | [12 empty] | 2951.61 | 0.0955711 | 2952 | 8687.4 | 12985.951 | 150 | 3 | 0.82 | 0.9 | 39.296 |  | 260.59 | 12740.135 | 0.006172796 | 8297.53 | 0.0314122
[12 empty] | 1181.06 | 0.0450002 | [12 empty] | 1181.06 | 0.100834 | [12 empty] | 2362.09 | 0.0597332 | [12 empty] | 2952.61 | 0.0955154 | 2953 | 7074.1 | 13013.09 | 150 | 3 | 0.82 | 1.07 | 32 |  | 212.21 | 12767.39 | 0.005787583 | 8300.34 | 0.031386
[12 empty] | 1181.46 | 0.0449627 | [12 empty] | 1181.46 | 0.100774 | [12 empty] | 2362.89 | 0.0596912 | [12 empty] | 2953.61 | 0.0954598 | 2954 | 8023.4 | 13040.286 | 150.01 | 3 | 0.82 | 1.04 | 36.305 |  | 240.75 | 12794.702 | 0.005807894 | 8303.15 | 0.0313598
[12 empty] | 1181.86 | 0.0449252 | [12 empty] | 1181.86 | 0.100714 | [12 empty] | 2363.69 | 0.0596493 | [12 empty] | 2954.61 | 0.0954042 | 2955 | 7522.7 | 13067.541 | 150.01 | 3 | 0.82 | 1.12 | 34.031 |  | 225.67 | 12822.073 | 0.006042545 | 8305.97 | 0.0313336
[12 empty] | 1182.26 | 0.0448877 | [12 empty] | 1182.26 | 0.100654 | [12 empty] | 2364.49 | 0.0596074 | [12 empty] | 2955.61 | 0.0953487 | 2956 | 7549.1 | 13094.853 | 149.99 | 3 | 0.82 | 0.99 | 34.123 |  | 226.29 | 12849.502 | 0.005966226 | 8308.78 | 0.0313075
[12 empty] | 1182.66 | 0.0448503 | [12 empty] | 1182.66 | 0.100594 | [12 empty] | 2365.29 | 0.0595656 | [12 empty] | 2956.61 | 0.0952932 | 2957 | 7854.1 | 13122.224 | 150 | 3 | 0.82 | 1.1 | 35.533 |  | 235.63 | 12876.991 | 0.007350746 | 8311.59 | 0.0312814
[12 empty] | 1183.06 | 0.0448129 | [12 empty] | 1183.06 | 0.100534 | [12 empty] | 2366.09 | 0.0595238 | [12 empty] | 2957.61 | 0.0952377 | 2958 | 7754.9 | 13149.653 | 150 | 3 | 0.821 | 1.08 | 35.06 |  | 232.5 | 12904.537 | 0.007356132 | 8314.4 | 0.0312553
[12 empty] | 1183.46 | 0.0447756 | [12 empty] | 1183.46 | 0.100474 | [12 empty] | 2366.89 | 0.059482 | [12 empty] | 2958.61 | 0.0951822 | 2959 | 9554.5 | 13177.142 | 149.99 | 3 | 0.821 | 1.16 | 43.216 |  | 286.58 | 12932.143 | 0.008007386 | 8317.21 | 0.0312293
[12 empty] | 1183.86 | 0.0447382 | [12 empty] | 1183.86 | 0.100414 | [12 empty] | 2367.69 | 0.0594402 | [12 empty] | 2959.61 | 0.0951268 | 2960 | 9561.5 | 13204.688 | 149.99 | 3 | 0.822 | 0.94 | 43.226 |  | 286.65 | 12959.807 | 0.007811971 | 8320.02 | 0.0312032
[12 empty] | 1184.26 | 0.0447009 | [12 empty] | 1184.26 | 0.100354 | [12 empty] | 2368.49 | 0.0593985 | [12 empty] | 2960.61 | 0.0950715 | 2961 | 10408 | 13232.294 | 150 | 3 | 0.822 | 1.03 | 47.087 |  | 312.25 | 12987.531 | 0.007211571 | 8322.84 | 0.0311772
[12 empty] | 1184.66 | 0.0446637 | [12 empty] | 1184.66 | 0.100294 | [12 empty] | 2369.29 | 0.0593568 | [12 empty] | 2961.61 | 0.0950161 | 2962 | 10154 | 13259.958 | 149.99 | 3 | 0.822 | 1.13 | 45.92 |  | 304.52 | 13015.313 | 0.007078858 | 8325.65 | 0.0311513
[12 empty] | 1185.06 | 0.0446265 | [12 empty] | 1185.06 | 0.100234 | [12 empty] | 2370.09 | 0.0593152 | [12 empty] | 2962.61 | 0.0949608 | 2963 | 9373.6 | 13287.682 | 150 | 3 | 0.822 | 0.93 | 42.406 |  | 281.22 | 13043.155 | 0.005960071 | 8328.46 | 0.0311253
[12 empty] | 1185.46 | 0.0445893 | [12 empty] | 1185.46 | 0.100175 | [12 empty] | 2370.89 | 0.0592736 | [12 empty] | 2963.61 | 0.0949056 | 2964 | 9201.1 | 13315.464 | 150 | 3 | 0.821 | 0.96 | 41.653 |  | 276.22 | 13071.057 | 0.004810202 | 8331.27 | 0.0310994
[12 empty] | 1185.86 | 0.0445521 | [12 empty] | 1185.86 | 0.100115 | [12 empty] | 2371.69 | 0.059232 | [12 empty] | 2964.61 | 0.0948504 | 2965 | 7746.9 | 13343.306 | 150 | 3 | 0.82 | 0.98 | 35.07 |  | 232.57 | 13099.017 | 0.004716572 | 8334.08 | 0.0310734
[12 empty] | 1186.26 | 0.044515 | [12 empty] | 1186.26 | 0.100055 | [12 empty] | 2372.49 | 0.0591904 | [12 empty] | 2965.61 | 0.0947952 | 2966 | 6252.3 | 13371.208 | 150.01 | 3 | 0.82 | 0.88 | 28.3 |  | 187.67 | 13127.037 | 0.005075704 | 8336.89 | 0.0310476
[12 empty] | 1186.66 | 0.0444779 | [12 empty] | 1186.66 | 0.0999955 | [12 empty] | 2373.29 | 0.0591489 | [12 empty] | 2966.61 | 0.09474 | 2967 | 6130.6 | 13399.168 | 150.01 | 3 | 0.82 | 0.9 | 27.741 |  | 183.96 | 13155.118 | 0.00456301 | 8339.71 | 0.0310217
[12 empty] | 1187.06 | 0.0444409 | [12 empty] | 1187.06 | 0.0999359 | [12 empty] | 2374.1 | 0.0591074 | [12 empty] | 2967.61 | 0.0946849 | 2968 | 6597.4 | 13427.188 | 150.01 | 3 | 0.82 | 1.08 | 29.864 |  | 198.04 | 13183.258 | 0.005140868 | 8342.52 | 0.0309959
[12 empty] | 1187.46 | 0.0444039 | [12 empty] | 1187.46 | 0.0998764 | [12 empty] | 2374.9 | 0.059066 | [12 empty] | 2968.61 | 0.0946299 | 2969 | 5931 | 13455.269 | 150.01 | 3 | 0.82 | 0.88 | 26.835 |  | 177.95 | 13211.458 | 0.004570934 | 8345.33 | 0.03097
[12 empty] | 1187.86 | 0.0443669 | [12 empty] | 1187.86 | 0.0998169 | [12 empty] | 2375.7 | 0.0590245 | [12 empty] | 2969.61 | 0.0945748 | 2970 | 6682.1 | 13483.409 | 150.01 | 3 | 0.82 | 1 | 30.253 |  | 200.62 | 13239.72 | 0.004474996 | 8348.14 | 0.0309443
[12 empty] | 1188.26 | 0.0443299 | [12 empty] | 1188.26 | 0.0997574 | [12 empty] | 2376.5 | 0.0589832 | [12 empty] | 2970.61 | 0.0945198 | 2971 | 5941.3 | 13511.609 | 150.01 | 3 | 0.82 | 1.11 | 26.879 |  | 178.25 | 13268.04 | 0.004810279 | 8350.95 | 0.0309185
[12 empty] | 1188.66 | 0.044293 | [12 empty] | 1188.66 | 0.099698 | [12 empty] | 2377.3 | 0.0589418 | [12 empty] | 2971.61 | 0.0944649 | 2972 | 5816.6 | 13539.871 | 150.01 | 3 | 0.82 | 0.97 | 26.293 |  | 174.36 | 13296.422 | 0.005319126 | 8353.77 | 0.0308927
[12 empty] | 1189.06 | 0.0442561 | [12 empty] | 1189.06 | 0.0996386 | [12 empty] | 2378.1 | 0.0589005 | [12 empty] | 2972.61 | 0.09441 | 2973 | 6252.4 | 13568.191 | 150.01 | 3 | 0.82 | 1 | 28.282 |  | 187.55 | 13324.865 | 0.005634405 | 8356.58 | 0.030867
[12 empty] | 1189.46 | 0.0442193 | [12 empty] | 1189.46 | 0.0995792 | [12 empty] | 2378.9 | 0.0588592 | [12 empty] | 2973.61 | 0.0943551 | 2974 | 6913.8 | 13596.573 | 150 | 3 | 0.82 | 1.02 | 31.262 |  | 207.31 | 13353.368 | 0.005819203 | 8359.39 | 0.0308413
[12 empty] | 1189.86 | 0.0441825 | [12 empty] | 1189.86 | 0.0995199 | [12 empty] | 2379.7 | 0.0588179 | [12 empty] | 2974.62 | 0.0943002 | 2975 | 7323.6 | 13625.016 | 150 | 3 | 0.821 | 1.14 | 33.119 |  | 219.63 | 13381.932 | 0.006792583 | 8362.2 | 0.0308157
[12 empty] | 1190.26 | 0.0441457 | [12 empty] | 1190.26 | 0.0994606 | [12 empty] | 2380.5 | 0.0587767 | [12 empty] | 2975.62 | 0.0942454 | 2976 | 7563.8 | 13653.519 | 149.99 | 3 | 0.821 | 0.89 | 34.189 |  | 226.72 | 13410.557 | 0.006818434 | 8365.01 | 0.03079
[12 empty] | 1190.66 | 0.0441089 | [12 empty] | 1190.66 | 0.0994014 | [12 empty] | 2381.3 | 0.0587355 | [12 empty] | 2976.62 | 0.0941906 | 2977 | 8829 | 13682.083 | 149.99 | 3 | 0.821 | 0.9 | 39.942 |  | 264.87 | 13439.242 | 0.0072992 | 8367.82 | 0.0307644
[12 empty] | 1191.06 | 0.0440722 | [12 empty] | 1191.06 | 0.0993422 | [12 empty] | 2382.1 | 0.0586944 | [12 empty] | 2977.62 | 0.0941359 | 2978 | 8862.6 | 13710.708 | 149.99 | 3 | 0.822 | 1.05 | 40.072 |  | 265.74 | 13467.989 | 0.008739806 | 8370.64 | 0.0307388
[12 empty] | 1191.46 | 0.0440355 | [12 empty] | 1191.46 | 0.099283 | [12 empty] | 2382.9 | 0.0586532 | [12 empty] | 2978.62 | 0.0940812 | 2979 | 9487.5 | 13739.393 | 149.98 | 3 | 0.822 | 1.12 | 42.908 |  | 284.54 | 13496.797 | 0.008633636 | 8373.45 | 0.0307132
[12 empty] | 1191.86 | 0.0439989 | [12 empty] | 1191.86 | 0.0992239 | [12 empty] | 2383.7 | 0.0586121 | [12 empty] | 2979.62 | 0.0940265 | 2980 | 11360 | 13768.14 | 149.98 | 3 | 0.822 | 1.17 | 51.38 |  | 340.72 | 13525.667 | 0.007828127 | 8376.26 | 0.0306877
[12 empty] | 1192.26 | 0.0439622 | [12 empty] | 1192.26 | 0.0991649 | [12 empty] | 2384.5 | 0.0585711 | [12 empty] | 2980.62 | 0.0939719 | 2981 | 11222 | 13796.948 | 149.98 | 3 | 0.823 | 0.84 | 50.752 |  | 336.56 | 13554.599 | 0.007477612 | 8379.07 | 0.0306621
[12 empty] | 1192.66 | 0.0439257 | [12 empty] | 1192.66 | 0.0991058 | [12 empty] | 2385.3 | 0.0585301 | [12 empty] | 2981.62 | 0.0939173 | 2982 | 10175 | 13825.818 | 150 | 3 | 0.822 | 0.95 | 46.053 |  | 305.4 | 13583.593 | 0.00666064 | 8381.88 | 0.0306366
[12 empty] | 1193.06 | 0.0438891 | [12 empty] | 1193.06 | 0.0990468 | [12 empty] | 2386.1 | 0.0584891 | [12 empty] | 2982.62 | 0.0938628 | 2983 | 9719.4 | 13854.75 | 150 | 3 | 0.821 | 0.93 | 43.998 |  | 291.77 | 13612.648 | 0.006326589 | 8384.69 | 0.0306112
[12 empty] | 1193.46 | 0.0438526 | [12 empty] | 1193.46 | 0.0989879 | [12 empty] | 2386.9 | 0.0584481 | [12 empty] | 2983.62 | 0.0938082 | 2984 | 8657.5 | 13883.744 | 150.01 | 3 | 0.821 | 0.92 | 39.182 |  | 259.83 | 13641.765 | 0.005781197 | 8387.51 | 0.0305857
[12 empty] | 1193.86 | 0.0438161 | [12 empty] | 1193.86 | 0.098929 | [12 empty] | 2387.7 | 0.0584072 | [12 empty] | 2984.62 | 0.0937538 | 2985 | 8223.3 | 13912.799 | 150.01 | 3 | 0.82 | 0.92 | 37.225 |  | 246.86 | 13670.945 | 0.005867133 | 8390.32 | 0.0305603
[12 empty] | 1194.26 | 0.0437796 | [12 empty] | 1194.26 | 0.0988701 | [12 empty] | 2388.5 | 0.0583663 | [12 empty] | 2985.62 | 0.0936993 | 2986 | 7514.4 | 13941.916 | 150.01 | 3 | 0.82 | 0.85 | 34.015 |  | 225.57 | 13700.187 | 0.005053624 | 8393.13 | 0.0305349
[12 empty] | 1194.66 | 0.0437432 | [12 empty] | 1194.66 | 0.0988113 | [12 empty] | 2389.3 | 0.0583254 | [12 empty] | 2986.62 | 0.0936449 | 2987 | 7626.1 | 13971.096 | 150 | 3 | 0.82 | 0.92 | 34.506 |  | 228.82 | 13729.492 | 0.00506501 | 8395.94 | 0.0305095
[12 empty] | 1195.06 | 0.0437068 | [12 empty] | 1195.06 | 0.0987525 | [12 empty] | 2390.1 | 0.0582846 | [12 empty] | 2987.62 | 0.0935905 | 2988 | 6568.7 | 14000.338 | 150.01 | 3 | 0.82 | 0.85 | 29.716 |  | 197.06 | 13758.859 | 0.004080782 | 8398.75 | 0.0304841
[12 empty] | 1195.46 | 0.0436705 | [12 empty] | 1195.46 | 0.0986937 | [12 empty] | 2390.9 | 0.0582438 | [12 empty] | 2988.62 | 0.0935362 | 2989 | 6583.5 | 14029.643 | 150 | 3 | 0.82 | 1.02 | 29.797 |  | 197.59 | 13788.288 | 0.003732497 | 8401.56 | 0.0304588
[12 empty] | 1195.86 | 0.0436341 | [12 empty] | 1195.86 | 0.098635 | [12 empty] | 2391.7 | 0.058203 | [12 empty] | 2989.62 | 0.0934819 | 2990 | 5304.2 | 14059.01 | 150 | 3 | 0.819 | 0.9 | 24.005 |  | 159.19 | 13817.781 | 0.003233959 | 8404.38 | 0.0304335
[12 empty] | 1196.26 | 0.0435979 | [12 empty] | 1196.26 | 0.0985763 | [12 empty] | 2392.5 | 0.0581622 | [12 empty] | 2990.62 | 0.0934276 | 2991 | 4851.5 | 14088.439 | 150 | 3 | 0.819 | 0.92 | 21.945 |  | 145.53 | 13847.336 | 0.003941606 | 8407.19 | 0.0304082
[12 empty] | 1196.66 | 0.0435616 | [12 empty] | 1196.66 | 0.0985177 | [12 empty] | 2393.3 | 0.0581215 | [12 empty] | 2991.62 | 0.0933734 | 2992 | 4203.5 | 14117.932 | 150.01 | 3 | 0.82 | 1.08 | 19.015 |  | 126.1 | 13876.954 | 0.00510694 | 8410 | 0.0303829
[12 empty] | 1197.06 | 0.0435254 | [12 empty] | 1197.06 | 0.0984591 | [12 empty] | 2394.1 | 0.0580809 | [12 empty] | 2992.62 | 0.0933192 | 2993 | 5123.3 | 14147.487 | 149.99 | 3 | 0.82 | 1.01 | 23.158 |  | 153.57 | 13906.637 | 0.005114248 | 8412.81 | 0.0303576
[12 empty] | 1197.46 | 0.0434892 | [12 empty] | 1197.46 | 0.0984005 | [12 empty] | 2394.9 | 0.0580402 | [12 empty] | 2993.62 | 0.0932651 | 2994 | 6638 | 14177.105 | 149.99 | 3 | 0.82 | 1.05 | 30.022 |  | 199.09 | 13936.381 | 0.005710802 | 8415.62 | 0.0303324
[12 empty] | 1197.86 | 0.043453 | [12 empty] | 1197.86 | 0.098342 | [12 empty] | 2395.7 | 0.0579996 | [12 empty] | 2994.62 | 0.093211 | 2995 | 6647.5 | 14206.788 | 149.99 | 3 | 0.821 | 1.14 | 30.055 |  | 199.31 | 13966.19 | 0.006241345 | 8418.44 | 0.0303072
[12 empty] | 1198.26 | 0.0434169 | [12 empty] | 1198.26 | 0.0982835 | [12 empty] | 2396.5 | 0.057959 | [12 empty] | 2995.62 | 0.0931569 | 2996 | 7422.9 | 14236.532 | 150 | 3 | 0.821 | 0.99 | 33.562 |  | 222.57 | 13996.062 | 0.00631651 | 8421.25 | 0.030282
[12 empty] | 1198.66 | 0.0433808 | [12 empty] | 1198.66 | 0.0982251 | [12 empty] | 2397.3 | 0.0579185 | [12 empty] | 2996.62 | 0.0931028 | 2997 | 8112.5 | 14266.341 | 149.99 | 3 | 0.822 | 1.07 | 36.687 |  | 243.29 | 14025.998 | 0.006594476 | 8424.06 | 0.0302569
[12 empty] | 1199.06 | 0.0433447 | [12 empty] | 1199.06 | 0.0981667 | [12 empty] | 2398.1 | 0.057878 | [12 empty] | 2997.62 | 0.0930488 | 2998 | 8210.2 | 14296.213 | 150 | 3 | 0.822 | 1.05 | 37.136 |  | 246.26 | 14055.998 | 0.004262348 | 8426.87 | 0.0302318
[12 empty] | 1199.46 | 0.0433087 | [12 empty] | 1199.46 | 0.0981083 | [12 empty] | 2398.9 | 0.0578375 | [12 empty] | 2998.62 | 0.0929948 | 2999 | 8571.5 | 14326.149 | 150 | 3 | 0.822 | 1.02 | 38.796 |  | 257.28 |  |  | 8429.68 | 0.0302067
[12 empty] | 1199.86 | 0.0432727 | [12 empty] | 1199.86 | 0.09805 | [12 empty] | 2399.7 | 0.057797 | [12 empty] | 2999.62 | 0.0929409 | 3000 | 5540.2 | 14356.149 | 150.01 | 3 | 0.821 | 0.93 | 25.074 |  | 166.28 |  |  | 8432.49 | 0.0301816
[12 empty] | 1200.26 | 0.0432367 | [12 empty] | 1200.26 | 0.0979917 | [12 empty] | 2400.5 | 0.0577566 | [12 empty] | 3000.62 | 0.092887 | [12 empty] | 8435.31 | 0.0301565
[12 empty] | 1200.66 | 0.0432008 | [12 empty] | 1200.66 | 0.0979335 | [12 empty] | 2401.3 | 0.0577162 | [12 empty] | 3001.62 | 0.0928331 | [12 empty] | 8438.12 | 0.0301315
[12 empty] | 1201.06 | 0.0431649 | [12 empty] | 1201.06 | 0.0978753 | [12 empty] | 2402.1 | 0.0576759 | [12 empty] | 3002.62 | 0.0927793 | [12 empty] | 8440.93 | 0.0301065
[12 empty] | 1201.46 | 0.043129 | [12 empty] | 1201.46 | 0.0978171 | [12 empty] | 2402.9 | 0.0576355 | [12 empty] | 3003.62 | 0.0927255 | [12 empty] | 8443.74 | 0.0300815
[12 empty] | 1201.86 | 0.0430932 | [12 empty] | 1201.86 | 0.097759 | [12 empty] | 2403.7 | 0.0575953 | [12 empty] | 3004.62 | 0.0926718 | [12 empty] | 8446.55 | 0.0300565
[12 empty] | 1202.26 | 0.0430574 | [12 empty] | 1202.26 | 0.0977009 | [12 empty] | 2404.5 | 0.057555 | [12 empty] | 3005.62 | 0.092618 | [12 empty] | 8449.36 | 0.0300316
[12 empty] | 1202.66 | 0.0430216 | [12 empty] | 1202.66 | 0.0976428 | [12 empty] | 2405.3 | 0.0575148 | [12 empty] | 3006.62 | 0.0925644 | [12 empty] | 8452.18 | 0.0300067
[12 empty] | 1203.06 | 0.0429859 | [12 empty] | 1203.06 | 0.0975848 | [12 empty] | 2406.1 | 0.0574746 | [12 empty] | 3007.62 | 0.0925107 | [12 empty] | 8454.99 | 0.0299818
[12 empty] | 1203.46 | 0.0429502 | [12 empty] | 1203.46 | 0.0975268 | [12 empty] | 2406.9 | 0.0574344 | [12 empty] | 3008.62 | 0.0924571 | [12 empty] | 8457.8 | 0.0299569
[12 empty] | 1203.86 | 0.0429145 | [12 empty] | 1203.86 | 0.0974689 | [12 empty] | 2407.7 | 0.0573943 | [12 empty] | 3009.62 | 0.0924035 | [12 empty] | 8460.61 | 0.029932
[12 empty] | 1204.26 | 0.0428789 | [12 empty] | 1204.26 | 0.097411 | [12 empty] | 2408.5 | 0.0573542 | [12 empty] | 3010.62 | 0.09235 | [12 empty] | 8463.42 | 0.0299072
[12 empty] | 1204.66 | 0.0428432 | [12 empty] | 1204.66 | 0.0973532 | [12 empty] | 2409.3 | 0.0573141 | [12 empty] | 3011.62 | 0.0922965 | [12 empty] | 8466.24 | 0.0298824
[12 empty] | 1205.06 | 0.0428077 | [12 empty] | 1205.06 | 0.0972953 | [12 empty] | 2410.1 | 0.0572741 | [12 empty] | 3012.62 | 0.092243 | [12 empty] | 8469.05 | 0.0298576
[12 empty] | 1205.46 | 0.0427721 | [12 empty] | 1205.46 | 0.0972376 | [12 empty] | 2410.9 | 0.0572341 | [12 empty] | 3013.62 | 0.0921896 | [12 empty] | 8471.86 | 0.0298329
[12 empty] | 1205.86 | 0.0427366 | [12 empty] | 1205.86 | 0.0971798 | [12 empty] | 2411.7 | 0.0571941 | [12 empty] | 3014.62 | 0.0921362 | [12 empty] | 8474.67 | 0.0298081
[12 empty] | 1206.26 | 0.0427011 | [12 empty] | 1206.26 | 0.0971221 | [12 empty] | 2412.5 | 0.0571541 | [12 empty] | 3015.62 | 0.0920828 | [12 empty] | 8477.48 | 0.0297834
[12 empty] | 1206.66 | 0.0426657 | [12 empty] | 1206.66 | 0.0970645 | [12 empty] | 2413.3 | 0.0571142 | [12 empty] | 3016.62 | 0.0920295 | [12 empty] | 8480.29 | 0.0297587
[12 empty] | 1207.06 | 0.0426302 | [12 empty] | 1207.06 | 0.0970068 | [12 empty] | 2414.1 | 0.0570743 | [12 empty] | 3017.62 | 0.0919762 | [12 empty] | 8483.11 | 0.0297341
[12 empty] | 1207.46 | 0.0425949 | [12 empty] | 1207.46 | 0.0969493 | [12 empty] | 2414.9 | 0.0570345 | [12 empty] | 3018.62 | 0.0919229 | [12 empty] | 8485.92 | 0.0297094
[12 empty] | 1207.86 | 0.0425595 | [12 empty] | 1207.86 | 0.0968917 | [12 empty] | 2415.7 | 0.0569947 | [12 empty] | 3019.62 | 0.0918697 | [12 empty] | 8488.73 | 0.0296848
[12 empty] | 1208.26 | 0.0425242 | [12 empty] | 1208.26 | 0.0968342 | [12 empty] | 2416.5 | 0.0569549 | [12 empty] | 3020.62 | 0.0918165 | [12 empty] | 8491.54 | 0.0296602
[12 empty] | 1208.66 | 0.0424889 | [12 empty] | 1208.66 | 0.0967767 | [12 empty] | 2417.3 | 0.0569151 | [12 empty] | 3021.62 | 0.0917634 | [12 empty] | 8494.35 | 0.0296356
[12 empty] | 1209.06 | 0.0424536 | [12 empty] | 1209.06 | 0.0967193 | [12 empty] | 2418.1 | 0.0568754 | [12 empty] | 3022.62 | 0.0917103 | [12 empty] | 8497.16 | 0.0296111
[12 empty] | 1209.46 | 0.0424184 | [12 empty] | 1209.46 | 0.0966619 | [12 empty] | 2418.9 | 0.0568357 | [12 empty] | 3023.62 | 0.0916572 | [12 empty] | 8499.98 | 0.0295865
[12 empty] | 1209.86 | 0.0423832 | [12 empty] | 1209.86 | 0.0966046 | [12 empty] | 2419.7 | 0.056796 | [12 empty] | 3024.62 | 0.0916042 | [12 empty] | 8502.79 | 0.029562
[12 empty] | 1210.26 | 0.042348 | [12 empty] | 1210.26 | 0.0965473 | [12 empty] | 2420.5 | 0.0567564 | [12 empty] | 3025.62 | 0.0915511 | [12 empty] | 8505.6 | 0.0295375
[12 empty] | 1210.66 | 0.0423129 | [12 empty] | 1210.66 | 0.09649 | [12 empty] | 2421.3 | 0.0567168 | [12 empty] | 3026.63 | 0.0914982 | [12 empty] | 8508.41 | 0.0295131
[12 empty] | 1211.06 | 0.0422778 | [12 empty] | 1211.06 | 0.0964327 | [12 empty] | 2422.1 | 0.0566772 | [12 empty] | 3027.63 | 0.0914452 | [12 empty] | 8511.22 | 0.0294886
[12 empty] | 1211.46 | 0.0422427 | [12 empty] | 1211.46 | 0.0963755 | [12 empty] | 2422.9 | 0.0566377 | [12 empty] | 3028.63 | 0.0913923 | [12 empty] | 8514.03 | 0.0294642
[12 empty] | 1211.86 | 0.0422077 | [12 empty] | 1211.86 | 0.0963184 | [12 empty] | 2423.7 | 0.0565982 | [12 empty] | 3029.63 | 0.0913395 | [12 empty] | 8516.85 | 0.0294398
[12 empty] | 1212.26 | 0.0421727 | [12 empty] | 1212.26 | 0.0962613 | [12 empty] | 2424.5 | 0.0565587 | [12 empty] | 3030.63 | 0.0912866 | [12 empty] | 8519.66 | 0.0294155
[12 empty] | 1212.66 | 0.0421377 | [12 empty] | 1212.66 | 0.0962042 | [12 empty] | 2425.3 | 0.0565193 | [12 empty] | 3031.63 | 0.0912338 | [12 empty] | 8522.47 | 0.0293911
[12 empty] | 1213.06 | 0.0421027 | [12 empty] | 1213.06 | 0.0961471 | [12 empty] | 2426.1 | 0.0564798 | [12 empty] | 3032.63 | 0.0911811 | [12 empty] | 8525.28 | 0.0293668
[12 empty] | 1213.46 | 0.0420678 | [12 empty] | 1213.46 | 0.0960901 | [12 empty] | 2426.91 | 0.0564405 | [12 empty] | 3033.63 | 0.0911284 | [12 empty] | 8528.09 | 0.0293425
[12 empty] | 1213.86 | 0.0420329 | [12 empty] | 1213.86 | 0.0960332 | [12 empty] | 2427.71 | 0.0564011 | [12 empty] | 3034.63 | 0.0910757 | [12 empty] | 8530.91 | 0.0293182
[12 empty] | 1214.26 | 0.0419981 | [12 empty] | 1214.26 | 0.0959762 | [12 empty] | 2428.51 | 0.0563618 | [12 empty] | 3035.63 | 0.091023 | [12 empty] | 8533.72 | 0.0292939
[12 empty] | 1214.66 | 0.0419633 | [12 empty] | 1214.66 | 0.0959193 | [12 empty] | 2429.31 | 0.0563225 | [12 empty] | 3036.63 | 0.0909704 | [12 empty] | 8536.53 | 0.0292697
[12 empty] | 1215.06 | 0.0419285 | [12 empty] | 1215.06 | 0.0958625 | [12 empty] | 2430.11 | 0.0562832 | [12 empty] | 3037.63 | 0.0909178 | [12 empty] | 8539.34 | 0.0292455
[12 empty] | 1215.46 | 0.0418937 | [12 empty] | 1215.46 | 0.0958057 | [12 empty] | 2430.91 | 0.056244 | [12 empty] | 3038.63 | 0.0908653 | [12 empty] | 8542.15 | 0.0292213
[12 empty] | 1215.86 | 0.041859 | [12 empty] | 1215.86 | 0.0957489 | [12 empty] | 2431.71 | 0.0562048 | [12 empty] | 3039.63 | 0.0908127 | [12 empty] | 8544.96 | 0.0291971
[12 empty] | 1216.26 | 0.0418243 | [12 empty] | 1216.26 | 0.0956921 | [12 empty] | 2432.51 | 0.0561656 | [12 empty] | 3040.63 | 0.0907603 | [12 empty] | 8547.78 | 0.029173
[12 empty] | 1216.66 | 0.0417896 | [12 empty] | 1216.66 | 0.0956354 | [12 empty] | 2433.31 | 0.0561265 | [12 empty] | 3041.63 | 0.0907078 | [12 empty] | 8550.59 | 0.0291488
[12 empty] | 1217.06 | 0.041755 | [12 empty] | 1217.06 | 0.0955788 | [12 empty] | 2434.11 | 0.0560874 | [12 empty] | 3042.63 | 0.0906554 | [12 empty] | 8553.4 | 0.0291247
[12 empty] | 1217.46 | 0.0417204 | [12 empty] | 1217.46 | 0.0955221 | [12 empty] | 2434.91 | 0.0560483 | [12 empty] | 3043.63 | 0.090603 | [12 empty] | 8556.21 | 0.0291006
[12 empty] | 1217.86 | 0.0416858 | [12 empty] | 1217.86 | 0.0954655 | [12 empty] | 2435.71 | 0.0560093 | [12 empty] | 3044.63 | 0.0905507 | [12 empty] | 8559.02 | 0.0290766
[12 empty] | 1218.26 | 0.0416513 | [12 empty] | 1218.26 | 0.095409 | [12 empty] | 2436.51 | 0.0559703 | [12 empty] | 3045.63 | 0.0904984 | [12 empty] | 8561.83 | 0.0290525
[12 empty] | 1218.66 | 0.0416168 | [12 empty] | 1218.66 | 0.0953525 | [12 empty] | 2437.31 | 0.0559313 | [12 empty] | 3046.63 | 0.0904461 | [12 empty] | 8564.65 | 0.0290285
[12 empty] | 1219.06 | 0.0415823 | [12 empty] | 1219.06 | 0.095296 | [12 empty] | 2438.11 | 0.0558923 | [12 empty] | 3047.63 | 0.0903939 | [12 empty] | 8567.46 | 0.0290045
[12 empty] | 1219.46 | 0.0415479 | [12 empty] | 1219.46 | 0.0952396 | [12 empty] | 2438.91 | 0.0558534 | [12 empty] | 3048.63 | 0.0903417 | [12 empty] | 8570.27 | 0.0289806
[12 empty] | 1219.86 | 0.0415134 | [12 empty] | 1219.86 | 0.0951832 | [12 empty] | 2439.71 | 0.0558145 | [12 empty] | 3049.63 | 0.0902895 | [12 empty] | 8573.08 | 0.0289566
[12 empty] | 1220.26 | 0.0414791 | [12 empty] | 1220.26 | 0.0951268 | [12 empty] | 2440.51 | 0.0557756 | [12 empty] | 3050.63 | 0.0902374 | [12 empty] | 8575.89 | 0.0289327
[12 empty] | 1220.66 | 0.0414447 | [12 empty] | 1220.66 | 0.0950705 | [12 empty] | 2441.31 | 0.0557368 | [12 empty] | 3051.63 | 0.0901853 | [12 empty] | 8578.71 | 0.0289088
[12 empty] | 1221.06 | 0.0414104 | [12 empty] | 1221.06 | 0.0950142 | [12 empty] | 2442.11 | 0.055698 | [12 empty] | 3052.63 | 0.0901332 | [12 empty] | 8581.52 | 0.0288849
[12 empty] | 1221.46 | 0.0413761 | [12 empty] | 1221.46 | 0.0949579 | [12 empty] | 2442.91 | 0.0556592 | [12 empty] | 3053.63 | 0.0900812 | [12 empty] | 8584.33 | 0.028861
[12 empty] | 1221.86 | 0.0413418 | [12 empty] | 1221.86 | 0.0949017 | [12 empty] | 2443.71 | 0.0556205 | [12 empty] | 3054.63 | 0.0900292 | [12 empty] | 8587.14 | 0.0288372
[12 empty] | 1222.26 | 0.0413076 | [12 empty] | 1222.26 | 0.0948455 | [12 empty] | 2444.51 | 0.0555818 | [12 empty] | 3055.63 | 0.0899772 | [12 empty] | 8589.95 | 0.0288134
[12 empty] | 1222.66 | 0.0412734 | [12 empty] | 1222.66 | 0.0947894 | [12 empty] | 2445.31 | 0.0555431 | [12 empty] | 3056.63 | 0.0899253 | [12 empty] | 8592.76 | 0.0287896
[12 empty] | 1223.06 | 0.0412392 | [12 empty] | 1223.06 | 0.0947333 | [12 empty] | 2446.11 | 0.0555044 | [12 empty] | 3057.63 | 0.0898734 | [12 empty] | 8595.58 | 0.0287658
[12 empty] | 1223.46 | 0.0412051 | [12 empty] | 1223.46 | 0.0946772 | [12 empty] | 2446.91 | 0.0554658 | [12 empty] | 3058.63 | 0.0898216 | [12 empty] | 8598.39 | 0.0287421
[12 empty] | 1223.86 | 0.041171 | [12 empty] | 1223.86 | 0.0946212 | [12 empty] | 2447.71 | 0.0554272 | [12 empty] | 3059.63 | 0.0897698 | [12 empty] | 8601.2 | 0.0287183
[12 empty] | 1224.26 | 0.0411369 | [12 empty] | 1224.26 | 0.0945652 | [12 empty] | 2448.51 | 0.0553887 | [12 empty] | 3060.63 | 0.089718 | [12 empty] | 8604.01 | 0.0286946
[12 empty] | 1224.66 | 0.0411028 | [12 empty] | 1224.66 | 0.0945093 | [12 empty] | 2449.31 | 0.0553501 | [12 empty] | 3061.63 | 0.0896662 | [12 empty] | 8606.82 | 0.0286709
[12 empty] | 1225.06 | 0.0410688 | [12 empty] | 1225.06 | 0.0944534 | [12 empty] | 2450.11 | 0.0553116 | [12 empty] | 3062.63 | 0.0896145 | [12 empty] | 8609.63 | 0.0286473
[12 empty] | 1225.46 | 0.0410348 | [12 empty] | 1225.46 | 0.0943975 | [12 empty] | 2450.91 | 0.0552732 | [12 empty] | 3063.63 | 0.0895628 | [12 empty] | 8612.45 | 0.0286236
[12 empty] | 1225.86 | 0.0410009 | [12 empty] | 1225.86 | 0.0943417 | [12 empty] | 2451.71 | 0.0552347 | [12 empty] | 3064.63 | 0.0895112 | [12 empty] | 8615.26 | 0.0286
[12 empty] | 1226.26 | 0.0409669 | [12 empty] | 1226.26 | 0.0942859 | [12 empty] | 2452.51 | 0.0551963 | [12 empty] | 3065.63 | 0.0894596 | [12 empty] | 8618.07 | 0.0285764
[12 empty] | 1226.66 | 0.040933 | [12 empty] | 1226.66 | 0.0942301 | [12 empty] | 2453.31 | 0.055158 | [12 empty] | 3066.63 | 0.089408 | [12 empty] | 8620.88 | 0.0285528
[12 empty] | 1227.06 | 0.0408992 | [12 empty] | 1227.06 | 0.0941744 | [12 empty] | 2454.11 | 0.0551196 | [12 empty] | 3067.63 | 0.0893564 | [12 empty] | 8623.69 | 0.0285293
[12 empty] | 1227.46 | 0.0408653 | [12 empty] | 1227.46 | 0.0941187 | [12 empty] | 2454.91 | 0.0550813 | [12 empty] | 3068.63 | 0.0893049 | [12 empty] | 8626.5 | 0.0285057
[12 empty] | 1227.86 | 0.0408315 | [12 empty] | 1227.86 | 0.094063 | [12 empty] | 2455.71 | 0.055043 | [12 empty] | 3069.63 | 0.0892534 | [12 empty] | 8629.32 | 0.0284822
[12 empty] | 1228.26 | 0.0407978 | [12 empty] | 1228.26 | 0.0940074 | [12 empty] | 2456.51 | 0.0550047 | [12 empty] | 3070.63 | 0.089202 | [12 empty] | 8632.13 | 0.0284587
[12 empty] | 1228.67 | 0.040764 | [12 empty] | 1228.67 | 0.0939518 | [12 empty] | 2457.31 | 0.0549665 | [12 empty] | 3071.63 | 0.0891506 | [12 empty] | 8634.94 | 0.0284353
[12 empty] | 1229.07 | 0.0407303 | [12 empty] | 1229.07 | 0.0938963 | [12 empty] | 2458.11 | 0.0549283 | [12 empty] | 3072.63 | 0.0890992 | [12 empty] | 8637.75 | 0.0284118
[12 empty] | 1229.47 | 0.0406966 | [12 empty] | 1229.47 | 0.0938408 | [12 empty] | 2458.91 | 0.0548901 | [12 empty] | 3073.63 | 0.0890479 | [12 empty] | 8640.56 | 0.0283884
[12 empty] | 1229.87 | 0.040663 | [12 empty] | 1229.87 | 0.0937853 | [12 empty] | 2459.71 | 0.054852 | [12 empty] | 3074.63 | 0.0889966 | [12 empty] | 8643.38 | 0.028365
[12 empty] | 1230.27 | 0.0406293 | [12 empty] | 1230.27 | 0.0937299 | [12 empty] | 2460.51 | 0.0548139 | [12 empty] | 3075.63 | 0.0889453 | [12 empty] | 8646.19 | 0.0283416
[12 empty] | 1230.67 | 0.0405957 | [12 empty] | 1230.67 | 0.0936745 | [12 empty] | 2461.31 | 0.0547758 | [12 empty] | 3076.63 | 0.088894 | [12 empty] | 8649 | 0.0283182
[12 empty] | 1231.07 | 0.0405622 | [12 empty] | 1231.07 | 0.0936191 | [12 empty] | 2462.11 | 0.0547378 | [12 empty] | 3077.63 | 0.0888428 | [12 empty] | 8651.81 | 0.0282949
[12 empty] | 1231.47 | 0.0405286 | [12 empty] | 1231.47 | 0.0935638 | [12 empty] | 2462.91 | 0.0546997 | [12 empty] | 3078.63 | 0.0887917 | [12 empty] | 8654.62 | 0.0282716
[12 empty] | 1231.87 | 0.0404951 | [12 empty] | 1231.87 | 0.0935085 | [12 empty] | 2463.71 | 0.0546617 | [12 empty] | 3079.64 | 0.0887405 | [12 empty] | 8657.43 | 0.0282483
[12 empty] | 1232.27 | 0.0404617 | [12 empty] | 1232.27 | 0.0934533 | [12 empty] | 2464.51 | 0.0546238 | [12 empty] | 3080.64 | 0.0886894 | [12 empty] | 8660.25 | 0.028225
[12 empty] | 1232.67 | 0.0404282 | [12 empty] | 1232.67 | 0.0933981 | [12 empty] | 2465.31 | 0.0545858 | [12 empty] | 3081.64 | 0.0886384 | [12 empty] | 8663.06 | 0.0282018
[12 empty] | 1233.07 | 0.0403948 | [12 empty] | 1233.07 | 0.0933429 | [12 empty] | 2466.11 | 0.0545479 | [12 empty] | 3082.64 | 0.0885873 | [12 empty] | 8665.87 | 0.0281785
[12 empty] | 1233.47 | 0.0403614 | [12 empty] | 1233.47 | 0.0932878 | [12 empty] | 2466.91 | 0.0545101 | [12 empty] | 3083.64 | 0.0885363 | [12 empty] | 8668.68 | 0.0281553
[12 empty] | 1233.87 | 0.040328 | [12 empty] | 1233.87 | 0.0932327 | [12 empty] | 2467.71 | 0.0544722 | [12 empty] | 3084.64 | 0.0884854 | [12 empty] | 8671.49 | 0.0281321
[12 empty] | 1234.27 | 0.0402947 | [12 empty] | 1234.27 | 0.0931776 | [12 empty] | 2468.51 | 0.0544344 | [12 empty] | 3085.64 | 0.0884344 | [12 empty] | 8674.3 | 0.028109
[12 empty] | 1234.67 | 0.0402614 | [12 empty] | 1234.67 | 0.0931226 | [12 empty] | 2469.31 | 0.0543966 | [12 empty] | 3086.64 | 0.0883835 | [12 empty] | 8677.12 | 0.0280858
[12 empty] | 1235.07 | 0.0402282 | [12 empty] | 1235.07 | 0.0930676 | [12 empty] | 2470.11 | 0.0543589 | [12 empty] | 3087.64 | 0.0883327 | [12 empty] | 8679.93 | 0.0280627
[12 empty] | 1235.47 | 0.0401949 | [12 empty] | 1235.47 | 0.0930126 | [12 empty] | 2470.91 | 0.0543211 | [12 empty] | 3088.64 | 0.0882818 | [12 empty] | 8682.74 | 0.0280396
[12 empty] | 1235.87 | 0.0401617 | [12 empty] | 1235.87 | 0.0929577 | [12 empty] | 2471.71 | 0.0542835 | [12 empty] | 3089.64 | 0.088231 | [12 empty] | 8685.55 | 0.0280165
[12 empty] | 1236.27 | 0.0401285 | [12 empty] | 1236.27 | 0.0929028 | [12 empty] | 2472.51 | 0.0542458 | [12 empty] | 3090.64 | 0.0881803 | [12 empty] | 8688.36 | 0.0279934
[12 empty] | 1236.67 | 0.0400954 | [12 empty] | 1236.67 | 0.092848 | [12 empty] | 2473.31 | 0.0542081 | [12 empty] | 3091.64 | 0.0881295 | [12 empty] | 8691.18 | 0.0279704
[12 empty] | 1237.07 | 0.0400623 | [12 empty] | 1237.07 | 0.0927932 | [12 empty] | 2474.11 | 0.0541705 | [12 empty] | 3092.64 | 0.0880788 | [12 empty] | 8693.99 | 0.0279474
[12 empty] | 1237.47 | 0.0400292 | [12 empty] | 1237.47 | 0.0927384 | [12 empty] | 2474.91 | 0.054133 | [12 empty] | 3093.64 | 0.0880282 | [12 empty] | 8696.8 | 0.0279244
[12 empty] | 1237.87 | 0.0399961 | [12 empty] | 1237.87 | 0.0926837 | [12 empty] | 2475.71 | 0.0540954 | [12 empty] | 3094.64 | 0.0879775 | [12 empty] | 8699.61 | 0.0279014
[12 empty] | 1238.27 | 0.0399631 | [12 empty] | 1238.27 | 0.092629 | [12 empty] | 2476.51 | 0.0540579 | [12 empty] | 3095.64 | 0.0879269 | [12 empty] | 8702.42 | 0.0278784
[12 empty] | 1238.67 | 0.0399301 | [12 empty] | 1238.67 | 0.0925743 | [12 empty] | 2477.31 | 0.0540204 | [12 empty] | 3096.64 | 0.0878764 | [12 empty] | 8705.23 | 0.0278555
[12 empty] | 1239.07 | 0.0398971 | [12 empty] | 1239.07 | 0.0925197 | [12 empty] | 2478.11 | 0.0539829 | [12 empty] | 3097.64 | 0.0878258 | [12 empty] | 8708.05 | 0.0278326
[12 empty] | 1239.47 | 0.0398642 | [12 empty] | 1239.47 | 0.0924651 | [12 empty] | 2478.91 | 0.0539455 | [12 empty] | 3098.64 | 0.0877753 | [12 empty] | 8710.86 | 0.0278097
[12 empty] | 1239.87 | 0.0398313 | [12 empty] | 1239.87 | 0.0924106 | [12 empty] | 2479.71 | 0.0539081 | [12 empty] | 3099.64 | 0.0877249 | [12 empty] | 8713.67 | 0.0277868
[12 empty] | 1240.27 | 0.0397984 | [12 empty] | 1240.27 | 0.0923561 | [12 empty] | 2480.52 | 0.0538707 | [12 empty] | 3100.64 | 0.0876744 | [12 empty] | 8716.48 | 0.0277639
[12 empty] | 1240.67 | 0.0397655 | [12 empty] | 1240.67 | 0.0923016 | [12 empty] | 2481.32 | 0.0538334 | [12 empty] | 3101.64 | 0.087624 | [12 empty] | 8719.29 | 0.0277411
[12 empty] | 1241.07 | 0.0397327 | [12 empty] | 1241.07 | 0.0922471 | [12 empty] | 2482.12 | 0.0537961 | [12 empty] | 3102.64 | 0.0875737 | [12 empty] | 8722.1 | 0.0277183
[12 empty] | 1241.47 | 0.0396999 | [12 empty] | 1241.47 | 0.0921927 | [12 empty] | 2482.92 | 0.0537588 | [12 empty] | 3103.64 | 0.0875234 | [12 empty] | 8724.92 | 0.0276955
[12 empty] | 1241.87 | 0.0396671 | [12 empty] | 1241.87 | 0.0921384 | [12 empty] | 2483.72 | 0.0537215 | [12 empty] | 3104.64 | 0.0874731 | [12 empty] | 8727.73 | 0.0276727
[12 empty] | 1242.27 | 0.0396344 | [12 empty] | 1242.27 | 0.092084 | [12 empty] | 2484.52 | 0.0536843 | [12 empty] | 3105.64 | 0.0874228 | [12 empty] | 8730.54 | 0.02765
[12 empty] | 1242.67 | 0.0396017 | [12 empty] | 1242.67 | 0.0920297 | [12 empty] | 2485.32 | 0.0536471 | [12 empty] | 3106.64 | 0.0873726 | [12 empty] | 8733.35 | 0.0276273
[12 empty] | 1243.07 | 0.039569 | [12 empty] | 1243.07 | 0.0919755 | [12 empty] | 2486.12 | 0.0536099 | [12 empty] | 3107.64 | 0.0873224 | [12 empty] | 8736.16 | 0.0276046
[12 empty] | 1243.47 | 0.0395364 | [12 empty] | 1243.47 | 0.0919212 | [12 empty] | 2486.92 | 0.0535728 | [12 empty] | 3108.64 | 0.0872722 | [12 empty] | 8738.98 | 0.0275819
[12 empty] | 1243.87 | 0.0395038 | [12 empty] | 1243.87 | 0.091867 | [12 empty] | 2487.72 | 0.0535357 | [12 empty] | 3109.64 | 0.0872221 | [12 empty] | 8741.79 | 0.0275592
[12 empty] | 1244.27 | 0.0394712 | [12 empty] | 1244.27 | 0.0918129 | [12 empty] | 2488.52 | 0.0534986 | [12 empty] | 3110.64 | 0.087172 | [12 empty] | 8744.6 | 0.0275366
[12 empty] | 1244.67 | 0.0394386 | [12 empty] | 1244.67 | 0.0917588 | [12 empty] | 2489.32 | 0.0534615 | [12 empty] | 3111.64 | 0.0871219 | [12 empty] | 8747.41 | 0.0275139
[12 empty] | 1245.07 | 0.0394061 | [12 empty] | 1245.07 | 0.0917047 | [12 empty] | 2490.12 | 0.0534245 | [12 empty] | 3112.64 | 0.0870719 | [12 empty] | 8750.22 | 0.0274913
[12 empty] | 1245.47 | 0.0393736 | [12 empty] | 1245.47 | 0.0916506 | [12 empty] | 2490.92 | 0.0533875 | [12 empty] | 3113.64 | 0.0870219 | [12 empty] | 8753.03 | 0.0274688
[12 empty] | 1245.87 | 0.0393411 | [12 empty] | 1245.87 | 0.0915966 | [12 empty] | 2491.72 | 0.0533505 | [12 empty] | 3114.64 | 0.0869719 | [12 empty] | 8755.85 | 0.0274462
[12 empty] | 1246.27 | 0.0393087 | [12 empty] | 1246.27 | 0.0915427 | [12 empty] | 2492.52 | 0.0533136 | [12 empty] | 3115.64 | 0.086922 | [12 empty] | 8758.66 | 0.0274236
[12 empty] | 1246.67 | 0.0392762 | [12 empty] | 1246.67 | 0.0914887 | [12 empty] | 2493.32 | 0.0532767 | [12 empty] | 3116.64 | 0.0868721 | [12 empty] | 8761.47 | 0.0274011
[12 empty] | 1247.07 | 0.0392438 | [12 empty] | 1247.07 | 0.0914348 | [12 empty] | 2494.12 | 0.0532398 | [12 empty] | 3117.64 | 0.0868222 | [12 empty] | 8764.28 | 0.0273786
[12 empty] | 1247.47 | 0.0392115 | [12 empty] | 1247.47 | 0.091381 | [12 empty] | 2494.92 | 0.0532029 | [12 empty] | 3118.64 | 0.0867724 | [12 empty] | 8767.09 | 0.0273561
[12 empty] | 1247.87 | 0.0391792 | [12 empty] | 1247.87 | 0.0913271 | [12 empty] | 2495.72 | 0.0531661 | [12 empty] | 3119.64 | 0.0867226 | [12 empty] | 8769.9 | 0.0273337
[12 empty] | 1248.27 | 0.0391469 | [12 empty] | 1248.27 | 0.0912733 | [12 empty] | 2496.52 | 0.0531293 | [12 empty] | 3120.64 | 0.0866728 | [12 empty] | 8772.72 | 0.0273112
[12 empty] | 1248.67 | 0.0391146 | [12 empty] | 1248.67 | 0.0912196 | [12 empty] | 2497.32 | 0.0530925 | [12 empty] | 3121.64 | 0.0866231 | [12 empty] | 8775.53 | 0.0272888
[12 empty] | 1249.07 | 0.0390823 | [12 empty] | 1249.07 | 0.0911658 | [12 empty] | 2498.12 | 0.0530558 | [12 empty] | 3122.64 | 0.0865734 | [12 empty] | 8778.34 | 0.0272664
[12 empty] | 1249.47 | 0.0390501 | [12 empty] | 1249.47 | 0.0911122 | [12 empty] | 2498.92 | 0.0530191 | [12 empty] | 3123.64 | 0.0865237 | [12 empty] | 8781.15 | 0.0272441
[12 empty] | 1249.87 | 0.0390179 | [12 empty] | 1249.87 | 0.0910585 | [12 empty] | 2499.72 | 0.0529824 | [12 empty] | 3124.64 | 0.086474 | [12 empty] | 8783.96 | 0.0272217
[12 empty] | 1250.27 | 0.0389858 | [12 empty] | 1250.27 | 0.0910049 | [12 empty] | 2500.52 | 0.0529457 | [12 empty] | 3125.64 | 0.0864244 | [12 empty] | 8786.77 | 0.0271994
[12 empty] | 1250.67 | 0.0389536 | [12 empty] | 1250.67 | 0.0909513 | [12 empty] | 2501.32 | 0.0529091 | [12 empty] | 3126.64 | 0.0863749 | [12 empty] | 8789.59 | 0.027177
[12 empty] | 1251.07 | 0.0389215 | [12 empty] | 1251.07 | 0.0908978 | [12 empty] | 2502.12 | 0.0528725 | [12 empty] | 3127.64 | 0.0863253 | [12 empty] | 8792.4 | 0.0271547
[12 empty] | 1251.47 | 0.0388895 | [12 empty] | 1251.47 | 0.0908442 | [12 empty] | 2502.92 | 0.052836 | [12 empty] | 3128.64 | 0.0862758 | [12 empty] | 8795.21 | 0.0271325
[12 empty] | 1251.87 | 0.0388574 | [12 empty] | 1251.87 | 0.0907908 | [12 empty] | 2503.72 | 0.0527994 | [12 empty] | 3129.64 | 0.0862263 | [12 empty] | 8798.02 | 0.0271102
[12 empty] | 1252.27 | 0.0388254 | [12 empty] | 1252.27 | 0.0907373 | [12 empty] | 2504.52 | 0.0527629 | [12 empty] | 3130.64 | 0.0861769 | [12 empty] | 8800.83 | 0.027088
[12 empty] | 1252.67 | 0.0387934 | [12 empty] | 1252.67 | 0.0906839 | [12 empty] | 2505.32 | 0.0527264 | [12 empty] | 3131.65 | 0.0861275 | [12 empty] | 8803.65 | 0.0270658
[12 empty] | 1253.07 | 0.0387615 | [12 empty] | 1253.07 | 0.0906306 | [12 empty] | 2506.12 | 0.05269 | [12 empty] | 3132.65 | 0.0860781 | [12 empty] | 8806.46 | 0.0270436
[12 empty] | 1253.47 | 0.0387295 | [12 empty] | 1253.47 | 0.0905772 | [12 empty] | 2506.92 | 0.0526535 | [12 empty] | 3133.65 | 0.0860288 | [12 empty] | 8809.27 | 0.0270214
[12 empty] | 1253.87 | 0.0386976 | [12 empty] | 1253.87 | 0.0905239 | [12 empty] | 2507.72 | 0.0526171 | [12 empty] | 3134.65 | 0.0859795 | [12 empty] | 8812.08 | 0.0269992
[12 empty] | 1254.27 | 0.0386658 | [12 empty] | 1254.27 | 0.0904707 | [12 empty] | 2508.52 | 0.0525808 | [12 empty] | 3135.65 | 0.0859302 | [12 empty] | 8814.89 | 0.0269771
[12 empty] | 1254.67 | 0.0386339 | [12 empty] | 1254.67 | 0.0904174 | [12 empty] | 2509.32 | 0.0525444 | [12 empty] | 3136.65 | 0.0858809 | [12 empty] | 8817.7 | 0.026955
[12 empty] | 1255.07 | 0.0386021 | [12 empty] | 1255.07 | 0.0903642 | [12 empty] | 2510.12 | 0.0525081 | [12 empty] | 3137.65 | 0.0858317 | [12 empty] | 8820.52 | 0.0269329
[12 empty] | 1255.47 | 0.0385703 | [12 empty] | 1255.47 | 0.0903111 | [12 empty] | 2510.92 | 0.0524718 | [12 empty] | 3138.65 | 0.0857825 | [12 empty] | 8823.33 | 0.0269108
[12 empty] | 1255.87 | 0.0385386 | [12 empty] | 1255.87 | 0.090258 | [12 empty] | 2511.72 | 0.0524356 | [12 empty] | 3139.65 | 0.0857334 | [12 empty] | 8826.14 | 0.0268888
[12 empty] | 1256.27 | 0.0385068 | [12 empty] | 1256.27 | 0.0902049 | [12 empty] | 2512.52 | 0.0523993 | [12 empty] | 3140.65 | 0.0856843 | [12 empty] | 8828.95 | 0.0268667
[12 empty] | 1256.67 | 0.0384751 | [12 empty] | 1256.67 | 0.0901518 | [12 empty] | 2513.32 | 0.0523631 | [12 empty] | 3141.65 | 0.0856352 | [12 empty] | 8831.76 | 0.0268447
[12 empty] | 1257.07 | 0.0384434 | [12 empty] | 1257.07 | 0.0900988 | [12 empty] | 2514.12 | 0.0523269 | [12 empty] | 3142.65 | 0.0855861 | [12 empty] | 8834.57 | 0.0268227
[12 empty] | 1257.47 | 0.0384118 | [12 empty] | 1257.47 | 0.0900458 | [12 empty] | 2514.92 | 0.0522908 | [12 empty] | 3143.65 | 0.0855371 | [12 empty] | 8837.39 | 0.0268008
[12 empty] | 1257.87 | 0.0383802 | [12 empty] | 1257.87 | 0.0899929 | [12 empty] | 2515.72 | 0.0522547 | [12 empty] | 3144.65 | 0.0854881 | [12 empty] | 8840.2 | 0.0267788
[12 empty] | 1258.27 | 0.0383486 | [12 empty] | 1258.27 | 0.08994 | [12 empty] | 2516.52 | 0.0522186 | [12 empty] | 3145.65 | 0.0854392 | [12 empty] | 8843.01 | 0.0267569
[12 empty] | 1258.67 | 0.038317 | [12 empty] | 1258.67 | 0.0898871 | [12 empty] | 2517.32 | 0.0521825 | [12 empty] | 3146.65 | 0.0853902 | [12 empty] | 8845.82 | 0.026735
[12 empty] | 1259.07 | 0.0382855 | [12 empty] | 1259.07 | 0.0898342 | [12 empty] | 2518.12 | 0.0521465 | [12 empty] | 3147.65 | 0.0853414 | [12 empty] | 8848.63 | 0.0267131
[12 empty] | 1259.47 | 0.038254 | [12 empty] | 1259.47 | 0.0897814 | [12 empty] | 2518.92 | 0.0521105 | [12 empty] | 3148.65 | 0.0852925 | [12 empty] | 8851.45 | 0.0266912
[12 empty] | 1259.87 | 0.0382225 | [12 empty] | 1259.87 | 0.0897287 | [12 empty] | 2519.72 | 0.0520745 | [12 empty] | 3149.65 | 0.0852437 | [12 empty] | 8854.26 | 0.0266693
[12 empty] | 1260.27 | 0.0381911 | [12 empty] | 1260.27 | 0.0896759 | [12 empty] | 2520.52 | 0.0520386 | [12 empty] | 3150.65 | 0.0851949 | [12 empty] | 8857.07 | 0.0266475
[12 empty] | 1260.67 | 0.0381596 | [12 empty] | 1260.67 | 0.0896232 | [12 empty] | 2521.32 | 0.0520026 | [12 empty] | 3151.65 | 0.0851461 | [12 empty] | 8859.88 | 0.0266257
[12 empty] | 1261.07 | 0.0381282 | [12 empty] | 1261.07 | 0.0895706 | [12 empty] | 2522.12 | 0.0519667 | [12 empty] | 3152.65 | 0.0850974 | [12 empty] | 8862.69 | 0.0266039
[12 empty] | 1261.47 | 0.0380969 | [12 empty] | 1261.47 | 0.0895179 | [12 empty] | 2522.92 | 0.0519309 | [12 empty] | 3153.65 | 0.0850487 | [12 empty] | 8865.5 | 0.0265821
[12 empty] | 1261.87 | 0.0380655 | [12 empty] | 1261.87 | 0.0894653 | [12 empty] | 2523.72 | 0.051895 | [12 empty] | 3154.65 | 0.085 | [12 empty] | 8868.32 | 0.0265604
[12 empty] | 1262.27 | 0.0380342 | [12 empty] | 1262.27 | 0.0894128 | [12 empty] | 2524.52 | 0.0518592 | [12 empty] | 3155.65 | 0.0849514 | [12 empty] | 8871.13 | 0.0265386
[12 empty] | 1262.67 | 0.0380029 | [12 empty] | 1262.67 | 0.0893602 | [12 empty] | 2525.32 | 0.0518234 | [12 empty] | 3156.65 | 0.0849028 | [12 empty] | 8873.94 | 0.0265169
[12 empty] | 1263.07 | 0.0379717 | [12 empty] | 1263.07 | 0.0893077 | [12 empty] | 2526.12 | 0.0517877 | [12 empty] | 3157.65 | 0.0848542 | [12 empty] | 8876.75 | 0.0264952
[12 empty] | 1263.47 | 0.0379405 | [12 empty] | 1263.47 | 0.0892553 | [12 empty] | 2526.92 | 0.0517519 | [12 empty] | 3158.65 | 0.0848057 | [12 empty] | 8879.56 | 0.0264736
[12 empty] | 1263.87 | 0.0379093 | [12 empty] | 1263.87 | 0.0892029 | [12 empty] | 2527.72 | 0.0517162 | [12 empty] | 3159.65 | 0.0847572 | [12 empty] | 8882.37 | 0.0264519
[12 empty] | 1264.27 | 0.0378781 | [12 empty] | 1264.27 | 0.0891505 | [12 empty] | 2528.52 | 0.0516806 | [12 empty] | 3160.65 | 0.0847087 | [12 empty] | 8885.19 | 0.0264303
[12 empty] | 1264.67 | 0.0378469 | [12 empty] | 1264.67 | 0.0890981 | [12 empty] | 2529.32 | 0.0516449 | [12 empty] | 3161.65 | 0.0846602 | [12 empty] | 8888 | 0.0264087
[12 empty] | 1265.07 | 0.0378158 | [12 empty] | 1265.07 | 0.0890458 | [12 empty] | 2530.12 | 0.0516093 | [12 empty] | 3162.65 | 0.0846118 | [12 empty] | 8890.81 | 0.0263871
[12 empty] | 1265.47 | 0.0377847 | [12 empty] | 1265.47 | 0.0889935 | [12 empty] | 2530.92 | 0.0515737 | [12 empty] | 3163.65 | 0.0845634 | [12 empty] | 8893.62 | 0.0263655
[12 empty] | 1265.87 | 0.0377537 | [12 empty] | 1265.87 | 0.0889413 | [12 empty] | 2531.72 | 0.0515381 | [12 empty] | 3164.65 | 0.0845151 | [12 empty] | 8896.43 | 0.0263439
[12 empty] | 1266.27 | 0.0377226 | [12 empty] | 1266.27 | 0.088889 | [12 empty] | 2532.52 | 0.0515026 | [12 empty] | 3165.65 | 0.0844668 | [12 empty] | 8899.24 | 0.0263224
[12 empty] | 1266.67 | 0.0376916 | [12 empty] | 1266.67 | 0.0888369 | [12 empty] | 2533.32 | 0.0514671 | [12 empty] | 3166.65 | 0.0844185 | [12 empty] | 8902.06 | 0.0263009
[12 empty] | 1267.07 | 0.0376606 | [12 empty] | 1267.07 | 0.0887847 | [12 empty] | 2534.13 | 0.0514316 | [12 empty] | 3167.65 | 0.0843702 | [12 empty] | 8904.87 | 0.0262794
[12 empty] | 1267.47 | 0.0376297 | [12 empty] | 1267.47 | 0.0887326 | [12 empty] | 2534.93 | 0.0513962 | [12 empty] | 3168.65 | 0.084322 | [12 empty] | 8907.68 | 0.0262579
[12 empty] | 1267.87 | 0.0375988 | [12 empty] | 1267.87 | 0.0886805 | [12 empty] | 2535.73 | 0.0513607 | [12 empty] | 3169.65 | 0.0842738 | [12 empty] | 8910.49 | 0.0262364
[12 empty] | 1268.27 | 0.0375679 | [12 empty] | 1268.27 | 0.0886285 | [12 empty] | 2536.53 | 0.0513253 | [12 empty] | 3170.65 | 0.0842257 | [12 empty] | 8913.3 | 0.026215
[12 empty] | 1268.67 | 0.037537 | [12 empty] | 1268.67 | 0.0885765 | [12 empty] | 2537.33 | 0.05129 | [12 empty] | 3171.65 | 0.0841775 | [12 empty] | 8916.12 | 0.0261936
[12 empty] | 1269.07 | 0.0375062 | [12 empty] | 1269.07 | 0.0885245 | [12 empty] | 2538.13 | 0.0512546 | [12 empty] | 3172.65 | 0.0841295 | [12 empty] | 8918.93 | 0.0261722
[12 empty] | 1269.47 | 0.0374753 | [12 empty] | 1269.47 | 0.0884725 | [12 empty] | 2538.93 | 0.0512193 | [12 empty] | 3173.65 | 0.0840814 | [12 empty] | 8921.74 | 0.0261508
[12 empty] | 1269.87 | 0.0374446 | [12 empty] | 1269.87 | 0.0884206 | [12 empty] | 2539.73 | 0.051184 | [12 empty] | 3174.65 | 0.0840334 | [12 empty] | 8924.55 | 0.0261294
[12 empty] | 1270.27 | 0.0374138 | [12 empty] | 1270.27 | 0.0883688 | [12 empty] | 2540.53 | 0.0511488 | [12 empty] | 3175.65 | 0.0839854 | [12 empty] | 8927.36 | 0.0261081
[12 empty] | 1270.67 | 0.0373831 | [12 empty] | 1270.67 | 0.0883169 | [12 empty] | 2541.33 | 0.0511135 | [12 empty] | 3176.65 | 0.0839374 | [12 empty] | 8930.17 | 0.0260868
[12 empty] | 1271.07 | 0.0373524 | [12 empty] | 1271.07 | 0.0882651 | [12 empty] | 2542.13 | 0.0510783 | [12 empty] | 3177.65 | 0.0838895 | [12 empty] | 8932.99 | 0.0260655
[12 empty] | 1271.47 | 0.0373217 | [12 empty] | 1271.47 | 0.0882134 | [12 empty] | 2542.93 | 0.0510431 | [12 empty] | 3178.65 | 0.0838415 | [12 empty] | 8935.8 | 0.0260442
[12 empty] | 1271.87 | 0.037291 | [12 empty] | 1271.87 | 0.0881616 | [12 empty] | 2543.73 | 0.051008 | [12 empty] | 3179.65 | 0.0837937 | [12 empty] | 8938.61 | 0.0260229
[12 empty] | 1272.27 | 0.0372604 | [12 empty] | 1272.27 | 0.0881099 | [12 empty] | 2544.53 | 0.0509728 | [12 empty] | 3180.65 | 0.0837458 | [12 empty] | 8941.42 | 0.0260017
[12 empty] | 1272.67 | 0.0372298 | [12 empty] | 1272.67 | 0.0880582 | [12 empty] | 2545.33 | 0.0509377 | [12 empty] | 3181.65 | 0.083698 | [12 empty] | 8944.23 | 0.0259804
[12 empty] | 1273.07 | 0.0371992 | [12 empty] | 1273.07 | 0.0880066 | [12 empty] | 2546.13 | 0.0509027 | [12 empty] | 3182.65 | 0.0836502 | [12 empty] | 8947.04 | 0.0259592
[12 empty] | 1273.47 | 0.0371687 | [12 empty] | 1273.47 | 0.087955 | [12 empty] | 2546.93 | 0.0508676 | [12 empty] | 3183.65 | 0.0836025 | [12 empty] | 8949.86 | 0.025938
[12 empty] | 1273.87 | 0.0371382 | [12 empty] | 1273.87 | 0.0879034 | [12 empty] | 2547.73 | 0.0508326 | [12 empty] | 3184.66 | 0.0835548 | [12 empty] | 8952.67 | 0.0259169
[12 empty] | 1274.27 | 0.0371077 | [12 empty] | 1274.27 | 0.0878519 | [12 empty] | 2548.53 | 0.0507976 | [12 empty] | 3185.66 | 0.0835071 | [12 empty] | 8955.48 | 0.0258957
[12 empty] | 1274.67 | 0.0370772 | [12 empty] | 1274.67 | 0.0878004 | [12 empty] | 2549.33 | 0.0507627 | [12 empty] | 3186.66 | 0.0834594 | [12 empty] | 8958.29 | 0.0258746
[12 empty] | 1275.07 | 0.0370468 | [12 empty] | 1275.07 | 0.0877489 | [12 empty] | 2550.13 | 0.0507277 | [12 empty] | 3187.66 | 0.0834118 | [12 empty] | 8961.1 | 0.0258535
[12 empty] | 1275.47 | 0.0370164 | [12 empty] | 1275.47 | 0.0876975 | [12 empty] | 2550.93 | 0.0506928 | [12 empty] | 3188.66 | 0.0833642 | [12 empty] | 8963.92 | 0.0258324
[12 empty] | 1275.87 | 0.036986 | [12 empty] | 1275.87 | 0.0876461 | [12 empty] | 2551.73 | 0.0506579 | [12 empty] | 3189.66 | 0.0833166 | [12 empty] | 8966.73 | 0.0258113
[12 empty] | 1276.27 | 0.0369556 | [12 empty] | 1276.27 | 0.0875948 | [12 empty] | 2552.53 | 0.0506231 | [12 empty] | 3190.66 | 0.0832691 | [12 empty] | 8969.54 | 0.0257903
[12 empty] | 1276.67 | 0.0369253 | [12 empty] | 1276.67 | 0.0875434 | [12 empty] | 2553.33 | 0.0505882 | [12 empty] | 3191.66 | 0.0832216 | [12 empty] | 8972.35 | 0.0257692
[12 empty] | 1277.07 | 0.036895 | [12 empty] | 1277.07 | 0.0874921 | [12 empty] | 2554.13 | 0.0505534 | [12 empty] | 3192.66 | 0.0831741 | [12 empty] | 8975.16 | 0.0257482
[12 empty] | 1277.47 | 0.0368647 | [12 empty] | 1277.47 | 0.0874409 | [12 empty] | 2554.93 | 0.0505187 | [12 empty] | 3193.66 | 0.0831267 | [12 empty] | 8977.97 | 0.0257272
[12 empty] | 1277.87 | 0.0368345 | [12 empty] | 1277.87 | 0.0873896 | [12 empty] | 2555.73 | 0.0504839 | [12 empty] | 3194.66 | 0.0830793 | [12 empty] | 8980.79 | 0.0257062
[12 empty] | 1278.27 | 0.0368043 | [12 empty] | 1278.27 | 0.0873385 | [12 empty] | 2556.53 | 0.0504492 | [12 empty] | 3195.66 | 0.0830319 | [12 empty] | 8983.6 | 0.0256853
[12 empty] | 1278.67 | 0.0367741 | [12 empty] | 1278.67 | 0.0872873 | [12 empty] | 2557.33 | 0.0504145 | [12 empty] | 3196.66 | 0.0829846 | [12 empty] | 8986.41 | 0.0256643
[12 empty] | 1279.07 | 0.0367439 | [12 empty] | 1279.07 | 0.0872362 | [12 empty] | 2558.13 | 0.0503798 | [12 empty] | 3197.66 | 0.0829373 | [12 empty] | 8989.22 | 0.0256434
[12 empty] | 1279.47 | 0.0367138 | [12 empty] | 1279.47 | 0.0871851 | [12 empty] | 2558.93 | 0.0503452 | [12 empty] | 3198.66 | 0.08289 | [12 empty] | 8992.03 | 0.0256225
[12 empty] | 1279.87 | 0.0366837 | [12 empty] | 1279.87 | 0.087134 | [12 empty] | 2559.73 | 0.0503106 | [12 empty] | 3199.66 | 0.0828427 | [12 empty] | 8994.84 | 0.0256016
[12 empty] | 1280.27 | 0.0366536 | [12 empty] | 1280.27 | 0.087083 | [12 empty] | 2560.53 | 0.050276 | [12 empty] | 3200.66 | 0.0827955 | [12 empty] | 8997.66 | 0.0255808
[12 empty] | 1280.67 | 0.0366235 | [12 empty] | 1280.67 | 0.087032 | [12 empty] | 2561.33 | 0.0502414 | [12 empty] | 3201.66 | 0.0827483 | [12 empty] | 9000.47 | 0.0255599
[12 empty] | 1281.07 | 0.0365935 | [12 empty] | 1281.07 | 0.086981 | [12 empty] | 2562.13 | 0.0502069 | [12 empty] | 3202.66 | 0.0827012 | [12 empty] | 9003.28 | 0.0255391
[12 empty] | 1281.47 | 0.0365635 | [12 empty] | 1281.47 | 0.0869301 | [12 empty] | 2562.93 | 0.0501724 | [12 empty] | 3203.66 | 0.082654 | [12 empty] | 9006.09 | 0.0255183
[12 empty] | 1281.87 | 0.0365335 | [12 empty] | 1281.87 | 0.0868792 | [12 empty] | 2563.73 | 0.0501379 | [12 empty] | 3204.66 | 0.0826069 | [12 empty] | 9008.9 | 0.0254975
[12 empty] | 1282.27 | 0.0365035 | [12 empty] | 1282.27 | 0.0868284 | [12 empty] | 2564.53 | 0.0501034 | [12 empty] | 3205.66 | 0.0825599 | [12 empty] | 9011.72 | 0.0254767
[12 empty] | 1282.67 | 0.0364736 | [12 empty] | 1282.67 | 0.0867775 | [12 empty] | 2565.33 | 0.050069 | [12 empty] | 3206.66 | 0.0825128 | [12 empty] | 9014.53 | 0.025456
[12 empty] | 1283.07 | 0.0364437 | [12 empty] | 1283.07 | 0.0867268 | [12 empty] | 2566.13 | 0.0500346 | [12 empty] | 3207.66 | 0.0824658 | [12 empty] | 9017.34 | 0.0254352
[12 empty] | 1283.47 | 0.0364138 | [12 empty] | 1283.47 | 0.086676 | [12 empty] | 2566.93 | 0.0500002 | [12 empty] | 3208.66 | 0.0824188 | [12 empty] | 9020.15 | 0.0254145
[12 empty] | 1283.87 | 0.036384 | [12 empty] | 1283.87 | 0.0866253 | [12 empty] | 2567.73 | 0.0499659 | [12 empty] | 3209.66 | 0.0823719 | [12 empty] | 9022.96 | 0.0253938
[12 empty] | 1284.27 | 0.0363542 | [12 empty] | 1284.27 | 0.0865746 | [12 empty] | 2568.53 | 0.0499315 | [12 empty] | 3210.66 | 0.082325 | [12 empty] | 9025.77 | 0.0253732
[12 empty] | 1284.67 | 0.0363244 | [12 empty] | 1284.67 | 0.0865239 | [12 empty] | 2569.33 | 0.0498972 | [12 empty] | 3211.66 | 0.0822781 | [12 empty] | 9028.59 | 0.0253525
[12 empty] | 1285.07 | 0.0362946 | [12 empty] | 1285.07 | 0.0864733 | [12 empty] | 2570.13 | 0.049863 | [12 empty] | 3212.66 | 0.0822312 | [12 empty] | 9031.4 | 0.0253319
[12 empty] | 1285.47 | 0.0362649 | [12 empty] | 1285.47 | 0.0864227 | [12 empty] | 2570.93 | 0.0498287 | [12 empty] | 3213.66 | 0.0821844 | [12 empty] | 9034.21 | 0.0253112
[12 empty] | 1285.88 | 0.0362351 | [12 empty] | 1285.88 | 0.0863722 | [12 empty] | 2571.73 | 0.0497945 | [12 empty] | 3214.66 | 0.0821376 | [12 empty] | 9037.02 | 0.0252906
[12 empty] | 1286.28 | 0.0362054 | [12 empty] | 1286.28 | 0.0863216 | [12 empty] | 2572.53 | 0.0497603 | [12 empty] | 3215.66 | 0.0820909 | [12 empty] | 9039.83 | 0.0252701
[12 empty] | 1286.68 | 0.0361758 | [12 empty] | 1286.68 | 0.0862711 | [12 empty] | 2573.33 | 0.0497261 | [12 empty] | 3216.66 | 0.0820441 | [12 empty] | 9042.64 | 0.0252495
[12 empty] | 1287.08 | 0.0361461 | [12 empty] | 1287.08 | 0.0862207 | [12 empty] | 2574.13 | 0.049692 | [12 empty] | 3217.66 | 0.0819974 | [12 empty] | 9045.46 | 0.025229
[12 empty] | 1287.48 | 0.0361165 | [12 empty] | 1287.48 | 0.0861703 | [12 empty] | 2574.93 | 0.0496579 | [12 empty] | 3218.66 | 0.0819508 | [12 empty] | 9048.27 | 0.0252084
[12 empty] | 1287.88 | 0.0360869 | [12 empty] | 1287.88 | 0.0861199 | [12 empty] | 2575.73 | 0.0496238 | [12 empty] | 3219.66 | 0.0819041 | [12 empty] | 9051.08 | 0.0251879
[12 empty] | 1288.28 | 0.0360574 | [12 empty] | 1288.28 | 0.0860695 | [12 empty] | 2576.53 | 0.0495897 | [12 empty] | 3220.66 | 0.0818575 | [12 empty] | 9053.89 | 0.0251674
[12 empty] | 1288.68 | 0.0360279 | [12 empty] | 1288.68 | 0.0860192 | [12 empty] | 2577.33 | 0.0495557 | [12 empty] | 3221.66 | 0.0818109 | [12 empty] | 9056.7 | 0.025147
[12 empty] | 1289.08 | 0.0359983 | [12 empty] | 1289.08 | 0.0859689 | [12 empty] | 2578.13 | 0.0495217 | [12 empty] | 3222.66 | 0.0817644 | [12 empty] | 9059.51 | 0.0251265
[12 empty] | 1289.48 | 0.0359689 | [12 empty] | 1289.48 | 0.0859186 | [12 empty] | 2578.93 | 0.0494877 | [12 empty] | 3223.66 | 0.0817179 | [12 empty] | 9062.33 | 0.0251061
[12 empty] | 1289.88 | 0.0359394 | [12 empty] | 1289.88 | 0.0858684 | [12 empty] | 2579.73 | 0.0494538 | [12 empty] | 3224.66 | 0.0816714 | [12 empty] | 9065.14 | 0.0250856
[12 empty] | 1290.28 | 0.03591 | [12 empty] | 1290.28 | 0.0858182 | [12 empty] | 2580.53 | 0.0494198 | [12 empty] | 3225.66 | 0.0816249 | [12 empty] | 9067.95 | 0.0250653
[12 empty] | 1290.68 | 0.0358806 | [12 empty] | 1290.68 | 0.085768 | [12 empty] | 2581.33 | 0.0493859 | [12 empty] | 3226.66 | 0.0815785 | [12 empty] | 9070.76 | 0.0250449
[12 empty] | 1291.08 | 0.0358512 | [12 empty] | 1291.08 | 0.0857179 | [12 empty] | 2582.13 | 0.049352 | [12 empty] | 3227.66 | 0.0815321 | [12 empty] | 9073.57 | 0.0250245
[12 empty] | 1291.48 | 0.0358218 | [12 empty] | 1291.48 | 0.0856678 | [12 empty] | 2582.93 | 0.0493182 | [12 empty] | 3228.66 | 0.0814858 | [12 empty] | 9076.39 | 0.0250042
[12 empty] | 1291.88 | 0.0357925 | [12 empty] | 1291.88 | 0.0856178 | [12 empty] | 2583.73 | 0.0492844 | [12 empty] | 3229.66 | 0.0814394 | [12 empty] | 9079.2 | 0.0249838
[12 empty] | 1292.28 | 0.0357632 | [12 empty] | 1292.28 | 0.0855677 | [12 empty] | 2584.53 | 0.0492506 | [12 empty] | 3230.66 | 0.0813931 | [12 empty] | 9082.01 | 0.0249635
[12 empty] | 1292.68 | 0.0357339 | [12 empty] | 1292.68 | 0.0855177 | [12 empty] | 2585.33 | 0.0492168 | [12 empty] | 3231.66 | 0.0813468 | [12 empty] | 9084.82 | 0.0249433
[12 empty] | 1293.08 | 0.0357047 | [12 empty] | 1293.08 | 0.0854678 | [12 empty] | 2586.13 | 0.049183 | [12 empty] | 3232.66 | 0.0813006 | [12 empty] | 9087.63 | 0.024923
[12 empty] | 1293.48 | 0.0356755 | [12 empty] | 1293.48 | 0.0854178 | [12 empty] | 2586.94 | 0.0491493 | [12 empty] | 3233.66 | 0.0812544 | [12 empty] | 9090.44 | 0.0249027
[12 empty] | 1293.88 | 0.0356463 | [12 empty] | 1293.88 | 0.0853679 | [12 empty] | 2587.74 | 0.0491156 | [12 empty] | 3234.66 | 0.0812082 | [12 empty] | 9093.26 | 0.0248825
[12 empty] | 1294.28 | 0.0356171 | [12 empty] | 1294.28 | 0.0853181 | [12 empty] | 2588.54 | 0.049082 | [12 empty] | 3235.66 | 0.081162 | [12 empty] | 9096.07 | 0.0248623
[12 empty] | 1294.68 | 0.035588 | [12 empty] | 1294.68 | 0.0852682 | [12 empty] | 2589.34 | 0.0490483 | [12 empty] | 3236.66 | 0.0811159 | [12 empty] | 9098.88 | 0.0248421
[12 empty] | 1295.08 | 0.0355588 | [12 empty] | 1295.08 | 0.0852184 | [12 empty] | 2590.14 | 0.0490147 | [12 empty] | 3237.67 | 0.0810698 | [12 empty] | 9101.69 | 0.0248219
[12 empty] | 1295.48 | 0.0355297 | [12 empty] | 1295.48 | 0.0851687 | [12 empty] | 2590.94 | 0.0489811 | [12 empty] | 3238.67 | 0.0810237 | [12 empty] | 9104.5 | 0.0248017
[12 empty] | 1295.88 | 0.0355007 | [12 empty] | 1295.88 | 0.0851189 | [12 empty] | 2591.74 | 0.0489475 | [12 empty] | 3239.67 | 0.0809777 | [12 empty] | 9107.31 | 0.0247816
[12 empty] | 1296.28 | 0.0354716 | [12 empty] | 1296.28 | 0.0850692 | [12 empty] | 2592.54 | 0.048914 | [12 empty] | 3240.67 | 0.0809317 | [12 empty] | 9110.13 | 0.0247615
[12 empty] | 1296.68 | 0.0354426 | [12 empty] | 1296.68 | 0.0850196 | [12 empty] | 2593.34 | 0.0488805 | [12 empty] | 3241.67 | 0.0808857 | [12 empty] | 9112.94 | 0.0247414
[12 empty] | 1297.08 | 0.0354136 | [12 empty] | 1297.08 | 0.0849699 | [12 empty] | 2594.14 | 0.048847 | [12 empty] | 3242.67 | 0.0808398 | [12 empty] | 9115.75 | 0.0247213
[12 empty] | 1297.48 | 0.0353847 | [12 empty] | 1297.48 | 0.0849203 | [12 empty] | 2594.94 | 0.0488135 | [12 empty] | 3243.67 | 0.0807939 | [12 empty] | 9118.56 | 0.0247012
[12 empty] | 1297.88 | 0.0353557 | [12 empty] | 1297.88 | 0.0848708 | [12 empty] | 2595.74 | 0.0487801 | [12 empty] | 3244.67 | 0.080748 | [12 empty] | 9121.37 | 0.0246812
[12 empty] | 1298.28 | 0.0353268 | [12 empty] | 1298.28 | 0.0848212 | [12 empty] | 2596.54 | 0.0487467 | [12 empty] | 3245.67 | 0.0807021 | [12 empty] | 9124.19 | 0.0246611
[12 empty] | 1298.68 | 0.0352979 | [12 empty] | 1298.68 | 0.0847717 | [12 empty] | 2597.34 | 0.0487133 | [12 empty] | 3246.67 | 0.0806563 | [12 empty] | 9127 | 0.0246411
[12 empty] | 1299.08 | 0.0352691 | [12 empty] | 1299.08 | 0.0847222 | [12 empty] | 2598.14 | 0.0486799 | [12 empty] | 3247.67 | 0.0806105 | [12 empty] | 9129.81 | 0.0246211
[12 empty] | 1299.48 | 0.0352402 | [12 empty] | 1299.48 | 0.0846728 | [12 empty] | 2598.94 | 0.0486466 | [12 empty] | 3248.67 | 0.0805647 | [12 empty] | 9132.62 | 0.0246011
[12 empty] | 1299.88 | 0.0352114 | [12 empty] | 1299.88 | 0.0846234 | [12 empty] | 2599.74 | 0.0486133 | [12 empty] | 3249.67 | 0.080519 | [12 empty] | 9135.43 | 0.0245812
[12 empty] | 1300.28 | 0.0351826 | [12 empty] | 1300.28 | 0.084574 | [12 empty] | 2600.54 | 0.04858 | [12 empty] | 3250.67 | 0.0804733 | [12 empty] | 9138.24 | 0.0245612
[12 empty] | 1300.68 | 0.0351539 | [12 empty] | 1300.68 | 0.0845247 | [12 empty] | 2601.34 | 0.0485467 | [12 empty] | 3251.67 | 0.0804276 | [12 empty] | 9141.06 | 0.0245413
[12 empty] | 1301.08 | 0.0351251 | [12 empty] | 1301.08 | 0.0844754 | [12 empty] | 2602.14 | 0.0485135 | [12 empty] | 3252.67 | 0.080382 | [12 empty] | 9143.87 | 0.0245214
[12 empty] | 1301.48 | 0.0350964 | [12 empty] | 1301.48 | 0.0844261 | [12 empty] | 2602.94 | 0.0484803 | [12 empty] | 3253.67 | 0.0803364 | [12 empty] | 9146.68 | 0.0245015
[12 empty] | 1301.88 | 0.0350677 | [12 empty] | 1301.88 | 0.0843768 | [12 empty] | 2603.74 | 0.0484471 | [12 empty] | 3254.67 | 0.0802908 | [12 empty] | 9149.49 | 0.0244816
[12 empty] | 1302.28 | 0.0350391 | [12 empty] | 1302.28 | 0.0843276 | [12 empty] | 2604.54 | 0.0484139 | [12 empty] | 3255.67 | 0.0802452 | [12 empty] | 9152.3 | 0.0244618
[12 empty] | 1302.68 | 0.0350104 | [12 empty] | 1302.68 | 0.0842784 | [12 empty] | 2605.34 | 0.0483808 | [12 empty] | 3256.67 | 0.0801997 | [12 empty] | 9155.11 | 0.024442
[12 empty] | 1303.08 | 0.0349818 | [12 empty] | 1303.08 | 0.0842293 | [12 empty] | 2606.14 | 0.0483477 | [12 empty] | 3257.67 | 0.0801542 | [12 empty] | 9157.93 | 0.0244221
[12 empty] | 1303.48 | 0.0349532 | [12 empty] | 1303.48 | 0.0841802 | [12 empty] | 2606.94 | 0.0483146 | [12 empty] | 3258.67 | 0.0801087 | [12 empty] | 9160.74 | 0.0244023
[12 empty] | 1303.88 | 0.0349247 | [12 empty] | 1303.88 | 0.0841311 | [12 empty] | 2607.74 | 0.0482816 | [12 empty] | 3259.67 | 0.0800633 | [12 empty] | 9163.55 | 0.0243826
[12 empty] | 1304.28 | 0.0348961 | [12 empty] | 1304.28 | 0.084082 | [12 empty] | 2608.54 | 0.0482485 | [12 empty] | 3260.67 | 0.0800179 | [12 empty] | 9166.36 | 0.0243628
[12 empty] | 1304.68 | 0.0348676 | [12 empty] | 1304.68 | 0.084033 | [12 empty] | 2609.34 | 0.0482155 | [12 empty] | 3261.67 | 0.0799725 | [12 empty] | 9169.17 | 0.024343
[12 empty] | 1305.08 | 0.0348391 | [12 empty] | 1305.08 | 0.083984 | [12 empty] | 2610.14 | 0.0481825 | [12 empty] | 3262.67 | 0.0799271 | [12 empty] | 9171.98 | 0.0243233
[12 empty] | 1305.48 | 0.0348107 | [12 empty] | 1305.48 | 0.083935 | [12 empty] | 2610.94 | 0.0481496 | [12 empty] | 3263.67 | 0.0798818 | [12 empty] | 9174.8 | 0.0243036
[12 empty] | 1305.88 | 0.0347822 | [12 empty] | 1305.88 | 0.0838861 | [12 empty] | 2611.74 | 0.0481166 | [12 empty] | 3264.67 | 0.0798365 | [12 empty] | 9177.61 | 0.0242839
[12 empty] | 1306.28 | 0.0347538 | [12 empty] | 1306.28 | 0.0838372 | [12 empty] | 2612.54 | 0.0480837 | [12 empty] | 3265.67 | 0.0797913 | [12 empty] | 9180.42 | 0.0242642
[12 empty] | 1306.68 | 0.0347255 | [12 empty] | 1306.68 | 0.0837884 | [12 empty] | 2613.34 | 0.0480509 | [12 empty] | 3266.67 | 0.079746 | [12 empty] | 9183.23 | 0.0242446
[12 empty] | 1307.08 | 0.0346971 | [12 empty] | 1307.08 | 0.0837395 | [12 empty] | 2614.14 | 0.048018 | [12 empty] | 3267.67 | 0.0797008 | [12 empty] | 9186.04 | 0.0242249
[12 empty] | 1307.48 | 0.0346688 | [12 empty] | 1307.48 | 0.0836907 | [12 empty] | 2614.94 | 0.0479852 | [12 empty] | 3268.67 | 0.0796556 | [12 empty] | 9188.86 | 0.0242053
[12 empty] | 1307.88 | 0.0346404 | [12 empty] | 1307.88 | 0.083642 | [12 empty] | 2615.74 | 0.0479524 | [12 empty] | 3269.67 | 0.0796105 | [12 empty] | 9191.67 | 0.0241857
[12 empty] | 1308.28 | 0.0346122 | [12 empty] | 1308.28 | 0.0835932 | [12 empty] | 2616.54 | 0.0479196 | [12 empty] | 3270.67 | 0.0795654 | [12 empty] | 9194.48 | 0.0241661
[12 empty] | 1308.68 | 0.0345839 | [12 empty] | 1308.68 | 0.0835445 | [12 empty] | 2617.34 | 0.0478868 | [12 empty] | 3271.67 | 0.0795203 | [12 empty] | 9197.29 | 0.0241465
[12 empty] | 1309.08 | 0.0345557 | [12 empty] | 1309.08 | 0.0834959 | [12 empty] | 2618.14 | 0.0478541 | [12 empty] | 3272.67 | 0.0794752 | [12 empty] | 9200.1 | 0.024127
[12 empty] | 1309.48 | 0.0345275 | [12 empty] | 1309.48 | 0.0834472 | [12 empty] | 2618.94 | 0.0478214 | [12 empty] | 3273.67 | 0.0794302 | [12 empty] | 9202.91 | 0.0241075
[12 empty] | 1309.88 | 0.0344993 | [12 empty] | 1309.88 | 0.0833986 | [12 empty] | 2619.74 | 0.0477887 | [12 empty] | 3274.67 | 0.0793852 | [12 empty] | 9205.73 | 0.0240879
[12 empty] | 1310.28 | 0.0344711 | [12 empty] | 1310.28 | 0.08335 | [12 empty] | 2620.54 | 0.0477561 | [12 empty] | 3275.67 | 0.0793402 | [12 empty] | 9208.54 | 0.0240684
[12 empty] | 1310.68 | 0.034443 | [12 empty] | 1310.68 | 0.0833015 | [12 empty] | 2621.34 | 0.0477234 | [12 empty] | 3276.67 | 0.0792953 | [12 empty] | 9211.35 | 0.024049
[12 empty] | 1311.08 | 0.0344149 | [12 empty] | 1311.08 | 0.083253 | [12 empty] | 2622.14 | 0.0476908 | [12 empty] | 3277.67 | 0.0792504 | [12 empty] | 9214.16 | 0.0240295
[12 empty] | 1311.48 | 0.0343868 | [12 empty] | 1311.48 | 0.0832045 | [12 empty] | 2622.94 | 0.0476582 | [12 empty] | 3278.67 | 0.0792055 | [12 empty] | 9216.97 | 0.02401
[12 empty] | 1311.88 | 0.0343587 | [12 empty] | 1311.88 | 0.083156 | [12 empty] | 2623.74 | 0.0476257 | [12 empty] | 3279.67 | 0.0791606 | [12 empty] | 9219.78 | 0.0239906
[12 empty] | 1312.28 | 0.0343307 | [12 empty] | 1312.28 | 0.0831076 | [12 empty] | 2624.54 | 0.0475932 | [12 empty] | 3280.67 | 0.0791158 | [12 empty] | 9222.6 | 0.0239712
[12 empty] | 1312.68 | 0.0343027 | [12 empty] | 1312.68 | 0.0830592 | [12 empty] | 2625.34 | 0.0475607 | [12 empty] | 3281.67 | 0.079071 | [12 empty] | 9225.41 | 0.0239518
[12 empty] | 1313.08 | 0.0342747 | [12 empty] | 1313.08 | 0.0830109 | [12 empty] | 2626.14 | 0.0475282 | [12 empty] | 3282.67 | 0.0790262 | [12 empty] | 9228.22 | 0.0239324
[12 empty] | 1313.48 | 0.0342467 | [12 empty] | 1313.48 | 0.0829626 | [12 empty] | 2626.94 | 0.0474957 | [12 empty] | 3283.67 | 0.0789815 | [12 empty] | 9231.03 | 0.0239131
[12 empty] | 1313.88 | 0.0342188 | [12 empty] | 1313.88 | 0.0829143 | [12 empty] | 2627.74 | 0.0474633 | [12 empty] | 3284.67 | 0.0789368 | [12 empty] | 9233.84 | 0.0238937
[12 empty] | 1314.28 | 0.0341909 | [12 empty] | 1314.28 | 0.082866 | [12 empty] | 2628.54 | 0.0474309 | [12 empty] | 3285.67 | 0.0788921 | [12 empty] | 9236.66 | 0.0238744
[12 empty] | 1314.68 | 0.034163 | [12 empty] | 1314.68 | 0.0828178 | [12 empty] | 2629.34 | 0.0473985 | [12 empty] | 3286.67 | 0.0788475 | [12 empty] | 9239.47 | 0.0238551
[12 empty] | 1315.08 | 0.0341351 | [12 empty] | 1315.08 | 0.0827696 | [12 empty] | 2630.14 | 0.0473661 | [12 empty] | 3287.67 | 0.0788028 | [12 empty] | 9242.28 | 0.0238358
[12 empty] | 1315.48 | 0.0341073 | [12 empty] | 1315.48 | 0.0827214 | [12 empty] | 2630.94 | 0.0473338 | [12 empty] | 3288.67 | 0.0787583 | [12 empty] | 9245.09 | 0.0238165
[12 empty] | 1315.88 | 0.0340794 | [12 empty] | 1315.88 | 0.0826733 | [12 empty] | 2631.74 | 0.0473015 | [12 empty] | 3289.68 | 0.0787137 | [12 empty] | 9247.9 | 0.0237973
[12 empty] | 1316.28 | 0.0340517 | [12 empty] | 1316.28 | 0.0826252 | [12 empty] | 2632.54 | 0.0472692 | [12 empty] | 3290.68 | 0.0786692 | [12 empty] | 9250.71 | 0.023778
[12 empty] | 1316.68 | 0.0340239 | [12 empty] | 1316.68 | 0.0825771 | [12 empty] | 2633.34 | 0.047237 | [12 empty] | 3291.68 | 0.0786246 | [12 empty] | 9253.53 | 0.0237588
[12 empty] | 1317.08 | 0.0339961 | [12 empty] | 1317.08 | 0.0825291 | [12 empty] | 2634.14 | 0.0472047 | [12 empty] | 3292.68 | 0.0785802 | [12 empty] | 9256.34 | 0.0237396
[12 empty] | 1317.48 | 0.0339684 | [12 empty] | 1317.48 | 0.0824811 | [12 empty] | 2634.94 | 0.0471725 | [12 empty] | 3293.68 | 0.0785357 | [12 empty] | 9259.15 | 0.0237204
[12 empty] | 1317.88 | 0.0339407 | [12 empty] | 1317.88 | 0.0824331 | [12 empty] | 2635.74 | 0.0471403 | [12 empty] | 3294.68 | 0.0784913 | [12 empty] | 9261.96 | 0.0237013
[12 empty] | 1318.28 | 0.0339131 | [12 empty] | 1318.28 | 0.0823851 | [12 empty] | 2636.54 | 0.0471082 | [12 empty] | 3295.68 | 0.0784469 | [12 empty] | 9264.77 | 0.0236821
[12 empty] | 1318.68 | 0.0338854 | [12 empty] | 1318.68 | 0.0823372 | [12 empty] | 2637.34 | 0.047076 | [12 empty] | 3296.68 | 0.0784025 | [12 empty] | 9267.58 | 0.023663
[12 empty] | 1319.08 | 0.0338578 | [12 empty] | 1319.08 | 0.0822893 | [12 empty] | 2638.14 | 0.0470439 | [12 empty] | 3297.68 | 0.0783582 | [12 empty] | 9270.4 | 0.0236438
[12 empty] | 1319.48 | 0.0338302 | [12 empty] | 1319.48 | 0.0822415 | [12 empty] | 2638.94 | 0.0470118 | [12 empty] | 3298.68 | 0.0783139 | [12 empty] | 9273.21 | 0.0236247
[12 empty] | 1319.88 | 0.0338026 | [12 empty] | 1319.88 | 0.0821937 | [12 empty] | 2639.74 | 0.0469798 | [12 empty] | 3299.68 | 0.0782696 | [12 empty] | 9276.02 | 0.0236057
[12 empty] | 1320.28 | 0.0337751 | [12 empty] | 1320.28 | 0.0821459 | [12 empty] | 2640.55 | 0.0469477 | [12 empty] | 3300.68 | 0.0782254 | [12 empty] | 9278.83 | 0.0235866
[12 empty] | 1320.68 | 0.0337476 | [12 empty] | 1320.68 | 0.0820981 | [12 empty] | 2641.35 | 0.0469157 | [12 empty] | 3301.68 | 0.0781812 | [12 empty] | 9281.64 | 0.0235675
[12 empty] | 1321.08 | 0.03372 | [12 empty] | 1321.08 | 0.0820504 | [12 empty] | 2642.15 | 0.0468837 | [12 empty] | 3302.68 | 0.078137 | [12 empty] | 9284.45 | 0.0235485
[12 empty] | 1321.48 | 0.0336926 | [12 empty] | 1321.48 | 0.0820027 | [12 empty] | 2642.95 | 0.0468518 | [12 empty] | 3303.68 | 0.0780928 | [12 empty] | 9287.27 | 0.0235295
[12 empty] | 1321.88 | 0.0336651 | [12 empty] | 1321.88 | 0.081955 | [12 empty] | 2643.75 | 0.0468198 | [12 empty] | 3304.68 | 0.0780487 | [12 empty] | 9290.08 | 0.0235105
[12 empty] | 1322.28 | 0.0336377 | [12 empty] | 1322.28 | 0.0819074 | [12 empty] | 2644.55 | 0.0467879 | [12 empty] | 3305.68 | 0.0780046 | [12 empty] | 9292.89 | 0.0234915
[12 empty] | 1322.68 | 0.0336103 | [12 empty] | 1322.68 | 0.0818598 | [12 empty] | 2645.35 | 0.046756 | [12 empty] | 3306.68 | 0.0779605 | [12 empty] | 9295.7 | 0.0234725
[12 empty] | 1323.08 | 0.0335829 | [12 empty] | 1323.08 | 0.0818122 | [12 empty] | 2646.15 | 0.0467241 | [12 empty] | 3307.68 | 0.0779164 | [12 empty] | 9298.51 | 0.0234536
[12 empty] | 1323.48 | 0.0335556 | [12 empty] | 1323.48 | 0.0817647 | [12 empty] | 2646.95 | 0.0466923 | [12 empty] | 3308.68 | 0.0778724 | [12 empty] | 9301.33 | 0.0234347
[12 empty] | 1323.88 | 0.0335282 | [12 empty] | 1323.88 | 0.0817172 | [12 empty] | 2647.75 | 0.0466605 | [12 empty] | 3309.68 | 0.0778284 | [12 empty] | 9304.14 | 0.0234157
[12 empty] | 1324.28 | 0.0335009 | [12 empty] | 1324.28 | 0.0816697 | [12 empty] | 2648.55 | 0.0466287 | [12 empty] | 3310.68 | 0.0777845 | [12 empty] | 9306.95 | 0.0233968
[12 empty] | 1324.68 | 0.0334736 | [12 empty] | 1324.68 | 0.0816222 | [12 empty] | 2649.35 | 0.0465969 | [12 empty] | 3311.68 | 0.0777405 | [12 empty] | 9309.76 | 0.023378
[12 empty] | 1325.08 | 0.0334464 | [12 empty] | 1325.08 | 0.0815748 | [12 empty] | 2650.15 | 0.0465652 | [12 empty] | 3312.68 | 0.0776966 | [12 empty] | 9312.57 | 0.0233591
[12 empty] | 1325.48 | 0.0334191 | [12 empty] | 1325.48 | 0.0815274 | [12 empty] | 2650.95 | 0.0465334 | [12 empty] | 3313.68 | 0.0776527 | [12 empty] | 9315.38 | 0.0233403
[12 empty] | 1325.88 | 0.0333919 | [12 empty] | 1325.88 | 0.0814801 | [12 empty] | 2651.75 | 0.0465017 | [12 empty] | 3314.68 | 0.0776089 | [12 empty] | 9318.2 | 0.0233214
[12 empty] | 1326.28 | 0.0333647 | [12 empty] | 1326.28 | 0.0814328 | [12 empty] | 2652.55 | 0.0464701 | [12 empty] | 3315.68 | 0.0775651 | [12 empty] | 9321.01 | 0.0233026
[12 empty] | 1326.68 | 0.0333376 | [12 empty] | 1326.68 | 0.0813855 | [12 empty] | 2653.35 | 0.0464384 | [12 empty] | 3316.68 | 0.0775213 | [12 empty] | 9323.82 | 0.0232838
[12 empty] | 1327.08 | 0.0333104 | [12 empty] | 1327.08 | 0.0813382 | [12 empty] | 2654.15 | 0.0464068 | [12 empty] | 3317.68 | 0.0774775 | [12 empty] | 9326.63 | 0.023265
[12 empty] | 1327.48 | 0.0332833 | [12 empty] | 1327.48 | 0.081291 | [12 empty] | 2654.95 | 0.0463752 | [12 empty] | 3318.68 | 0.0774338 | [12 empty] | 9329.44 | 0.0232463
[12 empty] | 1327.88 | 0.0332562 | [12 empty] | 1327.88 | 0.0812438 | [12 empty] | 2655.75 | 0.0463436 | [12 empty] | 3319.68 | 0.0773901 | [12 empty] | 9332.25 | 0.0232275
[12 empty] | 1328.28 | 0.0332291 | [12 empty] | 1328.28 | 0.0811966 | [12 empty] | 2656.55 | 0.0463121 | [12 empty] | 3320.68 | 0.0773464 | [12 empty] | 9335.07 | 0.0232088
[12 empty] | 1328.68 | 0.0332021 | [12 empty] | 1328.68 | 0.0811495 | [12 empty] | 2657.35 | 0.0462805 | [12 empty] | 3321.68 | 0.0773027 | [12 empty] | 9337.88 | 0.0231901
[12 empty] | 1329.08 | 0.0331751 | [12 empty] | 1329.08 | 0.0811023 | [12 empty] | 2658.15 | 0.046249 | [12 empty] | 3322.68 | 0.0772591 | [12 empty] | 9340.69 | 0.0231714
[12 empty] | 1329.48 | 0.0331481 | [12 empty] | 1329.48 | 0.0810553 | [12 empty] | 2658.95 | 0.0462175 | [12 empty] | 3323.68 | 0.0772155 | [12 empty] | 9343.5 | 0.0231527
[12 empty] | 1329.88 | 0.0331211 | [12 empty] | 1329.88 | 0.0810082 | [12 empty] | 2659.75 | 0.0461861 | [12 empty] | 3324.68 | 0.0771719 | [12 empty] | 9346.31 | 0.023134
[12 empty] | 1330.28 | 0.0330941 | [12 empty] | 1330.28 | 0.0809612 | [12 empty] | 2660.55 | 0.0461547 | [12 empty] | 3325.68 | 0.0771284 | [12 empty] | 9349.13 | 0.0231154
[12 empty] | 1330.68 | 0.0330672 | [12 empty] | 1330.68 | 0.0809142 | [12 empty] | 2661.35 | 0.0461232 | [12 empty] | 3326.68 | 0.0770849 | [12 empty] | 9351.94 | 0.0230968
[12 empty] | 1331.08 | 0.0330403 | [12 empty] | 1331.08 | 0.0808673 | [12 empty] | 2662.15 | 0.0460919 | [12 empty] | 3327.68 | 0.0770414 | [12 empty] | 9354.75 | 0.0230782
[12 empty] | 1331.48 | 0.0330134 | [12 empty] | 1331.48 | 0.0808203 | [12 empty] | 2662.95 | 0.0460605 | [12 empty] | 3328.68 | 0.0769979 | [12 empty] | 9357.56 | 0.0230596
[12 empty] | 1331.88 | 0.0329866 | [12 empty] | 1331.88 | 0.0807734 | [12 empty] | 2663.75 | 0.0460292 | [12 empty] | 3329.68 | 0.0769545 | [12 empty] | 9360.37 | 0.023041
[12 empty] | 1332.28 | 0.0329597 | [12 empty] | 1332.28 | 0.0807266 | [12 empty] | 2664.55 | 0.0459978 | [12 empty] | 3330.68 | 0.0769111 | [12 empty] | 9363.18 | 0.0230224
[12 empty] | 1332.68 | 0.0329329 | [12 empty] | 1332.68 | 0.0806797 | [12 empty] | 2665.35 | 0.0459666 | [12 empty] | 3331.68 | 0.0768677 | [12 empty] | 9366 | 0.0230039
[12 empty] | 1333.08 | 0.0329061 | [12 empty] | 1333.08 | 0.0806329 | [12 empty] | 2666.15 | 0.0459353 | [12 empty] | 3332.68 | 0.0768244 | [12 empty] | 9368.81 | 0.0229853
[12 empty] | 1333.48 | 0.0328794 | [12 empty] | 1333.48 | 0.0805862 | [12 empty] | 2666.95 | 0.045904 | [12 empty] | 3333.68 | 0.0767811 | [12 empty] | 9371.62 | 0.0229668
[12 empty] | 1333.88 | 0.0328526 | [12 empty] | 1333.88 | 0.0805394 | [12 empty] | 2667.75 | 0.0458728 | [12 empty] | 3334.68 | 0.0767378 | [12 empty] | 9374.43 | 0.0229483
[12 empty] | 1334.28 | 0.0328259 | [12 empty] | 1334.28 | 0.0804927 | [12 empty] | 2668.55 | 0.0458416 | [12 empty] | 3335.68 | 0.0766945 | [12 empty] | 9377.24 | 0.0229299
[12 empty] | 1334.68 | 0.0327992 | [12 empty] | 1334.68 | 0.080446 | [12 empty] | 2669.35 | 0.0458105 | [12 empty] | 3336.68 | 0.0766513 | [12 empty] | 9380.05 | 0.0229114
[12 empty] | 1335.08 | 0.0327726 | [12 empty] | 1335.08 | 0.0803994 | [12 empty] | 2670.15 | 0.0457793 | [12 empty] | 3337.68 | 0.0766081 | [12 empty] | 9382.87 | 0.0228929
[12 empty] | 1335.48 | 0.0327459 | [12 empty] | 1335.48 | 0.0803527 | [12 empty] | 2670.95 | 0.0457482 | [12 empty] | 3338.68 | 0.0765649 | [12 empty] | 9385.68 | 0.0228745
[12 empty] | 1335.88 | 0.0327193 | [12 empty] | 1335.88 | 0.0803061 | [12 empty] | 2671.75 | 0.0457171 | [12 empty] | 3339.68 | 0.0765218 | [12 empty] | 9388.49 | 0.0228561
[12 empty] | 1336.28 | 0.0326927 | [12 empty] | 1336.28 | 0.0802596 | [12 empty] | 2672.55 | 0.045686 | [12 empty] | 3340.68 | 0.0764787 | [12 empty] | 9391.3 | 0.0228377
[12 empty] | 1336.68 | 0.0326661 | [12 empty] | 1336.68 | 0.0802131 | [12 empty] | 2673.35 | 0.0456549 | [12 empty] | 3341.68 | 0.0764356 | [12 empty] | 9394.11 | 0.0228193
[12 empty] | 1337.08 | 0.0326396 | [12 empty] | 1337.08 | 0.0801666 | [12 empty] | 2674.15 | 0.0456239 | [12 empty] | 3342.69 | 0.0763925 | [12 empty] | 9396.93 | 0.0228009
[12 empty] | 1337.48 | 0.032613 | [12 empty] | 1337.48 | 0.0801201 | [12 empty] | 2674.95 | 0.0455929 | [12 empty] | 3343.69 | 0.0763495 | [12 empty] | 9399.74 | 0.0227826
[12 empty] | 1337.88 | 0.0325865 | [12 empty] | 1337.88 | 0.0800736 | [12 empty] | 2675.75 | 0.0455619 | [12 empty] | 3344.69 | 0.0763064 | [12 empty] | 9402.55 | 0.0227643
[12 empty] | 1338.28 | 0.03256 | [12 empty] | 1338.28 | 0.0800272 | [12 empty] | 2676.55 | 0.045531 | [12 empty] | 3345.69 | 0.0762635 | [12 empty] | 9405.36 | 0.022746
[12 empty] | 1338.68 | 0.0325336 | [12 empty] | 1338.68 | 0.0799808 | [12 empty] | 2677.35 | 0.0455 | [12 empty] | 3346.69 | 0.0762205 | [12 empty] | 9408.17 | 0.0227277
[12 empty] | 1339.08 | 0.0325071 | [12 empty] | 1339.08 | 0.0799345 | [12 empty] | 2678.15 | 0.0454691 | [12 empty] | 3347.69 | 0.0761776 | [12 empty] | 9410.98 | 0.0227094
[12 empty] | 1339.48 | 0.0324807 | [12 empty] | 1339.48 | 0.0798882 | [12 empty] | 2678.95 | 0.0454382 | [12 empty] | 3348.69 | 0.0761347 | [12 empty] | 9413.8 | 0.0226911
[12 empty] | 1339.88 | 0.0324543 | [12 empty] | 1339.88 | 0.0798419 | [12 empty] | 2679.75 | 0.0454074 | [12 empty] | 3349.69 | 0.0760918 | [12 empty] | 9416.61 | 0.0226728
[12 empty] | 1340.28 | 0.032428 | [12 empty] | 1340.28 | 0.0797956 | [12 empty] | 2680.55 | 0.0453765 | [12 empty] | 3350.69 | 0.076049 | [12 empty] | 9419.42 | 0.0226546
[12 empty] | 1340.68 | 0.0324016 | [12 empty] | 1340.68 | 0.0797494 | [12 empty] | 2681.35 | 0.0453457 | [12 empty] | 3351.69 | 0.0760061 | [12 empty] | 9422.23 | 0.0226364
[12 empty] | 1341.08 | 0.0323753 | [12 empty] | 1341.08 | 0.0797032 | [12 empty] | 2682.15 | 0.0453149 | [12 empty] | 3352.69 | 0.0759634 | [12 empty] | 9425.04 | 0.0226182
[12 empty] | 1341.48 | 0.032349 | [12 empty] | 1341.48 | 0.079657 | [12 empty] | 2682.95 | 0.0452841 | [12 empty] | 3353.69 | 0.0759206 | [12 empty] | 9427.85 | 0.0226
[12 empty] | 1341.88 | 0.0323227 | [12 empty] | 1341.88 | 0.0796109 | [12 empty] | 2683.75 | 0.0452534 | [12 empty] | 3354.69 | 0.0758779 | [12 empty] | 9430.67 | 0.0225818
[12 empty] | 1342.28 | 0.0322965 | [12 empty] | 1342.28 | 0.0795648 | [12 empty] | 2684.55 | 0.0452226 | [12 empty] | 3355.69 | 0.0758352 | [12 empty] | 9433.48 | 0.0225637
[12 empty] | 1342.68 | 0.0322702 | [12 empty] | 1342.68 | 0.0795187 | [12 empty] | 2685.35 | 0.0451919 | [12 empty] | 3356.69 | 0.0757925 | [12 empty] | 9436.29 | 0.0225455
[12 empty] | 1343.09 | 0.032244 | [12 empty] | 1343.09 | 0.0794726 | [12 empty] | 2686.15 | 0.0451613 | [12 empty] | 3357.69 | 0.0757498 | [12 empty] | 9439.1 | 0.0225274
[12 empty] | 1343.49 | 0.0322178 | [12 empty] | 1343.49 | 0.0794266 | [12 empty] | 2686.95 | 0.0451306 | [12 empty] | 3358.69 | 0.0757072 | [12 empty] | 9441.91 | 0.0225093
[12 empty] | 1343.89 | 0.0321917 | [12 empty] | 1343.89 | 0.0793806 | [12 empty] | 2687.75 | 0.0451 | [12 empty] | 3359.69 | 0.0756646 | [12 empty] | 9444.72 | 0.0224912
[12 empty] | 1344.29 | 0.0321655 | [12 empty] | 1344.29 | 0.0793347 | [12 empty] | 2688.55 | 0.0450694 | [12 empty] | 3360.69 | 0.075622 | [12 empty] | 9447.54 | 0.0224732
[12 empty] | 1344.69 | 0.0321394 | [12 empty] | 1344.69 | 0.0792887 | [12 empty] | 2689.35 | 0.0450388 | [12 empty] | 3361.69 | 0.0755795 | [12 empty] | 9450.35 | 0.0224551
[12 empty] | 1345.09 | 0.0321133 | [12 empty] | 1345.09 | 0.0792428 | [12 empty] | 2690.15 | 0.0450082 | [12 empty] | 3362.69 | 0.075537 | [12 empty] | 9453.16 | 0.0224371
[12 empty] | 1345.49 | 0.0320873 | [12 empty] | 1345.49 | 0.079197 | [12 empty] | 2690.95 | 0.0449777 | [12 empty] | 3363.69 | 0.0754945 | [12 empty] | 9455.97 | 0.022419
[12 empty] | 1345.89 | 0.0320612 | [12 empty] | 1345.89 | 0.0791511 | [12 empty] | 2691.75 | 0.0449472 | [12 empty] | 3364.69 | 0.075452 | [12 empty] | 9458.78 | 0.022401
[12 empty] | 1346.29 | 0.0320352 | [12 empty] | 1346.29 | 0.0791053 | [12 empty] | 2692.55 | 0.0449167 | [12 empty] | 3365.69 | 0.0754096 | [12 empty] | 9461.6 | 0.022383
[12 empty] | 1346.69 | 0.0320092 | [12 empty] | 1346.69 | 0.0790595 | [12 empty] | 2693.36 | 0.0448862 | [12 empty] | 3366.69 | 0.0753672 | [12 empty] | 9464.41 | 0.0223651
[12 empty] | 1347.09 | 0.0319832 | [12 empty] | 1347.09 | 0.0790138 | [12 empty] | 2694.16 | 0.0448557 | [12 empty] | 3367.69 | 0.0753248 | [12 empty] | 9467.22 | 0.0223471
[12 empty] | 1347.49 | 0.0319573 | [12 empty] | 1347.49 | 0.078968 | [12 empty] | 2694.96 | 0.0448253 | [12 empty] | 3368.69 | 0.0752824 | [12 empty] | 9470.03 | 0.0223291
[12 empty] | 1347.89 | 0.0319313 | [12 empty] | 1347.89 | 0.0789223 | [12 empty] | 2695.76 | 0.0447949 | [12 empty] | 3369.69 | 0.0752401 | [12 empty] | 9472.84 | 0.0223112
[12 empty] | 1348.29 | 0.0319054 | [12 empty] | 1348.29 | 0.0788767 | [12 empty] | 2696.56 | 0.0447645 | [12 empty] | 3370.69 | 0.0751978 | [12 empty] | 9475.65 | 0.0222933
[12 empty] | 1348.69 | 0.0318795 | [12 empty] | 1348.69 | 0.078831 | [12 empty] | 2697.36 | 0.0447342 | [12 empty] | 3371.69 | 0.0751556 | [12 empty] | 9478.47 | 0.0222754
[12 empty] | 1349.09 | 0.0318537 | [12 empty] | 1349.09 | 0.0787854 | [12 empty] | 2698.16 | 0.0447038 | [12 empty] | 3372.69 | 0.0751133 | [12 empty] | 9481.28 | 0.0222575
[12 empty] | 1349.49 | 0.0318278 | [12 empty] | 1349.49 | 0.0787399 | [12 empty] | 2698.96 | 0.0446735 | [12 empty] | 3373.69 | 0.0750711 | [12 empty] | 9484.09 | 0.0222397
[12 empty] | 1349.89 | 0.031802 | [12 empty] | 1349.89 | 0.0786943 | [12 empty] | 2699.76 | 0.0446432 | [12 empty] | 3374.69 | 0.0750289 | [12 empty] | 9486.9 | 0.0222218
[12 empty] | 1350.29 | 0.0317762 | [12 empty] | 1350.29 | 0.0786488 | [12 empty] | 2700.56 | 0.044613 | [12 empty] | 3375.69 | 0.0749867 | [12 empty] | 9489.71 | 0.022204
[12 empty] | 1350.69 | 0.0317504 | [12 empty] | 1350.69 | 0.0786033 | [12 empty] | 2701.36 | 0.0445827 | [12 empty] | 3376.69 | 0.0749446 | [12 empty] | 9492.52 | 0.0221862
[12 empty] | 1351.09 | 0.0317247 | [12 empty] | 1351.09 | 0.0785579 | [12 empty] | 2702.16 | 0.0445525 | [12 empty] | 3377.69 | 0.0749025 | [12 empty] | 9495.34 | 0.0221684
[12 empty] | 1351.49 | 0.0316989 | [12 empty] | 1351.49 | 0.0785124 | [12 empty] | 2702.96 | 0.0445223 | [12 empty] | 3378.69 | 0.0748604 | [12 empty] | 9498.15 | 0.0221506
[12 empty] | 1351.89 | 0.0316732 | [12 empty] | 1351.89 | 0.078467 | [12 empty] | 2703.76 | 0.0444922 | [12 empty] | 3379.69 | 0.0748184 | [12 empty] | 9500.96 | 0.0221328
[12 empty] | 1352.29 | 0.0316475 | [12 empty] | 1352.29 | 0.0784217 | [12 empty] | 2704.56 | 0.044462 | [12 empty] | 3380.69 | 0.0747763 | [12 empty] | 9503.77 | 0.022115
[12 empty] | 1352.69 | 0.0316219 | [12 empty] | 1352.69 | 0.0783763 | [12 empty] | 2705.36 | 0.0444319 | [12 empty] | 3381.69 | 0.0747343 | [12 empty] | 9506.58 | 0.0220973
[12 empty] | 1353.09 | 0.0315962 | [12 empty] | 1353.09 | 0.078331 | [12 empty] | 2706.16 | 0.0444018 | [12 empty] | 3382.69 | 0.0746924 | [12 empty] | 9509.4 | 0.0220796
[12 empty] | 1353.49 | 0.0315706 | [12 empty] | 1353.49 | 0.0782857 | [12 empty] | 2706.96 | 0.0443717 | [12 empty] | 3383.69 | 0.0746504 | [12 empty] | 9512.21 | 0.0220619
[12 empty] | 1353.89 | 0.031545 | [12 empty] | 1353.89 | 0.0782405 | [12 empty] | 2707.76 | 0.0443416 | [12 empty] | 3384.69 | 0.0746085 | [12 empty] | 9515.02 | 0.0220442
[12 empty] | 1354.29 | 0.0315194 | [12 empty] | 1354.29 | 0.0781952 | [12 empty] | 2708.56 | 0.0443116 | [12 empty] | 3385.69 | 0.0745666 | [12 empty] | 9517.83 | 0.0220265
[12 empty] | 1354.69 | 0.0314939 | [12 empty] | 1354.69 | 0.07815 | [12 empty] | 2709.36 | 0.0442816 | [12 empty] | 3386.69 | 0.0745247 | [12 empty] | 9520.64 | 0.0220088
[12 empty] | 1355.09 | 0.0314683 | [12 empty] | 1355.09 | 0.0781049 | [12 empty] | 2710.16 | 0.0442516 | [12 empty] | 3387.69 | 0.0744829 | [12 empty] | 9523.45 | 0.0219912
[12 empty] | 1355.49 | 0.0314428 | [12 empty] | 1355.49 | 0.0780597 | [12 empty] | 2710.96 | 0.0442216 | [12 empty] | 3388.69 | 0.0744411 | [12 empty] | 9526.27 | 0.0219736
[12 empty] | 1355.89 | 0.0314174 | [12 empty] | 1355.89 | 0.0780146 | [12 empty] | 2711.76 | 0.0441917 | [12 empty] | 3389.69 | 0.0743993 | [12 empty] | 9529.08 | 0.021956
[12 empty] | 1356.29 | 0.0313919 | [12 empty] | 1356.29 | 0.0779696 | [12 empty] | 2712.56 | 0.0441617 | [12 empty] | 3390.69 | 0.0743575 | [12 empty] | 9531.89 | 0.0219384
[12 empty] | 1356.69 | 0.0313664 | [12 empty] | 1356.69 | 0.0779245 | [12 empty] | 2713.36 | 0.0441318 | [12 empty] | 3391.69 | 0.0743158 | [12 empty] | 9534.7 | 0.0219208
[12 empty] | 1357.09 | 0.031341 | [12 empty] | 1357.09 | 0.0778795 | [12 empty] | 2714.16 | 0.044102 | [12 empty] | 3392.69 | 0.0742741 | [12 empty] | 9537.51 | 0.0219032
[12 empty] | 1357.49 | 0.0313156 | [12 empty] | 1357.49 | 0.0778345 | [12 empty] | 2714.96 | 0.0440721 | [12 empty] | 3393.69 | 0.0742324 | [12 empty] | 9540.32 | 0.0218857
[12 empty] | 1357.89 | 0.0312903 | [12 empty] | 1357.89 | 0.0777895 | [12 empty] | 2715.76 | 0.0440423 | [12 empty] | 3394.69 | 0.0741908 | [12 empty] | 9543.14 | 0.0218681
[12 empty] | 1358.29 | 0.0312649 | [12 empty] | 1358.29 | 0.0777446 | [12 empty] | 2716.56 | 0.0440125 | [12 empty] | 3395.7 | 0.0741491 | [12 empty] | 9545.95 | 0.0218506
[12 empty] | 1358.69 | 0.0312396 | [12 empty] | 1358.69 | 0.0776997 | [12 empty] | 2717.36 | 0.0439827 | [12 empty] | 3396.7 | 0.0741075 | [12 empty] | 9548.76 | 0.0218331
[12 empty] | 1359.09 | 0.0312143 | [12 empty] | 1359.09 | 0.0776548 | [12 empty] | 2718.16 | 0.0439529 | [12 empty] | 3397.7 | 0.074066 | [12 empty] | 9551.57 | 0.0218156
[12 empty] | 1359.49 | 0.031189 | [12 empty] | 1359.49 | 0.07761 | [12 empty] | 2718.96 | 0.0439232 | [12 empty] | 3398.7 | 0.0740244 | [12 empty] | 9554.38 | 0.0217981
[12 empty] | 1359.89 | 0.0311637 | [12 empty] | 1359.89 | 0.0775652 | [12 empty] | 2719.76 | 0.0438935 | [12 empty] | 3399.7 | 0.0739829 | [12 empty] | 9557.19 | 0.0217807
[12 empty] | 1360.29 | 0.0311385 | [12 empty] | 1360.29 | 0.0775204 | [12 empty] | 2720.56 | 0.0438638 | [12 empty] | 3400.7 | 0.0739414 | [12 empty] | 9560.01 | 0.0217632
[12 empty] | 1360.69 | 0.0311133 | [12 empty] | 1360.69 | 0.0774756 | [12 empty] | 2721.36 | 0.0438341 | [12 empty] | 3401.7 | 0.0739 | [12 empty] | 9562.82 | 0.0217458
[12 empty] | 1361.09 | 0.0310881 | [12 empty] | 1361.09 | 0.0774309 | [12 empty] | 2722.16 | 0.0438044 | [12 empty] | 3402.7 | 0.0738585 | [12 empty] | 9565.63 | 0.0217284
[12 empty] | 1361.49 | 0.0310629 | [12 empty] | 1361.49 | 0.0773862 | [12 empty] | 2722.96 | 0.0437748 | [12 empty] | 3403.7 | 0.0738171 | [12 empty] | 9568.44 | 0.021711
[12 empty] | 1361.89 | 0.0310377 | [12 empty] | 1361.89 | 0.0773415 | [12 empty] | 2723.76 | 0.0437452 | [12 empty] | 3404.7 | 0.0737757 | [12 empty] | 9571.25 | 0.0216936
[12 empty] | 1362.29 | 0.0310126 | [12 empty] | 1362.29 | 0.0772969 | [12 empty] | 2724.56 | 0.0437156 | [12 empty] | 3405.7 | 0.0737344 | [12 empty] | 9574.07 | 0.0216762
[12 empty] | 1362.69 | 0.0309875 | [12 empty] | 1362.69 | 0.0772523 | [12 empty] | 2725.36 | 0.043686 | [12 empty] | 3406.7 | 0.073693 | [12 empty] | 9576.88 | 0.0216589
[12 empty] | 1363.09 | 0.0309624 | [12 empty] | 1363.09 | 0.0772077 | [12 empty] | 2726.16 | 0.0436565 | [12 empty] | 3407.7 | 0.0736517 | [12 empty] | 9579.69 | 0.0216416
[12 empty] | 1363.49 | 0.0309373 | [12 empty] | 1363.49 | 0.0771631 | [12 empty] | 2726.96 | 0.043627 | [12 empty] | 3408.7 | 0.0736104 | [12 empty] | 9582.5 | 0.0216242
[12 empty] | 1363.89 | 0.0309123 | [12 empty] | 1363.89 | 0.0771186 | [12 empty] | 2727.76 | 0.0435975 | [12 empty] | 3409.7 | 0.0735692 | [12 empty] | 9585.31 | 0.0216069
[12 empty] | 1364.29 | 0.0308872 | [12 empty] | 1364.29 | 0.0770741 | [12 empty] | 2728.56 | 0.043568 | [12 empty] | 3410.7 | 0.073528 | [12 empty] | 9588.12 | 0.0215896
[12 empty] | 1364.69 | 0.0308622 | [12 empty] | 1364.69 | 0.0770296 | [12 empty] | 2729.36 | 0.0435385 | [12 empty] | 3411.7 | 0.0734868 | [12 empty] | 9590.94 | 0.0215724
[12 empty] | 1365.09 | 0.0308373 | [12 empty] | 1365.09 | 0.0769852 | [12 empty] | 2730.16 | 0.0435091 | [12 empty] | 3412.7 | 0.0734456 | [12 empty] | 9593.75 | 0.0215551
[12 empty] | 1365.49 | 0.0308123 | [12 empty] | 1365.49 | 0.0769408 | [12 empty] | 2730.96 | 0.0434797 | [12 empty] | 3413.7 | 0.0734044 | [12 empty] | 9596.56 | 0.0215379
[12 empty] | 1365.89 | 0.0307874 | [12 empty] | 1365.89 | 0.0768964 | [12 empty] | 2731.76 | 0.0434503 | [12 empty] | 3414.7 | 0.0733633 | [12 empty] | 9599.37 | 0.0215206
[12 empty] | 1366.29 | 0.0307625 | [12 empty] | 1366.29 | 0.076852 | [12 empty] | 2732.56 | 0.043421 | [12 empty] | 3415.7 | 0.0733222 | [12 empty] | 9602.18 | 0.0215034
[12 empty] | 1366.69 | 0.0307376 | [12 empty] | 1366.69 | 0.0768077 | [12 empty] | 2733.36 | 0.0433916 | [12 empty] | 3416.7 | 0.0732811 | [12 empty] | 9604.99 | 0.0214862
[12 empty] | 1367.09 | 0.0307127 | [12 empty] | 1367.09 | 0.0767634 | [12 empty] | 2734.16 | 0.0433623 | [12 empty] | 3417.7 | 0.0732401 | [12 empty] | 9607.81 | 0.0214691
[12 empty] | 1367.49 | 0.0306878 | [12 empty] | 1367.49 | 0.0767191 | [12 empty] | 2734.96 | 0.043333 | [12 empty] | 3418.7 | 0.0731991 | [12 empty] | 9610.62 | 0.0214519
[12 empty] | 1367.89 | 0.030663 | [12 empty] | 1367.89 | 0.0766749 | [12 empty] | 2735.76 | 0.0433037 | [12 empty] | 3419.7 | 0.0731581 | [12 empty] | 9613.43 | 0.0214347
[12 empty] | 1368.29 | 0.0306382 | [12 empty] | 1368.29 | 0.0766307 | [12 empty] | 2736.56 | 0.0432745 | [12 empty] | 3420.7 | 0.0731171 | [12 empty] | 9616.24 | 0.0214176
[12 empty] | 1368.69 | 0.0306134 | [12 empty] | 1368.69 | 0.0765865 | [12 empty] | 2737.36 | 0.0432452 | [12 empty] | 3421.7 | 0.0730762 | [12 empty] | 9619.05 | 0.0214005
[12 empty] | 1369.09 | 0.0305887 | [12 empty] | 1369.09 | 0.0765423 | [12 empty] | 2738.16 | 0.043216 | [12 empty] | 3422.7 | 0.0730353 | [12 empty] | 9621.87 | 0.0213834
[12 empty] | 1369.49 | 0.0305639 | [12 empty] | 1369.49 | 0.0764982 | [12 empty] | 2738.96 | 0.0431868 | [12 empty] | 3423.7 | 0.0729944 | [12 empty] | 9624.68 | 0.0213663
[12 empty] | 1369.89 | 0.0305392 | [12 empty] | 1369.89 | 0.0764541 | [12 empty] | 2739.76 | 0.0431577 | [12 empty] | 3424.7 | 0.0729535 | [12 empty] | 9627.49 | 0.0213492
[12 empty] | 1370.29 | 0.0305145 | [12 empty] | 1370.29 | 0.07641 | [12 empty] | 2740.56 | 0.0431285 | [12 empty] | 3425.7 | 0.0729127 | [12 empty] | 9630.3 | 0.0213321
[12 empty] | 1370.69 | 0.0304898 | [12 empty] | 1370.69 | 0.076366 | [12 empty] | 2741.36 | 0.0430994 | [12 empty] | 3426.7 | 0.0728719 | [12 empty] | 9633.11 | 0.0213151
[12 empty] | 1371.09 | 0.0304652 | [12 empty] | 1371.09 | 0.076322 | [12 empty] | 2742.16 | 0.0430703 | [12 empty] | 3427.7 | 0.0728311 | [12 empty] | 9635.92 | 0.0212981
[12 empty] | 1371.49 | 0.0304405 | [12 empty] | 1371.49 | 0.076278 | [12 empty] | 2742.96 | 0.0430412 | [12 empty] | 3428.7 | 0.0727903 | [12 empty] | 9638.74 | 0.021281
[12 empty] | 1371.89 | 0.0304159 | [12 empty] | 1371.89 | 0.076234 | [12 empty] | 2743.76 | 0.0430122 | [12 empty] | 3429.7 | 0.0727496 | [12 empty] | 9641.55 | 0.021264
[12 empty] | 1372.29 | 0.0303913 | [12 empty] | 1372.29 | 0.0761901 | [12 empty] | 2744.56 | 0.0429831 | [12 empty] | 3430.7 | 0.0727089 | [12 empty] | 9644.36 | 0.0212471
[12 empty] | 1372.69 | 0.0303667 | [12 empty] | 1372.69 | 0.0761462 | [12 empty] | 2745.36 | 0.0429541 | [12 empty] | 3431.7 | 0.0726682 | [12 empty] | 9647.17 | 0.0212301
[12 empty] | 1373.09 | 0.0303422 | [12 empty] | 1373.09 | 0.0761023 | [12 empty] | 2746.16 | 0.0429251 | [12 empty] | 3432.7 | 0.0726276 | [12 empty] | 9649.98 | 0.0212131
[12 empty] | 1373.49 | 0.0303177 | [12 empty] | 1373.49 | 0.0760585 | [12 empty] | 2746.97 | 0.0428962 | [12 empty] | 3433.7 | 0.0725869 | [12 empty] | 9652.79 | 0.0211962
[12 empty] | 1373.89 | 0.0302932 | [12 empty] | 1373.89 | 0.0760147 | [12 empty] | 2747.77 | 0.0428672 | [12 empty] | 3434.7 | 0.0725463 | [12 empty] | 9655.61 | 0.0211793
[12 empty] | 1374.29 | 0.0302687 | [12 empty] | 1374.29 | 0.0759709 | [12 empty] | 2748.57 | 0.0428383 | [12 empty] | 3435.7 | 0.0725058 | [12 empty] | 9658.42 | 0.0211624
[12 empty] | 1374.69 | 0.0302442 | [12 empty] | 1374.69 | 0.0759271 | [12 empty] | 2749.37 | 0.0428094 | [12 empty] | 3436.7 | 0.0724652 | [12 empty] | 9661.23 | 0.0211455
[12 empty] | 1375.09 | 0.0302198 | [12 empty] | 1375.09 | 0.0758834 | [12 empty] | 2750.17 | 0.0427805 | [12 empty] | 3437.7 | 0.0724247 | [12 empty] | 9664.04 | 0.0211286
[12 empty] | 1375.49 | 0.0301953 | [12 empty] | 1375.49 | 0.0758397 | [12 empty] | 2750.97 | 0.0427516 | [12 empty] | 3438.7 | 0.0723842 | [12 empty] | 9666.85 | 0.0211117
[12 empty] | 1375.89 | 0.0301709 | [12 empty] | 1375.89 | 0.075796 | [12 empty] | 2751.77 | 0.0427228 | [12 empty] | 3439.7 | 0.0723437 | [12 empty] | 9669.66 | 0.0210949
[12 empty] | 1376.29 | 0.0301466 | [12 empty] | 1376.29 | 0.0757524 | [12 empty] | 2752.57 | 0.042694 | [12 empty] | 3440.7 | 0.0723033 | [12 empty] | 9672.48 | 0.021078
[12 empty] | 1376.69 | 0.0301222 | [12 empty] | 1376.69 | 0.0757088 | [12 empty] | 2753.37 | 0.0426652 | [12 empty] | 3441.7 | 0.0722629 | [12 empty] | 9675.29 | 0.0210612
[12 empty] | 1377.09 | 0.0300979 | [12 empty] | 1377.09 | 0.0756652 | [12 empty] | 2754.17 | 0.0426364 | [12 empty] | 3442.7 | 0.0722225 | [12 empty] | 9678.1 | 0.0210444
[12 empty] | 1377.49 | 0.0300735 | [12 empty] | 1377.49 | 0.0756216 | [12 empty] | 2754.97 | 0.0426077 | [12 empty] | 3443.7 | 0.0721821 | [12 empty] | 9680.91 | 0.0210276
[12 empty] | 1377.89 | 0.0300493 | [12 empty] | 1377.89 | 0.0755781 | [12 empty] | 2755.77 | 0.0425789 | [12 empty] | 3444.7 | 0.0721417 | [12 empty] | 9683.72 | 0.0210108
[12 empty] | 1378.29 | 0.030025 | [12 empty] | 1378.29 | 0.0755346 | [12 empty] | 2756.57 | 0.0425502 | [12 empty] | 3445.7 | 0.0721014 | [12 empty] | 9686.54 | 0.0209941
[12 empty] | 1378.69 | 0.0300007 | [12 empty] | 1378.69 | 0.0754911 | [12 empty] | 2757.37 | 0.0425215 | [12 empty] | 3446.7 | 0.0720611 | [12 empty] | 9689.35 | 0.0209773
[12 empty] | 1379.09 | 0.0299765 | [12 empty] | 1379.09 | 0.0754476 | [12 empty] | 2758.17 | 0.0424929 | [12 empty] | 3447.71 | 0.0720209 | [12 empty] | 9692.16 | 0.0209606
[12 empty] | 1379.49 | 0.0299523 | [12 empty] | 1379.49 | 0.0754042 | [12 empty] | 2758.97 | 0.0424642 | [12 empty] | 3448.71 | 0.0719806 | [12 empty] | 9694.97 | 0.0209439
[12 empty] | 1379.89 | 0.0299281 | [12 empty] | 1379.89 | 0.0753608 | [12 empty] | 2759.77 | 0.0424356 | [12 empty] | 3449.71 | 0.0719404 | [12 empty] | 9697.78 | 0.0209272
[12 empty] | 1380.29 | 0.0299039 | [12 empty] | 1380.29 | 0.0753174 | [12 empty] | 2760.57 | 0.042407 | [12 empty] | 3450.71 | 0.0719002 | [12 empty] | 9700.59 | 0.0209105
[12 empty] | 1380.69 | 0.0298798 | [12 empty] | 1380.69 | 0.0752741 | [12 empty] | 2761.37 | 0.0423784 | [12 empty] | 3451.71 | 0.0718601 | [12 empty] | 9703.41 | 0.0208938
[12 empty] | 1381.09 | 0.0298556 | [12 empty] | 1381.09 | 0.0752308 | [12 empty] | 2762.17 | 0.0423499 | [12 empty] | 3452.71 | 0.0718199 | [12 empty] | 9706.22 | 0.0208771
[12 empty] | 1381.49 | 0.0298315 | [12 empty] | 1381.49 | 0.0751875 | [12 empty] | 2762.97 | 0.0423213 | [12 empty] | 3453.71 | 0.0717798 | [12 empty] | 9709.03 | 0.0208605
[12 empty] | 1381.89 | 0.0298075 | [12 empty] | 1381.89 | 0.0751443 | [12 empty] | 2763.77 | 0.0422928 | [12 empty] | 3454.71 | 0.0717397 | [12 empty] | 9711.84 | 0.0208439
[12 empty] | 1382.29 | 0.0297834 | [12 empty] | 1382.29 | 0.075101 | [12 empty] | 2764.57 | 0.0422643 | [12 empty] | 3455.71 | 0.0716997 | [12 empty] | 9714.65 | 0.0208272
[12 empty] | 1382.69 | 0.0297593 | [12 empty] | 1382.69 | 0.0750578 | [12 empty] | 2765.37 | 0.0422358 | [12 empty] | 3456.71 | 0.0716596 | [12 empty] | 9717.46 | 0.0208106
[12 empty] | 1383.09 | 0.0297353 | [12 empty] | 1383.09 | 0.0750146 | [12 empty] | 2766.17 | 0.0422074 | [12 empty] | 3457.71 | 0.0716196 | [12 empty] | 9720.28 | 0.0207941
[12 empty] | 1383.49 | 0.0297113 | [12 empty] | 1383.49 | 0.0749715 | [12 empty] | 2766.97 | 0.042179 | [12 empty] | 3458.71 | 0.0715796 | [12 empty] | 9723.09 | 0.0207775
[12 empty] | 1383.89 | 0.0296873 | [12 empty] | 1383.89 | 0.0749284 | [12 empty] | 2767.77 | 0.0421505 | [12 empty] | 3459.71 | 0.0715397 | [12 empty] | 9725.9 | 0.0207609
[12 empty] | 1384.29 | 0.0296634 | [12 empty] | 1384.29 | 0.0748853 | [12 empty] | 2768.57 | 0.0421222 | [12 empty] | 3460.71 | 0.0714997 | [12 empty] | 9728.71 | 0.0207444
[12 empty] | 1384.69 | 0.0296394 | [12 empty] | 1384.69 | 0.0748422 | [12 empty] | 2769.37 | 0.0420938 | [12 empty] | 3461.71 | 0.0714598 | [12 empty] | 9731.52 | 0.0207279
[12 empty] | 1385.09 | 0.0296155 | [12 empty] | 1385.09 | 0.0747992 | [12 empty] | 2770.17 | 0.0420654 | [12 empty] | 3462.71 | 0.0714199 | [12 empty] | 9734.34 | 0.0207113
[12 empty] | 1385.49 | 0.0295916 | [12 empty] | 1385.49 | 0.0747562 | [12 empty] | 2770.97 | 0.0420371 | [12 empty] | 3463.71 | 0.0713801 | [12 empty] | 9737.15 | 0.0206948
[12 empty] | 1385.89 | 0.0295677 | [12 empty] | 1385.89 | 0.0747132 | [12 empty] | 2771.77 | 0.0420088 | [12 empty] | 3464.71 | 0.0713402 | [12 empty] | 9739.96 | 0.0206784
[12 empty] | 1386.29 | 0.0295439 | [12 empty] | 1386.29 | 0.0746703 | [12 empty] | 2772.57 | 0.0419805 | [12 empty] | 3465.71 | 0.0713004 | [12 empty] | 9742.77 | 0.0206619
[12 empty] | 1386.69 | 0.0295201 | [12 empty] | 1386.69 | 0.0746273 | [12 empty] | 2773.37 | 0.0419523 | [12 empty] | 3466.71 | 0.0712607 | [12 empty] | 9745.58 | 0.0206454
[12 empty] | 1387.09 | 0.0294962 | [12 empty] | 1387.09 | 0.0745844 | [12 empty] | 2774.17 | 0.041924 | [12 empty] | 3467.71 | 0.0712209 | [12 empty] | 9748.39 | 0.020629
[12 empty] | 1387.49 | 0.0294724 | [12 empty] | 1387.49 | 0.0745416 | [12 empty] | 2774.97 | 0.0418958 | [12 empty] | 3468.71 | 0.0711812 | [12 empty] | 9751.21 | 0.0206126
[12 empty] | 1387.89 | 0.0294487 | [12 empty] | 1387.89 | 0.0744987 | [12 empty] | 2775.77 | 0.0418676 | [12 empty] | 3469.71 | 0.0711415 | [12 empty] | 9754.02 | 0.0205962
[12 empty] | 1388.29 | 0.0294249 | [12 empty] | 1388.29 | 0.0744559 | [12 empty] | 2776.57 | 0.0418394 | [12 empty] | 3470.71 | 0.0711018 | [12 empty] | 9756.83 | 0.0205798
[12 empty] | 1388.69 | 0.0294012 | [12 empty] | 1388.69 | 0.0744131 | [12 empty] | 2777.37 | 0.0418113 | [12 empty] | 3471.71 | 0.0710621 | [12 empty] | 9759.64 | 0.0205634
[12 empty] | 1389.09 | 0.0293775 | [12 empty] | 1389.09 | 0.0743704 | [12 empty] | 2778.17 | 0.0417832 | [12 empty] | 3472.71 | 0.0710225 | [12 empty] | 9762.45 | 0.020547
[12 empty] | 1389.49 | 0.0293538 | [12 empty] | 1389.49 | 0.0743276 | [12 empty] | 2778.97 | 0.041755 | [12 empty] | 3473.71 | 0.0709829 | [12 empty] | 9765.26 | 0.0205307
[12 empty] | 1389.89 | 0.0293301 | [12 empty] | 1389.89 | 0.0742849 | [12 empty] | 2779.77 | 0.041727 | [12 empty] | 3474.71 | 0.0709433 | [12 empty] | 9768.08 | 0.0205143
[12 empty] | 1390.29 | 0.0293065 | [12 empty] | 1390.29 | 0.0742423 | [12 empty] | 2780.57 | 0.0416989 | [12 empty] | 3475.71 | 0.0709037 | [12 empty] | 9770.89 | 0.020498
[12 empty] | 1390.69 | 0.0292828 | [12 empty] | 1390.69 | 0.0741996 | [12 empty] | 2781.37 | 0.0416708 | [12 empty] | 3476.71 | 0.0708642 | [12 empty] | 9773.7 | 0.0204817
[12 empty] | 1391.09 | 0.0292592 | [12 empty] | 1391.09 | 0.074157 | [12 empty] | 2782.17 | 0.0416428 | [12 empty] | 3477.71 | 0.0708247 | [12 empty] | 9776.51 | 0.0204654
[12 empty] | 1391.49 | 0.0292356 | [12 empty] | 1391.49 | 0.0741144 | [12 empty] | 2782.97 | 0.0416148 | [12 empty] | 3478.71 | 0.0707852 | [12 empty] | 9779.32 | 0.0204491
[12 empty] | 1391.89 | 0.0292121 | [12 empty] | 1391.89 | 0.0740718 | [12 empty] | 2783.77 | 0.0415868 | [12 empty] | 3479.71 | 0.0707458 | [12 empty] | 9782.14 | 0.0204328
[12 empty] | 1392.29 | 0.0291885 | [12 empty] | 1392.29 | 0.0740293 | [12 empty] | 2784.57 | 0.0415588 | [12 empty] | 3480.71 | 0.0707063 | [12 empty] | 9784.95 | 0.0204166
[12 empty] | 1392.69 | 0.029165 | [12 empty] | 1392.69 | 0.0739868 | [12 empty] | 2785.37 | 0.0415309 | [12 empty] | 3481.71 | 0.0706669 | [12 empty] | 9787.76 | 0.0204003
[12 empty] | 1393.09 | 0.0291415 | [12 empty] | 1393.09 | 0.0739443 | [12 empty] | 2786.17 | 0.041503 | [12 empty] | 3482.71 | 0.0706276 | [12 empty] | 9790.57 | 0.0203841
[12 empty] | 1393.49 | 0.029118 | [12 empty] | 1393.49 | 0.0739018 | [12 empty] | 2786.97 | 0.0414751 | [12 empty] | 3483.71 | 0.0705882 | [12 empty] | 9793.38 | 0.0203679
[12 empty] | 1393.89 | 0.0290945 | [12 empty] | 1393.89 | 0.0738594 | [12 empty] | 2787.77 | 0.0414472 | [12 empty] | 3484.71 | 0.0705489 | [12 empty] | 9796.19 | 0.0203517
[12 empty] | 1394.29 | 0.0290711 | [12 empty] | 1394.29 | 0.073817 | [12 empty] | 2788.57 | 0.0414193 | [12 empty] | 3485.71 | 0.0705096 | [12 empty] | 9799.01 | 0.0203355
[12 empty] | 1394.69 | 0.0290476 | [12 empty] | 1394.69 | 0.0737746 | [12 empty] | 2789.37 | 0.0413915 | [12 empty] | 3486.71 | 0.0704703 | [12 empty] | 9801.82 | 0.0203194
[12 empty] | 1395.09 | 0.0290242 | [12 empty] | 1395.09 | 0.0737323 | [12 empty] | 2790.17 | 0.0413637 | [12 empty] | 3487.71 | 0.070431 | [12 empty] | 9804.63 | 0.0203032
[12 empty] | 1395.49 | 0.0290008 | [12 empty] | 1395.49 | 0.0736899 | [12 empty] | 2790.97 | 0.0413359 | [12 empty] | 3488.71 | 0.0703918 | [12 empty] | 9807.44 | 0.0202871
[12 empty] | 1395.89 | 0.0289775 | [12 empty] | 1395.89 | 0.0736477 | [12 empty] | 2791.77 | 0.0413081 | [12 empty] | 3489.71 | 0.0703526 | [12 empty] | 9810.25 | 0.0202709
[12 empty] | 1396.29 | 0.0289541 | [12 empty] | 1396.29 | 0.0736054 | [12 empty] | 2792.57 | 0.0412803 | [12 empty] | 3490.71 | 0.0703134 | [12 empty] | 9813.06 | 0.0202548
[12 empty] | 1396.69 | 0.0289308 | [12 empty] | 1396.69 | 0.0735631 | [12 empty] | 2793.37 | 0.0412526 | [12 empty] | 3491.71 | 0.0702742 | [12 empty] | 9815.88 | 0.0202387
[12 empty] | 1397.09 | 0.0289075 | [12 empty] | 1397.09 | 0.0735209 | [12 empty] | 2794.17 | 0.0412249 | [12 empty] | 3492.71 | 0.0702351 | [12 empty] | 9818.69 | 0.0202226
[12 empty] | 1397.49 | 0.0288842 | [12 empty] | 1397.49 | 0.0734787 | [12 empty] | 2794.97 | 0.0411972 | [12 empty] | 3493.71 | 0.070196 | [12 empty] | 9821.5 | 0.0202066
[12 empty] | 1397.89 | 0.028861 | [12 empty] | 1397.89 | 0.0734366 | [12 empty] | 2795.77 | 0.0411695 | [12 empty] | 3494.71 | 0.0701569 | [12 empty] | 9824.31 | 0.0201905
[12 empty] | 1398.29 | 0.0288377 | [12 empty] | 1398.29 | 0.0733944 | [12 empty] | 2796.57 | 0.0411419 | [12 empty] | 3495.71 | 0.0701179 | [12 empty] | 9827.12 | 0.0201745
[12 empty] | 1398.69 | 0.0288145 | [12 empty] | 1398.69 | 0.0733523 | [12 empty] | 2797.37 | 0.0411142 | [12 empty] | 3496.71 | 0.0700788 | [12 empty] | 9829.93 | 0.0201584
[12 empty] | 1399.09 | 0.0287913 | [12 empty] | 1399.09 | 0.0733103 | [12 empty] | 2798.17 | 0.0410866 | [12 empty] | 3497.71 | 0.0700398 | [12 empty] | 9832.75 | 0.0201424
[12 empty] | 1399.49 | 0.0287681 | [12 empty] | 1399.49 | 0.0732682 | [12 empty] | 2798.97 | 0.041059 | [12 empty] | 3498.71 | 0.0700008 | [12 empty] | 9835.56 | 0.0201264
[12 empty] | 1399.89 | 0.0287449 | [12 empty] | 1399.89 | 0.0732262 | [12 empty] | 2799.77 | 0.0410315 | [12 empty] | 3499.71 | 0.0699619 | [12 empty] | 9838.37 | 0.0201104
[12 empty] | 1400.3 | 0.0287218 | [12 empty] | 1400.3 | 0.0731842 | [12 empty] | 2800.58 | 0.0410039 | [12 empty] | 3500.72 | 0.069923 | [12 empty] | 9841.18 | 0.0200945
[12 empty] | 1400.7 | 0.0286987 | [12 empty] | 1400.7 | 0.0731422 | [12 empty] | 2801.38 | 0.0409764 | [12 empty] | 3501.72 | 0.069884 | [12 empty] | 9843.99 | 0.0200785
[12 empty] | 1401.1 | 0.0286756 | [12 empty] | 1401.1 | 0.0731003 | [12 empty] | 2802.18 | 0.0409489 | [12 empty] | 3502.72 | 0.0698452 | [12 empty] | 9846.81 | 0.0200626
[12 empty] | 1401.5 | 0.0286525 | [12 empty] | 1401.5 | 0.0730584 | [12 empty] | 2802.98 | 0.0409214 | [12 empty] | 3503.72 | 0.0698063 | [12 empty] | 9849.62 | 0.0200466
[12 empty] | 1401.9 | 0.0286294 | [12 empty] | 1401.9 | 0.0730165 | [12 empty] | 2803.78 | 0.0408939 | [12 empty] | 3504.72 | 0.0697675 | [12 empty] | 9852.43 | 0.0200307
[12 empty] | 1402.3 | 0.0286064 | [12 empty] | 1402.3 | 0.0729746 | [12 empty] | 2804.58 | 0.0408665 | [12 empty] | 3505.72 | 0.0697287 | [12 empty] | 9855.24 | 0.0200148
[12 empty] | 1402.7 | 0.0285833 | [12 empty] | 1402.7 | 0.0729328 | [12 empty] | 2805.38 | 0.040839 | [12 empty] | 3506.72 | 0.0696899 | [12 empty] | 9858.05 | 0.0199989
[12 empty] | 1403.1 | 0.0285603 | [12 empty] | 1403.1 | 0.0728909 | [12 empty] | 2806.18 | 0.0408116 | [12 empty] | 3507.72 | 0.0696511 | [12 empty] | 9860.86 | 0.0199831
[12 empty] | 1403.5 | 0.0285373 | [12 empty] | 1403.5 | 0.0728492 | [12 empty] | 2806.98 | 0.0407842 | [12 empty] | 3508.72 | 0.0696124 | [12 empty] | 9863.68 | 0.0199672
[12 empty] | 1403.9 | 0.0285144 | [12 empty] | 1403.9 | 0.0728074 | [12 empty] | 2807.78 | 0.0407569 | [12 empty] | 3509.72 | 0.0695737 | [12 empty] | 9866.49 | 0.0199514
[12 empty] | 1404.3 | 0.0284914 | [12 empty] | 1404.3 | 0.0727657 | [12 empty] | 2808.58 | 0.0407295 | [12 empty] | 3510.72 | 0.069535 | [12 empty] | 9869.3 | 0.0199355
[12 empty] | 1404.7 | 0.0284685 | [12 empty] | 1404.7 | 0.072724 | [12 empty] | 2809.38 | 0.0407022 | [12 empty] | 3511.72 | 0.0694963 | [12 empty] | 9872.11 | 0.0199197
[12 empty] | 1405.1 | 0.0284456 | [12 empty] | 1405.1 | 0.0726823 | [12 empty] | 2810.18 | 0.0406749 | [12 empty] | 3512.72 | 0.0694577 | [12 empty] | 9874.92 | 0.0199039
[12 empty] | 1405.5 | 0.0284227 | [12 empty] | 1405.5 | 0.0726406 | [12 empty] | 2810.98 | 0.0406476 | [12 empty] | 3513.72 | 0.069419 | [12 empty] | 9877.73 | 0.0198881
[12 empty] | 1405.9 | 0.0283998 | [12 empty] | 1405.9 | 0.072599 | [12 empty] | 2811.78 | 0.0406204 | [12 empty] | 3514.72 | 0.0693805 | [12 empty] | 9880.55 | 0.0198723
[12 empty] | 1406.3 | 0.028377 | [12 empty] | 1406.3 | 0.0725574 | [12 empty] | 2812.58 | 0.0405931 | [12 empty] | 3515.72 | 0.0693419 | [12 empty] | 9883.36 | 0.0198566
[12 empty] | 1406.7 | 0.0283542 | [12 empty] | 1406.7 | 0.0725159 | [12 empty] | 2813.38 | 0.0405659 | [12 empty] | 3516.72 | 0.0693033 | [12 empty] | 9886.17 | 0.0198408
[12 empty] | 1407.1 | 0.0283314 | [12 empty] | 1407.1 | 0.0724743 | [12 empty] | 2814.18 | 0.0405387 | [12 empty] | 3517.72 | 0.0692648 | [12 empty] | 9888.98 | 0.0198251
[12 empty] | 1407.5 | 0.0283086 | [12 empty] | 1407.5 | 0.0724328 | [12 empty] | 2814.98 | 0.0405115 | [12 empty] | 3518.72 | 0.0692263 | [12 empty] | 9891.79 | 0.0198094
[12 empty] | 1407.9 | 0.0282858 | [12 empty] | 1407.9 | 0.0723913 | [12 empty] | 2815.78 | 0.0404843 | [12 empty] | 3519.72 | 0.0691879 | [12 empty] | 9894.61 | 0.0197937
[12 empty] | 1408.3 | 0.0282631 | [12 empty] | 1408.3 | 0.0723498 | [12 empty] | 2816.58 | 0.0404572 | [12 empty] | 3520.72 | 0.0691494 | [12 empty] | 9897.42 | 0.019778
[12 empty] | 1408.7 | 0.0282403 | [12 empty] | 1408.7 | 0.0723084 | [12 empty] | 2817.38 | 0.0404301 | [12 empty] | 3521.72 | 0.069111 | [12 empty] | 9900.23 | 0.0197623
[12 empty] | 1409.1 | 0.0282176 | [12 empty] | 1409.1 | 0.072267 | [12 empty] | 2818.18 | 0.040403 | [12 empty] | 3522.72 | 0.0690726 | [12 empty] | 9903.04 | 0.0197466
[12 empty] | 1409.5 | 0.0281949 | [12 empty] | 1409.5 | 0.0722256 | [12 empty] | 2818.98 | 0.0403759 | [12 empty] | 3523.72 | 0.0690342 | [12 empty] | 9905.85 | 0.019731
[12 empty] | 1409.9 | 0.0281723 | [12 empty] | 1409.9 | 0.0721842 | [12 empty] | 2819.78 | 0.0403488 | [12 empty] | 3524.72 | 0.0689959 | [12 empty] | 9908.66 | 0.0197153
[12 empty] | 1410.3 | 0.0281496 | [12 empty] | 1410.3 | 0.0721429 | [12 empty] | 2820.58 | 0.0403218 | [12 empty] | 3525.72 | 0.0689576 | [12 empty] | 9911.48 | 0.0196997
[12 empty] | 1410.7 | 0.028127 | [12 empty] | 1410.7 | 0.0721016 | [12 empty] | 2821.38 | 0.0402948 | [12 empty] | 3526.72 | 0.0689193 | [12 empty] | 9914.29 | 0.0196841
[12 empty] | 1411.1 | 0.0281044 | [12 empty] | 1411.1 | 0.0720603 | [12 empty] | 2822.18 | 0.0402678 | [12 empty] | 3527.72 | 0.068881 | [12 empty] | 9917.1 | 0.0196685
[12 empty] | 1411.5 | 0.0280818 | [12 empty] | 1411.5 | 0.0720191 | [12 empty] | 2822.98 | 0.0402408 | [12 empty] | 3528.72 | 0.0688427 | [12 empty] | 9919.91 | 0.0196529
[12 empty] | 1411.9 | 0.0280592 | [12 empty] | 1411.9 | 0.0719778 | [12 empty] | 2823.78 | 0.0402138 | [12 empty] | 3529.72 | 0.0688045 | [12 empty] | 9922.72 | 0.0196373
[12 empty] | 1412.3 | 0.0280366 | [12 empty] | 1412.3 | 0.0719366 | [12 empty] | 2824.58 | 0.0401869 | [12 empty] | 3530.72 | 0.0687663 | [12 empty] | 9925.53 | 0.0196218
[12 empty] | 1412.7 | 0.0280141 | [12 empty] | 1412.7 | 0.0718955 | [12 empty] | 2825.38 | 0.04016 | [12 empty] | 3531.72 | 0.0687281 | [12 empty] | 9928.35 | 0.0196062
[12 empty] | 1413.1 | 0.0279916 | [12 empty] | 1413.1 | 0.0718543 | [12 empty] | 2826.18 | 0.0401331 | [12 empty] | 3532.72 | 0.06869 | [12 empty] | 9931.16 | 0.0195907
[12 empty] | 1413.5 | 0.0279691 | [12 empty] | 1413.5 | 0.0718132 | [12 empty] | 2826.98 | 0.0401062 | [12 empty] | 3533.72 | 0.0686518 | [12 empty] | 9933.97 | 0.0195752
[12 empty] | 1413.9 | 0.0279466 | [12 empty] | 1413.9 | 0.0717721 | [12 empty] | 2827.78 | 0.0400793 | [12 empty] | 3534.72 | 0.0686137 | [12 empty] | 9936.78 | 0.0195597
[12 empty] | 1414.3 | 0.0279242 | [12 empty] | 1414.3 | 0.071731 | [12 empty] | 2828.58 | 0.0400525 | [12 empty] | 3535.72 | 0.0685757 | [12 empty] | 9939.59 | 0.0195442
[12 empty] | 1414.7 | 0.0279017 | [12 empty] | 1414.7 | 0.07169 | [12 empty] | 2829.38 | 0.0400257 | [12 empty] | 3536.72 | 0.0685376 | [12 empty] | 9942.4 | 0.0195287
[12 empty] | 1415.1 | 0.0278793 | [12 empty] | 1415.1 | 0.071649 | [12 empty] | 2830.18 | 0.0399989 | [12 empty] | 3537.72 | 0.0684996 | [12 empty] | 9945.22 | 0.0195133
[12 empty] | 1415.5 | 0.0278569 | [12 empty] | 1415.5 | 0.071608 | [12 empty] | 2830.98 | 0.0399721 | [12 empty] | 3538.72 | 0.0684616 | [12 empty] | 9948.03 | 0.0194978
[12 empty] | 1415.9 | 0.0278345 | [12 empty] | 1415.9 | 0.071567 | [12 empty] | 2831.78 | 0.0399453 | [12 empty] | 3539.72 | 0.0684236 | [12 empty] | 9950.84 | 0.0194824
[12 empty] | 1416.3 | 0.0278122 | [12 empty] | 1416.3 | 0.0715261 | [12 empty] | 2832.58 | 0.0399186 | [12 empty] | 3540.72 | 0.0683856 | [12 empty] | 9953.65 | 0.019467
[12 empty] | 1416.7 | 0.0277898 | [12 empty] | 1416.7 | 0.0714852 | [12 empty] | 2833.38 | 0.0398919 | [12 empty] | 3541.72 | 0.0683477 | [12 empty] | 9956.46 | 0.0194516
[12 empty] | 1417.1 | 0.0277675 | [12 empty] | 1417.1 | 0.0714443 | [12 empty] | 2834.18 | 0.0398652 | [12 empty] | 3542.72 | 0.0683098 | [12 empty] | 9959.28 | 0.0194362
[12 empty] | 1417.5 | 0.0277452 | [12 empty] | 1417.5 | 0.0714034 | [12 empty] | 2834.98 | 0.0398385 | [12 empty] | 3543.72 | 0.0682719 | [12 empty] | 9962.09 | 0.0194208
[12 empty] | 1417.9 | 0.0277229 | [12 empty] | 1417.9 | 0.0713626 | [12 empty] | 2835.78 | 0.0398118 | [12 empty] | 3544.72 | 0.068234 | [12 empty] | 9964.9 | 0.0194054
[12 empty] | 1418.3 | 0.0277007 | [12 empty] | 1418.3 | 0.0713218 | [12 empty] | 2836.58 | 0.0397852 | [12 empty] | 3545.72 | 0.0681962 | [12 empty] | 9967.71 | 0.0193901
[12 empty] | 1418.7 | 0.0276784 | [12 empty] | 1418.7 | 0.071281 | [12 empty] | 2837.38 | 0.0397586 | [12 empty] | 3546.72 | 0.0681583 | [12 empty] | 9970.52 | 0.0193747
[12 empty] | 1419.1 | 0.0276562 | [12 empty] | 1419.1 | 0.0712402 | [12 empty] | 2838.18 | 0.039732 | [12 empty] | 3547.72 | 0.0681205 | [12 empty] | 9973.33 | 0.0193594
[12 empty] | 1419.5 | 0.027634 | [12 empty] | 1419.5 | 0.0711995 | [12 empty] | 2838.98 | 0.0397054 | [12 empty] | 3548.72 | 0.0680828 | [12 empty] | 9976.15 | 0.0193441
[12 empty] | 1419.9 | 0.0276118 | [12 empty] | 1419.9 | 0.0711588 | [12 empty] | 2839.78 | 0.0396788 | [12 empty] | 3549.72 | 0.068045 | [12 empty] | 9978.96 | 0.0193288
[12 empty] | 1420.3 | 0.0275896 | [12 empty] | 1420.3 | 0.0711181 | [12 empty] | 2840.58 | 0.0396523 | [12 empty] | 3550.72 | 0.0680073 | [12 empty] | 9981.77 | 0.0193135
[12 empty] | 1420.7 | 0.0275675 | [12 empty] | 1420.7 | 0.0710775 | [12 empty] | 2841.38 | 0.0396257 | [12 empty] | 3551.72 | 0.0679696 | [12 empty] | 9984.58 | 0.0192982
[12 empty] | 1421.1 | 0.0275454 | [12 empty] | 1421.1 | 0.0710368 | [12 empty] | 2842.18 | 0.0395992 | [12 empty] | 3552.73 | 0.0679319 | [12 empty] | 9987.39 | 0.019283
[12 empty] | 1421.5 | 0.0275232 | [12 empty] | 1421.5 | 0.0709962 | [12 empty] | 2842.98 | 0.0395728 | [12 empty] | 3553.73 | 0.0678943 | [12 empty] | 9990.2 | 0.0192677
[12 empty] | 1421.9 | 0.0275012 | [12 empty] | 1421.9 | 0.0709557 | [12 empty] | 2843.78 | 0.0395463 | [12 empty] | 3554.73 | 0.0678566 | [12 empty] | 9993.02 | 0.0192525
[12 empty] | 1422.3 | 0.0274791 | [12 empty] | 1422.3 | 0.0709151 | [12 empty] | 2844.58 | 0.0395199 | [12 empty] | 3555.73 | 0.067819 | [12 empty] | 9995.83 | 0.0192372
[12 empty] | 1422.7 | 0.027457 | [12 empty] | 1422.7 | 0.0708746 | [12 empty] | 2845.38 | 0.0394934 | [12 empty] | 3556.73 | 0.0677815 | [12 empty] | 9998.64 | 0.019222
[12 empty] | 1423.1 | 0.027435 | [12 empty] | 1423.1 | 0.0708341 | [12 empty] | 2846.18 | 0.039467 | [12 empty] | 3557.73 | 0.0677439 | [12 empty] | 10001.5 | 0.0192068
[12 empty] | 1423.5 | 0.027413 | [12 empty] | 1423.5 | 0.0707936 | [12 empty] | 2846.98 | 0.0394406 | [12 empty] | 3558.73 | 0.0677064 | [12 empty] | 10004.3 | 0.0191917
[12 empty] | 1423.9 | 0.027391 | [12 empty] | 1423.9 | 0.0707532 | [12 empty] | 2847.78 | 0.0394143 | [12 empty] | 3559.73 | 0.0676688 | [12 empty] | 10007.1 | 0.0191765
[12 empty] | 1424.3 | 0.027369 | [12 empty] | 1424.3 | 0.0707127 | [12 empty] | 2848.58 | 0.0393879 | [12 empty] | 3560.73 | 0.0676314 | [12 empty] | 10009.9 | 0.0191613
[12 empty] | 1424.7 | 0.027347 | [12 empty] | 1424.7 | 0.0706724 | [12 empty] | 2849.38 | 0.0393616 | [12 empty] | 3561.73 | 0.0675939 | [12 empty] | 10012.7 | 0.0191462
[12 empty] | 1425.1 | 0.0273251 | [12 empty] | 1425.1 | 0.070632 | [12 empty] | 2850.18 | 0.0393353 | [12 empty] | 3562.73 | 0.0675565 | [12 empty] | 10015.5 | 0.0191311
[12 empty] | 1425.5 | 0.0273032 | [12 empty] | 1425.5 | 0.0705916 | [12 empty] | 2850.98 | 0.039309 | [12 empty] | 3563.73 | 0.067519 | [12 empty] | 10018.3 | 0.019116
[12 empty] | 1425.9 | 0.0272813 | [12 empty] | 1425.9 | 0.0705513 | [12 empty] | 2851.78 | 0.0392827 | [12 empty] | 3564.73 | 0.0674816 | [12 empty] | 10021.1 | 0.0191009
[12 empty] | 1426.3 | 0.0272594 | [12 empty] | 1426.3 | 0.070511 | [12 empty] | 2852.58 | 0.0392565 | [12 empty] | 3565.73 | 0.0674443 | [12 empty] | 10023.9 | 0.0190858
[12 empty] | 1426.7 | 0.0272375 | [12 empty] | 1426.7 | 0.0704708 | [12 empty] | 2853.39 | 0.0392303 | [12 empty] | 3566.73 | 0.0674069 | [12 empty] | 10026.8 | 0.0190707
[12 empty] | 1427.1 | 0.0272157 | [12 empty] | 1427.1 | 0.0704305 | [12 empty] | 2854.19 | 0.039204 | [12 empty] | 3567.73 | 0.0673696 | [12 empty] | 10029.6 | 0.0190556
[12 empty] | 1427.5 | 0.0271939 | [12 empty] | 1427.5 | 0.0703903 | [12 empty] | 2854.99 | 0.0391779 | [12 empty] | 3568.73 | 0.0673323 | [12 empty] | 10032.4 | 0.0190406
[12 empty] | 1427.9 | 0.0271721 | [12 empty] | 1427.9 | 0.0703501 | [12 empty] | 2855.79 | 0.0391517 | [12 empty] | 3569.73 | 0.067295 | [12 empty] | 10035.2 | 0.0190255
[12 empty] | 1428.3 | 0.0271503 | [12 empty] | 1428.3 | 0.07031 | [12 empty] | 2856.59 | 0.0391255 | [12 empty] | 3570.73 | 0.0672578 | [12 empty] | 10038 | 0.0190105
[12 empty] | 1428.7 | 0.0271285 | [12 empty] | 1428.7 | 0.0702698 | [12 empty] | 2857.39 | 0.0390994 | [12 empty] | 3571.73 | 0.0672206 | [12 empty] | 10040.8 | 0.0189955
[12 empty] | 1429.1 | 0.0271067 | [12 empty] | 1429.1 | 0.0702297 | [12 empty] | 2858.19 | 0.0390733 | [12 empty] | 3572.73 | 0.0671834 | [12 empty] | 10043.6 | 0.0189805
[12 empty] | 1429.5 | 0.027085 | [12 empty] | 1429.5 | 0.0701896 | [12 empty] | 2858.99 | 0.0390472 | [12 empty] | 3573.73 | 0.0671462 | [12 empty] | 10046.4 | 0.0189655
[12 empty] | 1429.9 | 0.0270633 | [12 empty] | 1429.9 | 0.0701496 | [12 empty] | 2859.79 | 0.0390211 | [12 empty] | 3574.73 | 0.067109 | [12 empty] | 10049.3 | 0.0189506
[12 empty] | 1430.3 | 0.0270416 | [12 empty] | 1430.3 | 0.0701095 | [12 empty] | 2860.59 | 0.0389951 | [12 empty] | 3575.73 | 0.0670719 | [12 empty] | 10052.1 | 0.0189356
[12 empty] | 1430.7 | 0.0270199 | [12 empty] | 1430.7 | 0.0700695 | [12 empty] | 2861.39 | 0.038969 | [12 empty] | 3576.73 | 0.0670348 | [12 empty] | 10054.9 | 0.0189206
[12 empty] | 1431.1 | 0.0269983 | [12 empty] | 1431.1 | 0.0700295 | [12 empty] | 2862.19 | 0.038943 | [12 empty] | 3577.73 | 0.0669977 | [12 empty] | 10057.7 | 0.0189057
[12 empty] | 1431.5 | 0.0269766 | [12 empty] | 1431.5 | 0.0699896 | [12 empty] | 2862.99 | 0.038917 | [12 empty] | 3578.73 | 0.0669606 | [12 empty] | 10060.5 | 0.0188908
[12 empty] | 1431.9 | 0.026955 | [12 empty] | 1431.9 | 0.0699496 | [12 empty] | 2863.79 | 0.038891 | [12 empty] | 3579.73 | 0.0669236 | [12 empty] | 10063.3 | 0.0188759
[12 empty] | 1432.3 | 0.0269334 | [12 empty] | 1432.3 | 0.0699097 | [12 empty] | 2864.59 | 0.0388651 | [12 empty] | 3580.73 | 0.0668865 | [12 empty] | 10066.1 | 0.018861
[12 empty] | 1432.7 | 0.0269118 | [12 empty] | 1432.7 | 0.0698698 | [12 empty] | 2865.39 | 0.0388392 | [12 empty] | 3581.73 | 0.0668496 | [12 empty] | 10068.9 | 0.0188461
[12 empty] | 1433.1 | 0.0268902 | [12 empty] | 1433.1 | 0.06983 | [12 empty] | 2866.19 | 0.0388132 | [12 empty] | 3582.73 | 0.0668126 | [12 empty] | 10071.7 | 0.0188312
[12 empty] | 1433.5 | 0.0268687 | [12 empty] | 1433.5 | 0.0697901 | [12 empty] | 2866.99 | 0.0387873 | [12 empty] | 3583.73 | 0.0667756 | [12 empty] | 10074.6 | 0.0188164
[12 empty] | 1433.9 | 0.0268472 | [12 empty] | 1433.9 | 0.0697503 | [12 empty] | 2867.79 | 0.0387615 | [12 empty] | 3584.73 | 0.0667387 | [12 empty] | 10077.4 | 0.0188016
[12 empty] | 1434.3 | 0.0268257 | [12 empty] | 1434.3 | 0.0697106 | [12 empty] | 2868.59 | 0.0387356 | [12 empty] | 3585.73 | 0.0667018 | [12 empty] | 10080.2 | 0.0187867
[12 empty] | 1434.7 | 0.0268042 | [12 empty] | 1434.7 | 0.0696708 | [12 empty] | 2869.39 | 0.0387097 | [12 empty] | 3586.73 | 0.0666649 | [12 empty] | 10083 | 0.0187719
[12 empty] | 1435.1 | 0.0267827 | [12 empty] | 1435.1 | 0.0696311 | [12 empty] | 2870.19 | 0.0386839 | [12 empty] | 3587.73 | 0.0666281 | [12 empty] | 10085.8 | 0.0187571
[12 empty] | 1435.5 | 0.0267612 | [12 empty] | 1435.5 | 0.0695914 | [12 empty] | 2870.99 | 0.0386581 | [12 empty] | 3588.73 | 0.0665912 | [12 empty] | 10088.6 | 0.0187423
[12 empty] | 1435.9 | 0.0267398 | [12 empty] | 1435.9 | 0.0695517 | [12 empty] | 2871.79 | 0.0386323 | [12 empty] | 3589.73 | 0.0665544 | [12 empty] | 10091.4 | 0.0187275
[12 empty] | 1436.3 | 0.0267184 | [12 empty] | 1436.3 | 0.069512 | [12 empty] | 2872.59 | 0.0386066 | [12 empty] | 3590.73 | 0.0665176 | [12 empty] | 10094.2 | 0.0187128
[12 empty] | 1436.7 | 0.026697 | [12 empty] | 1436.7 | 0.0694724 | [12 empty] | 2873.39 | 0.0385808 | [12 empty] | 3591.73 | 0.0664809 | [12 empty] | 10097.1 | 0.018698
[12 empty] | 1437.1 | 0.0266756 | [12 empty] | 1437.1 | 0.0694328 | [12 empty] | 2874.19 | 0.0385551 | [12 empty] | 3592.73 | 0.0664441 | [12 empty] | 10099.9 | 0.0186833
[12 empty] | 1437.5 | 0.0266542 | [12 empty] | 1437.5 | 0.0693932 | [12 empty] | 2874.99 | 0.0385294 | [12 empty] | 3593.73 | 0.0664074 | [12 empty] | 10102.7 | 0.0186686
[12 empty] | 1437.9 | 0.0266329 | [12 empty] | 1437.9 | 0.0693536 | [12 empty] | 2875.79 | 0.0385037 | [12 empty] | 3594.73 | 0.0663707 | [12 empty] | 10105.5 | 0.0186538
[12 empty] | 1438.3 | 0.0266116 | [12 empty] | 1438.3 | 0.0693141 | [12 empty] | 2876.59 | 0.038478 | [12 empty] | 3595.73 | 0.066334 | [12 empty] | 10108.3 | 0.0186391
[12 empty] | 1438.7 | 0.0265903 | [12 empty] | 1438.7 | 0.0692746 | [12 empty] | 2877.39 | 0.0384524 | [12 empty] | 3596.73 | 0.0662974 | [12 empty] | 10111.1 | 0.0186245
[12 empty] | 1439.1 | 0.026569 | [12 empty] | 1439.1 | 0.0692351 | [12 empty] | 2878.19 | 0.0384267 | [12 empty] | 3597.73 | 0.0662608 | [12 empty] | 10113.9 | 0.0186098
[12 empty] | 1439.5 | 0.0265477 | [12 empty] | 1439.5 | 0.0691957 | [12 empty] | 2878.99 | 0.0384011 | [12 empty] | 3598.73 | 0.0662242 | [12 empty] | 10116.7 | 0.0185951
[12 empty] | 1439.9 | 0.0265264 | [12 empty] | 1439.9 | 0.0691562 | [12 empty] | 2879.79 | 0.0383755 | [12 empty] | 3599.73 | 0.0661876 | [12 empty] | 10119.5 | 0.0185805
[12 empty] | 1440.3 | 0.0265052 | [12 empty] | 1440.3 | 0.0691168 | [12 empty] | 2880.59 | 0.03835 | [12 empty] | 3600.73 | 0.066151 | [12 empty] | 10122.4 | 0.0185658
[12 empty] | 1440.7 | 0.026484 | [12 empty] | 1440.7 | 0.0690774 | [12 empty] | 2881.39 | 0.0383244 | [12 empty] | 3601.73 | 0.0661145 | [12 empty] | 10125.2 | 0.0185512
[12 empty] | 1441.1 | 0.0264628 | [12 empty] | 1441.1 | 0.0690381 | [12 empty] | 2882.19 | 0.0382989 | [12 empty] | 3602.73 | 0.066078 | [12 empty] | 10128 | 0.0185366
[12 empty] | 1441.5 | 0.0264416 | [12 empty] | 1441.5 | 0.0689988 | [12 empty] | 2882.99 | 0.0382733 | [12 empty] | 3603.73 | 0.0660415 | [12 empty] | 10130.8 | 0.018522
[12 empty] | 1441.9 | 0.0264204 | [12 empty] | 1441.9 | 0.0689595 | [12 empty] | 2883.79 | 0.0382478 | [12 empty] | 3604.73 | 0.066005 | [12 empty] | 10133.6 | 0.0185074
[12 empty] | 1442.3 | 0.0263993 | [12 empty] | 1442.3 | 0.0689202 | [12 empty] | 2884.59 | 0.0382224 | [12 empty] | 3605.74 | 0.0659686 | [12 empty] | 10136.4 | 0.0184928
[12 empty] | 1442.7 | 0.0263782 | [12 empty] | 1442.7 | 0.0688809 | [12 empty] | 2885.39 | 0.0381969 | [12 empty] | 3606.74 | 0.0659322 | [12 empty] | 10139.2 | 0.0184783
[12 empty] | 1443.1 | 0.0263571 | [12 empty] | 1443.1 | 0.0688417 | [12 empty] | 2886.19 | 0.0381714 | [12 empty] | 3607.74 | 0.0658958 | [12 empty] | 10142 | 0.0184637
[12 empty] | 1443.5 | 0.026336 | [12 empty] | 1443.5 | 0.0688025 | [12 empty] | 2886.99 | 0.038146 | [12 empty] | 3608.74 | 0.0658594 | [12 empty] | 10144.9 | 0.0184492
[12 empty] | 1443.9 | 0.0263149 | [12 empty] | 1443.9 | 0.0687633 | [12 empty] | 2887.79 | 0.0381206 | [12 empty] | 3609.74 | 0.0658231 | [12 empty] | 10147.7 | 0.0184347
[12 empty] | 1444.3 | 0.0262939 | [12 empty] | 1444.3 | 0.0687241 | [12 empty] | 2888.59 | 0.0380952 | [12 empty] | 3610.74 | 0.0657867 | [12 empty] | 10150.5 | 0.0184202
[12 empty] | 1444.7 | 0.0262728 | [12 empty] | 1444.7 | 0.068685 | [12 empty] | 2889.39 | 0.0380699 | [12 empty] | 3611.74 | 0.0657504 | [12 empty] | 10153.3 | 0.0184057
[12 empty] | 1445.1 | 0.0262518 | [12 empty] | 1445.1 | 0.0686459 | [12 empty] | 2890.19 | 0.0380445 | [12 empty] | 3612.74 | 0.0657141 | [12 empty] | 10156.1 | 0.0183912
[12 empty] | 1445.5 | 0.0262308 | [12 empty] | 1445.5 | 0.0686068 | [12 empty] | 2890.99 | 0.0380192 | [12 empty] | 3613.74 | 0.0656779 | [12 empty] | 10158.9 | 0.0183767
[12 empty] | 1445.9 | 0.0262098 | [12 empty] | 1445.9 | 0.0685678 | [12 empty] | 2891.79 | 0.0379939 | [12 empty] | 3614.74 | 0.0656416 | [12 empty] | 10161.7 | 0.0183622
[12 empty] | 1446.3 | 0.0261889 | [12 empty] | 1446.3 | 0.0685287 | [12 empty] | 2892.59 | 0.0379686 | [12 empty] | 3615.74 | 0.0656054 | [12 empty] | 10164.5 | 0.0183478
[12 empty] | 1446.7 | 0.0261679 | [12 empty] | 1446.7 | 0.0684897 | [12 empty] | 2893.39 | 0.0379433 | [12 empty] | 3616.74 | 0.0655692 | [12 empty] | 10167.3 | 0.0183334
[12 empty] | 1447.1 | 0.026147 | [12 empty] | 1447.1 | 0.0684507 | [12 empty] | 2894.19 | 0.037918 | [12 empty] | 3617.74 | 0.0655331 | [12 empty] | 10170.2 | 0.0183189
[12 empty] | 1447.5 | 0.0261261 | [12 empty] | 1447.5 | 0.0684118 | [12 empty] | 2894.99 | 0.0378928 | [12 empty] | 3618.74 | 0.0654969 | [12 empty] | 10173 | 0.0183045
[12 empty] | 1447.9 | 0.0261052 | [12 empty] | 1447.9 | 0.0683728 | [12 empty] | 2895.79 | 0.0378676 | [12 empty] | 3619.74 | 0.0654608 | [12 empty] | 10175.8 | 0.0182901
[12 empty] | 1448.3 | 0.0260843 | [12 empty] | 1448.3 | 0.0683339 | [12 empty] | 2896.59 | 0.0378424 | [12 empty] | 3620.74 | 0.0654247 | [12 empty] | 10178.6 | 0.0182757
[12 empty] | 1448.7 | 0.0260634 | [12 empty] | 1448.7 | 0.0682951 | [12 empty] | 2897.39 | 0.0378172 | [12 empty] | 3621.74 | 0.0653886 | [12 empty] | 10181.4 | 0.0182614
[12 empty] | 1449.1 | 0.0260426 | [12 empty] | 1449.1 | 0.0682562 | [12 empty] | 2898.19 | 0.037792 | [12 empty] | 3622.74 | 0.0653525 | [12 empty] | 10184.2 | 0.018247
[12 empty] | 1449.5 | 0.0260218 | [12 empty] | 1449.5 | 0.0682174 | [12 empty] | 2898.99 | 0.0377669 | [12 empty] | 3623.74 | 0.0653165 | [12 empty] | 10187 | 0.0182327
[12 empty] | 1449.9 | 0.026001 | [12 empty] | 1449.9 | 0.0681785 | [12 empty] | 2899.79 | 0.0377418 | [12 empty] | 3624.74 | 0.0652805 | [12 empty] | 10189.8 | 0.0182183
[12 empty] | 1450.3 | 0.0259802 | [12 empty] | 1450.3 | 0.0681398 | [12 empty] | 2900.59 | 0.0377167 | [12 empty] | 3625.74 | 0.0652445 | [12 empty] | 10192.7 | 0.018204
[12 empty] | 1450.7 | 0.0259594 | [12 empty] | 1450.7 | 0.068101 | [12 empty] | 2901.39 | 0.0376916 | [12 empty] | 3626.74 | 0.0652085 | [12 empty] | 10195.5 | 0.0181897
[12 empty] | 1451.1 | 0.0259387 | [12 empty] | 1451.1 | 0.0680623 | [12 empty] | 2902.19 | 0.0376665 | [12 empty] | 3627.74 | 0.0651726 | [12 empty] | 10198.3 | 0.0181754
[12 empty] | 1451.5 | 0.025918 | [12 empty] | 1451.5 | 0.0680235 | [12 empty] | 2902.99 | 0.0376414 | [12 empty] | 3628.74 | 0.0651367 | [12 empty] | 10201.1 | 0.0181611
[12 empty] | 1451.9 | 0.0258972 | [12 empty] | 1451.9 | 0.0679849 | [12 empty] | 2903.79 | 0.0376164 | [12 empty] | 3629.74 | 0.0651008 | [12 empty] | 10203.9 | 0.0181468
[12 empty] | 1452.3 | 0.0258765 | [12 empty] | 1452.3 | 0.0679462 | [12 empty] | 2904.59 | 0.0375914 | [12 empty] | 3630.74 | 0.0650649 | [12 empty] | 10206.7 | 0.0181326
[12 empty] | 1452.7 | 0.0258559 | [12 empty] | 1452.7 | 0.0679076 | [12 empty] | 2905.39 | 0.0375664 | [12 empty] | 3631.74 | 0.065029 | [12 empty] | 10209.5 | 0.0181183
[12 empty] | 1453.1 | 0.0258352 | [12 empty] | 1453.1 | 0.0678689 | [12 empty] | 2906.19 | 0.0375414 | [12 empty] | 3632.74 | 0.0649932 | [12 empty] | 10212.3 | 0.0181041
[12 empty] | 1453.5 | 0.0258146 | [12 empty] | 1453.5 | 0.0678303 | [12 empty] | 2907 | 0.0375165 | [12 empty] | 3633.74 | 0.0649574 | [12 empty] | 10215.1 | 0.0180899
[12 empty] | 1453.9 | 0.0257939 | [12 empty] | 1453.9 | 0.0677918 | [12 empty] | 2907.8 | 0.0374915 | [12 empty] | 3634.74 | 0.0649216 | [12 empty] | 10218 | 0.0180757
[12 empty] | 1454.3 | 0.0257733 | [12 empty] | 1454.3 | 0.0677532 | [12 empty] | 2908.6 | 0.0374666 | [12 empty] | 3635.74 | 0.0648859 | [12 empty] | 10220.8 | 0.0180615
[12 empty] | 1454.7 | 0.0257527 | [12 empty] | 1454.7 | 0.0677147 | [12 empty] | 2909.4 | 0.0374417 | [12 empty] | 3636.74 | 0.0648501 | [12 empty] | 10223.6 | 0.0180473
[12 empty] | 1455.1 | 0.0257322 | [12 empty] | 1455.1 | 0.0676762 | [12 empty] | 2910.2 | 0.0374168 | [12 empty] | 3637.74 | 0.0648144 | [12 empty] | 10226.4 | 0.0180331
[12 empty] | 1455.5 | 0.0257116 | [12 empty] | 1455.5 | 0.0676378 | [12 empty] | 2911 | 0.0373919 | [12 empty] | 3638.74 | 0.0647787 | [12 empty] | 10229.2 | 0.0180189
[12 empty] | 1455.9 | 0.0256911 | [12 empty] | 1455.9 | 0.0675993 | [12 empty] | 2911.8 | 0.0373671 | [12 empty] | 3639.74 | 0.064743 | [12 empty] | 10232 | 0.0180048
[12 empty] | 1456.3 | 0.0256706 | [12 empty] | 1456.3 | 0.0675609 | [12 empty] | 2912.6 | 0.0373423 | [12 empty] | 3640.74 | 0.0647074 | [12 empty] | 10234.8 | 0.0179906
[12 empty] | 1456.7 | 0.02565 | [12 empty] | 1456.7 | 0.0675225 | [12 empty] | 2913.4 | 0.0373174 | [12 empty] | 3641.74 | 0.0646717 | [12 empty] | 10237.6 | 0.0179765
[12 empty] | 1457.1 | 0.0256296 | [12 empty] | 1457.1 | 0.0674841 | [12 empty] | 2914.2 | 0.0372926 | [12 empty] | 3642.74 | 0.0646361 | [12 empty] | 10240.5 | 0.0179624
[12 empty] | 1457.51 | 0.0256091 | [12 empty] | 1457.51 | 0.0674458 | [12 empty] | 2915 | 0.0372679 | [12 empty] | 3643.74 | 0.0646005 | [12 empty] | 10243.3 | 0.0179483
[12 empty] | 1457.91 | 0.0255886 | [12 empty] | 1457.91 | 0.0674075 | [12 empty] | 2915.8 | 0.0372431 | [12 empty] | 3644.74 | 0.064565 | [12 empty] | 10246.1 | 0.0179342
[12 empty] | 1458.31 | 0.0255682 | [12 empty] | 1458.31 | 0.0673692 | [12 empty] | 2916.6 | 0.0372184 | [12 empty] | 3645.74 | 0.0645294 | [12 empty] | 10248.9 | 0.0179201
[12 empty] | 1458.71 | 0.0255478 | [12 empty] | 1458.71 | 0.0673309 | [12 empty] | 2917.4 | 0.0371936 | [12 empty] | 3646.74 | 0.0644939 | [12 empty] | 10251.7 | 0.0179061
[12 empty] | 1459.11 | 0.0255274 | [12 empty] | 1459.11 | 0.0672926 | [12 empty] | 2918.2 | 0.0371689 | [12 empty] | 3647.74 | 0.0644584 | [12 empty] | 10254.5 | 0.017892
[12 empty] | 1459.51 | 0.025507 | [12 empty] | 1459.51 | 0.0672544 | [12 empty] | 2919 | 0.0371443 | [12 empty] | 3648.74 | 0.0644229 | [12 empty] | 10257.3 | 0.017878
[12 empty] | 1459.91 | 0.0254867 | [12 empty] | 1459.91 | 0.0672162 | [12 empty] | 2919.8 | 0.0371196 | [12 empty] | 3649.74 | 0.0643875 | [12 empty] | 10260.1 | 0.017864
[12 empty] | 1460.31 | 0.0254663 | [12 empty] | 1460.31 | 0.067178 | [12 empty] | 2920.6 | 0.0370949 | [12 empty] | 3650.74 | 0.0643521 | [12 empty] | 10262.9 | 0.0178499
[12 empty] | 1460.71 | 0.025446 | [12 empty] | 1460.71 | 0.0671399 | [12 empty] | 2921.4 | 0.0370703 | [12 empty] | 3651.74 | 0.0643166 | [12 empty] | 10265.8 | 0.0178359
[12 empty] | 1461.11 | 0.0254257 | [12 empty] | 1461.11 | 0.0671017 | [12 empty] | 2922.2 | 0.0370457 | [12 empty] | 3652.74 | 0.0642813 | [12 empty] | 10268.6 | 0.0178219
[12 empty] | 1461.51 | 0.0254054 | [12 empty] | 1461.51 | 0.0670636 | [12 empty] | 2923 | 0.0370211 | [12 empty] | 3653.74 | 0.0642459 | [12 empty] | 10271.4 | 0.017808
[12 empty] | 1461.91 | 0.0253851 | [12 empty] | 1461.91 | 0.0670256 | [12 empty] | 2923.8 | 0.0369965 | [12 empty] | 3654.74 | 0.0642105 | [12 empty] | 10274.2 | 0.017794
[12 empty] | 1462.31 | 0.0253649 | [12 empty] | 1462.31 | 0.0669875 | [12 empty] | 2924.6 | 0.036972 | [12 empty] | 3655.74 | 0.0641752 | [12 empty] | 10277 | 0.01778
[12 empty] | 1462.71 | 0.0253446 | [12 empty] | 1462.71 | 0.0669495 | [12 empty] | 2925.4 | 0.0369474 | [12 empty] | 3656.74 | 0.0641399 | [12 empty] | 10279.8 | 0.0177661
[12 empty] | 1463.11 | 0.0253244 | [12 empty] | 1463.11 | 0.0669115 | [12 empty] | 2926.2 | 0.0369229 | [12 empty] | 3657.74 | 0.0641046 | [12 empty] | 10282.6 | 0.0177522
[12 empty] | 1463.51 | 0.0253042 | [12 empty] | 1463.51 | 0.0668735 | [12 empty] | 2927 | 0.0368984 | [12 empty] | 3658.75 | 0.0640694 | [12 empty] | 10285.4 | 0.0177382
[12 empty] | 1463.91 | 0.025284 | [12 empty] | 1463.91 | 0.0668355 | [12 empty] | 2927.8 | 0.0368739 | [12 empty] | 3659.75 | 0.0640342 | [12 empty] | 10288.3 | 0.0177243
[12 empty] | 1464.31 | 0.0252638 | [12 empty] | 1464.31 | 0.0667976 | [12 empty] | 2928.6 | 0.0368494 | [12 empty] | 3660.75 | 0.0639989 | [12 empty] | 10291.1 | 0.0177104
[12 empty] | 1464.71 | 0.0252437 | [12 empty] | 1464.71 | 0.0667597 | [12 empty] | 2929.4 | 0.036825 | [12 empty] | 3661.75 | 0.0639638 | [12 empty] | 10293.9 | 0.0176966
[12 empty] | 1465.11 | 0.0252235 | [12 empty] | 1465.11 | 0.0667218 | [12 empty] | 2930.2 | 0.0368006 | [12 empty] | 3662.75 | 0.0639286 | [12 empty] | 10296.7 | 0.0176827
[12 empty] | 1465.51 | 0.0252034 | [12 empty] | 1465.51 | 0.0666839 | [12 empty] | 2931 | 0.0367761 | [12 empty] | 3663.75 | 0.0638934 | [12 empty] | 10299.5 | 0.0176688
[12 empty] | 1465.91 | 0.0251833 | [12 empty] | 1465.91 | 0.0666461 | [12 empty] | 2931.8 | 0.0367518 | [12 empty] | 3664.75 | 0.0638583 | [12 empty] | 10302.3 | 0.017655
[12 empty] | 1466.31 | 0.0251632 | [12 empty] | 1466.31 | 0.0666082 | [12 empty] | 2932.6 | 0.0367274 | [12 empty] | 3665.75 | 0.0638232 | [12 empty] | 10305.1 | 0.0176411
[12 empty] | 1466.71 | 0.0251431 | [12 empty] | 1466.71 | 0.0665704 | [12 empty] | 2933.4 | 0.036703 | [12 empty] | 3666.75 | 0.0637881 | [12 empty] | 10307.9 | 0.0176273
[12 empty] | 1467.11 | 0.0251231 | [12 empty] | 1467.11 | 0.0665327 | [12 empty] | 2934.2 | 0.0366787 | [12 empty] | 3667.75 | 0.0637531 | [12 empty] | 10310.7 | 0.0176135
[12 empty] | 1467.51 | 0.0251031 | [12 empty] | 1467.51 | 0.0664949 | [12 empty] | 2935 | 0.0366543 | [12 empty] | 3668.75 | 0.063718 | [12 empty] | 10313.6 | 0.0175997
[12 empty] | 1467.91 | 0.025083 | [12 empty] | 1467.91 | 0.0664572 | [12 empty] | 2935.8 | 0.03663 | [12 empty] | 3669.75 | 0.063683 | [12 empty] | 10316.4 | 0.0175859
[12 empty] | 1468.31 | 0.025063 | [12 empty] | 1468.31 | 0.0664195 | [12 empty] | 2936.6 | 0.0366057 | [12 empty] | 3670.75 | 0.063648 | [12 empty] | 10319.2 | 0.0175721
[12 empty] | 1468.71 | 0.0250431 | [12 empty] | 1468.71 | 0.0663818 | [12 empty] | 2937.4 | 0.0365815 | [12 empty] | 3671.75 | 0.0636131 | [12 empty] | 10322 | 0.0175584
[12 empty] | 1469.11 | 0.0250231 | [12 empty] | 1469.11 | 0.0663442 | [12 empty] | 2938.2 | 0.0365572 | [12 empty] | 3672.75 | 0.0635781 | [12 empty] | 10324.8 | 0.0175446
[12 empty] | 1469.51 | 0.0250031 | [12 empty] | 1469.51 | 0.0663066 | [12 empty] | 2939 | 0.036533 | [12 empty] | 3673.75 | 0.0635432 | [12 empty] | 10327.6 | 0.0175309
[12 empty] | 1469.91 | 0.0249832 | [12 empty] | 1469.91 | 0.066269 | [12 empty] | 2939.8 | 0.0365088 | [12 empty] | 3674.75 | 0.0635083 | [12 empty] | 10330.4 | 0.0175171
[12 empty] | 1470.31 | 0.0249633 | [12 empty] | 1470.31 | 0.0662314 | [12 empty] | 2940.6 | 0.0364846 | [12 empty] | 3675.75 | 0.0634734 | [12 empty] | 10333.2 | 0.0175034
[12 empty] | 1470.71 | 0.0249434 | [12 empty] | 1470.71 | 0.0661938 | [12 empty] | 2941.4 | 0.0364604 | [12 empty] | 3676.75 | 0.0634385 | [12 empty] | 10336.1 | 0.0174897
[12 empty] | 1471.11 | 0.0249235 | [12 empty] | 1471.11 | 0.0661563 | [12 empty] | 2942.2 | 0.0364362 | [12 empty] | 3677.75 | 0.0634037 | [12 empty] | 10338.9 | 0.017476
[12 empty] | 1471.51 | 0.0249037 | [12 empty] | 1471.51 | 0.0661188 | [12 empty] | 2943 | 0.0364121 | [12 empty] | 3678.75 | 0.0633689 | [12 empty] | 10341.7 | 0.0174623
[12 empty] | 1471.91 | 0.0248838 | [12 empty] | 1471.91 | 0.0660813 | [12 empty] | 2943.8 | 0.0363879 | [12 empty] | 3679.75 | 0.0633341 | [12 empty] | 10344.5 | 0.0174487
[12 empty] | 1472.31 | 0.024864 | [12 empty] | 1472.31 | 0.0660438 | [12 empty] | 2944.6 | 0.0363638 | [12 empty] | 3680.75 | 0.0632993 | [12 empty] | 10347.3 | 0.017435
[12 empty] | 1472.71 | 0.0248442 | [12 empty] | 1472.71 | 0.0660064 | [12 empty] | 2945.4 | 0.0363397 | [12 empty] | 3681.75 | 0.0632645 | [12 empty] | 10350.1 | 0.0174214
[12 empty] | 1473.11 | 0.0248244 | [12 empty] | 1473.11 | 0.065969 | [12 empty] | 2946.2 | 0.0363157 | [12 empty] | 3682.75 | 0.0632298 | [12 empty] | 10352.9 | 0.0174077
[12 empty] | 1473.51 | 0.0248046 | [12 empty] | 1473.51 | 0.0659316 | [12 empty] | 2947 | 0.0362916 | [12 empty] | 3683.75 | 0.0631951 | [12 empty] | 10355.7 | 0.0173941
[12 empty] | 1473.91 | 0.0247848 | [12 empty] | 1473.91 | 0.0658942 | [12 empty] | 2947.8 | 0.0362676 | [12 empty] | 3684.75 | 0.0631604 | [12 empty] | 10358.5 | 0.0173805
[12 empty] | 1474.31 | 0.0247651 | [12 empty] | 1474.31 | 0.0658569 | [12 empty] | 2948.6 | 0.0362435 | [12 empty] | 3685.75 | 0.0631257 | [12 empty] | 10361.4 | 0.0173669
[12 empty] | 1474.71 | 0.0247453 | [12 empty] | 1474.71 | 0.0658195 | [12 empty] | 2949.4 | 0.0362195 | [12 empty] | 3686.75 | 0.0630911 | [12 empty] | 10364.2 | 0.0173533
[12 empty] | 1475.11 | 0.0247256 | [12 empty] | 1475.11 | 0.0657822 | [12 empty] | 2950.2 | 0.0361956 | [12 empty] | 3687.75 | 0.0630565 | [12 empty] | 10367 | 0.0173397
[12 empty] | 1475.51 | 0.0247059 | [12 empty] | 1475.51 | 0.065745 | [12 empty] | 2951 | 0.0361716 | [12 empty] | 3688.75 | 0.0630219 | [12 empty] | 10369.8 | 0.0173262
[12 empty] | 1475.91 | 0.0246863 | [12 empty] | 1475.91 | 0.0657077 | [12 empty] | 2951.8 | 0.0361476 | [12 empty] | 3689.75 | 0.0629873 | [12 empty] | 10372.6 | 0.0173126
[12 empty] | 1476.31 | 0.0246666 | [12 empty] | 1476.31 | 0.0656705 | [12 empty] | 2952.6 | 0.0361237 | [12 empty] | 3690.75 | 0.0629527 | [12 empty] | 10375.4 | 0.0172991
[12 empty] | 1476.71 | 0.024647 | [12 empty] | 1476.71 | 0.0656333 | [12 empty] | 2953.4 | 0.0360998 | [12 empty] | 3691.75 | 0.0629182 | [12 empty] | 10378.2 | 0.0172856
[12 empty] | 1477.11 | 0.0246273 | [12 empty] | 1477.11 | 0.0655961 | [12 empty] | 2954.2 | 0.0360759 | [12 empty] | 3692.75 | 0.0628837 | [12 empty] | 10381 | 0.017272
[12 empty] | 1477.51 | 0.0246077 | [12 empty] | 1477.51 | 0.065559 | [12 empty] | 2955 | 0.036052 | [12 empty] | 3693.75 | 0.0628492 | [12 empty] | 10383.8 | 0.0172585
[12 empty] | 1477.91 | 0.0245881 | [12 empty] | 1477.91 | 0.0655218 | [12 empty] | 2955.8 | 0.0360281 | [12 empty] | 3694.75 | 0.0628147 | [12 empty] | 10386.7 | 0.017245
[12 empty] | 1478.31 | 0.0245685 | [12 empty] | 1478.31 | 0.0654847 | [12 empty] | 2956.6 | 0.0360043 | [12 empty] | 3695.75 | 0.0627803 | [12 empty] | 10389.5 | 0.0172315
[12 empty] | 1478.71 | 0.024549 | [12 empty] | 1478.71 | 0.0654476 | [12 empty] | 2957.4 | 0.0359805 | [12 empty] | 3696.75 | 0.0627458 | [12 empty] | 10392.3 | 0.0172181
[12 empty] | 1479.11 | 0.0245294 | [12 empty] | 1479.11 | 0.0654106 | [12 empty] | 2958.2 | 0.0359566 | [12 empty] | 3697.75 | 0.0627114 | [12 empty] | 10395.1 | 0.0172046
[12 empty] | 1479.51 | 0.0245099 | [12 empty] | 1479.51 | 0.0653735 | [12 empty] | 2959 | 0.0359329 | [12 empty] | 3698.75 | 0.062677 | [12 empty] | 10397.9 | 0.0171912
[12 empty] | 1479.91 | 0.0244904 | [12 empty] | 1479.91 | 0.0653365 | [12 empty] | 2959.8 | 0.0359091 | [12 empty] | 3699.75 | 0.0626427 | [12 empty] | 10400.7 | 0.0171777
[12 empty] | 1480.31 | 0.0244709 | [12 empty] | 1480.31 | 0.0652995 | [12 empty] | 2960.61 | 0.0358853 | [12 empty] | 3700.75 | 0.0626083 | [12 empty] | 10403.5 | 0.0171643
[12 empty] | 1480.71 | 0.0244514 | [12 empty] | 1480.71 | 0.0652625 | [12 empty] | 2961.41 | 0.0358616 | [12 empty] | 3701.75 | 0.062574 | [12 empty] | 10406.3 | 0.0171509
[12 empty] | 1481.11 | 0.024432 | [12 empty] | 1481.11 | 0.0652256 | [12 empty] | 2962.21 | 0.0358378 | [12 empty] | 3702.75 | 0.0625397 | [12 empty] | 10409.2 | 0.0171375
[12 empty] | 1481.51 | 0.0244125 | [12 empty] | 1481.51 | 0.0651887 | [12 empty] | 2963.01 | 0.0358141 | [12 empty] | 3703.75 | 0.0625054 | [12 empty] | 10412 | 0.0171241
[12 empty] | 1481.91 | 0.0243931 | [12 empty] | 1481.91 | 0.0651518 | [12 empty] | 2963.81 | 0.0357904 | [12 empty] | 3704.75 | 0.0624711 | [12 empty] | 10414.8 | 0.0171107
[12 empty] | 1482.31 | 0.0243737 | [12 empty] | 1482.31 | 0.0651149 | [12 empty] | 2964.61 | 0.0357668 | [12 empty] | 3705.75 | 0.0624369 | [12 empty] | 10417.6 | 0.0170974
[12 empty] | 1482.71 | 0.0243543 | [12 empty] | 1482.71 | 0.065078 | [12 empty] | 2965.41 | 0.0357431 | [12 empty] | 3706.75 | 0.0624027 | [12 empty] | 10420.4 | 0.017084
[12 empty] | 1483.11 | 0.0243349 | [12 empty] | 1483.11 | 0.0650412 | [12 empty] | 2966.21 | 0.0357195 | [12 empty] | 3707.75 | 0.0623685 | [12 empty] | 10423.2 | 0.0170707
[12 empty] | 1483.51 | 0.0243155 | [12 empty] | 1483.51 | 0.0650044 | [12 empty] | 2967.01 | 0.0356959 | [12 empty] | 3708.75 | 0.0623343 | [12 empty] | 10426 | 0.0170573
[12 empty] | 1483.91 | 0.0242962 | [12 empty] | 1483.91 | 0.0649676 | [12 empty] | 2967.81 | 0.0356723 | [12 empty] | 3709.75 | 0.0623001 | [12 empty] | 10428.8 | 0.017044
[12 empty] | 1484.31 | 0.0242769 | [12 empty] | 1484.31 | 0.0649309 | [12 empty] | 2968.61 | 0.0356487 | [12 empty] | 3710.76 | 0.062266 | [12 empty] | 10431.6 | 0.0170307
[12 empty] | 1484.71 | 0.0242575 | [12 empty] | 1484.71 | 0.0648941 | [12 empty] | 2969.41 | 0.0356251 | [12 empty] | 3711.76 | 0.0622319 | [12 empty] | 10434.5 | 0.0170174
[12 empty] | 1485.11 | 0.0242382 | [12 empty] | 1485.11 | 0.0648574 | [12 empty] | 2970.21 | 0.0356015 | [12 empty] | 3712.76 | 0.0621978 | [12 empty] | 10437.3 | 0.0170041
[12 empty] | 1485.51 | 0.024219 | [12 empty] | 1485.51 | 0.0648207 | [12 empty] | 2971.01 | 0.035578 | [12 empty] | 3713.76 | 0.0621637 | [12 empty] | 10440.1 | 0.0169908
[12 empty] | 1485.91 | 0.0241997 | [12 empty] | 1485.91 | 0.064784 | [12 empty] | 2971.81 | 0.0355545 | [12 empty] | 3714.76 | 0.0621297 | [12 empty] | 10442.9 | 0.0169776
[12 empty] | 1486.31 | 0.0241805 | [12 empty] | 1486.31 | 0.0647474 | [12 empty] | 2972.61 | 0.035531 | [12 empty] | 3715.76 | 0.0620957 | [12 empty] | 10445.7 | 0.0169643
[12 empty] | 1486.71 | 0.0241612 | [12 empty] | 1486.71 | 0.0647108 | [12 empty] | 2973.41 | 0.0355075 | [12 empty] | 3716.76 | 0.0620617 | [12 empty] | 10448.5 | 0.0169511
[12 empty] | 1487.11 | 0.024142 | [12 empty] | 1487.11 | 0.0646742 | [12 empty] | 2974.21 | 0.035484 | [12 empty] | 3717.76 | 0.0620277 | [12 empty] | 10451.3 | 0.0169378
[12 empty] | 1487.51 | 0.0241228 | [12 empty] | 1487.51 | 0.0646376 | [12 empty] | 2975.01 | 0.0354606 | [12 empty] | 3718.76 | 0.0619937 | [12 empty] | 10454.1 | 0.0169246
[12 empty] | 1487.91 | 0.0241036 | [12 empty] | 1487.91 | 0.064601 | [12 empty] | 2975.81 | 0.0354372 | [12 empty] | 3719.76 | 0.0619598 | [12 empty] | 10457 | 0.0169114
[12 empty] | 1488.31 | 0.0240845 | [12 empty] | 1488.31 | 0.0645645 | [12 empty] | 2976.61 | 0.0354138 | [12 empty] | 3720.76 | 0.0619258 | [12 empty] | 10459.8 | 0.0168982
[12 empty] | 1488.71 | 0.0240653 | [12 empty] | 1488.71 | 0.064528 | [12 empty] | 2977.41 | 0.0353904 | [12 empty] | 3721.76 | 0.0618919 | [12 empty] | 10462.6 | 0.016885
[12 empty] | 1489.11 | 0.0240462 | [12 empty] | 1489.11 | 0.0644915 | [12 empty] | 2978.21 | 0.035367 | [12 empty] | 3722.76 | 0.0618581 | [12 empty] | 10465.4 | 0.0168719
[12 empty] | 1489.51 | 0.0240271 | [12 empty] | 1489.51 | 0.0644551 | [12 empty] | 2979.01 | 0.0353436 | [12 empty] | 3723.76 | 0.0618242 | [12 empty] | 10468.2 | 0.0168587
[12 empty] | 1489.91 | 0.024008 | [12 empty] | 1489.91 | 0.0644186 | [12 empty] | 2979.81 | 0.0353203 | [12 empty] | 3724.76 | 0.0617904 | [12 empty] | 10471 | 0.0168455
[12 empty] | 1490.31 | 0.0239889 | [12 empty] | 1490.31 | 0.0643822 | [12 empty] | 2980.61 | 0.0352969 | [12 empty] | 3725.76 | 0.0617565 | [12 empty] | 10473.8 | 0.0168324
[12 empty] | 1490.71 | 0.0239698 | [12 empty] | 1490.71 | 0.0643458 | [12 empty] | 2981.41 | 0.0352736 | [12 empty] | 3726.76 | 0.0617227 | [12 empty] | 10476.6 | 0.0168193
[12 empty] | 1491.11 | 0.0239508 | [12 empty] | 1491.11 | 0.0643094 | [12 empty] | 2982.21 | 0.0352503 | [12 empty] | 3727.76 | 0.061689 | [12 empty] | 10479.4 | 0.0168062
[12 empty] | 1491.51 | 0.0239317 | [12 empty] | 1491.51 | 0.0642731 | [12 empty] | 2983.01 | 0.0352271 | [12 empty] | 3728.76 | 0.0616552 | [12 empty] | 10482.3 | 0.016793
[12 empty] | 1491.91 | 0.0239127 | [12 empty] | 1491.91 | 0.0642368 | [12 empty] | 2983.81 | 0.0352038 | [12 empty] | 3729.76 | 0.0616215 | [12 empty] | 10485.1 | 0.0167799
[12 empty] | 1492.31 | 0.0238937 | [12 empty] | 1492.31 | 0.0642005 | [12 empty] | 2984.61 | 0.0351806 | [12 empty] | 3730.76 | 0.0615878 | [12 empty] | 10487.9 | 0.0167669
[12 empty] | 1492.71 | 0.0238747 | [12 empty] | 1492.71 | 0.0641642 | [12 empty] | 2985.41 | 0.0351573 | [12 empty] | 3731.76 | 0.0615541 | [12 empty] | 10490.7 | 0.0167538
[12 empty] | 1493.11 | 0.0238557 | [12 empty] | 1493.11 | 0.0641279 | [12 empty] | 2986.21 | 0.0351341 | [12 empty] | 3732.76 | 0.0615204 | [12 empty] | 10493.5 | 0.0167407
[12 empty] | 1493.51 | 0.0238368 | [12 empty] | 1493.51 | 0.0640917 | [12 empty] | 2987.01 | 0.0351109 | [12 empty] | 3733.76 | 0.0614867 | [12 empty] | 10496.3 | 0.0167277
[12 empty] | 1493.91 | 0.0238178 | [12 empty] | 1493.91 | 0.0640555 | [12 empty] | 2987.81 | 0.0350877 | [12 empty] | 3734.76 | 0.0614531 | [12 empty] | 10499.1 | 0.0167146
[12 empty] | 1494.31 | 0.0237989 | [12 empty] | 1494.31 | 0.0640193 | [12 empty] | 2988.61 | 0.0350646 | [12 empty] | 3735.76 | 0.0614195 | [12 empty] | 10501.9 | 0.0167016
[12 empty] | 1494.71 | 0.02378 | [12 empty] | 1494.71 | 0.0639831 | [12 empty] | 2989.41 | 0.0350414 | [12 empty] | 3736.76 | 0.0613859 | [12 empty] | 10504.8 | 0.0166886
[12 empty] | 1495.11 | 0.0237611 | [12 empty] | 1495.11 | 0.063947 | [12 empty] | 2990.21 | 0.0350183 | [12 empty] | 3737.76 | 0.0613524 | [12 empty] | 10507.6 | 0.0166756
[12 empty] | 1495.51 | 0.0237422 | [12 empty] | 1495.51 | 0.0639109 | [12 empty] | 2991.01 | 0.0349952 | [12 empty] | 3738.76 | 0.0613188 | [12 empty] | 10510.4 | 0.0166626
[12 empty] | 1495.91 | 0.0237234 | [12 empty] | 1495.91 | 0.0638748 | [12 empty] | 2991.81 | 0.0349721 | [12 empty] | 3739.76 | 0.0612853 | [12 empty] | 10513.2 | 0.0166496
[12 empty] | 1496.31 | 0.0237045 | [12 empty] | 1496.31 | 0.0638387 | [12 empty] | 2992.61 | 0.034949 | [12 empty] | 3740.76 | 0.0612518 | [12 empty] | 10516 | 0.0166366
[12 empty] | 1496.71 | 0.0236857 | [12 empty] | 1496.71 | 0.0638026 | [12 empty] | 2993.41 | 0.034926 | [12 empty] | 3741.76 | 0.0612183 | [12 empty] | 10518.8 | 0.0166237
[12 empty] | 1497.11 | 0.0236669 | [12 empty] | 1497.11 | 0.0637666 | [12 empty] | 2994.21 | 0.0349029 | [12 empty] | 3742.76 | 0.0611848 | [12 empty] | 10521.6 | 0.0166107
[12 empty] | 1497.51 | 0.0236481 | [12 empty] | 1497.51 | 0.0637306 | [12 empty] | 2995.01 | 0.0348799 | [12 empty] | 3743.76 | 0.0611514 | [12 empty] | 10524.4 | 0.0165978
[12 empty] | 1497.91 | 0.0236293 | [12 empty] | 1497.91 | 0.0636946 | [12 empty] | 2995.81 | 0.0348569 | [12 empty] | 3744.76 | 0.061118 | [12 empty] | 10527.2 | 0.0165849
[12 empty] | 1498.31 | 0.0236106 | [12 empty] | 1498.31 | 0.0636586 | [12 empty] | 2996.61 | 0.0348339 | [12 empty] | 3745.76 | 0.0610846 | [12 empty] | 10530.1 | 0.0165719
[12 empty] | 1498.71 | 0.0235918 | [12 empty] | 1498.71 | 0.0636227 | [12 empty] | 2997.41 | 0.034811 | [12 empty] | 3746.76 | 0.0610512 | [12 empty] | 10532.9 | 0.016559
[12 empty] | 1499.11 | 0.0235731 | [12 empty] | 1499.11 | 0.0635868 | [12 empty] | 2998.21 | 0.034788 | [12 empty] | 3747.76 | 0.0610178 | [12 empty] | 10535.7 | 0.0165461
[12 empty] | 1499.51 | 0.0235544 | [12 empty] | 1499.51 | 0.0635509 | [12 empty] | 2999.01 | 0.0347651 | [12 empty] | 3748.76 | 0.0609845 | [12 empty] | 10538.5 | 0.0165333
[12 empty] | 1499.91 | 0.0235357 | [12 empty] | 1499.91 | 0.063515 | [12 empty] | 2999.81 | 0.0347421 | [12 empty] | 3749.76 | 0.0609512 | [12 empty] | 10541.3 | 0.0165204
[12 empty] | 1500.31 | 0.023517 | [12 empty] | 1500.31 | 0.0634792 | [12 empty] | 3000.61 | 0.0347192 | [12 empty] | 3750.76 | 0.0609179 | [12 empty] | 10544.1 | 0.0165075
[12 empty] | 1500.71 | 0.0234983 | [12 empty] | 1500.71 | 0.0634433 | [12 empty] | 3001.41 | 0.0346963 | [12 empty] | 3751.76 | 0.0608846 | [12 empty] | 10546.9 | 0.0164947
[12 empty] | 1501.11 | 0.0234797 | [12 empty] | 1501.11 | 0.0634075 | [12 empty] | 3002.21 | 0.0346735 | [12 empty] | 3752.76 | 0.0608513 | [12 empty] | 10549.7 | 0.0164818
[12 empty] | 1501.51 | 0.023461 | [12 empty] | 1501.51 | 0.0633717 | [12 empty] | 3003.01 | 0.0346506 | [12 empty] | 3753.76 | 0.0608181 | [12 empty] | 10552.6 | 0.016469
[12 empty] | 1501.91 | 0.0234424 | [12 empty] | 1501.91 | 0.063336 | [12 empty] | 3003.81 | 0.0346278 | [12 empty] | 3754.76 | 0.0607849 | [12 empty] | 10555.4 | 0.0164562
[12 empty] | 1502.31 | 0.0234238 | [12 empty] | 1502.31 | 0.0633002 | [12 empty] | 3004.61 | 0.0346049 | [12 empty] | 3755.76 | 0.0607517 | [12 empty] | 10558.2 | 0.0164434
[12 empty] | 1502.71 | 0.0234052 | [12 empty] | 1502.71 | 0.0632645 | [12 empty] | 3005.41 | 0.0345821 | [12 empty] | 3756.76 | 0.0607185 | [12 empty] | 10561 | 0.0164306
[12 empty] | 1503.11 | 0.0233867 | [12 empty] | 1503.11 | 0.0632288 | [12 empty] | 3006.21 | 0.0345594 | [12 empty] | 3757.76 | 0.0606853 | [12 empty] | 10563.8 | 0.0164178
[12 empty] | 1503.51 | 0.0233681 | [12 empty] | 1503.51 | 0.0631932 | [12 empty] | 3007.01 | 0.0345366 | [12 empty] | 3758.76 | 0.0606522 | [12 empty] | 10566.6 | 0.016405
[12 empty] | 1503.91 | 0.0233496 | [12 empty] | 1503.91 | 0.0631575 | [12 empty] | 3007.81 | 0.0345138 | [12 empty] | 3759.76 | 0.0606191 | [12 empty] | 10569.4 | 0.0163923
[12 empty] | 1504.31 | 0.023331 | [12 empty] | 1504.31 | 0.0631219 | [12 empty] | 3008.61 | 0.0344911 | [12 empty] | 3760.76 | 0.060586 | [12 empty] | 10572.2 | 0.0163795
[12 empty] | 1504.71 | 0.0233125 | [12 empty] | 1504.71 | 0.0630863 | [12 empty] | 3009.41 | 0.0344684 | [12 empty] | 3761.76 | 0.0605529 | [12 empty] | 10575 | 0.0163668
[12 empty] | 1505.11 | 0.023294 | [12 empty] | 1505.11 | 0.0630507 | [12 empty] | 3010.21 | 0.0344457 | [12 empty] | 3762.76 | 0.0605199 | [12 empty] | 10577.9 | 0.016354
[12 empty] | 1505.51 | 0.0232755 | [12 empty] | 1505.51 | 0.0630151 | [12 empty] | 3011.01 | 0.034423 | [12 empty] | 3763.77 | 0.0604868 | [12 empty] | 10580.7 | 0.0163413
[12 empty] | 1505.91 | 0.0232571 | [12 empty] | 1505.91 | 0.0629796 | [12 empty] | 3011.81 | 0.0344003 | [12 empty] | 3764.77 | 0.0604538 | [12 empty] | 10583.5 | 0.0163286
[12 empty] | 1506.31 | 0.0232386 | [12 empty] | 1506.31 | 0.0629441 | [12 empty] | 3012.61 | 0.0343776 | [12 empty] | 3765.77 | 0.0604208 | [12 empty] | 10586.3 | 0.0163159
[12 empty] | 1506.71 | 0.0232202 | [12 empty] | 1506.71 | 0.0629086 | [12 empty] | 3013.42 | 0.034355 | [12 empty] | 3766.77 | 0.0603879 | [12 empty] | 10589.1 | 0.0163032
[12 empty] | 1507.11 | 0.0232018 | [12 empty] | 1507.11 | 0.0628731 | [12 empty] | 3014.22 | 0.0343324 | [12 empty] | 3767.77 | 0.0603549 | [12 empty] | 10591.9 | 0.0162906
[12 empty] | 1507.51 | 0.0231834 | [12 empty] | 1507.51 | 0.0628377 | [12 empty] | 3015.02 | 0.0343098 | [12 empty] | 3768.77 | 0.060322 | [12 empty] | 10594.7 | 0.0162779
[12 empty] | 1507.91 | 0.023165 | [12 empty] | 1507.91 | 0.0628023 | [12 empty] | 3015.82 | 0.0342872 | [12 empty] | 3769.77 | 0.0602891 | [12 empty] | 10597.5 | 0.0162652
[12 empty] | 1508.31 | 0.0231466 | [12 empty] | 1508.31 | 0.0627669 | [12 empty] | 3016.62 | 0.0342646 | [12 empty] | 3770.77 | 0.0602562 | [12 empty] | 10600.4 | 0.0162526
[12 empty] | 1508.71 | 0.0231283 | [12 empty] | 1508.71 | 0.0627315 | [12 empty] | 3017.42 | 0.034242 | [12 empty] | 3771.77 | 0.0602233 | [12 empty] | 10603.2 | 0.01624
[12 empty] | 1509.11 | 0.0231099 | [12 empty] | 1509.11 | 0.0626961 | [12 empty] | 3018.22 | 0.0342195 | [12 empty] | 3772.77 | 0.0601905 | [12 empty] | 10606 | 0.0162273
[12 empty] | 1509.51 | 0.0230916 | [12 empty] | 1509.51 | 0.0626608 | [12 empty] | 3019.02 | 0.034197 | [12 empty] | 3773.77 | 0.0601576 | [12 empty] | 10608.8 | 0.0162147
[12 empty] | 1509.91 | 0.0230733 | [12 empty] | 1509.91 | 0.0626255 | [12 empty] | 3019.82 | 0.0341745 | [12 empty] | 3774.77 | 0.0601248 | [12 empty] | 10611.6 | 0.0162021
[12 empty] | 1510.31 | 0.023055 | [12 empty] | 1510.31 | 0.0625902 | [12 empty] | 3020.62 | 0.034152 | [12 empty] | 3775.77 | 0.060092 | [12 empty] | 10614.4 | 0.0161895
[12 empty] | 1510.71 | 0.0230367 | [12 empty] | 1510.71 | 0.0625549 | [12 empty] | 3021.42 | 0.0341295 | [12 empty] | 3776.77 | 0.0600593 | [12 empty] | 10617.2 | 0.016177
[12 empty] | 1511.11 | 0.0230185 | [12 empty] | 1511.11 | 0.0625196 | [12 empty] | 3022.22 | 0.034107 | [12 empty] | 3777.77 | 0.0600265 | [12 empty] | 10620 | 0.0161644
[12 empty] | 1511.51 | 0.0230002 | [12 empty] | 1511.51 | 0.0624844 | [12 empty] | 3023.02 | 0.0340846 | [12 empty] | 3778.77 | 0.0599938 | [12 empty] | 10622.8 | 0.0161518
[12 empty] | 1511.91 | 0.022982 | [12 empty] | 1511.91 | 0.0624492 | [12 empty] | 3023.82 | 0.0340622 | [12 empty] | 3779.77 | 0.0599611 | [12 empty] | 10625.7 | 0.0161393
[12 empty] | 1512.31 | 0.0229638 | [12 empty] | 1512.31 | 0.062414 | [12 empty] | 3024.62 | 0.0340397 | [12 empty] | 3780.77 | 0.0599284 | [12 empty] | 10628.5 | 0.0161267
[12 empty] | 1512.71 | 0.0229456 | [12 empty] | 1512.71 | 0.0623789 | [12 empty] | 3025.42 | 0.0340174 | [12 empty] | 3781.77 | 0.0598957 | [12 empty] | 10631.3 | 0.0161142
[12 empty] | 1513.11 | 0.0229274 | [12 empty] | 1513.11 | 0.0623437 | [12 empty] | 3026.22 | 0.033995 | [12 empty] | 3782.77 | 0.0598631 | [12 empty] | 10634.1 | 0.0161017
[12 empty] | 1513.51 | 0.0229093 | [12 empty] | 1513.51 | 0.0623086 | [12 empty] | 3027.02 | 0.0339726 | [12 empty] | 3783.77 | 0.0598304 | [12 empty] | 10636.9 | 0.0160892
[12 empty] | 1513.91 | 0.0228911 | [12 empty] | 1513.91 | 0.0622735 | [12 empty] | 3027.82 | 0.0339503 | [12 empty] | 3784.77 | 0.0597978 | [12 empty] | 10639.7 | 0.0160767
[12 empty] | 1514.32 | 0.022873 | [12 empty] | 1514.32 | 0.0622384 | [12 empty] | 3028.62 | 0.0339279 | [12 empty] | 3785.77 | 0.0597652 | [12 empty] | 10642.5 | 0.0160642
[12 empty] | 1514.72 | 0.0228548 | [12 empty] | 1514.72 | 0.0622034 | [12 empty] | 3029.42 | 0.0339056 | [12 empty] | 3786.77 | 0.0597327 | [12 empty] | 10645.3 | 0.0160518
[12 empty] | 1515.12 | 0.0228367 | [12 empty] | 1515.12 | 0.0621684 | [12 empty] | 3030.22 | 0.0338833 | [12 empty] | 3787.77 | 0.0597001 | [12 empty] | 10648.2 | 0.0160393
[12 empty] | 1515.52 | 0.0228186 | [12 empty] | 1515.52 | 0.0621333 | [12 empty] | 3031.02 | 0.033861 | [12 empty] | 3788.77 | 0.0596676 | [12 empty] | 10651 | 0.0160268
[12 empty] | 1515.92 | 0.0228006 | [12 empty] | 1515.92 | 0.0620984 | [12 empty] | 3031.82 | 0.0338388 | [12 empty] | 3789.77 | 0.0596351 | [12 empty] | 10653.8 | 0.0160144
[12 empty] | 1516.32 | 0.0227825 | [12 empty] | 1516.32 | 0.0620634 | [12 empty] | 3032.62 | 0.0338165 | [12 empty] | 3790.77 | 0.0596026 | [12 empty] | 10656.6 | 0.016002
[12 empty] | 1516.72 | 0.0227645 | [12 empty] | 1516.72 | 0.0620285 | [12 empty] | 3033.42 | 0.0337943 | [12 empty] | 3791.77 | 0.0595701 | [12 empty] | 10659.4 | 0.0159896
[12 empty] | 1517.12 | 0.0227464 | [12 empty] | 1517.12 | 0.0619935 | [12 empty] | 3034.22 | 0.0337721 | [12 empty] | 3792.77 | 0.0595377 | [12 empty] | 10662.2 | 0.0159771
[12 empty] | 1517.52 | 0.0227284 | [12 empty] | 1517.52 | 0.0619586 | [12 empty] | 3035.02 | 0.0337499 | [12 empty] | 3793.77 | 0.0595053 | [12 empty] | 10665 | 0.0159647
[12 empty] | 1517.92 | 0.0227104 | [12 empty] | 1517.92 | 0.0619238 | [12 empty] | 3035.82 | 0.0337277 | [12 empty] | 3794.77 | 0.0594729 | [12 empty] | 10667.8 | 0.0159524
[12 empty] | 1518.32 | 0.0226924 | [12 empty] | 1518.32 | 0.0618889 | [12 empty] | 3036.62 | 0.0337055 | [12 empty] | 3795.77 | 0.0594405 | [12 empty] | 10670.6 | 0.01594
[12 empty] | 1518.72 | 0.0226745 | [12 empty] | 1518.72 | 0.0618541 | [12 empty] | 3037.42 | 0.0336834 | [12 empty] | 3796.77 | 0.0594081 | [12 empty] | 10673.5 | 0.0159276
[12 empty] | 1519.12 | 0.0226565 | [12 empty] | 1519.12 | 0.0618193 | [12 empty] | 3038.22 | 0.0336612 | [12 empty] | 3797.77 | 0.0593758 | [12 empty] | 10676.3 | 0.0159153
[12 empty] | 1519.52 | 0.0226386 | [12 empty] | 1519.52 | 0.0617845 | [12 empty] | 3039.02 | 0.0336391 | [12 empty] | 3798.77 | 0.0593434 | [12 empty] | 10679.1 | 0.0159029
[12 empty] | 1519.92 | 0.0226206 | [12 empty] | 1519.92 | 0.0617497 | [12 empty] | 3039.82 | 0.033617 | [12 empty] | 3799.77 | 0.0593111 | [12 empty] | 10681.9 | 0.0158906
[12 empty] | 1520.32 | 0.0226027 | [12 empty] | 1520.32 | 0.0617149 | [12 empty] | 3040.62 | 0.0335949 | [12 empty] | 3800.77 | 0.0592788 | [12 empty] | 10684.7 | 0.0158783
[12 empty] | 1520.72 | 0.0225848 | [12 empty] | 1520.72 | 0.0616802 | [12 empty] | 3041.42 | 0.0335729 | [12 empty] | 3801.77 | 0.0592466 | [12 empty] | 10687.5 | 0.0158659
[12 empty] | 1521.12 | 0.022567 | [12 empty] | 1521.12 | 0.0616455 | [12 empty] | 3042.22 | 0.0335508 | [12 empty] | 3802.77 | 0.0592143 | [12 empty] | 10690.3 | 0.0158536
[12 empty] | 1521.52 | 0.0225491 | [12 empty] | 1521.52 | 0.0616108 | [12 empty] | 3043.02 | 0.0335288 | [12 empty] | 3803.77 | 0.0591821 | [12 empty] | 10693.1 | 0.0158413
[12 empty] | 1521.92 | 0.0225313 | [12 empty] | 1521.92 | 0.0615762 | [12 empty] | 3043.82 | 0.0335067 | [12 empty] | 3804.77 | 0.0591499 | [12 empty] | 10696 | 0.0158291
[12 empty] | 1522.32 | 0.0225134 | [12 empty] | 1522.32 | 0.0615415 | [12 empty] | 3044.62 | 0.0334847 | [12 empty] | 3805.77 | 0.0591177 | [12 empty] | 10698.8 | 0.0158168
[12 empty] | 1522.72 | 0.0224956 | [12 empty] | 1522.72 | 0.0615069 | [12 empty] | 3045.42 | 0.0334627 | [12 empty] | 3806.77 | 0.0590855 | [12 empty] | 10701.6 | 0.0158045
[12 empty] | 1523.12 | 0.0224778 | [12 empty] | 1523.12 | 0.0614723 | [12 empty] | 3046.22 | 0.0334408 | [12 empty] | 3807.77 | 0.0590534 | [12 empty] | 10704.4 | 0.0157923
[12 empty] | 1523.52 | 0.02246 | [12 empty] | 1523.52 | 0.0614378 | [12 empty] | 3047.02 | 0.0334188 | [12 empty] | 3808.77 | 0.0590212 | [12 empty] | 10707.2 | 0.01578
[12 empty] | 1523.92 | 0.0224422 | [12 empty] | 1523.92 | 0.0614032 | [12 empty] | 3047.82 | 0.0333969 | [12 empty] | 3809.77 | 0.0589891 | [12 empty] | 10710 | 0.0157678
[12 empty] | 1524.32 | 0.0224245 | [12 empty] | 1524.32 | 0.0613687 | [12 empty] | 3048.62 | 0.0333749 | [12 empty] | 3810.77 | 0.058957 | [12 empty] | 10712.8 | 0.0157556
[12 empty] | 1524.72 | 0.0224067 | [12 empty] | 1524.72 | 0.0613342 | [12 empty] | 3049.42 | 0.033353 | [12 empty] | 3811.77 | 0.058925 | [12 empty] | 10715.6 | 0.0157434
[12 empty] | 1525.12 | 0.022389 | [12 empty] | 1525.12 | 0.0612997 | [12 empty] | 3050.22 | 0.0333311 | [12 empty] | 3812.77 | 0.0588929 | [12 empty] | 10718.4 | 0.0157312
[12 empty] | 1525.52 | 0.0223713 | [12 empty] | 1525.52 | 0.0612652 | [12 empty] | 3051.02 | 0.0333093 | [12 empty] | 3813.77 | 0.0588609 | [12 empty] | 10721.3 | 0.015719
[12 empty] | 1525.92 | 0.0223536 | [12 empty] | 1525.92 | 0.0612308 | [12 empty] | 3051.82 | 0.0332874 | [12 empty] | 3814.77 | 0.0588289 | [12 empty] | 10724.1 | 0.0157068
[12 empty] | 1526.32 | 0.0223359 | [12 empty] | 1526.32 | 0.0611963 | [12 empty] | 3052.62 | 0.0332655 | [12 empty] | 3815.77 | 0.0587969 | [12 empty] | 10726.9 | 0.0156946
[12 empty] | 1526.72 | 0.0223183 | [12 empty] | 1526.72 | 0.0611619 | [12 empty] | 3053.42 | 0.0332437 | [12 empty] | 3816.78 | 0.0587649 | [12 empty] | 10729.7 | 0.0156825
[12 empty] | 1527.12 | 0.0223006 | [12 empty] | 1527.12 | 0.0611276 | [12 empty] | 3054.22 | 0.0332219 | [12 empty] | 3817.78 | 0.058733 | [12 empty] | 10732.5 | 0.0156703
[12 empty] | 1527.52 | 0.022283 | [12 empty] | 1527.52 | 0.0610932 | [12 empty] | 3055.02 | 0.0332001 | [12 empty] | 3818.78 | 0.058701 | [12 empty] | 10735.3 | 0.0156582
[12 empty] | 1527.92 | 0.0222653 | [12 empty] | 1527.92 | 0.0610589 | [12 empty] | 3055.82 | 0.0331783 | [12 empty] | 3819.78 | 0.0586691 | [12 empty] | 10738.1 | 0.0156461
[12 empty] | 1528.32 | 0.0222477 | [12 empty] | 1528.32 | 0.0610245 | [12 empty] | 3056.62 | 0.0331565 | [12 empty] | 3820.78 | 0.0586372 | [12 empty] | 10740.9 | 0.015634
[12 empty] | 1528.72 | 0.0222301 | [12 empty] | 1528.72 | 0.0609902 | [12 empty] | 3057.42 | 0.0331348 | [12 empty] | 3821.78 | 0.0586053 | [12 empty] | 10743.8 | 0.0156219
[12 empty] | 1529.12 | 0.0222126 | [12 empty] | 1529.12 | 0.060956 | [12 empty] | 3058.22 | 0.0331131 | [12 empty] | 3822.78 | 0.0585735 | [12 empty] | 10746.6 | 0.0156098
[12 empty] | 1529.52 | 0.022195 | [12 empty] | 1529.52 | 0.0609217 | [12 empty] | 3059.02 | 0.0330913 | [12 empty] | 3823.78 | 0.0585416 | [12 empty] | 10749.4 | 0.0155977
[12 empty] | 1529.92 | 0.0221775 | [12 empty] | 1529.92 | 0.0608875 | [12 empty] | 3059.82 | 0.0330696 | [12 empty] | 3824.78 | 0.0585098 | [12 empty] | 10752.2 | 0.0155856
[12 empty] | 1530.32 | 0.0221599 | [12 empty] | 1530.32 | 0.0608533 | [12 empty] | 3060.62 | 0.0330479 | [12 empty] | 3825.78 | 0.058478 | [12 empty] | 10755 | 0.0155735
[12 empty] | 1530.72 | 0.0221424 | [12 empty] | 1530.72 | 0.0608191 | [12 empty] | 3061.42 | 0.0330263 | [12 empty] | 3826.78 | 0.0584463 | [12 empty] | 10757.8 | 0.0155615
[12 empty] | 1531.12 | 0.0221249 | [12 empty] | 1531.12 | 0.0607849 | [12 empty] | 3062.22 | 0.0330046 | [12 empty] | 3827.78 | 0.0584145 | [12 empty] | 10760.6 | 0.0155494
[12 empty] | 1531.52 | 0.0221074 | [12 empty] | 1531.52 | 0.0607508 | [12 empty] | 3063.02 | 0.032983 | [12 empty] | 3828.78 | 0.0583828 | [12 empty] | 10763.4 | 0.0155374
[12 empty] | 1531.92 | 0.0220899 | [12 empty] | 1531.92 | 0.0607167 | [12 empty] | 3063.82 | 0.0329613 | [12 empty] | 3829.78 | 0.058351 | [12 empty] | 10766.2 | 0.0155254
[12 empty] | 1532.32 | 0.0220725 | [12 empty] | 1532.32 | 0.0606826 | [12 empty] | 3064.62 | 0.0329397 | [12 empty] | 3830.78 | 0.0583193 | [12 empty] | 10769.1 | 0.0155134
[12 empty] | 1532.72 | 0.022055 | [12 empty] | 1532.72 | 0.0606485 | [12 empty] | 3065.42 | 0.0329181 | [12 empty] | 3831.78 | 0.0582877 | [12 empty] | 10771.9 | 0.0155014
[12 empty] | 1533.12 | 0.0220376 | [12 empty] | 1533.12 | 0.0606144 | [12 empty] | 3066.22 | 0.0328965 | [12 empty] | 3832.78 | 0.058256 | [12 empty] | 10774.7 | 0.0154894
[12 empty] | 1533.52 | 0.0220202 | [12 empty] | 1533.52 | 0.0605804 | [12 empty] | 3067.03 | 0.032875 | [12 empty] | 3833.78 | 0.0582244 | [12 empty] | 10777.5 | 0.0154774
[12 empty] | 1533.92 | 0.0220028 | [12 empty] | 1533.92 | 0.0605463 | [12 empty] | 3067.83 | 0.0328534 | [12 empty] | 3834.78 | 0.0581927 | [12 empty] | 10780.3 | 0.0154654
[12 empty] | 1534.32 | 0.0219854 | [12 empty] | 1534.32 | 0.0605124 | [12 empty] | 3068.63 | 0.0328319 | [12 empty] | 3835.78 | 0.0581611 | [12 empty] | 10783.1 | 0.0154535
[12 empty] | 1534.72 | 0.021968 | [12 empty] | 1534.72 | 0.0604784 | [12 empty] | 3069.43 | 0.0328104 | [12 empty] | 3836.78 | 0.0581296 | [12 empty] | 10785.9 | 0.0154415
[12 empty] | 1535.12 | 0.0219507 | [12 empty] | 1535.12 | 0.0604444 | [12 empty] | 3070.23 | 0.0327889 | [12 empty] | 3837.78 | 0.058098 | [12 empty] | 10788.7 | 0.0154296
[12 empty] | 1535.52 | 0.0219333 | [12 empty] | 1535.52 | 0.0604105 | [12 empty] | 3071.03 | 0.0327674 | [12 empty] | 3838.78 | 0.0580665 | [12 empty] | 10791.6 | 0.0154176
[12 empty] | 1535.92 | 0.021916 | [12 empty] | 1535.92 | 0.0603766 | [12 empty] | 3071.83 | 0.0327459 | [12 empty] | 3839.78 | 0.0580349 | [12 empty] | 10794.4 | 0.0154057
[12 empty] | 1536.32 | 0.0218987 | [12 empty] | 1536.32 | 0.0603427 | [12 empty] | 3072.63 | 0.0327245 | [12 empty] | 3840.78 | 0.0580034 | [12 empty] | 10797.2 | 0.0153938
[12 empty] | 1536.72 | 0.0218814 | [12 empty] | 1536.72 | 0.0603088 | [12 empty] | 3073.43 | 0.032703 | [12 empty] | 3841.78 | 0.0579719 | [12 empty] | 10800 | 0.0153819
[12 empty] | 1537.12 | 0.0218641 | [12 empty] | 1537.12 | 0.060275 | [12 empty] | 3074.23 | 0.0326816 | [12 empty] | 3842.78 | 0.0579405 | [12 empty] | 10802.8 | 0.01537
[12 empty] | 1537.52 | 0.0218468 | [12 empty] | 1537.52 | 0.0602411 | [12 empty] | 3075.03 | 0.0326602 | [12 empty] | 3843.78 | 0.057909 | [12 empty] | 10805.6 | 0.0153581
[12 empty] | 1537.92 | 0.0218296 | [12 empty] | 1537.92 | 0.0602073 | [12 empty] | 3075.83 | 0.0326388 | [12 empty] | 3844.78 | 0.0578776 | [12 empty] | 10808.4 | 0.0153462
[12 empty] | 1538.32 | 0.0218123 | [12 empty] | 1538.32 | 0.0601735 | [12 empty] | 3076.63 | 0.0326174 | [12 empty] | 3845.78 | 0.0578462 | [12 empty] | 10811.2 | 0.0153344
[12 empty] | 1538.72 | 0.0217951 | [12 empty] | 1538.72 | 0.0601398 | [12 empty] | 3077.43 | 0.0325961 | [12 empty] | 3846.78 | 0.0578148 | [12 empty] | 10814 | 0.0153225
[12 empty] | 1539.12 | 0.0217779 | [12 empty] | 1539.12 | 0.060106 | [12 empty] | 3078.23 | 0.0325747 | [12 empty] | 3847.78 | 0.0577834 | [12 empty] | 10816.9 | 0.0153107
[12 empty] | 1539.52 | 0.0217607 | [12 empty] | 1539.52 | 0.0600723 | [12 empty] | 3079.03 | 0.0325534 | [12 empty] | 3848.78 | 0.0577521 | [12 empty] | 10819.7 | 0.0152989
[12 empty] | 1539.92 | 0.0217435 | [12 empty] | 1539.92 | 0.0600386 | [12 empty] | 3079.83 | 0.0325321 | [12 empty] | 3849.78 | 0.0577207 | [12 empty] | 10822.5 | 0.015287
[12 empty] | 1540.32 | 0.0217264 | [12 empty] | 1540.32 | 0.0600049 | [12 empty] | 3080.63 | 0.0325108 | [12 empty] | 3850.78 | 0.0576894 | [12 empty] | 10825.3 | 0.0152752
[12 empty] | 1540.72 | 0.0217092 | [12 empty] | 1540.72 | 0.0599713 | [12 empty] | 3081.43 | 0.0324895 | [12 empty] | 3851.78 | 0.0576581 | [12 empty] | 10828.1 | 0.0152634
[12 empty] | 1541.12 | 0.0216921 | [12 empty] | 1541.12 | 0.0599376 | [12 empty] | 3082.23 | 0.0324682 | [12 empty] | 3852.78 | 0.0576269 | [12 empty] | 10830.9 | 0.0152516
[12 empty] | 1541.52 | 0.0216749 | [12 empty] | 1541.52 | 0.059904 | [12 empty] | 3083.03 | 0.032447 | [12 empty] | 3853.78 | 0.0575956 | [12 empty] | 10833.7 | 0.0152398
[12 empty] | 1541.92 | 0.0216578 | [12 empty] | 1541.92 | 0.0598704 | [12 empty] | 3083.83 | 0.0324257 | [12 empty] | 3854.78 | 0.0575644 | [12 empty] | 10836.5 | 0.0152281
[12 empty] | 1542.32 | 0.0216407 | [12 empty] | 1542.32 | 0.0598368 | [12 empty] | 3084.63 | 0.0324045 | [12 empty] | 3855.78 | 0.0575332 | [12 empty] | 10839.4 | 0.0152163
[12 empty] | 1542.72 | 0.0216237 | [12 empty] | 1542.72 | 0.0598033 | [12 empty] | 3085.43 | 0.0323833 | [12 empty] | 3856.78 | 0.057502 | [12 empty] | 10842.2 | 0.0152046
[12 empty] | 1543.12 | 0.0216066 | [12 empty] | 1543.12 | 0.0597697 | [12 empty] | 3086.23 | 0.0323621 | [12 empty] | 3857.78 | 0.0574708 | [12 empty] | 10845 | 0.0151928
[12 empty] | 1543.52 | 0.0215895 | [12 empty] | 1543.52 | 0.0597362 | [12 empty] | 3087.03 | 0.0323409 | [12 empty] | 3858.78 | 0.0574396 | [12 empty] | 10847.8 | 0.0151811
[12 empty] | 1543.92 | 0.0215725 | [12 empty] | 1543.92 | 0.0597027 | [12 empty] | 3087.83 | 0.0323197 | [12 empty] | 3859.78 | 0.0574085 | [12 empty] | 10850.6 | 0.0151694
[12 empty] | 1544.32 | 0.0215555 | [12 empty] | 1544.32 | 0.0596693 | [12 empty] | 3088.63 | 0.0322986 | [12 empty] | 3860.78 | 0.0573774 | [12 empty] | 10853.4 | 0.0151577
[12 empty] | 1544.72 | 0.0215385 | [12 empty] | 1544.72 | 0.0596358 | [12 empty] | 3089.43 | 0.0322775 | [12 empty] | 3861.78 | 0.0573463 | [12 empty] | 10856.2 | 0.015146
[12 empty] | 1545.12 | 0.0215215 | [12 empty] | 1545.12 | 0.0596024 | [12 empty] | 3090.23 | 0.0322563 | [12 empty] | 3862.78 | 0.0573152 | [12 empty] | 10859 | 0.0151343
[12 empty] | 1545.52 | 0.0215045 | [12 empty] | 1545.52 | 0.059569 | [12 empty] | 3091.03 | 0.0322352 | [12 empty] | 3863.78 | 0.0572841 | [12 empty] | 10861.8 | 0.0151226
[12 empty] | 1545.92 | 0.0214875 | [12 empty] | 1545.92 | 0.0595356 | [12 empty] | 3091.83 | 0.0322142 | [12 empty] | 3864.78 | 0.0572531 | [12 empty] | 10864.7 | 0.0151109
[12 empty] | 1546.32 | 0.0214706 | [12 empty] | 1546.32 | 0.0595022 | [12 empty] | 3092.63 | 0.0321931 | [12 empty] | 3865.78 | 0.057222 | [12 empty] | 10867.5 | 0.0150992
[12 empty] | 1546.72 | 0.0214536 | [12 empty] | 1546.72 | 0.0594688 | [12 empty] | 3093.43 | 0.032172 | [12 empty] | 3866.78 | 0.057191 | [12 empty] | 10870.3 | 0.0150876
[12 empty] | 1547.12 | 0.0214367 | [12 empty] | 1547.12 | 0.0594355 | [12 empty] | 3094.23 | 0.032151 | [12 empty] | 3867.78 | 0.05716 | [12 empty] | 10873.1 | 0.0150759
[12 empty] | 1547.52 | 0.0214198 | [12 empty] | 1547.52 | 0.0594022 | [12 empty] | 3095.03 | 0.03213 | [12 empty] | 3868.79 | 0.0571291 | [12 empty] | 10875.9 | 0.0150643
[12 empty] | 1547.92 | 0.0214029 | [12 empty] | 1547.92 | 0.0593689 | [12 empty] | 3095.83 | 0.032109 | [12 empty] | 3869.79 | 0.0570981 | [12 empty] | 10878.7 | 0.0150527
[12 empty] | 1548.32 | 0.021386 | [12 empty] | 1548.32 | 0.0593357 | [12 empty] | 3096.63 | 0.032088 | [12 empty] | 3870.79 | 0.0570672 | [12 empty] | 10881.5 | 0.0150411
[12 empty] | 1548.72 | 0.0213692 | [12 empty] | 1548.72 | 0.0593024 | [12 empty] | 3097.43 | 0.032067 | [12 empty] | 3871.79 | 0.0570363 | [12 empty] | 10884.3 | 0.0150295
[12 empty] | 1549.12 | 0.0213523 | [12 empty] | 1549.12 | 0.0592692 | [12 empty] | 3098.23 | 0.032046 | [12 empty] | 3872.79 | 0.0570054 | [12 empty] | 10887.2 | 0.0150179
[12 empty] | 1549.52 | 0.0213355 | [12 empty] | 1549.52 | 0.059236 | [12 empty] | 3099.03 | 0.0320251 | [12 empty] | 3873.79 | 0.0569745 | [12 empty] | 10890 | 0.0150063
[12 empty] | 1549.92 | 0.0213186 | [12 empty] | 1549.92 | 0.0592028 | [12 empty] | 3099.83 | 0.0320041 | [12 empty] | 3874.79 | 0.0569436 | [12 empty] | 10892.8 | 0.0149947
[12 empty] | 1550.32 | 0.0213018 | [12 empty] | 1550.32 | 0.0591696 | [12 empty] | 3100.63 | 0.0319832 | [12 empty] | 3875.79 | 0.0569128 | [12 empty] | 10895.6 | 0.0149832
[12 empty] | 1550.72 | 0.021285 | [12 empty] | 1550.72 | 0.0591365 | [12 empty] | 3101.43 | 0.0319623 | [12 empty] | 3876.79 | 0.056882 | [12 empty] | 10898.4 | 0.0149716
[12 empty] | 1551.12 | 0.0212683 | [12 empty] | 1551.12 | 0.0591034 | [12 empty] | 3102.23 | 0.0319414 | [12 empty] | 3877.79 | 0.0568512 | [12 empty] | 10901.2 | 0.0149601
[12 empty] | 1551.52 | 0.0212515 | [12 empty] | 1551.52 | 0.0590703 | [12 empty] | 3103.03 | 0.0319205 | [12 empty] | 3878.79 | 0.0568204 | [12 empty] | 10904 | 0.0149485
[12 empty] | 1551.92 | 0.0212347 | [12 empty] | 1551.92 | 0.0590372 | [12 empty] | 3103.83 | 0.0318997 | [12 empty] | 3879.79 | 0.0567896 | [12 empty] | 10906.8 | 0.014937
[12 empty] | 1552.32 | 0.021218 | [12 empty] | 1552.32 | 0.0590041 | [12 empty] | 3104.63 | 0.0318788 | [12 empty] | 3880.79 | 0.0567589 | [12 empty] | 10909.6 | 0.0149255
[12 empty] | 1552.72 | 0.0212013 | [12 empty] | 1552.72 | 0.0589711 | [12 empty] | 3105.43 | 0.031858 | [12 empty] | 3881.79 | 0.0567282 | [12 empty] | 10912.5 | 0.014914
[12 empty] | 1553.12 | 0.0211846 | [12 empty] | 1553.12 | 0.0589381 | [12 empty] | 3106.23 | 0.0318372 | [12 empty] | 3882.79 | 0.0566975 | [12 empty] | 10915.3 | 0.0149025
[12 empty] | 1553.52 | 0.0211679 | [12 empty] | 1553.52 | 0.0589051 | [12 empty] | 3107.03 | 0.0318164 | [12 empty] | 3883.79 | 0.0566668 | [12 empty] | 10918.1 | 0.014891
[12 empty] | 1553.92 | 0.0211512 | [12 empty] | 1553.92 | 0.0588721 | [12 empty] | 3107.83 | 0.0317956 | [12 empty] | 3884.79 | 0.0566361 | [12 empty] | 10920.9 | 0.0148795
[12 empty] | 1554.32 | 0.0211345 | [12 empty] | 1554.32 | 0.0588391 | [12 empty] | 3108.63 | 0.0317748 | [12 empty] | 3885.79 | 0.0566055 | [12 empty] | 10923.7 | 0.0148681
[12 empty] | 1554.72 | 0.0211179 | [12 empty] | 1554.72 | 0.0588062 | [12 empty] | 3109.43 | 0.0317541 | [12 empty] | 3886.79 | 0.0565748 | [12 empty] | 10926.5 | 0.0148566
[12 empty] | 1555.12 | 0.0211012 | [12 empty] | 1555.12 | 0.0587733 | [12 empty] | 3110.23 | 0.0317334 | [12 empty] | 3887.79 | 0.0565442 | [12 empty] | 10929.3 | 0.0148452
[12 empty] | 1555.52 | 0.0210846 | [12 empty] | 1555.52 | 0.0587404 | [12 empty] | 3111.03 | 0.0317126 | [12 empty] | 3888.79 | 0.0565136 | [12 empty] | 10932.1 | 0.0148337
[12 empty] | 1555.92 | 0.021068 | [12 empty] | 1555.92 | 0.0587075 | [12 empty] | 3111.83 | 0.0316919 | [12 empty] | 3889.79 | 0.056483 | [12 empty] | 10935 | 0.0148223
[12 empty] | 1556.32 | 0.0210514 | [12 empty] | 1556.32 | 0.0586747 | [12 empty] | 3112.63 | 0.0316712 | [12 empty] | 3890.79 | 0.0564525 | [12 empty] | 10937.8 | 0.0148109
[12 empty] | 1556.72 | 0.0210348 | [12 empty] | 1556.72 | 0.0586418 | [12 empty] | 3113.43 | 0.0316506 | [12 empty] | 3891.79 | 0.0564219 | [12 empty] | 10940.6 | 0.0147995
[12 empty] | 1557.12 | 0.0210182 | [12 empty] | 1557.12 | 0.058609 | [12 empty] | 3114.23 | 0.0316299 | [12 empty] | 3892.79 | 0.0563914 | [12 empty] | 10943.4 | 0.0147881
[12 empty] | 1557.52 | 0.0210017 | [12 empty] | 1557.52 | 0.0585762 | [12 empty] | 3115.03 | 0.0316092 | [12 empty] | 3893.79 | 0.0563609 | [12 empty] | 10946.2 | 0.0147767
[12 empty] | 1557.92 | 0.0209851 | [12 empty] | 1557.92 | 0.0585434 | [12 empty] | 3115.83 | 0.0315886 | [12 empty] | 3894.79 | 0.0563304 | [12 empty] | 10949 | 0.0147653
[12 empty] | 1558.32 | 0.0209686 | [12 empty] | 1558.32 | 0.0585107 | [12 empty] | 3116.63 | 0.031568 | [12 empty] | 3895.79 | 0.0563 | [12 empty] | 10951.8 | 0.0147539
[12 empty] | 1558.72 | 0.0209521 | [12 empty] | 1558.72 | 0.0584779 | [12 empty] | 3117.43 | 0.0315474 | [12 empty] | 3896.79 | 0.0562695 | [12 empty] | 10954.6 | 0.0147426
[12 empty] | 1559.12 | 0.0209356 | [12 empty] | 1559.12 | 0.0584452 | [12 empty] | 3118.23 | 0.0315268 | [12 empty] | 3897.79 | 0.0562391 | [12 empty] | 10957.4 | 0.0147312
[12 empty] | 1559.52 | 0.0209191 | [12 empty] | 1559.52 | 0.0584125 | [12 empty] | 3119.03 | 0.0315062 | [12 empty] | 3898.79 | 0.0562087 | [12 empty] | 10960.3 | 0.0147199
[12 empty] | 1559.92 | 0.0209026 | [12 empty] | 1559.92 | 0.0583799 | [12 empty] | 3119.83 | 0.0314857 | [12 empty] | 3899.79 | 0.0561783 | [12 empty] | 10963.1 | 0.0147085
[12 empty] | 1560.32 | 0.0208862 | [12 empty] | 1560.32 | 0.0583472 | [12 empty] | 3120.64 | 0.0314651 | [12 empty] | 3900.79 | 0.0561479 | [12 empty] | 10965.9 | 0.0146972
[12 empty] | 1560.72 | 0.0208697 | [12 empty] | 1560.72 | 0.0583146 | [12 empty] | 3121.44 | 0.0314446 | [12 empty] | 3901.79 | 0.0561176 | [12 empty] | 10968.7 | 0.0146859
[12 empty] | 1561.12 | 0.0208533 | [12 empty] | 1561.12 | 0.058282 | [12 empty] | 3122.24 | 0.0314241 | [12 empty] | 3902.79 | 0.0560873 | [12 empty] | 10971.5 | 0.0146746
[12 empty] | 1561.52 | 0.0208369 | [12 empty] | 1561.52 | 0.0582494 | [12 empty] | 3123.04 | 0.0314036 | [12 empty] | 3903.79 | 0.0560569 | [12 empty] | 10974.3 | 0.0146633
[12 empty] | 1561.92 | 0.0208205 | [12 empty] | 1561.92 | 0.0582168 | [12 empty] | 3123.84 | 0.0313831 | [12 empty] | 3904.79 | 0.0560266 | [12 empty] | 10977.1 | 0.014652
[12 empty] | 1562.32 | 0.0208041 | [12 empty] | 1562.32 | 0.0581842 | [12 empty] | 3124.64 | 0.0313626 | [12 empty] | 3905.79 | 0.0559964 | [12 empty] | 10979.9 | 0.0146407
[12 empty] | 1562.72 | 0.0207877 | [12 empty] | 1562.72 | 0.0581517 | [12 empty] | 3125.44 | 0.0313421 | [12 empty] | 3906.79 | 0.0559661 | [12 empty] | 10982.8 | 0.0146295
[12 empty] | 1563.12 | 0.0207713 | [12 empty] | 1563.12 | 0.0581192 | [12 empty] | 3126.24 | 0.0313217 | [12 empty] | 3907.79 | 0.0559359 | [12 empty] | 10985.6 | 0.0146182
[12 empty] | 1563.52 | 0.020755 | [12 empty] | 1563.52 | 0.0580867 | [12 empty] | 3127.04 | 0.0313013 | [12 empty] | 3908.79 | 0.0559056 | [12 empty] | 10988.4 | 0.014607
[12 empty] | 1563.92 | 0.0207386 | [12 empty] | 1563.92 | 0.0580542 | [12 empty] | 3127.84 | 0.0312809 | [12 empty] | 3909.79 | 0.0558754 | [12 empty] | 10991.2 | 0.0145957
[12 empty] | 1564.32 | 0.0207223 | [12 empty] | 1564.32 | 0.0580218 | [12 empty] | 3128.64 | 0.0312605 | [12 empty] | 3910.79 | 0.0558452 | [12 empty] | 10994 | 0.0145845
[12 empty] | 1564.72 | 0.020706 | [12 empty] | 1564.72 | 0.0579894 | [12 empty] | 3129.44 | 0.0312401 | [12 empty] | 3911.79 | 0.0558151 | [12 empty] | 10996.8 | 0.0145733
[12 empty] | 1565.12 | 0.0206897 | [12 empty] | 1565.12 | 0.0579569 | [12 empty] | 3130.24 | 0.0312197 | [12 empty] | 3912.79 | 0.0557849 | [12 empty] | 10999.6 | 0.0145621
[12 empty] | 1565.52 | 0.0206734 | [12 empty] | 1565.52 | 0.0579245 | [12 empty] | 3131.04 | 0.0311994 | [12 empty] | 3913.79 | 0.0557548 | [12 empty] | 11002.4 | 0.0145509
[12 empty] | 1565.92 | 0.0206572 | [12 empty] | 1565.92 | 0.0578922 | [12 empty] | 3131.84 | 0.031179 | [12 empty] | 3914.79 | 0.0557247 | [12 empty] | 11005.2 | 0.0145397
[12 empty] | 1566.32 | 0.0206409 | [12 empty] | 1566.32 | 0.0578598 | [12 empty] | 3132.64 | 0.0311587 | [12 empty] | 3915.79 | 0.0556946 | [12 empty] | 11008.1 | 0.0145285
[12 empty] | 1566.72 | 0.0206247 | [12 empty] | 1566.72 | 0.0578275 | [12 empty] | 3133.44 | 0.0311384 | [12 empty] | 3916.79 | 0.0556645 | [12 empty] | 11010.9 | 0.0145174
[12 empty] | 1567.12 | 0.0206084 | [12 empty] | 1567.12 | 0.0577952 | [12 empty] | 3134.24 | 0.0311181 | [12 empty] | 3917.79 | 0.0556345 | [12 empty] | 11013.7 | 0.0145062
[12 empty] | 1567.52 | 0.0205922 | [12 empty] | 1567.52 | 0.0577629 | [12 empty] | 3135.04 | 0.0310978 | [12 empty] | 3918.79 | 0.0556044 | [12 empty] | 11016.5 | 0.014495
[12 empty] | 1567.92 | 0.020576 | [12 empty] | 1567.92 | 0.0577306 | [12 empty] | 3135.84 | 0.0310775 | [12 empty] | 3919.79 | 0.0555744 | [12 empty] | 11019.3 | 0.0144839
[12 empty] | 1568.32 | 0.0205599 | [12 empty] | 1568.32 | 0.0576984 | [12 empty] | 3136.64 | 0.0310573 | [12 empty] | 3920.79 | 0.0555444 | [12 empty] | 11022.1 | 0.0144728
[12 empty] | 1568.72 | 0.0205437 | [12 empty] | 1568.72 | 0.0576661 | [12 empty] | 3137.44 | 0.031037 | [12 empty] | 3921.8 | 0.0555144 | [12 empty] | 11024.9 | 0.0144616
[12 empty] | 1569.12 | 0.0205275 | [12 empty] | 1569.12 | 0.0576339 | [12 empty] | 3138.24 | 0.0310168 | [12 empty] | 3922.8 | 0.0554844 | [12 empty] | 11027.7 | 0.0144505
[12 empty] | 1569.52 | 0.0205114 | [12 empty] | 1569.52 | 0.0576017 | [12 empty] | 3139.04 | 0.0309966 | [12 empty] | 3923.8 | 0.0554545 | [12 empty] | 11030.6 | 0.0144394
[12 empty] | 1569.92 | 0.0204952 | [12 empty] | 1569.92 | 0.0575696 | [12 empty] | 3139.84 | 0.0309764 | [12 empty] | 3924.8 | 0.0554246 | [12 empty] | 11033.4 | 0.0144283
[12 empty] | 1570.32 | 0.0204791 | [12 empty] | 1570.32 | 0.0575374 | [12 empty] | 3140.64 | 0.0309562 | [12 empty] | 3925.8 | 0.0553946 | [12 empty] | 11036.2 | 0.0144172
[12 empty] | 1570.72 | 0.020463 | [12 empty] | 1570.72 | 0.0575053 | [12 empty] | 3141.44 | 0.0309361 | [12 empty] | 3926.8 | 0.0553648 | [12 empty] | 11039 | 0.0144062
[12 empty] | 1571.12 | 0.0204469 | [12 empty] | 1571.12 | 0.0574732 | [12 empty] | 3142.24 | 0.0309159 | [12 empty] | 3927.8 | 0.0553349 | [12 empty] | 11041.8 | 0.0143951
[12 empty] | 1571.53 | 0.0204309 | [12 empty] | 1571.53 | 0.0574411 | [12 empty] | 3143.04 | 0.0308958 | [12 empty] | 3928.8 | 0.055305 | [12 empty] | 11044.6 | 0.014384
[12 empty] | 1571.93 | 0.0204148 | [12 empty] | 1571.93 | 0.057409 | [12 empty] | 3143.84 | 0.0308757 | [12 empty] | 3929.8 | 0.0552752 | [12 empty] | 11047.4 | 0.014373
[12 empty] | 1572.33 | 0.0203987 | [12 empty] | 1572.33 | 0.0573769 | [12 empty] | 3144.64 | 0.0308556 | [12 empty] | 3930.8 | 0.0552454 | [12 empty] | 11050.2 | 0.0143619
[12 empty] | 1572.73 | 0.0203827 | [12 empty] | 1572.73 | 0.0573449 | [12 empty] | 3145.44 | 0.0308355 | [12 empty] | 3931.8 | 0.0552156 | [12 empty] | 11053 | 0.0143509
[12 empty] | 1573.13 | 0.0203667 | [12 empty] | 1573.13 | 0.0573129 | [12 empty] | 3146.24 | 0.0308154 | [12 empty] | 3932.8 | 0.0551858 | [12 empty] | 11055.9 | 0.0143399
[12 empty] | 1573.53 | 0.0203507 | [12 empty] | 1573.53 | 0.0572809 | [12 empty] | 3147.04 | 0.0307953 | [12 empty] | 3933.8 | 0.055156 | [12 empty] | 11058.7 | 0.0143289
[12 empty] | 1573.93 | 0.0203347 | [12 empty] | 1573.93 | 0.0572489 | [12 empty] | 3147.84 | 0.0307753 | [12 empty] | 3934.8 | 0.0551263 | [12 empty] | 11061.5 | 0.0143179
[12 empty] | 1574.33 | 0.0203187 | [12 empty] | 1574.33 | 0.057217 | [12 empty] | 3148.64 | 0.0307552 | [12 empty] | 3935.8 | 0.0550965 | [12 empty] | 11064.3 | 0.0143069
[12 empty] | 1574.73 | 0.0203027 | [12 empty] | 1574.73 | 0.057185 | [12 empty] | 3149.44 | 0.0307352 | [12 empty] | 3936.8 | 0.0550668 | [12 empty] | 11067.1 | 0.0142959
[12 empty] | 1575.13 | 0.0202868 | [12 empty] | 1575.13 | 0.0571531 | [12 empty] | 3150.24 | 0.0307152 | [12 empty] | 3937.8 | 0.0550371 | [12 empty] | 11069.9 | 0.0142849
[12 empty] | 1575.53 | 0.0202708 | [12 empty] | 1575.53 | 0.0571212 | [12 empty] | 3151.04 | 0.0306952 | [12 empty] | 3938.8 | 0.0550074 | [12 empty] | 11072.7 | 0.014274
[12 empty] | 1575.93 | 0.0202549 | [12 empty] | 1575.93 | 0.0570894 | [12 empty] | 3151.84 | 0.0306753 | [12 empty] | 3939.8 | 0.0549778 | [12 empty] | 11075.5 | 0.014263
[12 empty] | 1576.33 | 0.020239 | [12 empty] | 1576.33 | 0.0570575 | [12 empty] | 3152.64 | 0.0306553 | [12 empty] | 3940.8 | 0.0549481 | [12 empty] | 11078.4 | 0.0142521
[12 empty] | 1576.73 | 0.0202231 | [12 empty] | 1576.73 | 0.0570257 | [12 empty] | 3153.44 | 0.0306353 | [12 empty] | 3941.8 | 0.0549185 | [12 empty] | 11081.2 | 0.0142411
[12 empty] | 1577.13 | 0.0202072 | [12 empty] | 1577.13 | 0.0569938 | [12 empty] | 3154.24 | 0.0306154 | [12 empty] | 3942.8 | 0.0548889 | [12 empty] | 11084 | 0.0142302
[12 empty] | 1577.53 | 0.0201913 | [12 empty] | 1577.53 | 0.056962 | [12 empty] | 3155.04 | 0.0305955 | [12 empty] | 3943.8 | 0.0548593 | [12 empty] | 11086.8 | 0.0142193
[12 empty] | 1577.93 | 0.0201754 | [12 empty] | 1577.93 | 0.0569303 | [12 empty] | 3155.84 | 0.0305756 | [12 empty] | 3944.8 | 0.0548298 | [12 empty] | 11089.6 | 0.0142084
[12 empty] | 1578.33 | 0.0201596 | [12 empty] | 1578.33 | 0.0568985 | [12 empty] | 3156.64 | 0.0305557 | [12 empty] | 3945.8 | 0.0548002 | [12 empty] | 11092.4 | 0.0141975
[12 empty] | 1578.73 | 0.0201438 | [12 empty] | 1578.73 | 0.0568668 | [12 empty] | 3157.44 | 0.0305358 | [12 empty] | 3946.8 | 0.0547707 | [12 empty] | 11095.2 | 0.0141866
[12 empty] | 1579.13 | 0.0201279 | [12 empty] | 1579.13 | 0.0568351 | [12 empty] | 3158.24 | 0.030516 | [12 empty] | 3947.8 | 0.0547412 | [12 empty] | 11098 | 0.0141757
[12 empty] | 1579.53 | 0.0201121 | [12 empty] | 1579.53 | 0.0568034 | [12 empty] | 3159.04 | 0.0304961 | [12 empty] | 3948.8 | 0.0547117 | [12 empty] | 11100.8 | 0.0141648
[12 empty] | 1579.93 | 0.0200963 | [12 empty] | 1579.93 | 0.0567717 | [12 empty] | 3159.84 | 0.0304763 | [12 empty] | 3949.8 | 0.0546822 | [12 empty] | 11103.7 | 0.014154
[12 empty] | 1580.33 | 0.0200805 | [12 empty] | 1580.33 | 0.05674 | [12 empty] | 3160.64 | 0.0304564 | [12 empty] | 3950.8 | 0.0546527 | [12 empty] | 11106.5 | 0.0141431
[12 empty] | 1580.73 | 0.0200648 | [12 empty] | 1580.73 | 0.0567084 | [12 empty] | 3161.44 | 0.0304366 | [12 empty] | 3951.8 | 0.0546233 | [12 empty] | 11109.3 | 0.0141322
[12 empty] | 1581.13 | 0.020049 | [12 empty] | 1581.13 | 0.0566768 | [12 empty] | 3162.24 | 0.0304169 | [12 empty] | 3952.8 | 0.0545938 | [12 empty] | 11112.1 | 0.0141214
[12 empty] | 1581.53 | 0.0200333 | [12 empty] | 1581.53 | 0.0566452 | [12 empty] | 3163.04 | 0.0303971 | [12 empty] | 3953.8 | 0.0545644 | [12 empty] | 11114.9 | 0.0141106
[12 empty] | 1581.93 | 0.0200175 | [12 empty] | 1581.93 | 0.0566136 | [12 empty] | 3163.84 | 0.0303773 | [12 empty] | 3954.8 | 0.054535 | [12 empty] | 11117.7 | 0.0140998
[12 empty] | 1582.33 | 0.0200018 | [12 empty] | 1582.33 | 0.056582 | [12 empty] | 3164.64 | 0.0303576 | [12 empty] | 3955.8 | 0.0545057 | [12 empty] | 11120.5 | 0.014089
[12 empty] | 1582.73 | 0.0199861 | [12 empty] | 1582.73 | 0.0565505 | [12 empty] | 3165.44 | 0.0303378 | [12 empty] | 3956.8 | 0.0544763 | [12 empty] | 11123.3 | 0.0140782
[12 empty] | 1583.13 | 0.0199704 | [12 empty] | 1583.13 | 0.0565189 | [12 empty] | 3166.24 | 0.0303181 | [12 empty] | 3957.8 | 0.054447 | [12 empty] | 11126.2 | 0.0140674
[12 empty] | 1583.53 | 0.0199547 | [12 empty] | 1583.53 | 0.0564874 | [12 empty] | 3167.04 | 0.0302984 | [12 empty] | 3958.8 | 0.0544177 | [12 empty] | 11129 | 0.0140566
[12 empty] | 1583.93 | 0.0199391 | [12 empty] | 1583.93 | 0.056456 | [12 empty] | 3167.84 | 0.0302787 | [12 empty] | 3959.8 | 0.0543884 | [12 empty] | 11131.8 | 0.0140458
[12 empty] | 1584.33 | 0.0199234 | [12 empty] | 1584.33 | 0.0564245 | [12 empty] | 3168.64 | 0.030259 | [12 empty] | 3960.8 | 0.0543591 | [12 empty] | 11134.6 | 0.014035
[12 empty] | 1584.73 | 0.0199078 | [12 empty] | 1584.73 | 0.056393 | [12 empty] | 3169.44 | 0.0302394 | [12 empty] | 3961.8 | 0.0543298 | [12 empty] | 11137.4 | 0.0140243
[12 empty] | 1585.13 | 0.0198922 | [12 empty] | 1585.13 | 0.0563616 | [12 empty] | 3170.24 | 0.0302197 | [12 empty] | 3962.8 | 0.0543006 | [12 empty] | 11140.2 | 0.0140135
[12 empty] | 1585.53 | 0.0198766 | [12 empty] | 1585.53 | 0.0563302 | [12 empty] | 3171.04 | 0.0302001 | [12 empty] | 3963.8 | 0.0542713 | [12 empty] | 11143 | 0.0140028
[12 empty] | 1585.93 | 0.019861 | [12 empty] | 1585.93 | 0.0562988 | [12 empty] | 3171.84 | 0.0301805 | [12 empty] | 3964.8 | 0.0542421 | [12 empty] | 11145.8 | 0.0139921
[12 empty] | 1586.33 | 0.0198454 | [12 empty] | 1586.33 | 0.0562674 | [12 empty] | 3172.64 | 0.0301608 | [12 empty] | 3965.8 | 0.0542129 | [12 empty] | 11148.6 | 0.0139814
[12 empty] | 1586.73 | 0.0198298 | [12 empty] | 1586.73 | 0.0562361 | [12 empty] | 3173.45 | 0.0301413 | [12 empty] | 3966.8 | 0.0541838 | [12 empty] | 11151.5 | 0.0139706
[12 empty] | 1587.13 | 0.0198142 | [12 empty] | 1587.13 | 0.0562048 | [12 empty] | 3174.25 | 0.0301217 | [12 empty] | 3967.8 | 0.0541546 | [12 empty] | 11154.3 | 0.0139599
[12 empty] | 1587.53 | 0.0197987 | [12 empty] | 1587.53 | 0.0561735 | [12 empty] | 3175.05 | 0.0301021 | [12 empty] | 3968.8 | 0.0541255 | [12 empty] | 11157.1 | 0.0139492
[12 empty] | 1587.93 | 0.0197832 | [12 empty] | 1587.93 | 0.0561422 | [12 empty] | 3175.85 | 0.0300826 | [12 empty] | 3969.8 | 0.0540963 | [12 empty] | 11159.9 | 0.0139386
[12 empty] | 1588.33 | 0.0197676 | [12 empty] | 1588.33 | 0.0561109 | [12 empty] | 3176.65 | 0.030063 | [12 empty] | 3970.8 | 0.0540672 | [12 empty] | 11162.7 | 0.0139279
[12 empty] | 1588.73 | 0.0197521 | [12 empty] | 1588.73 | 0.0560796 | [12 empty] | 3177.45 | 0.0300435 | [12 empty] | 3971.8 | 0.0540381 | [12 empty] | 11165.5 | 0.0139172
[12 empty] | 1589.13 | 0.0197366 | [12 empty] | 1589.13 | 0.0560484 | [12 empty] | 3178.25 | 0.030024 | [12 empty] | 3972.8 | 0.0540091 | [12 empty] | 11168.3 | 0.0139066
[12 empty] | 1589.53 | 0.0197211 | [12 empty] | 1589.53 | 0.0560172 | [12 empty] | 3179.05 | 0.0300045 | [12 empty] | 3973.81 | 0.05398 | [12 empty] | 11171.1 | 0.0138959
[12 empty] | 1589.93 | 0.0197057 | [12 empty] | 1589.93 | 0.055986 | [12 empty] | 3179.85 | 0.029985 | [12 empty] | 3974.81 | 0.053951 | [12 empty] | 11174 | 0.0138853
[12 empty] | 1590.33 | 0.0196902 | [12 empty] | 1590.33 | 0.0559548 | [12 empty] | 3180.65 | 0.0299655 | [12 empty] | 3975.81 | 0.053922 | [12 empty] | 11176.8 | 0.0138746
[12 empty] | 1590.73 | 0.0196748 | [12 empty] | 1590.73 | 0.0559237 | [12 empty] | 3181.45 | 0.0299461 | [12 empty] | 3976.81 | 0.053893 | [12 empty] | 11179.6 | 0.013864
[12 empty] | 1591.13 | 0.0196593 | [12 empty] | 1591.13 | 0.0558925 | [12 empty] | 3182.25 | 0.0299266 | [12 empty] | 3977.81 | 0.053864 | [12 empty] | 11182.4 | 0.0138534
[12 empty] | 1591.53 | 0.0196439 | [12 empty] | 1591.53 | 0.0558614 | [12 empty] | 3183.05 | 0.0299072 | [12 empty] | 3978.81 | 0.053835 | [12 empty] | 11185.2 | 0.0138428
[12 empty] | 1591.93 | 0.0196285 | [12 empty] | 1591.93 | 0.0558303 | [12 empty] | 3183.85 | 0.0298878 | [12 empty] | 3979.81 | 0.0538061 | [12 empty] | 11188 | 0.0138322
[12 empty] | 1592.33 | 0.0196131 | [12 empty] | 1592.33 | 0.0557992 | [12 empty] | 3184.65 | 0.0298684 | [12 empty] | 3980.81 | 0.0537771 | [12 empty] | 11190.8 | 0.0138216
[12 empty] | 1592.73 | 0.0195978 | [12 empty] | 1592.73 | 0.0557682 | [12 empty] | 3185.45 | 0.029849 | [12 empty] | 3981.81 | 0.0537482 | [12 empty] | 11193.6 | 0.0138111
[12 empty] | 1593.13 | 0.0195824 | [12 empty] | 1593.13 | 0.0557371 | [12 empty] | 3186.25 | 0.0298296 | [12 empty] | 3982.81 | 0.0537193 | [12 empty] | 11196.4 | 0.0138005
[12 empty] | 1593.53 | 0.019567 | [12 empty] | 1593.53 | 0.0557061 | [12 empty] | 3187.05 | 0.0298103 | [12 empty] | 3983.81 | 0.0536904 | [12 empty] | 11199.3 | 0.0137899
[12 empty] | 1593.93 | 0.0195517 | [12 empty] | 1593.93 | 0.0556751 | [12 empty] | 3187.85 | 0.0297909 | [12 empty] | 3984.81 | 0.0536616 | [12 empty] | 11202.1 | 0.0137794
[12 empty] | 1594.33 | 0.0195364 | [12 empty] | 1594.33 | 0.0556441 | [12 empty] | 3188.65 | 0.0297716 | [12 empty] | 3985.81 | 0.0536327 | [12 empty] | 11204.9 | 0.0137688
[12 empty] | 1594.73 | 0.019521 | [12 empty] | 1594.73 | 0.0556131 | [12 empty] | 3189.45 | 0.0297523 | [12 empty] | 3986.81 | 0.0536039 | [12 empty] | 11207.7 | 0.0137583
[12 empty] | 1595.13 | 0.0195057 | [12 empty] | 1595.13 | 0.0555822 | [12 empty] | 3190.25 | 0.029733 | [12 empty] | 3987.81 | 0.0535751 | [12 empty] | 11210.5 | 0.0137478
[12 empty] | 1595.53 | 0.0194905 | [12 empty] | 1595.53 | 0.0555513 | [12 empty] | 3191.05 | 0.0297137 | [12 empty] | 3988.81 | 0.0535463 | [12 empty] | 11213.3 | 0.0137373
[12 empty] | 1595.93 | 0.0194752 | [12 empty] | 1595.93 | 0.0555204 | [12 empty] | 3191.85 | 0.0296944 | [12 empty] | 3989.81 | 0.0535175 | [12 empty] | 11216.1 | 0.0137268
[12 empty] | 1596.33 | 0.0194599 | [12 empty] | 1596.33 | 0.0554895 | [12 empty] | 3192.65 | 0.0296752 | [12 empty] | 3990.81 | 0.0534888 | [12 empty] | 11218.9 | 0.0137163
[12 empty] | 1596.73 | 0.0194447 | [12 empty] | 1596.73 | 0.0554586 | [12 empty] | 3193.45 | 0.0296559 | [12 empty] | 3991.81 | 0.05346 | [12 empty] | 11221.8 | 0.0137058
[12 empty] | 1597.13 | 0.0194294 | [12 empty] | 1597.13 | 0.0554277 | [12 empty] | 3194.25 | 0.0296367 | [12 empty] | 3992.81 | 0.0534313 | [12 empty] | 11224.6 | 0.0136953
[12 empty] | 1597.53 | 0.0194142 | [12 empty] | 1597.53 | 0.0553969 | [12 empty] | 3195.05 | 0.0296175 | [12 empty] | 3993.81 | 0.0534026 | [12 empty] | 11227.4 | 0.0136848
[12 empty] | 1597.93 | 0.019399 | [12 empty] | 1597.93 | 0.0553661 | [12 empty] | 3195.85 | 0.0295983 | [12 empty] | 3994.81 | 0.0533739 | [12 empty] | 11230.2 | 0.0136744
[12 empty] | 1598.33 | 0.0193838 | [12 empty] | 1598.33 | 0.0553353 | [12 empty] | 3196.65 | 0.0295791 | [12 empty] | 3995.81 | 0.0533453 | [12 empty] | 11233 | 0.0136639
[12 empty] | 1598.73 | 0.0193686 | [12 empty] | 1598.73 | 0.0553045 | [12 empty] | 3197.45 | 0.0295599 | [12 empty] | 3996.81 | 0.0533166 | [12 empty] | 11235.8 | 0.0136535
[12 empty] | 1599.13 | 0.0193534 | [12 empty] | 1599.13 | 0.0552738 | [12 empty] | 3198.25 | 0.0295407 | [12 empty] | 3997.81 | 0.053288 | [12 empty] | 11238.6 | 0.013643
[12 empty] | 1599.53 | 0.0193383 | [12 empty] | 1599.53 | 0.055243 | [12 empty] | 3199.05 | 0.0295216 | [12 empty] | 3998.81 | 0.0532593 | [12 empty] | 11241.4 | 0.0136326
[12 empty] | 1599.93 | 0.0193231 | [12 empty] | 1599.93 | 0.0552123 | [12 empty] | 3199.85 | 0.0295025 | [12 empty] | 3999.81 | 0.0532307 | [12 empty] | 11244.2 | 0.0136222
[12 empty] | 1600.33 | 0.019308 | [12 empty] | 1600.33 | 0.0551816 | [12 empty] | 3200.65 | 0.0294833 | [12 empty] | 4000.81 | 0.0532022 | [12 empty] | 11247.1 | 0.0136118
[12 empty] | 1600.73 | 0.0192929 | [12 empty] | 1600.73 | 0.0551509 | [12 empty] | 3201.45 | 0.0294642 | [12 empty] | 4001.81 | 0.0531736 | [12 empty] | 11249.9 | 0.0136014
[12 empty] | 1601.13 | 0.0192777 | [12 empty] | 1601.13 | 0.0551203 | [12 empty] | 3202.25 | 0.0294451 | [12 empty] | 4002.81 | 0.053145 | [12 empty] | 11252.7 | 0.013591
[12 empty] | 1601.53 | 0.0192626 | [12 empty] | 1601.53 | 0.0550896 | [12 empty] | 3203.05 | 0.029426 | [12 empty] | 4003.81 | 0.0531165 | [12 empty] | 11255.5 | 0.0135806
[12 empty] | 1601.93 | 0.0192476 | [12 empty] | 1601.93 | 0.055059 | [12 empty] | 3203.85 | 0.029407 | [12 empty] | 4004.81 | 0.053088 | [12 empty] | 11258.3 | 0.0135702
[12 empty] | 1602.33 | 0.0192325 | [12 empty] | 1602.33 | 0.0550284 | [12 empty] | 3204.65 | 0.0293879 | [12 empty] | 4005.81 | 0.0530595 | [12 empty] | 11261.1 | 0.0135599
[12 empty] | 1602.73 | 0.0192174 | [12 empty] | 1602.73 | 0.0549978 | [12 empty] | 3205.45 | 0.0293689 | [12 empty] | 4006.81 | 0.053031 | [12 empty] | 11263.9 | 0.0135495
[12 empty] | 1603.13 | 0.0192024 | [12 empty] | 1603.13 | 0.0549672 | [12 empty] | 3206.25 | 0.0293498 | [12 empty] | 4007.81 | 0.0530026 | [12 empty] | 11266.7 | 0.0135391
[12 empty] | 1603.53 | 0.0191873 | [12 empty] | 1603.53 | 0.0549367 | [12 empty] | 3207.05 | 0.0293308 | [12 empty] | 4008.81 | 0.0529741 | [12 empty] | 11269.6 | 0.0135288
[12 empty] | 1603.93 | 0.0191723 | [12 empty] | 1603.93 | 0.0549062 | [12 empty] | 3207.85 | 0.0293118 | [12 empty] | 4009.81 | 0.0529457 | [12 empty] | 11272.4 | 0.0135185
[12 empty] | 1604.33 | 0.0191573 | [12 empty] | 1604.33 | 0.0548756 | [12 empty] | 3208.65 | 0.0292928 | [12 empty] | 4010.81 | 0.0529173 | [12 empty] | 11275.2 | 0.0135082
[12 empty] | 1604.73 | 0.0191423 | [12 empty] | 1604.73 | 0.0548451 | [12 empty] | 3209.45 | 0.0292739 | [12 empty] | 4011.81 | 0.0528889 | [12 empty] | 11278 | 0.0134978
[12 empty] | 1605.13 | 0.0191273 | [12 empty] | 1605.13 | 0.0548147 | [12 empty] | 3210.25 | 0.0292549 | [12 empty] | 4012.81 | 0.0528605 | [12 empty] | 11280.8 | 0.0134875
[12 empty] | 1605.53 | 0.0191123 | [12 empty] | 1605.53 | 0.0547842 | [12 empty] | 3211.05 | 0.029236 | [12 empty] | 4013.81 | 0.0528321 | [12 empty] | 11283.6 | 0.0134772
[12 empty] | 1605.93 | 0.0190974 | [12 empty] | 1605.93 | 0.0547538 | [12 empty] | 3211.85 | 0.029217 | [12 empty] | 4014.81 | 0.0528038 | [12 empty] | 11286.4 | 0.0134669
[12 empty] | 1606.33 | 0.0190824 | [12 empty] | 1606.33 | 0.0547234 | [12 empty] | 3212.65 | 0.0291981 | [12 empty] | 4015.81 | 0.0527755 | [12 empty] | 11289.2 | 0.0134567
[12 empty] | 1606.73 | 0.0190675 | [12 empty] | 1606.73 | 0.054693 | [12 empty] | 3213.45 | 0.0291792 | [12 empty] | 4016.81 | 0.0527472 | [12 empty] | 11292 | 0.0134464
[12 empty] | 1607.13 | 0.0190526 | [12 empty] | 1607.13 | 0.0546626 | [12 empty] | 3214.25 | 0.0291603 | [12 empty] | 4017.81 | 0.0527189 | [12 empty] | 11294.9 | 0.0134361
[12 empty] | 1607.53 | 0.0190377 | [12 empty] | 1607.53 | 0.0546322 | [12 empty] | 3215.05 | 0.0291414 | [12 empty] | 4018.81 | 0.0526906 | [12 empty] | 11297.7 | 0.0134259
[12 empty] | 1607.93 | 0.0190228 | [12 empty] | 1607.93 | 0.0546019 | [12 empty] | 3215.85 | 0.0291226 | [12 empty] | 4019.81 | 0.0526623 | [12 empty] | 11300.5 | 0.0134156
[12 empty] | 1608.33 | 0.0190079 | [12 empty] | 1608.33 | 0.0545715 | [12 empty] | 3216.65 | 0.0291037 | [12 empty] | 4020.81 | 0.0526341 | [12 empty] | 11303.3 | 0.0134054
[12 empty] | 1608.73 | 0.018993 | [12 empty] | 1608.73 | 0.0545412 | [12 empty] | 3217.45 | 0.0290849 | [12 empty] | 4021.81 | 0.0526059 | [12 empty] | 11306.1 | 0.0133952
[12 empty] | 1609.13 | 0.0189781 | [12 empty] | 1609.13 | 0.0545109 | [12 empty] | 3218.25 | 0.0290661 | [12 empty] | 4022.81 | 0.0525777 | [12 empty] | 11308.9 | 0.0133849
[12 empty] | 1609.53 | 0.0189633 | [12 empty] | 1609.53 | 0.0544807 | [12 empty] | 3219.05 | 0.0290472 | [12 empty] | 4023.81 | 0.0525495 | [12 empty] | 11311.7 | 0.0133747
[12 empty] | 1609.93 | 0.0189485 | [12 empty] | 1609.93 | 0.0544504 | [12 empty] | 3219.85 | 0.0290284 | [12 empty] | 4024.81 | 0.0525213 | [12 empty] | 11314.5 | 0.0133645
[12 empty] | 1610.33 | 0.0189336 | [12 empty] | 1610.33 | 0.0544202 | [12 empty] | 3220.65 | 0.0290097 | [12 empty] | 4025.81 | 0.0524932 | [12 empty] | 11317.4 | 0.0133543
[12 empty] | 1610.73 | 0.0189188 | [12 empty] | 1610.73 | 0.05439 | [12 empty] | 3221.45 | 0.0289909 | [12 empty] | 4026.82 | 0.052465 | [12 empty] | 11320.2 | 0.0133441
[12 empty] | 1611.13 | 0.018904 | [12 empty] | 1611.13 | 0.0543598 | [12 empty] | 3222.25 | 0.0289721 | [12 empty] | 4027.82 | 0.0524369 | [12 empty] | 11323 | 0.013334
[12 empty] | 1611.53 | 0.0188892 | [12 empty] | 1611.53 | 0.0543296 | [12 empty] | 3223.05 | 0.0289534 | [12 empty] | 4028.82 | 0.0524088 | [12 empty] | 11325.8 | 0.0133238
[12 empty] | 1611.93 | 0.0188745 | [12 empty] | 1611.93 | 0.0542994 | [12 empty] | 3223.85 | 0.0289347 | [12 empty] | 4029.82 | 0.0523807 | [12 empty] | 11328.6 | 0.0133136
[12 empty] | 1612.33 | 0.0188597 | [12 empty] | 1612.33 | 0.0542693 | [12 empty] | 3224.65 | 0.0289159 | [12 empty] | 4030.82 | 0.0523526 | [12 empty] | 11331.4 | 0.0133035
[12 empty] | 1612.73 | 0.0188449 | [12 empty] | 1612.73 | 0.0542392 | [12 empty] | 3225.45 | 0.0288972 | [12 empty] | 4031.82 | 0.0523246 | [12 empty] | 11334.2 | 0.0132933
[12 empty] | 1613.13 | 0.0188302 | [12 empty] | 1613.13 | 0.0542091 | [12 empty] | 3226.25 | 0.0288785 | [12 empty] | 4032.82 | 0.0522966 | [12 empty] | 11337 | 0.0132832
[12 empty] | 1613.53 | 0.0188155 | [12 empty] | 1613.53 | 0.054179 | [12 empty] | 3227.06 | 0.0288599 | [12 empty] | 4033.82 | 0.0522685 | [12 empty] | 11339.8 | 0.0132731
[12 empty] | 1613.93 | 0.0188008 | [12 empty] | 1613.93 | 0.0541489 | [12 empty] | 3227.86 | 0.0288412 | [12 empty] | 4034.82 | 0.0522405 | [12 empty] | 11342.7 | 0.013263
[12 empty] | 1614.33 | 0.0187861 | [12 empty] | 1614.33 | 0.0541189 | [12 empty] | 3228.66 | 0.0288225 | [12 empty] | 4035.82 | 0.0522125 | [12 empty] | 11345.5 | 0.0132529
[12 empty] | 1614.73 | 0.0187714 | [12 empty] | 1614.73 | 0.0540888 | [12 empty] | 3229.46 | 0.0288039 | [12 empty] | 4036.82 | 0.0521846 | [12 empty] | 11348.3 | 0.0132428
[12 empty] | 1615.13 | 0.0187567 | [12 empty] | 1615.13 | 0.0540588 | [12 empty] | 3230.26 | 0.0287853 | [12 empty] | 4037.82 | 0.0521566 | [12 empty] | 11351.1 | 0.0132327
[12 empty] | 1615.53 | 0.018742 | [12 empty] | 1615.53 | 0.0540288 | [12 empty] | 3231.06 | 0.0287667 | [12 empty] | 4038.82 | 0.0521287 | [12 empty] | 11353.9 | 0.0132226
[12 empty] | 1615.93 | 0.0187274 | [12 empty] | 1615.93 | 0.0539989 | [12 empty] | 3231.86 | 0.0287481 | [12 empty] | 4039.82 | 0.0521008 | [12 empty] | 11356.7 | 0.0132125
[12 empty] | 1616.33 | 0.0187127 | [12 empty] | 1616.33 | 0.0539689 | [12 empty] | 3232.66 | 0.0287295 | [12 empty] | 4040.82 | 0.0520729 | [12 empty] | 11359.5 | 0.0132024
[12 empty] | 1616.73 | 0.0186981 | [12 empty] | 1616.73 | 0.053939 | [12 empty] | 3233.46 | 0.0287109 | [12 empty] | 4041.82 | 0.052045 | [12 empty] | 11362.3 | 0.0131924
[12 empty] | 1617.13 | 0.0186835 | [12 empty] | 1617.13 | 0.053909 | [12 empty] | 3234.26 | 0.0286924 | [12 empty] | 4042.82 | 0.0520171 | [12 empty] | 11365.2 | 0.0131823
[12 empty] | 1617.53 | 0.0186689 | [12 empty] | 1617.53 | 0.0538791 | [12 empty] | 3235.06 | 0.0286738 | [12 empty] | 4043.82 | 0.0519893 | [12 empty] | 11368 | 0.0131723
[12 empty] | 1617.93 | 0.0186543 | [12 empty] | 1617.93 | 0.0538493 | [12 empty] | 3235.86 | 0.0286553 | [12 empty] | 4044.82 | 0.0519614 | [12 empty] | 11370.8 | 0.0131622
[12 empty] | 1618.33 | 0.0186397 | [12 empty] | 1618.33 | 0.0538194 | [12 empty] | 3236.66 | 0.0286368 | [12 empty] | 4045.82 | 0.0519336 | [12 empty] | 11373.6 | 0.0131522
[12 empty] | 1618.73 | 0.0186252 | [12 empty] | 1618.73 | 0.0537895 | [12 empty] | 3237.46 | 0.0286183 | [12 empty] | 4046.82 | 0.0519058 | [12 empty] | 11376.4 | 0.0131422
[12 empty] | 1619.13 | 0.0186106 | [12 empty] | 1619.13 | 0.0537597 | [12 empty] | 3238.26 | 0.0285998 | [12 empty] | 4047.82 | 0.051878 | [12 empty] | 11379.2 | 0.0131322
[12 empty] | 1619.53 | 0.0185961 | [12 empty] | 1619.53 | 0.0537299 | [12 empty] | 3239.06 | 0.0285813 | [12 empty] | 4048.82 | 0.0518503 | [12 empty] | 11382 | 0.0131222
[12 empty] | 1619.93 | 0.0185815 | [12 empty] | 1619.93 | 0.0537001 | [12 empty] | 3239.86 | 0.0285628 | [12 empty] | 4049.82 | 0.0518225 | [12 empty] | 11384.8 | 0.0131122
[12 empty] | 1620.33 | 0.018567 | [12 empty] | 1620.33 | 0.0536703 | [12 empty] | 3240.66 | 0.0285444 | [12 empty] | 4050.82 | 0.0517948 | [12 empty] | 11387.6 | 0.0131022
[12 empty] | 1620.73 | 0.0185525 | [12 empty] | 1620.73 | 0.0536406 | [12 empty] | 3241.46 | 0.0285259 | [12 empty] | 4051.82 | 0.051767 | [12 empty] | 11390.5 | 0.0130922
[12 empty] | 1621.13 | 0.018538 | [12 empty] | 1621.13 | 0.0536108 | [12 empty] | 3242.26 | 0.0285075 | [12 empty] | 4052.82 | 0.0517393 | [12 empty] | 11393.3 | 0.0130823
[12 empty] | 1621.53 | 0.0185235 | [12 empty] | 1621.53 | 0.0535811 | [12 empty] | 3243.06 | 0.0284891 | [12 empty] | 4053.82 | 0.0517117 | [12 empty] | 11396.1 | 0.0130723
[12 empty] | 1621.93 | 0.018509 | [12 empty] | 1621.93 | 0.0535514 | [12 empty] | 3243.86 | 0.0284707 | [12 empty] | 4054.82 | 0.051684 | [12 empty] | 11398.9 | 0.0130624
[12 empty] | 1622.33 | 0.0184946 | [12 empty] | 1622.33 | 0.0535217 | [12 empty] | 3244.66 | 0.0284523 | [12 empty] | 4055.82 | 0.0516563 | [12 empty] | 11401.7 | 0.0130524
[12 empty] | 1622.73 | 0.0184801 | [12 empty] | 1622.73 | 0.0534921 | [12 empty] | 3245.46 | 0.0284339 | [12 empty] | 4056.82 | 0.0516287 | [12 empty] | 11404.5 | 0.0130425
[12 empty] | 1623.13 | 0.0184657 | [12 empty] | 1623.13 | 0.0534624 | [12 empty] | 3246.26 | 0.0284155 | [12 empty] | 4057.82 | 0.0516011 | [12 empty] | 11407.3 | 0.0130326
[12 empty] | 1623.53 | 0.0184513 | [12 empty] | 1623.53 | 0.0534328 | [12 empty] | 3247.06 | 0.0283972 | [12 empty] | 4058.82 | 0.0515735 | [12 empty] | 11410.1 | 0.0130226
[12 empty] | 1623.93 | 0.0184369 | [12 empty] | 1623.93 | 0.0534032 | [12 empty] | 3247.86 | 0.0283789 | [12 empty] | 4059.82 | 0.0515459 | [12 empty] | 11413 | 0.0130127
[12 empty] | 1624.33 | 0.0184225 | [12 empty] | 1624.33 | 0.0533736 | [12 empty] | 3248.66 | 0.0283605 | [12 empty] | 4060.82 | 0.0515183 | [12 empty] | 11415.8 | 0.0130028
[12 empty] | 1624.73 | 0.0184081 | [12 empty] | 1624.73 | 0.053344 | [12 empty] | 3249.46 | 0.0283422 | [12 empty] | 4061.82 | 0.0514908 | [12 empty] | 11418.6 | 0.0129929
[12 empty] | 1625.13 | 0.0183937 | [12 empty] | 1625.13 | 0.0533145 | [12 empty] | 3250.26 | 0.0283239 | [12 empty] | 4062.82 | 0.0514632 | [12 empty] | 11421.4 | 0.012983
[12 empty] | 1625.53 | 0.0183794 | [12 empty] | 1625.53 | 0.0532849 | [12 empty] | 3251.06 | 0.0283057 | [12 empty] | 4063.82 | 0.0514357 | [12 empty] | 11424.2 | 0.0129732
[12 empty] | 1625.93 | 0.018365 | [12 empty] | 1625.93 | 0.0532554 | [12 empty] | 3251.86 | 0.0282874 | [12 empty] | 4064.82 | 0.0514082 | [12 empty] | 11427 | 0.0129633
[12 empty] | 1626.33 | 0.0183507 | [12 empty] | 1626.33 | 0.0532259 | [12 empty] | 3252.66 | 0.0282691 | [12 empty] | 4065.82 | 0.0513807 | [12 empty] | 11429.8 | 0.0129534
[12 empty] | 1626.73 | 0.0183363 | [12 empty] | 1626.73 | 0.0531964 | [12 empty] | 3253.46 | 0.0282509 | [12 empty] | 4066.82 | 0.0513533 | [12 empty] | 11432.6 | 0.0129436
[12 empty] | 1627.13 | 0.018322 | [12 empty] | 1627.13 | 0.053167 | [12 empty] | 3254.26 | 0.0282326 | [12 empty] | 4067.82 | 0.0513258 | [12 empty] | 11435.4 | 0.0129337
[12 empty] | 1627.53 | 0.0183077 | [12 empty] | 1627.53 | 0.0531375 | [12 empty] | 3255.06 | 0.0282144 | [12 empty] | 4068.82 | 0.0512984 | [12 empty] | 11438.3 | 0.0129239
[12 empty] | 1627.93 | 0.0182934 | [12 empty] | 1627.93 | 0.0531081 | [12 empty] | 3255.86 | 0.0281962 | [12 empty] | 4069.82 | 0.051271 | [12 empty] | 11441.1 | 0.0129141
[12 empty] | 1628.33 | 0.0182791 | [12 empty] | 1628.33 | 0.0530787 | [12 empty] | 3256.66 | 0.028178 | [12 empty] | 4070.82 | 0.0512436 | [12 empty] | 11443.9 | 0.0129043
[12 empty] | 1628.74 | 0.0182649 | [12 empty] | 1628.74 | 0.0530493 | [12 empty] | 3257.46 | 0.0281598 | [12 empty] | 4071.82 | 0.0512162 | [12 empty] | 11446.7 | 0.0128945
[12 empty] | 1629.14 | 0.0182506 | [12 empty] | 1629.14 | 0.0530199 | [12 empty] | 3258.26 | 0.0281417 | [12 empty] | 4072.82 | 0.0511888 | [12 empty] | 11449.5 | 0.0128846
[12 empty] | 1629.54 | 0.0182364 | [12 empty] | 1629.54 | 0.0529905 | [12 empty] | 3259.06 | 0.0281235 | [12 empty] | 4073.82 | 0.0511614 | [12 empty] | 11452.3 | 0.0128749
[12 empty] | 1629.94 | 0.0182221 | [12 empty] | 1629.94 | 0.0529612 | [12 empty] | 3259.86 | 0.0281054 | [12 empty] | 4074.82 | 0.0511341 | [12 empty] | 11455.1 | 0.0128651
[12 empty] | 1630.34 | 0.0182079 | [12 empty] | 1630.34 | 0.0529319 | [12 empty] | 3260.66 | 0.0280873 | [12 empty] | 4075.82 | 0.0511068 | [12 empty] | 11457.9 | 0.0128553
[12 empty] | 1630.74 | 0.0181937 | [12 empty] | 1630.74 | 0.0529026 | [12 empty] | 3261.46 | 0.0280691 | [12 empty] | 4076.82 | 0.0510795 | [12 empty] | 11460.8 | 0.0128455
[12 empty] | 1631.14 | 0.0181795 | [12 empty] | 1631.14 | 0.0528733 | [12 empty] | 3262.26 | 0.028051 | [12 empty] | 4077.82 | 0.0510522 | [12 empty] | 11463.6 | 0.0128358
[12 empty] | 1631.54 | 0.0181653 | [12 empty] | 1631.54 | 0.052844 | [12 empty] | 3263.06 | 0.0280329 | [12 empty] | 4078.82 | 0.0510249 | [12 empty] | 11466.4 | 0.012826
[12 empty] | 1631.94 | 0.0181512 | [12 empty] | 1631.94 | 0.0528148 | [12 empty] | 3263.86 | 0.0280149 | [12 empty] | 4079.83 | 0.0509977 | [12 empty] | 11469.2 | 0.0128163
[12 empty] | 1632.34 | 0.018137 | [12 empty] | 1632.34 | 0.0527855 | [12 empty] | 3264.66 | 0.0279968 | [12 empty] | 4080.83 | 0.0509704 | [12 empty] | 11472 | 0.0128065
[12 empty] | 1632.74 | 0.0181229 | [12 empty] | 1632.74 | 0.0527563 | [12 empty] | 3265.46 | 0.0279788 | [12 empty] | 4081.83 | 0.0509432 | [12 empty] | 11474.8 | 0.0127968
[12 empty] | 1633.14 | 0.0181087 | [12 empty] | 1633.14 | 0.0527271 | [12 empty] | 3266.26 | 0.0279607 | [12 empty] | 4082.83 | 0.050916 | [12 empty] | 11477.6 | 0.0127871
[12 empty] | 1633.54 | 0.0180946 | [12 empty] | 1633.54 | 0.0526979 | [12 empty] | 3267.06 | 0.0279427 | [12 empty] | 4083.83 | 0.0508888 | [12 empty] | 11480.4 | 0.0127774
[12 empty] | 1633.94 | 0.0180805 | [12 empty] | 1633.94 | 0.0526688 | [12 empty] | 3267.86 | 0.0279247 | [12 empty] | 4084.83 | 0.0508616 | [12 empty] | 11483.2 | 0.0127676
[12 empty] | 1634.34 | 0.0180664 | [12 empty] | 1634.34 | 0.0526396 | [12 empty] | 3268.66 | 0.0279067 | [12 empty] | 4085.83 | 0.0508345 | [12 empty] | 11486.1 | 0.0127579
[12 empty] | 1634.74 | 0.0180523 | [12 empty] | 1634.74 | 0.0526105 | [12 empty] | 3269.46 | 0.0278887 | [12 empty] | 4086.83 | 0.0508073 | [12 empty] | 11488.9 | 0.0127483
[12 empty] | 1635.14 | 0.0180382 | [12 empty] | 1635.14 | 0.0525814 | [12 empty] | 3270.26 | 0.0278707 | [12 empty] | 4087.83 | 0.0507802 | [12 empty] | 11491.7 | 0.0127386
[12 empty] | 1635.54 | 0.0180241 | [12 empty] | 1635.54 | 0.0525523 | [12 empty] | 3271.06 | 0.0278528 | [12 empty] | 4088.83 | 0.0507531 | [12 empty] | 11494.5 | 0.0127289
[12 empty] | 1635.94 | 0.0180101 | [12 empty] | 1635.94 | 0.0525232 | [12 empty] | 3271.86 | 0.0278348 | [12 empty] | 4089.83 | 0.050726 | [12 empty] | 11497.3 | 0.0127192
[12 empty] | 1636.34 | 0.017996 | [12 empty] | 1636.34 | 0.0524942 | [12 empty] | 3272.66 | 0.0278169 | [12 empty] | 4090.83 | 0.0506989 | [12 empty] | 11500.1 | 0.0127096
[12 empty] | 1636.74 | 0.017982 | [12 empty] | 1636.74 | 0.0524651 | [12 empty] | 3273.46 | 0.0277989 | [12 empty] | 4091.83 | 0.0506719 | [12 empty] | 11502.9 | 0.0126999
[12 empty] | 1637.14 | 0.017968 | [12 empty] | 1637.14 | 0.0524361 | [12 empty] | 3274.26 | 0.027781 | [12 empty] | 4092.83 | 0.0506448 | [12 empty] | 11505.7 | 0.0126903
[12 empty] | 1637.54 | 0.017954 | [12 empty] | 1637.54 | 0.0524071 | [12 empty] | 3275.06 | 0.0277631 | [12 empty] | 4093.83 | 0.0506178 | [12 empty] | 11508.6 | 0.0126807
[12 empty] | 1637.94 | 0.01794 | [12 empty] | 1637.94 | 0.0523781 | [12 empty] | 3275.86 | 0.0277452 | [12 empty] | 4094.83 | 0.0505908 | [12 empty] | 11511.4 | 0.012671
[12 empty] | 1638.34 | 0.017926 | [12 empty] | 1638.34 | 0.0523492 | [12 empty] | 3276.66 | 0.0277274 | [12 empty] | 4095.83 | 0.0505638 | [12 empty] | 11514.2 | 0.0126614
[12 empty] | 1638.74 | 0.017912 | [12 empty] | 1638.74 | 0.0523202 | [12 empty] | 3277.46 | 0.0277095 | [12 empty] | 4096.83 | 0.0505368 | [12 empty] | 11517 | 0.0126518
[12 empty] | 1639.14 | 0.0178981 | [12 empty] | 1639.14 | 0.0522913 | [12 empty] | 3278.26 | 0.0276917 | [12 empty] | 4097.83 | 0.0505099 | [12 empty] | 11519.8 | 0.0126422
[12 empty] | 1639.54 | 0.0178841 | [12 empty] | 1639.54 | 0.0522624 | [12 empty] | 3279.06 | 0.0276738 | [12 empty] | 4098.83 | 0.0504829 | [12 empty] | 11522.6 | 0.0126326
[12 empty] | 1639.94 | 0.0178702 | [12 empty] | 1639.94 | 0.0522335 | [12 empty] | 3279.86 | 0.027656 | [12 empty] | 4099.83 | 0.050456 | [12 empty] | 11525.4 | 0.012623
[12 empty] | 1640.34 | 0.0178562 | [12 empty] | 1640.34 | 0.0522046 | [12 empty] | 3280.67 | 0.0276382 | [12 empty] | 4100.83 | 0.0504291 | [12 empty] | 11528.2 | 0.0126134
[12 empty] | 1640.74 | 0.0178423 | [12 empty] | 1640.74 | 0.0521757 | [12 empty] | 3281.47 | 0.0276204 | [12 empty] | 4101.83 | 0.0504022 | [12 empty] | 11531 | 0.0126039
[12 empty] | 1641.14 | 0.0178284 | [12 empty] | 1641.14 | 0.0521469 | [12 empty] | 3282.27 | 0.0276026 | [12 empty] | 4102.83 | 0.0503753 | [12 empty] | 11533.9 | 0.0125943
[12 empty] | 1641.54 | 0.0178145 | [12 empty] | 1641.54 | 0.0521181 | [12 empty] | 3283.07 | 0.0275848 | [12 empty] | 4103.83 | 0.0503484 | [12 empty] | 11536.7 | 0.0125848
[12 empty] | 1641.94 | 0.0178006 | [12 empty] | 1641.94 | 0.0520893 | [12 empty] | 3283.87 | 0.0275671 | [12 empty] | 4104.83 | 0.0503216 | [12 empty] | 11539.5 | 0.0125752
[12 empty] | 1642.34 | 0.0177868 | [12 empty] | 1642.34 | 0.0520605 | [12 empty] | 3284.67 | 0.0275493 | [12 empty] | 4105.83 | 0.0502947 | [12 empty] | 11542.3 | 0.0125657
[12 empty] | 1642.74 | 0.0177729 | [12 empty] | 1642.74 | 0.0520317 | [12 empty] | 3285.47 | 0.0275316 | [12 empty] | 4106.83 | 0.0502679 | [12 empty] | 11545.1 | 0.0125561
[12 empty] | 1643.14 | 0.0177591 | [12 empty] | 1643.14 | 0.052003 | [12 empty] | 3286.27 | 0.0275139 | [12 empty] | 4107.83 | 0.0502411 | [12 empty] | 11547.9 | 0.0125466
[12 empty] | 1643.54 | 0.0177452 | [12 empty] | 1643.54 | 0.0519742 | [12 empty] | 3287.07 | 0.0274962 | [12 empty] | 4108.83 | 0.0502143 | [12 empty] | 11550.7 | 0.0125371
[12 empty] | 1643.94 | 0.0177314 | [12 empty] | 1643.94 | 0.0519455 | [12 empty] | 3287.87 | 0.0274785 | [12 empty] | 4109.83 | 0.0501875 | [12 empty] | 11553.5 | 0.0125276
[12 empty] | 1644.34 | 0.0177176 | [12 empty] | 1644.34 | 0.0519168 | [12 empty] | 3288.67 | 0.0274608 | [12 empty] | 4110.83 | 0.0501608 | [12 empty] | 11556.4 | 0.0125181
[12 empty] | 1644.74 | 0.0177038 | [12 empty] | 1644.74 | 0.0518881 | [12 empty] | 3289.47 | 0.0274431 | [12 empty] | 4111.83 | 0.0501341 | [12 empty] | 11559.2 | 0.0125086
[12 empty] | 1645.14 | 0.01769 | [12 empty] | 1645.14 | 0.0518594 | [12 empty] | 3290.27 | 0.0274255 | [12 empty] | 4112.83 | 0.0501073 | [12 empty] | 11562 | 0.0124991
[12 empty] | 1645.54 | 0.0176762 | [12 empty] | 1645.54 | 0.0518308 | [12 empty] | 3291.07 | 0.0274078 | [12 empty] | 4113.83 | 0.0500806 | [12 empty] | 11564.8 | 0.0124896
[12 empty] | 1645.94 | 0.0176625 | [12 empty] | 1645.94 | 0.0518022 | [12 empty] | 3291.87 | 0.0273902 | [12 empty] | 4114.83 | 0.0500539 | [12 empty] | 11567.6 | 0.0124802
[12 empty] | 1646.34 | 0.0176487 | [12 empty] | 1646.34 | 0.0517735 | [12 empty] | 3292.67 | 0.0273726 | [12 empty] | 4115.83 | 0.0500273 | [12 empty] | 11570.4 | 0.0124707
[12 empty] | 1646.74 | 0.017635 | [12 empty] | 1646.74 | 0.0517449 | [12 empty] | 3293.47 | 0.027355 | [12 empty] | 4116.83 | 0.0500006 | [12 empty] | 11573.2 | 0.0124613
[12 empty] | 1647.14 | 0.0176212 | [12 empty] | 1647.14 | 0.0517164 | [12 empty] | 3294.27 | 0.0273374 | [12 empty] | 4117.83 | 0.049974 | [12 empty] | 11576 | 0.0124518
[12 empty] | 1647.54 | 0.0176075 | [12 empty] | 1647.54 | 0.0516878 | [12 empty] | 3295.07 | 0.0273198 | [12 empty] | 4118.83 | 0.0499473 | [12 empty] | 11578.8 | 0.0124424
[12 empty] | 1647.94 | 0.0175938 | [12 empty] | 1647.94 | 0.0516592 | [12 empty] | 3295.87 | 0.0273022 | [12 empty] | 4119.83 | 0.0499207 | [12 empty] | 11581.7 | 0.012433
[12 empty] | 1648.34 | 0.0175801 | [12 empty] | 1648.34 | 0.0516307 | [12 empty] | 3296.67 | 0.0272846 | [12 empty] | 4120.83 | 0.0498941 | [12 empty] | 11584.5 | 0.0124235
[12 empty] | 1648.74 | 0.0175664 | [12 empty] | 1648.74 | 0.0516022 | [12 empty] | 3297.47 | 0.0272671 | [12 empty] | 4121.83 | 0.0498676 | [12 empty] | 11587.3 | 0.0124141
[12 empty] | 1649.14 | 0.0175527 | [12 empty] | 1649.14 | 0.0515737 | [12 empty] | 3298.27 | 0.0272496 | [12 empty] | 4122.83 | 0.049841 | [12 empty] | 11590.1 | 0.0124047
[12 empty] | 1649.54 | 0.0175391 | [12 empty] | 1649.54 | 0.0515452 | [12 empty] | 3299.07 | 0.027232 | [12 empty] | 4123.83 | 0.0498144 | [12 empty] | 11592.9 | 0.0123953
[12 empty] | 1649.94 | 0.0175254 | [12 empty] | 1649.94 | 0.0515168 | [12 empty] | 3299.87 | 0.0272145 | [12 empty] | 4124.83 | 0.0497879 | [12 empty] | 11595.7 | 0.0123859
[12 empty] | 1650.34 | 0.0175118 | [12 empty] | 1650.34 | 0.0514883 | [12 empty] | 3300.67 | 0.027197 | [12 empty] | 4125.83 | 0.0497614 | [12 empty] | 11598.5 | 0.0123766
[12 empty] | 1650.74 | 0.0174981 | [12 empty] | 1650.74 | 0.0514599 | [12 empty] | 3301.47 | 0.0271795 | [12 empty] | 4126.83 | 0.0497349 | [12 empty] | 11601.3 | 0.0123672
[12 empty] | 1651.14 | 0.0174845 | [12 empty] | 1651.14 | 0.0514315 | [12 empty] | 3302.27 | 0.0271621 | [12 empty] | 4127.83 | 0.0497084 | [12 empty] | 11604.2 | 0.0123578
[12 empty] | 1651.54 | 0.0174709 | [12 empty] | 1651.54 | 0.0514031 | [12 empty] | 3303.07 | 0.0271446 | [12 empty] | 4128.83 | 0.0496819 | [12 empty] | 11607 | 0.0123485
[12 empty] | 1651.94 | 0.0174573 | [12 empty] | 1651.94 | 0.0513747 | [12 empty] | 3303.87 | 0.0271272 | [12 empty] | 4129.83 | 0.0496555 | [12 empty] | 11609.8 | 0.0123391
[12 empty] | 1652.34 | 0.0174437 | [12 empty] | 1652.34 | 0.0513464 | [12 empty] | 3304.67 | 0.0271097 | [12 empty] | 4130.83 | 0.0496291 | [12 empty] | 11612.6 | 0.0123298
[12 empty] | 1652.74 | 0.0174302 | [12 empty] | 1652.74 | 0.051318 | [12 empty] | 3305.47 | 0.0270923 | [12 empty] | 4131.84 | 0.0496026 | [12 empty] | 11615.4 | 0.0123204
[12 empty] | 1653.14 | 0.0174166 | [12 empty] | 1653.14 | 0.0512897 | [12 empty] | 3306.27 | 0.0270749 | [12 empty] | 4132.84 | 0.0495762 | [12 empty] | 11618.2 | 0.0123111
[12 empty] | 1653.54 | 0.017403 | [12 empty] | 1653.54 | 0.0512614 | [12 empty] | 3307.07 | 0.0270575 | [12 empty] | 4133.84 | 0.0495498 | [12 empty] | 11621 | 0.0123018
[12 empty] | 1653.94 | 0.0173895 | [12 empty] | 1653.94 | 0.0512331 | [12 empty] | 3307.87 | 0.0270401 | [12 empty] | 4134.84 | 0.0495235 | [12 empty] | 11623.8 | 0.0122925
[12 empty] | 1654.34 | 0.017376 | [12 empty] | 1654.34 | 0.0512049 | [12 empty] | 3308.67 | 0.0270227 | [12 empty] | 4135.84 | 0.0494971 | [12 empty] | 11626.6 | 0.0122832
[12 empty] | 1654.74 | 0.0173625 | [12 empty] | 1654.74 | 0.0511766 | [12 empty] | 3309.47 | 0.0270054 | [12 empty] | 4136.84 | 0.0494708 | [12 empty] | 11629.5 | 0.0122739
[12 empty] | 1655.14 | 0.0173489 | [12 empty] | 1655.14 | 0.0511484 | [12 empty] | 3310.27 | 0.026988 | [12 empty] | 4137.84 | 0.0494444 | [12 empty] | 11632.3 | 0.0122646
[12 empty] | 1655.54 | 0.0173354 | [12 empty] | 1655.54 | 0.0511202 | [12 empty] | 3311.07 | 0.0269707 | [12 empty] | 4138.84 | 0.0494181 | [12 empty] | 11635.1 | 0.0122553
[12 empty] | 1655.94 | 0.017322 | [12 empty] | 1655.94 | 0.051092 | [12 empty] | 3311.87 | 0.0269534 | [12 empty] | 4139.84 | 0.0493918 | [12 empty] | 11637.9 | 0.012246
[12 empty] | 1656.34 | 0.0173085 | [12 empty] | 1656.34 | 0.0510638 | [12 empty] | 3312.67 | 0.026936 | [12 empty] | 4140.84 | 0.0493656 | [12 empty] | 11640.7 | 0.0122368
[12 empty] | 1656.74 | 0.017295 | [12 empty] | 1656.74 | 0.0510356 | [12 empty] | 3313.47 | 0.0269187 | [12 empty] | 4141.84 | 0.0493393 | [12 empty] | 11643.5 | 0.0122275
[12 empty] | 1657.14 | 0.0172816 | [12 empty] | 1657.14 | 0.0510075 | [12 empty] | 3314.27 | 0.0269015 | [12 empty] | 4142.84 | 0.0493131 | [12 empty] | 11646.3 | 0.0122183
[12 empty] | 1657.54 | 0.0172681 | [12 empty] | 1657.54 | 0.0509793 | [12 empty] | 3315.07 | 0.0268842 | [12 empty] | 4143.84 | 0.0492868 | [12 empty] | 11649.1 | 0.012209
[12 empty] | 1657.94 | 0.0172547 | [12 empty] | 1657.94 | 0.0509512 | [12 empty] | 3315.87 | 0.0268669 | [12 empty] | 4144.84 | 0.0492606 | [12 empty] | 11652 | 0.0121998
[12 empty] | 1658.34 | 0.0172413 | [12 empty] | 1658.34 | 0.0509231 | [12 empty] | 3316.67 | 0.0268497 | [12 empty] | 4145.84 | 0.0492344 | [12 empty] | 11654.8 | 0.0121905
[12 empty] | 1658.74 | 0.0172279 | [12 empty] | 1658.74 | 0.050895 | [12 empty] | 3317.47 | 0.0268324 | [12 empty] | 4146.84 | 0.0492082 | [12 empty] | 11657.6 | 0.0121813
[12 empty] | 1659.14 | 0.0172145 | [12 empty] | 1659.14 | 0.050867 | [12 empty] | 3318.27 | 0.0268152 | [12 empty] | 4147.84 | 0.0491821 | [12 empty] | 11660.4 | 0.0121721
[12 empty] | 1659.54 | 0.0172011 | [12 empty] | 1659.54 | 0.0508389 | [12 empty] | 3319.07 | 0.026798 | [12 empty] | 4148.84 | 0.0491559 | [12 empty] | 11663.2 | 0.0121629
[12 empty] | 1659.94 | 0.0171877 | [12 empty] | 1659.94 | 0.0508109 | [12 empty] | 3319.87 | 0.0267808 | [12 empty] | 4149.84 | 0.0491298 | [12 empty] | 11666 | 0.0121537
[12 empty] | 1660.34 | 0.0171744 | [12 empty] | 1660.34 | 0.0507829 | [12 empty] | 3320.67 | 0.0267636 | [12 empty] | 4150.84 | 0.0491036 | [12 empty] | 11668.8 | 0.0121445
[12 empty] | 1660.74 | 0.017161 | [12 empty] | 1660.74 | 0.0507549 | [12 empty] | 3321.47 | 0.0267464 | [12 empty] | 4151.84 | 0.0490775 | [12 empty] | 11671.6 | 0.0121353
[12 empty] | 1661.14 | 0.0171477 | [12 empty] | 1661.14 | 0.0507269 | [12 empty] | 3322.27 | 0.0267292 | [12 empty] | 4152.84 | 0.0490514 | [12 empty] | 11674.4 | 0.0121262
[12 empty] | 1661.54 | 0.0171343 | [12 empty] | 1661.54 | 0.0506989 | [12 empty] | 3323.07 | 0.0267121 | [12 empty] | 4153.84 | 0.0490254 | [12 empty] | 11677.3 | 0.012117
[12 empty] | 1661.94 | 0.017121 | [12 empty] | 1661.94 | 0.050671 | [12 empty] | 3323.87 | 0.0266949 | [12 empty] | 4154.84 | 0.0489993 | [12 empty] | 11680.1 | 0.0121078
[12 empty] | 1662.34 | 0.0171077 | [12 empty] | 1662.34 | 0.0506431 | [12 empty] | 3324.67 | 0.0266778 | [12 empty] | 4155.84 | 0.0489733 | [12 empty] | 11682.9 | 0.0120987
[12 empty] | 1662.74 | 0.0170944 | [12 empty] | 1662.74 | 0.0506152 | [12 empty] | 3325.47 | 0.0266607 | [12 empty] | 4156.84 | 0.0489472 | [12 empty] | 11685.7 | 0.0120895
[12 empty] | 1663.14 | 0.0170811 | [12 empty] | 1663.14 | 0.0505873 | [12 empty] | 3326.27 | 0.0266436 | [12 empty] | 4157.84 | 0.0489212 | [12 empty] | 11688.5 | 0.0120804
[12 empty] | 1663.54 | 0.0170679 | [12 empty] | 1663.54 | 0.0505594 | [12 empty] | 3327.07 | 0.0266265 | [12 empty] | 4158.84 | 0.0488952 | [12 empty] | 11691.3 | 0.0120713
[12 empty] | 1663.94 | 0.0170546 | [12 empty] | 1663.94 | 0.0505315 | [12 empty] | 3327.87 | 0.0266094 | [12 empty] | 4159.84 | 0.0488692 | [12 empty] | 11694.1 | 0.0120622
[12 empty] | 1664.34 | 0.0170413 | [12 empty] | 1664.34 | 0.0505037 | [12 empty] | 3328.67 | 0.0265923 | [12 empty] | 4160.84 | 0.0488433 | [12 empty] | 11696.9 | 0.012053
[12 empty] | 1664.74 | 0.0170281 | [12 empty] | 1664.74 | 0.0504759 | [12 empty] | 3329.47 | 0.0265753 | [12 empty] | 4161.84 | 0.0488173 | [12 empty] | 11699.7 | 0.0120439
[12 empty] | 1665.14 | 0.0170149 | [12 empty] | 1665.14 | 0.050448 | [12 empty] | 3330.27 | 0.0265582 | [12 empty] | 4162.84 | 0.0487914 | [12 empty] | 11702.6 | 0.0120348
[12 empty] | 1665.54 | 0.0170017 | [12 empty] | 1665.54 | 0.0504203 | [12 empty] | 3331.07 | 0.0265412 | [12 empty] | 4163.84 | 0.0487655 | [12 empty] | 11705.4 | 0.0120257
[12 empty] | 1665.94 | 0.0169884 | [12 empty] | 1665.94 | 0.0503925 | [12 empty] | 3331.87 | 0.0265242 | [12 empty] | 4164.84 | 0.0487396 | [12 empty] | 11708.2 | 0.0120167
[12 empty] | 1666.34 | 0.0169752 | [12 empty] | 1666.34 | 0.0503647 | [12 empty] | 3332.67 | 0.0265072 | [12 empty] | 4165.84 | 0.0487137 | [12 empty] | 11711 | 0.0120076
[12 empty] | 1666.74 | 0.0169621 | [12 empty] | 1666.74 | 0.050337 | [12 empty] | 3333.48 | 0.0264902 | [12 empty] | 4166.84 | 0.0486878 | [12 empty] | 11713.8 | 0.0119985
[12 empty] | 1667.14 | 0.0169489 | [12 empty] | 1667.14 | 0.0503092 | [12 empty] | 3334.28 | 0.0264732 | [12 empty] | 4167.84 | 0.0486619 | [12 empty] | 11716.6 | 0.0119895
[12 empty] | 1667.54 | 0.0169357 | [12 empty] | 1667.54 | 0.0502815 | [12 empty] | 3335.08 | 0.0264562 | [12 empty] | 4168.84 | 0.0486361 | [12 empty] | 11719.4 | 0.0119804
[12 empty] | 1667.94 | 0.0169226 | [12 empty] | 1667.94 | 0.0502538 | [12 empty] | 3335.88 | 0.0264392 | [12 empty] | 4169.84 | 0.0486103 | [12 empty] | 11722.2 | 0.0119714
[12 empty] | 1668.34 | 0.0169094 | [12 empty] | 1668.34 | 0.0502262 | [12 empty] | 3336.68 | 0.0264223 | [12 empty] | 4170.84 | 0.0485844 | [12 empty] | 11725.1 | 0.0119623
[12 empty] | 1668.74 | 0.0168963 | [12 empty] | 1668.74 | 0.0501985 | [12 empty] | 3337.48 | 0.0264054 | [12 empty] | 4171.84 | 0.0485586 | [12 empty] | 11727.9 | 0.0119533
[12 empty] | 1669.14 | 0.0168832 | [12 empty] | 1669.14 | 0.0501709 | [12 empty] | 3338.28 | 0.0263884 | [12 empty] | 4172.84 | 0.0485329 | [12 empty] | 11730.7 | 0.0119443
[12 empty] | 1669.54 | 0.0168701 | [12 empty] | 1669.54 | 0.0501432 | [12 empty] | 3339.08 | 0.0263715 | [12 empty] | 4173.84 | 0.0485071 | [12 empty] | 11733.5 | 0.0119352
[12 empty] | 1669.94 | 0.016857 | [12 empty] | 1669.94 | 0.0501156 | [12 empty] | 3339.88 | 0.0263546 | [12 empty] | 4174.84 | 0.0484813 | [12 empty] | 11736.3 | 0.0119262
[12 empty] | 1670.34 | 0.0168439 | [12 empty] | 1670.34 | 0.0500881 | [12 empty] | 3340.68 | 0.0263377 | [12 empty] | 4175.84 | 0.0484556 | [12 empty] | 11739.1 | 0.0119172
[12 empty] | 1670.74 | 0.0168308 | [12 empty] | 1670.74 | 0.0500605 | [12 empty] | 3341.48 | 0.0263208 | [12 empty] | 4176.84 | 0.0484299 | [12 empty] | 11741.9 | 0.0119082
[12 empty] | 1671.14 | 0.0168177 | [12 empty] | 1671.14 | 0.0500329 | [12 empty] | 3342.28 | 0.026304 | [12 empty] | 4177.84 | 0.0484042 | [12 empty] | 11744.7 | 0.0118992
[12 empty] | 1671.54 | 0.0168047 | [12 empty] | 1671.54 | 0.0500054 | [12 empty] | 3343.08 | 0.0262871 | [12 empty] | 4178.84 | 0.0483785 | [12 empty] | 11747.5 | 0.0118903
[12 empty] | 1671.94 | 0.0167916 | [12 empty] | 1671.94 | 0.0499779 | [12 empty] | 3343.88 | 0.0262703 | [12 empty] | 4179.84 | 0.0483528 | [12 empty] | 11750.4 | 0.0118813
[12 empty] | 1672.34 | 0.0167786 | [12 empty] | 1672.34 | 0.0499503 | [12 empty] | 3344.68 | 0.0262534 | [12 empty] | 4180.84 | 0.0483272 | [12 empty] | 11753.2 | 0.0118723
[12 empty] | 1672.74 | 0.0167656 | [12 empty] | 1672.74 | 0.0499229 | [12 empty] | 3345.48 | 0.0262366 | [12 empty] | 4181.84 | 0.0483015 | [12 empty] | 11756 | 0.0118634
[12 empty] | 1673.14 | 0.0167525 | [12 empty] | 1673.14 | 0.0498954 | [12 empty] | 3346.28 | 0.0262198 | [12 empty] | 4182.84 | 0.0482759 | [12 empty] | 11758.8 | 0.0118544
[12 empty] | 1673.54 | 0.0167395 | [12 empty] | 1673.54 | 0.0498679 | [12 empty] | 3347.08 | 0.026203 | [12 empty] | 4183.84 | 0.0482503 | [12 empty] | 11761.6 | 0.0118455
[12 empty] | 1673.94 | 0.0167265 | [12 empty] | 1673.94 | 0.0498405 | [12 empty] | 3347.88 | 0.0261862 | [12 empty] | 4184.85 | 0.0482247 | [12 empty] | 11764.4 | 0.0118365
[12 empty] | 1674.34 | 0.0167136 | [12 empty] | 1674.34 | 0.0498131 | [12 empty] | 3348.68 | 0.0261695 | [12 empty] | 4185.85 | 0.0481991 | [12 empty] | 11767.2 | 0.0118276
[12 empty] | 1674.74 | 0.0167006 | [12 empty] | 1674.74 | 0.0497856 | [12 empty] | 3349.48 | 0.0261527 | [12 empty] | 4186.85 | 0.0481735 | [12 empty] | 11770 | 0.0118187
[12 empty] | 1675.14 | 0.0166876 | [12 empty] | 1675.14 | 0.0497583 | [12 empty] | 3350.28 | 0.026136 | [12 empty] | 4187.85 | 0.048148 | [12 empty] | 11772.9 | 0.0118098
[12 empty] | 1675.54 | 0.0166747 | [12 empty] | 1675.54 | 0.0497309 | [12 empty] | 3351.08 | 0.0261192 | [12 empty] | 4188.85 | 0.0481224 | [12 empty] | 11775.7 | 0.0118009
[12 empty] | 1675.94 | 0.0166617 | [12 empty] | 1675.94 | 0.0497035 | [12 empty] | 3351.88 | 0.0261025 | [12 empty] | 4189.85 | 0.0480969 | [12 empty] | 11778.5 | 0.011792
[12 empty] | 1676.34 | 0.0166488 | [12 empty] | 1676.34 | 0.0496762 | [12 empty] | 3352.68 | 0.0260858 | [12 empty] | 4190.85 | 0.0480714 | [12 empty] | 11781.3 | 0.0117831
[12 empty] | 1676.74 | 0.0166359 | [12 empty] | 1676.74 | 0.0496489 | [12 empty] | 3353.48 | 0.0260691 | [12 empty] | 4191.85 | 0.0480459 | [12 empty] | 11784.1 | 0.0117742
[12 empty] | 1677.14 | 0.016623 | [12 empty] | 1677.14 | 0.0496215 | [12 empty] | 3354.28 | 0.0260524 | [12 empty] | 4192.85 | 0.0480204 | [12 empty] | 11786.9 | 0.0117653
[12 empty] | 1677.54 | 0.0166101 | [12 empty] | 1677.54 | 0.0495943 | [12 empty] | 3355.08 | 0.0260357 | [12 empty] | 4193.85 | 0.047995 | [12 empty] | 11789.7 | 0.0117565
[12 empty] | 1677.94 | 0.0165972 | [12 empty] | 1677.94 | 0.049567 | [12 empty] | 3355.88 | 0.026019 | [12 empty] | 4194.85 | 0.0479695 | [12 empty] | 11792.5 | 0.0117476
[12 empty] | 1678.34 | 0.0165843 | [12 empty] | 1678.34 | 0.0495397 | [12 empty] | 3356.68 | 0.0260024 | [12 empty] | 4195.85 | 0.0479441 | [12 empty] | 11795.3 | 0.0117387
[12 empty] | 1678.74 | 0.0165715 | [12 empty] | 1678.74 | 0.0495125 | [12 empty] | 3357.48 | 0.0259857 | [12 empty] | 4196.85 | 0.0479187 | [12 empty] | 11798.2 | 0.0117299
[12 empty] | 1679.14 | 0.0165586 | [12 empty] | 1679.14 | 0.0494853 | [12 empty] | 3358.28 | 0.0259691 | [12 empty] | 4197.85 | 0.0478933 | [12 empty] | 11801 | 0.0117211
[12 empty] | 1679.54 | 0.0165458 | [12 empty] | 1679.54 | 0.049458 | [12 empty] | 3359.08 | 0.0259525 | [12 empty] | 4198.85 | 0.0478679 | [12 empty] | 11803.8 | 0.0117122
[12 empty] | 1679.94 | 0.0165329 | [12 empty] | 1679.94 | 0.0494309 | [12 empty] | 3359.88 | 0.0259359 | [12 empty] | 4199.85 | 0.0478425 | [12 empty] | 11806.6 | 0.0117034
[12 empty] | 1680.34 | 0.0165201 | [12 empty] | 1680.34 | 0.0494037 | [12 empty] | 3360.68 | 0.0259193 | [12 empty] | 4200.85 | 0.0478172 | [12 empty] | 11809.4 | 0.0116946
[12 empty] | 1680.74 | 0.0165073 | [12 empty] | 1680.74 | 0.0493765 | [12 empty] | 3361.48 | 0.0259027 | [12 empty] | 4201.85 | 0.0477918 | [12 empty] | 11812.2 | 0.0116858
[12 empty] | 1681.14 | 0.0164945 | [12 empty] | 1681.14 | 0.0493494 | [12 empty] | 3362.28 | 0.0258861 | [12 empty] | 4202.85 | 0.0477665 | [12 empty] | 11815 | 0.011677
[12 empty] | 1681.54 | 0.0164817 | [12 empty] | 1681.54 | 0.0493222 | [12 empty] | 3363.08 | 0.0258696 | [12 empty] | 4203.85 | 0.0477412 | [12 empty] | 11817.8 | 0.0116682
[12 empty] | 1681.94 | 0.0164689 | [12 empty] | 1681.94 | 0.0492951 | [12 empty] | 3363.88 | 0.025853 | [12 empty] | 4204.85 | 0.0477159 | [12 empty] | 11820.7 | 0.0116594
[12 empty] | 1682.34 | 0.0164562 | [12 empty] | 1682.34 | 0.049268 | [12 empty] | 3364.68 | 0.0258365 | [12 empty] | 4205.85 | 0.0476906 | [12 empty] | 11823.5 | 0.0116506
[12 empty] | 1682.74 | 0.0164434 | [12 empty] | 1682.74 | 0.049241 | [12 empty] | 3365.48 | 0.02582 | [12 empty] | 4206.85 | 0.0476653 | [12 empty] | 11826.3 | 0.0116418
[12 empty] | 1683.14 | 0.0164307 | [12 empty] | 1683.14 | 0.0492139 | [12 empty] | 3366.28 | 0.0258034 | [12 empty] | 4207.85 | 0.0476401 | [12 empty] | 11829.1 | 0.011633
[12 empty] | 1683.54 | 0.0164179 | [12 empty] | 1683.54 | 0.0491869 | [12 empty] | 3367.08 | 0.0257869 | [12 empty] | 4208.85 | 0.0476148 | [12 empty] | 11831.9 | 0.0116243
[12 empty] | 1683.94 | 0.0164052 | [12 empty] | 1683.94 | 0.0491598 | [12 empty] | 3367.88 | 0.0257704 | [12 empty] | 4209.85 | 0.0475896 | [12 empty] | 11834.7 | 0.0116155
[12 empty] | 1684.34 | 0.0163925 | [12 empty] | 1684.34 | 0.0491328 | [12 empty] | 3368.68 | 0.025754 | [12 empty] | 4210.85 | 0.0475644 | [12 empty] | 11837.5 | 0.0116068
[12 empty] | 1684.74 | 0.0163798 | [12 empty] | 1684.74 | 0.0491058 | [12 empty] | 3369.48 | 0.0257375 | [12 empty] | 4211.85 | 0.0475392 | [12 empty] | 11840.3 | 0.011598
[12 empty] | 1685.14 | 0.0163671 | [12 empty] | 1685.14 | 0.0490788 | [12 empty] | 3370.28 | 0.025721 | [12 empty] | 4212.85 | 0.047514 | [12 empty] | 11843.1 | 0.0115893
[12 empty] | 1685.54 | 0.0163544 | [12 empty] | 1685.54 | 0.0490519 | [12 empty] | 3371.08 | 0.0257046 | [12 empty] | 4213.85 | 0.0474889 | [12 empty] | 11846 | 0.0115806
[12 empty] | 1685.95 | 0.0163417 | [12 empty] | 1685.95 | 0.0490249 | [12 empty] | 3371.88 | 0.0256882 | [12 empty] | 4214.85 | 0.0474637 | [12 empty] | 11848.8 | 0.0115719
[12 empty] | 1686.35 | 0.0163291 | [12 empty] | 1686.35 | 0.048998 | [12 empty] | 3372.68 | 0.0256717 | [12 empty] | 4215.85 | 0.0474386 | [12 empty] | 11851.6 | 0.0115632
[12 empty] | 1686.75 | 0.0163164 | [12 empty] | 1686.75 | 0.0489711 | [12 empty] | 3373.48 | 0.0256553 | [12 empty] | 4216.85 | 0.0474135 | [12 empty] | 11854.4 | 0.0115545
[12 empty] | 1687.15 | 0.0163038 | [12 empty] | 1687.15 | 0.0489442 | [12 empty] | 3374.28 | 0.0256389 | [12 empty] | 4217.85 | 0.0473884 | [12 empty] | 11857.2 | 0.0115458
[12 empty] | 1687.55 | 0.0162911 | [12 empty] | 1687.55 | 0.0489173 | [12 empty] | 3375.08 | 0.0256225 | [12 empty] | 4218.85 | 0.0473633 | [12 empty] | 11860 | 0.0115371
[12 empty] | 1687.95 | 0.0162785 | [12 empty] | 1687.95 | 0.0488904 | [12 empty] | 3375.88 | 0.0256062 | [12 empty] | 4219.85 | 0.0473382 | [12 empty] | 11862.8 | 0.0115284
[12 empty] | 1688.35 | 0.0162659 | [12 empty] | 1688.35 | 0.0488636 | [12 empty] | 3376.68 | 0.0255898 | [12 empty] | 4220.85 | 0.0473132 | [12 empty] | 11865.6 | 0.0115197
[12 empty] | 1688.75 | 0.0162533 | [12 empty] | 1688.75 | 0.0488367 | [12 empty] | 3377.48 | 0.0255735 | [12 empty] | 4221.85 | 0.0472881 | [12 empty] | 11868.5 | 0.011511
[12 empty] | 1689.15 | 0.0162407 | [12 empty] | 1689.15 | 0.0488099 | [12 empty] | 3378.28 | 0.0255571 | [12 empty] | 4222.85 | 0.0472631 | [12 empty] | 11871.3 | 0.0115024
[12 empty] | 1689.55 | 0.0162281 | [12 empty] | 1689.55 | 0.0487831 | [12 empty] | 3379.08 | 0.0255408 | [12 empty] | 4223.85 | 0.0472381 | [12 empty] | 11874.1 | 0.0114937
[12 empty] | 1689.95 | 0.0162155 | [12 empty] | 1689.95 | 0.0487563 | [12 empty] | 3379.88 | 0.0255245 | [12 empty] | 4224.85 | 0.0472131 | [12 empty] | 11876.9 | 0.0114851
[12 empty] | 1690.35 | 0.016203 | [12 empty] | 1690.35 | 0.0487296 | [12 empty] | 3380.68 | 0.0255082 | [12 empty] | 4225.85 | 0.0471881 | [12 empty] | 11879.7 | 0.0114764
[12 empty] | 1690.75 | 0.0161904 | [12 empty] | 1690.75 | 0.0487028 | [12 empty] | 3381.48 | 0.0254919 | [12 empty] | 4226.85 | 0.0471631 | [12 empty] | 11882.5 | 0.0114678
[12 empty] | 1691.15 | 0.0161779 | [12 empty] | 1691.15 | 0.0486761 | [12 empty] | 3382.28 | 0.0254756 | [12 empty] | 4227.85 | 0.0471382 | [12 empty] | 11885.3 | 0.0114592
[12 empty] | 1691.55 | 0.0161654 | [12 empty] | 1691.55 | 0.0486494 | [12 empty] | 3383.08 | 0.0254593 | [12 empty] | 4228.85 | 0.0471132 | [12 empty] | 11888.1 | 0.0114506
[12 empty] | 1691.95 | 0.0161529 | [12 empty] | 1691.95 | 0.0486227 | [12 empty] | 3383.88 | 0.025443 | [12 empty] | 4229.85 | 0.0470883 | [12 empty] | 11890.9 | 0.011442
[12 empty] | 1692.35 | 0.0161403 | [12 empty] | 1692.35 | 0.048596 | [12 empty] | 3384.68 | 0.0254268 | [12 empty] | 4230.85 | 0.0470634 | [12 empty] | 11893.8 | 0.0114334
[12 empty] | 1692.75 | 0.0161278 | [12 empty] | 1692.75 | 0.0485693 | [12 empty] | 3385.48 | 0.0254105 | [12 empty] | 4231.85 | 0.0470385 | [12 empty] | 11896.6 | 0.0114248
[12 empty] | 1693.15 | 0.0161154 | [12 empty] | 1693.15 | 0.0485426 | [12 empty] | 3386.28 | 0.0253943 | [12 empty] | 4232.85 | 0.0470136 | [12 empty] | 11899.4 | 0.0114162
[12 empty] | 1693.55 | 0.0161029 | [12 empty] | 1693.55 | 0.048516 | [12 empty] | 3387.09 | 0.0253781 | [12 empty] | 4233.85 | 0.0469888 | [12 empty] | 11902.2 | 0.0114076
[12 empty] | 1693.95 | 0.0160904 | [12 empty] | 1693.95 | 0.0484894 | [12 empty] | 3387.89 | 0.0253619 | [12 empty] | 4234.85 | 0.0469639 | [12 empty] | 11905 | 0.011399
[12 empty] | 1694.35 | 0.016078 | [12 empty] | 1694.35 | 0.0484628 | [12 empty] | 3388.69 | 0.0253457 | [12 empty] | 4235.85 | 0.0469391 | [12 empty] | 11907.8 | 0.0113904
[12 empty] | 1694.75 | 0.0160655 | [12 empty] | 1694.75 | 0.0484362 | [12 empty] | 3389.49 | 0.0253295 | [12 empty] | 4236.86 | 0.0469143 | [12 empty] | 11910.6 | 0.0113819
[12 empty] | 1695.15 | 0.0160531 | [12 empty] | 1695.15 | 0.0484096 | [12 empty] | 3390.29 | 0.0253134 | [12 empty] | 4237.86 | 0.0468895 | [12 empty] | 11913.4 | 0.0113733
[12 empty] | 1695.55 | 0.0160406 | [12 empty] | 1695.55 | 0.048383 | [12 empty] | 3391.09 | 0.0252972 | [12 empty] | 4238.86 | 0.0468647 | [12 empty] | 11916.3 | 0.0113648
[12 empty] | 1695.95 | 0.0160282 | [12 empty] | 1695.95 | 0.0483565 | [12 empty] | 3391.89 | 0.025281 | [12 empty] | 4239.86 | 0.0468399 | [12 empty] | 11919.1 | 0.0113562
[12 empty] | 1696.35 | 0.0160158 | [12 empty] | 1696.35 | 0.04833 | [12 empty] | 3392.69 | 0.0252649 | [12 empty] | 4240.86 | 0.0468151 | [12 empty] | 11921.9 | 0.0113477
[12 empty] | 1696.75 | 0.0160034 | [12 empty] | 1696.75 | 0.0483035 | [12 empty] | 3393.49 | 0.0252488 | [12 empty] | 4241.86 | 0.0467904 | [12 empty] | 11924.7 | 0.0113392
[12 empty] | 1697.15 | 0.015991 | [12 empty] | 1697.15 | 0.048277 | [12 empty] | 3394.29 | 0.0252327 | [12 empty] | 4242.86 | 0.0467656 | [12 empty] | 11927.5 | 0.0113307
[12 empty] | 1697.55 | 0.0159787 | [12 empty] | 1697.55 | 0.0482505 | [12 empty] | 3395.09 | 0.0252166 | [12 empty] | 4243.86 | 0.0467409 | [12 empty] | 11930.3 | 0.0113221
[12 empty] | 1697.95 | 0.0159663 | [12 empty] | 1697.95 | 0.048224 | [12 empty] | 3395.89 | 0.0252005 | [12 empty] | 4244.86 | 0.0467162 | [12 empty] | 11933.1 | 0.0113136
[12 empty] | 1698.35 | 0.0159539 | [12 empty] | 1698.35 | 0.0481976 | [12 empty] | 3396.69 | 0.0251844 | [12 empty] | 4245.86 | 0.0466915 | [12 empty] | 11935.9 | 0.0113051
[12 empty] | 1698.75 | 0.0159416 | [12 empty] | 1698.75 | 0.0481711 | [12 empty] | 3397.49 | 0.0251683 | [12 empty] | 4246.86 | 0.0466669 | [12 empty] | 11938.7 | 0.0112966
[12 empty] | 1699.15 | 0.0159293 | [12 empty] | 1699.15 | 0.0481447 | [12 empty] | 3398.29 | 0.0251523 | [12 empty] | 4247.86 | 0.0466422 | [12 empty] | 11941.6 | 0.0112882
[12 empty] | 1699.55 | 0.0159169 | [12 empty] | 1699.55 | 0.0481183 | [12 empty] | 3399.09 | 0.0251362 | [12 empty] | 4248.86 | 0.0466176 | [12 empty] | 11944.4 | 0.0112797
[12 empty] | 1699.95 | 0.0159046 | [12 empty] | 1699.95 | 0.0480919 | [12 empty] | 3399.89 | 0.0251202 | [12 empty] | 4249.86 | 0.0465929 | [12 empty] | 11947.2 | 0.0112712
[12 empty] | 1700.35 | 0.0158923 | [12 empty] | 1700.35 | 0.0480656 | [12 empty] | 3400.69 | 0.0251042 | [12 empty] | 4250.86 | 0.0465683 | [12 empty] | 11950 | 0.0112628
[12 empty] | 1700.75 | 0.01588 | [12 empty] | 1700.75 | 0.0480392 | [12 empty] | 3401.49 | 0.0250881 | [12 empty] | 4251.86 | 0.0465437 | [12 empty] | 11952.8 | 0.0112543
[12 empty] | 1701.15 | 0.0158677 | [12 empty] | 1701.15 | 0.0480129 | [12 empty] | 3402.29 | 0.0250721 | [12 empty] | 4252.86 | 0.0465191 | [12 empty] | 11955.6 | 0.0112458
[12 empty] | 1701.55 | 0.0158555 | [12 empty] | 1701.55 | 0.0479866 | [12 empty] | 3403.09 | 0.0250562 | [12 empty] | 4253.86 | 0.0464945 | [12 empty] | 11958.4 | 0.0112374
[12 empty] | 1701.95 | 0.0158432 | [12 empty] | 1701.95 | 0.0479603 | [12 empty] | 3403.89 | 0.0250402 | [12 empty] | 4254.86 | 0.04647 | [12 empty] | 11961.2 | 0.011229
[12 empty] | 1702.35 | 0.0158309 | [12 empty] | 1702.35 | 0.047934 | [12 empty] | 3404.69 | 0.0250242 | [12 empty] | 4255.86 | 0.0464454 | [12 empty] | 11964.1 | 0.0112205
[12 empty] | 1702.75 | 0.0158187 | [12 empty] | 1702.75 | 0.0479077 | [12 empty] | 3405.49 | 0.0250082 | [12 empty] | 4256.86 | 0.0464209 | [12 empty] | 11966.9 | 0.0112121
[12 empty] | 1703.15 | 0.0158065 | [12 empty] | 1703.15 | 0.0478814 | [12 empty] | 3406.29 | 0.0249923 | [12 empty] | 4257.86 | 0.0463964 | [12 empty] | 11969.7 | 0.0112037
[12 empty] | 1703.55 | 0.0157942 | [12 empty] | 1703.55 | 0.0478552 | [12 empty] | 3407.09 | 0.0249764 | [12 empty] | 4258.86 | 0.0463719 | [12 empty] | 11972.5 | 0.0111953
[12 empty] | 1703.95 | 0.015782 | [12 empty] | 1703.95 | 0.047829 | [12 empty] | 3407.89 | 0.0249604 | [12 empty] | 4259.86 | 0.0463474 | [12 empty] | 11975.3 | 0.0111869
[12 empty] | 1704.35 | 0.0157698 | [12 empty] | 1704.35 | 0.0478028 | [12 empty] | 3408.69 | 0.0249445 | [12 empty] | 4260.86 | 0.0463229 | [12 empty] | 11978.1 | 0.0111785
[12 empty] | 1704.75 | 0.0157576 | [12 empty] | 1704.75 | 0.0477766 | [12 empty] | 3409.49 | 0.0249286 | [12 empty] | 4261.86 | 0.0462985 | [12 empty] | 11980.9 | 0.0111701
[12 empty] | 1705.15 | 0.0157454 | [12 empty] | 1705.15 | 0.0477504 | [12 empty] | 3410.29 | 0.0249127 | [12 empty] | 4262.86 | 0.046274 | [12 empty] | 11983.7 | 0.0111617
[12 empty] | 1705.55 | 0.0157333 | [12 empty] | 1705.55 | 0.0477242 | [12 empty] | 3411.09 | 0.0248969 | [12 empty] | 4263.86 | 0.0462496 | [12 empty] | 11986.5 | 0.0111533
[12 empty] | 1705.95 | 0.0157211 | [12 empty] | 1705.95 | 0.0476981 | [12 empty] | 3411.89 | 0.024881 | [12 empty] | 4264.86 | 0.0462252 | [12 empty] | 11989.4 | 0.011145
[12 empty] | 1706.35 | 0.015709 | [12 empty] | 1706.35 | 0.047672 | [12 empty] | 3412.69 | 0.0248651 | [12 empty] | 4265.86 | 0.0462008 | [12 empty] | 11992.2 | 0.0111366
[12 empty] | 1706.75 | 0.0156968 | [12 empty] | 1706.75 | 0.0476458 | [12 empty] | 3413.49 | 0.0248493 | [12 empty] | 4266.86 | 0.0461764 | [12 empty] | 11995 | 0.0111283
[12 empty] | 1707.15 | 0.0156847 | [12 empty] | 1707.15 | 0.0476197 | [12 empty] | 3414.29 | 0.0248335 | [12 empty] | 4267.86 | 0.0461521 | [12 empty] | 11997.8 | 0.0111199
[12 empty] | 1707.55 | 0.0156726 | [12 empty] | 1707.55 | 0.0475937 | [12 empty] | 3415.09 | 0.0248176 | [12 empty] | 4268.86 | 0.0461277 | [12 empty] | 12000.6 | 0.0111116
[12 empty] | 1707.95 | 0.0156604 | [12 empty] | 1707.95 | 0.0475676 | [12 empty] | 3415.89 | 0.0248018 | [12 empty] | 4269.86 | 0.0461034 | [12 empty] | 12003.4 | 0.0111032
[12 empty] | 1708.35 | 0.0156483 | [12 empty] | 1708.35 | 0.0475415 | [12 empty] | 3416.69 | 0.024786 | [12 empty] | 4270.86 | 0.046079 | [12 empty] | 12006.2 | 0.0110949
[12 empty] | 1708.75 | 0.0156362 | [12 empty] | 1708.75 | 0.0475155 | [12 empty] | 3417.49 | 0.0247702 | [12 empty] | 4271.86 | 0.0460547 | [12 empty] | 12009 | 0.0110866
[12 empty] | 1709.15 | 0.0156242 | [12 empty] | 1709.15 | 0.0474895 | [12 empty] | 3418.29 | 0.0247545 | [12 empty] | 4272.86 | 0.0460304 | [12 empty] | 12011.9 | 0.0110783
[12 empty] | 1709.55 | 0.0156121 | [12 empty] | 1709.55 | 0.0474635 | [12 empty] | 3419.09 | 0.0247387 | [12 empty] | 4273.86 | 0.0460061 | [12 empty] | 12014.7 | 0.01107
[12 empty] | 1709.95 | 0.0156 | [12 empty] | 1709.95 | 0.0474375 | [12 empty] | 3419.89 | 0.0247229 | [12 empty] | 4274.86 | 0.0459819 | [12 empty] | 12017.5 | 0.0110617
[12 empty] | 1710.35 | 0.015588 | [12 empty] | 1710.35 | 0.0474115 | [12 empty] | 3420.69 | 0.0247072 | [12 empty] | 4275.86 | 0.0459576 | [12 empty] | 12020.3 | 0.0110534
[12 empty] | 1710.75 | 0.0155759 | [12 empty] | 1710.75 | 0.0473856 | [12 empty] | 3421.49 | 0.0246914 | [12 empty] | 4276.86 | 0.0459334 | [12 empty] | 12023.1 | 0.0110451
[12 empty] | 1711.15 | 0.0155639 | [12 empty] | 1711.15 | 0.0473596 | [12 empty] | 3422.29 | 0.0246757 | [12 empty] | 4277.86 | 0.0459091 | [12 empty] | 12025.9 | 0.0110368
[12 empty] | 1711.55 | 0.0155519 | [12 empty] | 1711.55 | 0.0473337 | [12 empty] | 3423.09 | 0.02466 | [12 empty] | 4278.86 | 0.0458849 | [12 empty] | 12028.7 | 0.0110285
[12 empty] | 1711.95 | 0.0155398 | [12 empty] | 1711.95 | 0.0473078 | [12 empty] | 3423.89 | 0.0246443 | [12 empty] | 4279.86 | 0.0458607 | [12 empty] | 12031.5 | 0.0110203
[12 empty] | 1712.35 | 0.0155278 | [12 empty] | 1712.35 | 0.0472819 | [12 empty] | 3424.69 | 0.0246286 | [12 empty] | 4280.86 | 0.0458365 | [12 empty] | 12034.3 | 0.011012
[12 empty] | 1712.75 | 0.0155158 | [12 empty] | 1712.75 | 0.047256 | [12 empty] | 3425.49 | 0.0246129 | [12 empty] | 4281.86 | 0.0458124 | [12 empty] | 12037.2 | 0.0110038
[12 empty] | 1713.15 | 0.0155039 | [12 empty] | 1713.15 | 0.0472301 | [12 empty] | 3426.29 | 0.0245973 | [12 empty] | 4282.86 | 0.0457882 | [12 empty] | 12040 | 0.0109955
[12 empty] | 1713.55 | 0.0154919 | [12 empty] | 1713.55 | 0.0472043 | [12 empty] | 3427.09 | 0.0245816 | [12 empty] | 4283.86 | 0.0457641 | [12 empty] | 12042.8 | 0.0109873
[12 empty] | 1713.95 | 0.0154799 | [12 empty] | 1713.95 | 0.0471785 | [12 empty] | 3427.89 | 0.024566 | [12 empty] | 4284.86 | 0.04574 | [12 empty] | 12045.6 | 0.0109791
[12 empty] | 1714.35 | 0.015468 | [12 empty] | 1714.35 | 0.0471526 | [12 empty] | 3428.69 | 0.0245503 | [12 empty] | 4285.86 | 0.0457158 | [12 empty] | 12048.4 | 0.0109708
[12 empty] | 1714.75 | 0.015456 | [12 empty] | 1714.75 | 0.0471268 | [12 empty] | 3429.49 | 0.0245347 | [12 empty] | 4286.86 | 0.0456917 | [12 empty] | 12051.2 | 0.0109626
[12 empty] | 1715.15 | 0.0154441 | [12 empty] | 1715.15 | 0.0471011 | [12 empty] | 3430.29 | 0.0245191 | [12 empty] | 4287.86 | 0.0456677 | [12 empty] | 12054 | 0.0109544
[12 empty] | 1715.55 | 0.0154322 | [12 empty] | 1715.55 | 0.0470753 | [12 empty] | 3431.09 | 0.0245035 | [12 empty] | 4288.86 | 0.0456436 | [12 empty] | 12056.8 | 0.0109462
[12 empty] | 1715.95 | 0.0154202 | [12 empty] | 1715.95 | 0.0470495 | [12 empty] | 3431.89 | 0.0244879 | [12 empty] | 4289.87 | 0.0456195 | [12 empty] | 12059.7 | 0.010938
[12 empty] | 1716.35 | 0.0154083 | [12 empty] | 1716.35 | 0.0470238 | [12 empty] | 3432.69 | 0.0244723 | [12 empty] | 4290.87 | 0.0455955 | [12 empty] | 12062.5 | 0.0109298
[12 empty] | 1716.75 | 0.0153964 | [12 empty] | 1716.75 | 0.0469981 | [12 empty] | 3433.49 | 0.0244567 | [12 empty] | 4291.87 | 0.0455715 | [12 empty] | 12065.3 | 0.0109216
[12 empty] | 1717.15 | 0.0153845 | [12 empty] | 1717.15 | 0.0469723 | [12 empty] | 3434.29 | 0.0244412 | [12 empty] | 4292.87 | 0.0455475 | [12 empty] | 12068.1 | 0.0109134
[12 empty] | 1717.55 | 0.0153727 | [12 empty] | 1717.55 | 0.0469467 | [12 empty] | 3435.09 | 0.0244256 | [12 empty] | 4293.87 | 0.0455235 | [12 empty] | 12070.9 | 0.0109053
[12 empty] | 1717.95 | 0.0153608 | [12 empty] | 1717.95 | 0.046921 | [12 empty] | 3435.89 | 0.0244101 | [12 empty] | 4294.87 | 0.0454995 | [12 empty] | 12073.7 | 0.0108971
[12 empty] | 1718.35 | 0.0153489 | [12 empty] | 1718.35 | 0.0468953 | [12 empty] | 3436.69 | 0.0243945 | [12 empty] | 4295.87 | 0.0454755 | [12 empty] | 12076.5 | 0.0108889
[12 empty] | 1718.75 | 0.0153371 | [12 empty] | 1718.75 | 0.0468697 | [12 empty] | 3437.49 | 0.024379 | [12 empty] | 4296.87 | 0.0454515 | [12 empty] | 12079.3 | 0.0108808
[12 empty] | 1719.15 | 0.0153253 | [12 empty] | 1719.15 | 0.046844 | [12 empty] | 3438.29 | 0.0243635 | [12 empty] | 4297.87 | 0.0454276 | [12 empty] | 12082.1 | 0.0108727
[12 empty] | 1719.55 | 0.0153134 | [12 empty] | 1719.55 | 0.0468184 | [12 empty] | 3439.09 | 0.024348 | [12 empty] | 4298.87 | 0.0454037 | [12 empty] | 12085 | 0.0108645
[12 empty] | 1719.95 | 0.0153016 | [12 empty] | 1719.95 | 0.0467928 | [12 empty] | 3439.89 | 0.0243325 | [12 empty] | 4299.87 | 0.0453798 | [12 empty] | 12087.8 | 0.0108564
[12 empty] | 1720.35 | 0.0152898 | [12 empty] | 1720.35 | 0.0467672 | [12 empty] | 3440.7 | 0.0243171 | [12 empty] | 4300.87 | 0.0453559 | [12 empty] | 12090.6 | 0.0108483
[12 empty] | 1720.75 | 0.015278 | [12 empty] | 1720.75 | 0.0467417 | [12 empty] | 3441.5 | 0.0243016 | [12 empty] | 4301.87 | 0.045332 | [12 empty] | 12093.4 | 0.0108401
[12 empty] | 1721.15 | 0.0152662 | [12 empty] | 1721.15 | 0.0467161 | [12 empty] | 3442.3 | 0.0242862 | [12 empty] | 4302.87 | 0.0453081 | [12 empty] | 12096.2 | 0.010832
[12 empty] | 1721.55 | 0.0152544 | [12 empty] | 1721.55 | 0.0466906 | [12 empty] | 3443.1 | 0.0242707 | [12 empty] | 4303.87 | 0.0452842 | [12 empty] | 12099 | 0.0108239
[12 empty] | 1721.95 | 0.0152427 | [12 empty] | 1721.95 | 0.046665 | [12 empty] | 3443.9 | 0.0242553 | [12 empty] | 4304.87 | 0.0452604 | [12 empty] | 12101.8 | 0.0108158
[12 empty] | 1722.35 | 0.0152309 | [12 empty] | 1722.35 | 0.0466395 | [12 empty] | 3444.7 | 0.0242399 | [12 empty] | 4305.87 | 0.0452366 | [12 empty] | 12104.6 | 0.0108077
[12 empty] | 1722.75 | 0.0152191 | [12 empty] | 1722.75 | 0.046614 | [12 empty] | 3445.5 | 0.0242245 | [12 empty] | 4306.87 | 0.0452127 | [12 empty] | 12107.5 | 0.0107996
[12 empty] | 1723.15 | 0.0152074 | [12 empty] | 1723.15 | 0.0465886 | [12 empty] | 3446.3 | 0.0242091 | [12 empty] | 4307.87 | 0.0451889 | [12 empty] | 12110.3 | 0.0107916
[12 empty] | 1723.55 | 0.0151957 | [12 empty] | 1723.55 | 0.0465631 | [12 empty] | 3447.1 | 0.0241937 | [12 empty] | 4308.87 | 0.0451652 | [12 empty] | 12113.1 | 0.0107835
[12 empty] | 1723.95 | 0.0151839 | [12 empty] | 1723.95 | 0.0465376 | [12 empty] | 3447.9 | 0.0241783 | [12 empty] | 4309.87 | 0.0451414 | [12 empty] | 12115.9 | 0.0107754
[12 empty] | 1724.35 | 0.0151722 | [12 empty] | 1724.35 | 0.0465122 | [12 empty] | 3448.7 | 0.0241629 | [12 empty] | 4310.87 | 0.0451176 | [12 empty] | 12118.7 | 0.0107674
[12 empty] | 1724.75 | 0.0151605 | [12 empty] | 1724.75 | 0.0464868 | [12 empty] | 3449.5 | 0.0241476 | [12 empty] | 4311.87 | 0.0450939 | [12 empty] | 12121.5 | 0.0107593
[12 empty] | 1725.15 | 0.0151488 | [12 empty] | 1725.15 | 0.0464614 | [12 empty] | 3450.3 | 0.0241322 | [12 empty] | 4312.87 | 0.0450701 | [12 empty] | 12124.3 | 0.0107513
[12 empty] | 1725.55 | 0.0151372 | [12 empty] | 1725.55 | 0.046436 | [12 empty] | 3451.1 | 0.0241169 | [12 empty] | 4313.87 | 0.0450464 | [12 empty] | 12127.1 | 0.0107432
[12 empty] | 1725.95 | 0.0151255 | [12 empty] | 1725.95 | 0.0464106 | [12 empty] | 3451.9 | 0.0241016 | [12 empty] | 4314.87 | 0.0450227 | [12 empty] | 12129.9 | 0.0107352
[12 empty] | 1726.35 | 0.0151138 | [12 empty] | 1726.35 | 0.0463853 | [12 empty] | 3452.7 | 0.0240863 | [12 empty] | 4315.87 | 0.044999 | [12 empty] | 12132.8 | 0.0107272
[12 empty] | 1726.75 | 0.0151022 | [12 empty] | 1726.75 | 0.0463599 | [12 empty] | 3453.5 | 0.024071 | [12 empty] | 4316.87 | 0.0449754 | [12 empty] | 12135.6 | 0.0107192
[12 empty] | 1727.15 | 0.0150905 | [12 empty] | 1727.15 | 0.0463346 | [12 empty] | 3454.3 | 0.0240557 | [12 empty] | 4317.87 | 0.0449517 | [12 empty] | 12138.4 | 0.0107111
[12 empty] | 1727.55 | 0.0150789 | [12 empty] | 1727.55 | 0.0463093 | [12 empty] | 3455.1 | 0.0240404 | [12 empty] | 4318.87 | 0.044928 | [12 empty] | 12141.2 | 0.0107031
[12 empty] | 1727.95 | 0.0150672 | [12 empty] | 1727.95 | 0.046284 | [12 empty] | 3455.9 | 0.0240251 | [12 empty] | 4319.87 | 0.0449044 | [12 empty] | 12144 | 0.0106951
[12 empty] | 1728.35 | 0.0150556 | [12 empty] | 1728.35 | 0.0462587 | [12 empty] | 3456.7 | 0.0240098 | [12 empty] | 4320.87 | 0.0448808 | [12 empty] | 12146.8 | 0.0106871
[12 empty] | 1728.75 | 0.015044 | [12 empty] | 1728.75 | 0.0462335 | [12 empty] | 3457.5 | 0.0239946 | [12 empty] | 4321.87 | 0.0448572 | [12 empty] | 12149.6 | 0.0106792
[12 empty] | 1729.15 | 0.0150324 | [12 empty] | 1729.15 | 0.0462082 | [12 empty] | 3458.3 | 0.0239794 | [12 empty] | 4322.87 | 0.0448336 | [12 empty] | 12152.4 | 0.0106712
[12 empty] | 1729.55 | 0.0150208 | [12 empty] | 1729.55 | 0.046183 | [12 empty] | 3459.1 | 0.0239641 | [12 empty] | 4323.87 | 0.04481 | [12 empty] | 12155.3 | 0.0106632
[12 empty] | 1729.95 | 0.0150093 | [12 empty] | 1729.95 | 0.0461577 | [12 empty] | 3459.9 | 0.0239489 | [12 empty] | 4324.87 | 0.0447864 | [12 empty] | 12158.1 | 0.0106552
[12 empty] | 1730.35 | 0.0149977 | [12 empty] | 1730.35 | 0.0461325 | [12 empty] | 3460.7 | 0.0239337 | [12 empty] | 4325.87 | 0.0447629 | [12 empty] | 12160.9 | 0.0106473
[12 empty] | 1730.75 | 0.0149861 | [12 empty] | 1730.75 | 0.0461074 | [12 empty] | 3461.5 | 0.0239185 | [12 empty] | 4326.87 | 0.0447394 | [12 empty] | 12163.7 | 0.0106393
[12 empty] | 1731.15 | 0.0149746 | [12 empty] | 1731.15 | 0.0460822 | [12 empty] | 3462.3 | 0.0239033 | [12 empty] | 4327.87 | 0.0447158 | [12 empty] | 12166.5 | 0.0106314
[12 empty] | 1731.55 | 0.014963 | [12 empty] | 1731.55 | 0.046057 | [12 empty] | 3463.1 | 0.0238882 | [12 empty] | 4328.87 | 0.0446923 | [12 empty] | 12169.3 | 0.0106234
[12 empty] | 1731.95 | 0.0149515 | [12 empty] | 1731.95 | 0.0460319 | [12 empty] | 3463.9 | 0.023873 | [12 empty] | 4329.87 | 0.0446688 | [12 empty] | 12172.1 | 0.0106155
[12 empty] | 1732.35 | 0.01494 | [12 empty] | 1732.35 | 0.0460067 | [12 empty] | 3464.7 | 0.0238578 | [12 empty] | 4330.87 | 0.0446453 | [12 empty] | 12174.9 | 0.0106076
[12 empty] | 1732.75 | 0.0149285 | [12 empty] | 1732.75 | 0.0459816 | [12 empty] | 3465.5 | 0.0238427 | [12 empty] | 4331.87 | 0.0446219 | [12 empty] | 12177.7 | 0.0105996
[12 empty] | 1733.15 | 0.014917 | [12 empty] | 1733.15 | 0.0459565 | [12 empty] | 3466.3 | 0.0238276 | [12 empty] | 4332.87 | 0.0445984 | [12 empty] | 12180.6 | 0.0105917
[12 empty] | 1733.55 | 0.0149055 | [12 empty] | 1733.55 | 0.0459314 | [12 empty] | 3467.1 | 0.0238124 | [12 empty] | 4333.87 | 0.044575 | [12 empty] | 12183.4 | 0.0105838
[12 empty] | 1733.95 | 0.014894 | [12 empty] | 1733.95 | 0.0459064 | [12 empty] | 3467.9 | 0.0237973 | [12 empty] | 4334.87 | 0.0445516 | [12 empty] | 12186.2 | 0.0105759
[12 empty] | 1734.35 | 0.0148825 | [12 empty] | 1734.35 | 0.0458813 | [12 empty] | 3468.7 | 0.0237822 | [12 empty] | 4335.87 | 0.0445281 | [12 empty] | 12189 | 0.010568
[12 empty] | 1734.75 | 0.014871 | [12 empty] | 1734.75 | 0.0458563 | [12 empty] | 3469.5 | 0.0237671 | [12 empty] | 4336.87 | 0.0445047 | [12 empty] | 12191.8 | 0.0105601
[12 empty] | 1735.15 | 0.0148596 | [12 empty] | 1735.15 | 0.0458313 | [12 empty] | 3470.3 | 0.0237521 | [12 empty] | 4337.87 | 0.0444814 | [12 empty] | 12194.6 | 0.0105522
[12 empty] | 1735.55 | 0.0148481 | [12 empty] | 1735.55 | 0.0458063 | [12 empty] | 3471.1 | 0.023737 | [12 empty] | 4338.87 | 0.044458 | [12 empty] | 12197.4 | 0.0105444
[12 empty] | 1735.95 | 0.0148367 | [12 empty] | 1735.95 | 0.0457813 | [12 empty] | 3471.9 | 0.0237219 | [12 empty] | 4339.87 | 0.0444346 | [12 empty] | 12200.2 | 0.0105365
[12 empty] | 1736.35 | 0.0148253 | [12 empty] | 1736.35 | 0.0457563 | [12 empty] | 3472.7 | 0.0237069 | [12 empty] | 4340.87 | 0.0444113 | [12 empty] | 12203.1 | 0.0105286
[12 empty] | 1736.75 | 0.0148138 | [12 empty] | 1736.75 | 0.0457313 | [12 empty] | 3473.5 | 0.0236918 | [12 empty] | 4341.87 | 0.0443879 | [12 empty] | 12205.9 | 0.0105208
[12 empty] | 1737.15 | 0.0148024 | [12 empty] | 1737.15 | 0.0457064 | [12 empty] | 3474.3 | 0.0236768 | [12 empty] | 4342.88 | 0.0443646 | [12 empty] | 12208.7 | 0.0105129
[12 empty] | 1737.55 | 0.014791 | [12 empty] | 1737.55 | 0.0456814 | [12 empty] | 3475.1 | 0.0236618 | [12 empty] | 4343.88 | 0.0443413 | [12 empty] | 12211.5 | 0.0105051
[12 empty] | 1737.95 | 0.0147796 | [12 empty] | 1737.95 | 0.0456565 | [12 empty] | 3475.9 | 0.0236468 | [12 empty] | 4344.88 | 0.044318 | [12 empty] | 12214.3 | 0.0104972
[12 empty] | 1738.35 | 0.0147683 | [12 empty] | 1738.35 | 0.0456316 | [12 empty] | 3476.7 | 0.0236318 | [12 empty] | 4345.88 | 0.0442948 | [12 empty] | 12217.1 | 0.0104894
[12 empty] | 1738.75 | 0.0147569 | [12 empty] | 1738.75 | 0.0456067 | [12 empty] | 3477.5 | 0.0236168 | [12 empty] | 4346.88 | 0.0442715 | [12 empty] | 12219.9 | 0.0104816
[12 empty] | 1739.15 | 0.0147455 | [12 empty] | 1739.15 | 0.0455818 | [12 empty] | 3478.3 | 0.0236018 | [12 empty] | 4347.88 | 0.0442483 | [12 empty] | 12222.7 | 0.0104738
[12 empty] | 1739.55 | 0.0147342 | [12 empty] | 1739.55 | 0.045557 | [12 empty] | 3479.1 | 0.0235869 | [12 empty] | 4348.88 | 0.044225 | [12 empty] | 12225.5 | 0.0104659
[12 empty] | 1739.95 | 0.0147228 | [12 empty] | 1739.95 | 0.0455321 | [12 empty] | 3479.9 | 0.0235719 | [12 empty] | 4349.88 | 0.0442018 | [12 empty] | 12228.4 | 0.0104581
[12 empty] | 1740.35 | 0.0147115 | [12 empty] | 1740.35 | 0.0455073 | [12 empty] | 3480.7 | 0.023557 | [12 empty] | 4350.88 | 0.0441786 | [12 empty] | 12231.2 | 0.0104503
[12 empty] | 1740.75 | 0.0147002 | [12 empty] | 1740.75 | 0.0454825 | [12 empty] | 3481.5 | 0.023542 | [12 empty] | 4351.88 | 0.0441554 | [12 empty] | 12234 | 0.0104425
[12 empty] | 1741.15 | 0.0146888 | [12 empty] | 1741.15 | 0.0454577 | [12 empty] | 3482.3 | 0.0235271 | [12 empty] | 4352.88 | 0.0441322 | [12 empty] | 12236.8 | 0.0104347
[12 empty] | 1741.55 | 0.0146775 | [12 empty] | 1741.55 | 0.0454329 | [12 empty] | 3483.1 | 0.0235122 | [12 empty] | 4353.88 | 0.044109 | [12 empty] | 12239.6 | 0.010427
[12 empty] | 1741.95 | 0.0146662 | [12 empty] | 1741.95 | 0.0454081 | [12 empty] | 3483.9 | 0.0234973 | [12 empty] | 4354.88 | 0.0440859 | [12 empty] | 12242.4 | 0.0104192
[12 empty] | 1742.35 | 0.0146549 | [12 empty] | 1742.35 | 0.0453834 | [12 empty] | 3484.7 | 0.0234824 | [12 empty] | 4355.88 | 0.0440628 | [12 empty] | 12245.2 | 0.0104114
[12 empty] | 1742.75 | 0.0146437 | [12 empty] | 1742.75 | 0.0453586 | [12 empty] | 3485.5 | 0.0234675 | [12 empty] | 4356.88 | 0.0440396 | [12 empty] | 12248 | 0.0104037
[12 empty] | 1743.16 | 0.0146324 | [12 empty] | 1743.16 | 0.0453339 | [12 empty] | 3486.3 | 0.0234526 | [12 empty] | 4357.88 | 0.0440165 | [12 empty] | 12250.9 | 0.0103959
[12 empty] | 1743.56 | 0.0146211 | [12 empty] | 1743.56 | 0.0453092 | [12 empty] | 3487.1 | 0.0234378 | [12 empty] | 4358.88 | 0.0439934 | [12 empty] | 12253.7 | 0.0103881
[12 empty] | 1743.96 | 0.0146099 | [12 empty] | 1743.96 | 0.0452845 | [12 empty] | 3487.9 | 0.0234229 | [12 empty] | 4359.88 | 0.0439703 | [12 empty] | 12256.5 | 0.0103804
[12 empty] | 1744.36 | 0.0145986 | [12 empty] | 1744.36 | 0.0452598 | [12 empty] | 3488.7 | 0.0234081 | [12 empty] | 4360.88 | 0.0439473 | [12 empty] | 12259.3 | 0.0103727
[12 empty] | 1744.76 | 0.0145874 | [12 empty] | 1744.76 | 0.0452352 | [12 empty] | 3489.5 | 0.0233933 | [12 empty] | 4361.88 | 0.0439242 | [12 empty] | 12262.1 | 0.0103649
[12 empty] | 1745.16 | 0.0145762 | [12 empty] | 1745.16 | 0.0452105 | [12 empty] | 3490.3 | 0.0233784 | [12 empty] | 4362.88 | 0.0439011 | [12 empty] | 12264.9 | 0.0103572
[12 empty] | 1745.56 | 0.014565 | [12 empty] | 1745.56 | 0.0451859 | [12 empty] | 3491.1 | 0.0233636 | [12 empty] | 4363.88 | 0.0438781 | [12 empty] | 12267.7 | 0.0103495
[12 empty] | 1745.96 | 0.0145538 | [12 empty] | 1745.96 | 0.0451612 | [12 empty] | 3491.9 | 0.0233488 | [12 empty] | 4364.88 | 0.0438551 | [12 empty] | 12270.5 | 0.0103418
[12 empty] | 1746.36 | 0.0145426 | [12 empty] | 1746.36 | 0.0451366 | [12 empty] | 3492.7 | 0.023334 | [12 empty] | 4365.88 | 0.0438321 | [12 empty] | 12273.3 | 0.0103341
[12 empty] | 1746.76 | 0.0145314 | [12 empty] | 1746.76 | 0.045112 | [12 empty] | 3493.51 | 0.0233193 | [12 empty] | 4366.88 | 0.0438091 | [12 empty] | 12276.2 | 0.0103264
[12 empty] | 1747.16 | 0.0145202 | [12 empty] | 1747.16 | 0.0450875 | [12 empty] | 3494.31 | 0.0233045 | [12 empty] | 4367.88 | 0.0437861 | [12 empty] | 12279 | 0.0103187
[12 empty] | 1747.56 | 0.014509 | [12 empty] | 1747.56 | 0.0450629 | [12 empty] | 3495.11 | 0.0232897 | [12 empty] | 4368.88 | 0.0437632 | [12 empty] | 12281.8 | 0.010311
[12 empty] | 1747.96 | 0.0144979 | [12 empty] | 1747.96 | 0.0450383 | [12 empty] | 3495.91 | 0.023275 | [12 empty] | 4369.88 | 0.0437402 | [12 empty] | 12284.6 | 0.0103033
[12 empty] | 1748.36 | 0.0144867 | [12 empty] | 1748.36 | 0.0450138 | [12 empty] | 3496.71 | 0.0232602 | [12 empty] | 4370.88 | 0.0437173 | [12 empty] | 12287.4 | 0.0102956
[12 empty] | 1748.76 | 0.0144756 | [12 empty] | 1748.76 | 0.0449893 | [12 empty] | 3497.51 | 0.0232455 | [12 empty] | 4371.88 | 0.0436943 | [12 empty] | 12290.2 | 0.010288
[12 empty] | 1749.16 | 0.0144644 | [12 empty] | 1749.16 | 0.0449648 | [12 empty] | 3498.31 | 0.0232308 | [12 empty] | 4372.88 | 0.0436714 | [12 empty] | 12293 | 0.0102803
[12 empty] | 1749.56 | 0.0144533 | [12 empty] | 1749.56 | 0.0449403 | [12 empty] | 3499.11 | 0.0232161 | [12 empty] | 4373.88 | 0.0436485 | [12 empty] | 12295.8 | 0.0102726
[12 empty] | 1749.96 | 0.0144422 | [12 empty] | 1749.96 | 0.0449158 | [12 empty] | 3499.91 | 0.0232014 | [12 empty] | 4374.88 | 0.0436257 | [12 empty] | 12298.7 | 0.010265
[12 empty] | 1750.36 | 0.0144311 | [12 empty] | 1750.36 | 0.0448914 | [12 empty] | 3500.71 | 0.0231867 | [12 empty] | 4375.88 | 0.0436028 | [12 empty] | 12301.5 | 0.0102573
[12 empty] | 1750.76 | 0.01442 | [12 empty] | 1750.76 | 0.0448669 | [12 empty] | 3501.51 | 0.023172 | [12 empty] | 4376.88 | 0.0435799 | [12 empty] | 12304.3 | 0.0102497
[12 empty] | 1751.16 | 0.0144089 | [12 empty] | 1751.16 | 0.0448425 | [12 empty] | 3502.31 | 0.0231574 | [12 empty] | 4377.88 | 0.0435571 | [12 empty] | 12307.1 | 0.0102421
[12 empty] | 1751.56 | 0.0143978 | [12 empty] | 1751.56 | 0.0448181 | [12 empty] | 3503.11 | 0.0231427 | [12 empty] | 4378.88 | 0.0435343 | [12 empty] | 12309.9 | 0.0102345
[12 empty] | 1751.96 | 0.0143867 | [12 empty] | 1751.96 | 0.0447937 | [12 empty] | 3503.91 | 0.0231281 | [12 empty] | 4379.88 | 0.0435114 | [12 empty] | 12312.7 | 0.0102268
[12 empty] | 1752.36 | 0.0143757 | [12 empty] | 1752.36 | 0.0447693 | [12 empty] | 3504.71 | 0.0231134 | [12 empty] | 4380.88 | 0.0434886 | [12 empty] | 12315.5 | 0.0102192
[12 empty] | 1752.76 | 0.0143646 | [12 empty] | 1752.76 | 0.0447449 | [12 empty] | 3505.51 | 0.0230988 | [12 empty] | 4381.88 | 0.0434658 | [12 empty] | 12318.3 | 0.0102116
[12 empty] | 1753.16 | 0.0143536 | [12 empty] | 1753.16 | 0.0447205 | [12 empty] | 3506.31 | 0.0230842 | [12 empty] | 4382.88 | 0.0434431 | [12 empty] | 12321.1 | 0.010204
[12 empty] | 1753.56 | 0.0143425 | [12 empty] | 1753.56 | 0.0446962 | [12 empty] | 3507.11 | 0.0230696 | [12 empty] | 4383.88 | 0.0434203 | [12 empty] | 12324 | 0.0101964
[12 empty] | 1753.96 | 0.0143315 | [12 empty] | 1753.96 | 0.0446719 | [12 empty] | 3507.91 | 0.023055 | [12 empty] | 4384.88 | 0.0433976 | [12 empty] | 12326.8 | 0.0101888
[12 empty] | 1754.36 | 0.0143205 | [12 empty] | 1754.36 | 0.0446475 | [12 empty] | 3508.71 | 0.0230404 | [12 empty] | 4385.88 | 0.0433748 | [12 empty] | 12329.6 | 0.0101812
[12 empty] | 1754.76 | 0.0143095 | [12 empty] | 1754.76 | 0.0446232 | [12 empty] | 3509.51 | 0.0230258 | [12 empty] | 4386.88 | 0.0433521 | [12 empty] | 12332.4 | 0.0101737
[12 empty] | 1755.16 | 0.0142985 | [12 empty] | 1755.16 | 0.044599 | [12 empty] | 3510.31 | 0.0230112 | [12 empty] | 4387.88 | 0.0433294 | [12 empty] | 12335.2 | 0.0101661
[12 empty] | 1755.56 | 0.0142875 | [12 empty] | 1755.56 | 0.0445747 | [12 empty] | 3511.11 | 0.0229967 | [12 empty] | 4388.88 | 0.0433067 | [12 empty] | 12338 | 0.0101585
[12 empty] | 1755.96 | 0.0142765 | [12 empty] | 1755.96 | 0.0445504 | [12 empty] | 3511.91 | 0.0229821 | [12 empty] | 4389.88 | 0.043284 | [12 empty] | 12340.8 | 0.010151
[12 empty] | 1756.36 | 0.0142656 | [12 empty] | 1756.36 | 0.0445262 | [12 empty] | 3512.71 | 0.0229676 | [12 empty] | 4390.88 | 0.0432613 | [12 empty] | 12343.6 | 0.0101434
[12 empty] | 1756.76 | 0.0142546 | [12 empty] | 1756.76 | 0.044502 | [12 empty] | 3513.51 | 0.0229531 | [12 empty] | 4391.88 | 0.0432387 | [12 empty] | 12346.5 | 0.0101359
[12 empty] | 1757.16 | 0.0142436 | [12 empty] | 1757.16 | 0.0444777 | [12 empty] | 3514.31 | 0.0229386 | [12 empty] | 4392.88 | 0.043216 | [12 empty] | 12349.3 | 0.0101283
[12 empty] | 1757.56 | 0.0142327 | [12 empty] | 1757.56 | 0.0444535 | [12 empty] | 3515.11 | 0.0229241 | [12 empty] | 4393.88 | 0.0431934 | [12 empty] | 12352.1 | 0.0101208
[12 empty] | 1757.96 | 0.0142218 | [12 empty] | 1757.96 | 0.0444294 | [12 empty] | 3515.91 | 0.0229096 | [12 empty] | 4394.89 | 0.0431708 | [12 empty] | 12354.9 | 0.0101133
[12 empty] | 1758.36 | 0.0142108 | [12 empty] | 1758.36 | 0.0444052 | [12 empty] | 3516.71 | 0.0228951 | [12 empty] | 4395.89 | 0.0431482 | [12 empty] | 12357.7 | 0.0101058
[12 empty] | 1758.76 | 0.0141999 | [12 empty] | 1758.76 | 0.044381 | [12 empty] | 3517.51 | 0.0228806 | [12 empty] | 4396.89 | 0.0431256 | [12 empty] | 12360.5 | 0.0100982
[12 empty] | 1759.16 | 0.014189 | [12 empty] | 1759.16 | 0.0443569 | [12 empty] | 3518.31 | 0.0228661 | [12 empty] | 4397.89 | 0.043103 | [12 empty] | 12363.3 | 0.0100907
[12 empty] | 1759.56 | 0.0141781 | [12 empty] | 1759.56 | 0.0443328 | [12 empty] | 3519.11 | 0.0228517 | [12 empty] | 4398.89 | 0.0430804 | [12 empty] | 12366.1 | 0.0100832
[12 empty] | 1759.96 | 0.0141672 | [12 empty] | 1759.96 | 0.0443086 | [12 empty] | 3519.91 | 0.0228372 | [12 empty] | 4399.89 | 0.0430579 | [12 empty] | 12368.9 | 0.0100757
[12 empty] | 1760.36 | 0.0141563 | [12 empty] | 1760.36 | 0.0442845 | [12 empty] | 3520.71 | 0.0228228 | [12 empty] | 4400.89 | 0.0430354 | [12 empty] | 12371.8 | 0.0100682
[12 empty] | 1760.76 | 0.0141455 | [12 empty] | 1760.76 | 0.0442605 | [12 empty] | 3521.51 | 0.0228084 | [12 empty] | 4401.89 | 0.0430128 | [12 empty] | 12374.6 | 0.0100608
[12 empty] | 1761.16 | 0.0141346 | [12 empty] | 1761.16 | 0.0442364 | [12 empty] | 3522.31 | 0.022794 | [12 empty] | 4402.89 | 0.0429903 | [12 empty] | 12377.4 | 0.0100533
[12 empty] | 1761.56 | 0.0141237 | [12 empty] | 1761.56 | 0.0442123 | [12 empty] | 3523.11 | 0.0227796 | [12 empty] | 4403.89 | 0.0429678 | [12 empty] | 12380.2 | 0.0100458
[12 empty] | 1761.96 | 0.0141129 | [12 empty] | 1761.96 | 0.0441883 | [12 empty] | 3523.91 | 0.0227652 | [12 empty] | 4404.89 | 0.0429453 | [12 empty] | 12383 | 0.0100383
[12 empty] | 1762.36 | 0.0141021 | [12 empty] | 1762.36 | 0.0441643 | [12 empty] | 3524.71 | 0.0227508 | [12 empty] | 4405.89 | 0.0429229 | [12 empty] | 12385.8 | 0.0100309
[12 empty] | 1762.76 | 0.0140912 | [12 empty] | 1762.76 | 0.0441403 | [12 empty] | 3525.51 | 0.0227364 | [12 empty] | 4406.89 | 0.0429004 | [12 empty] | 12388.6 | 0.0100234
[12 empty] | 1763.16 | 0.0140804 | [12 empty] | 1763.16 | 0.0441163 | [12 empty] | 3526.31 | 0.022722 | [12 empty] | 4407.89 | 0.042878 | [12 empty] | 12391.4 | 0.010016
[12 empty] | 1763.56 | 0.0140696 | [12 empty] | 1763.56 | 0.0440923 | [12 empty] | 3527.11 | 0.0227077 | [12 empty] | 4408.89 | 0.0428555 | [12 empty] | 12394.3 | 0.0100085
[12 empty] | 1763.96 | 0.0140588 | [12 empty] | 1763.96 | 0.0440683 | [12 empty] | 3527.91 | 0.0226933 | [12 empty] | 4409.89 | 0.0428331 | [12 empty] | 12397.1 | 0.0100011
[12 empty] | 1764.36 | 0.014048 | [12 empty] | 1764.36 | 0.0440443 | [12 empty] | 3528.71 | 0.022679 | [12 empty] | 4410.89 | 0.0428107 | [12 empty] | 12399.9 | 0.00999366
[12 empty] | 1764.76 | 0.0140372 | [12 empty] | 1764.76 | 0.0440204 | [12 empty] | 3529.51 | 0.0226647 | [12 empty] | 4411.89 | 0.0427883 | [12 empty] | 12402.7 | 0.00998624
[12 empty] | 1765.16 | 0.0140264 | [12 empty] | 1765.16 | 0.0439965 | [12 empty] | 3530.31 | 0.0226504 | [12 empty] | 4412.89 | 0.0427659 | [12 empty] | 12405.5 | 0.00997882
[12 empty] | 1765.56 | 0.0140157 | [12 empty] | 1765.56 | 0.0439726 | [12 empty] | 3531.11 | 0.0226361 | [12 empty] | 4413.89 | 0.0427436 | [12 empty] | 12408.3 | 0.00997141
[12 empty] | 1765.96 | 0.0140049 | [12 empty] | 1765.96 | 0.0439487 | [12 empty] | 3531.91 | 0.0226218 | [12 empty] | 4414.89 | 0.0427212 | [12 empty] | 12411.1 | 0.009964
[12 empty] | 1766.36 | 0.0139942 | [12 empty] | 1766.36 | 0.0439248 | [12 empty] | 3532.71 | 0.0226075 | [12 empty] | 4415.89 | 0.0426989 | [12 empty] | 12413.9 | 0.0099566
[12 empty] | 1766.76 | 0.0139834 | [12 empty] | 1766.76 | 0.0439009 | [12 empty] | 3533.51 | 0.0225932 | [12 empty] | 4416.89 | 0.0426765 | [12 empty] | 12416.7 | 0.00994921
[12 empty] | 1767.16 | 0.0139727 | [12 empty] | 1767.16 | 0.0438771 | [12 empty] | 3534.31 | 0.0225789 | [12 empty] | 4417.89 | 0.0426542 | [12 empty] | 12419.6 | 0.00994182
[12 empty] | 1767.56 | 0.013962 | [12 empty] | 1767.56 | 0.0438532 | [12 empty] | 3535.11 | 0.0225647 | [12 empty] | 4418.89 | 0.0426319 | [12 empty] | 12422.4 | 0.00993443
[12 empty] | 1767.96 | 0.0139512 | [12 empty] | 1767.96 | 0.0438294 | [12 empty] | 3535.91 | 0.0225504 | [12 empty] | 4419.89 | 0.0426096 | [12 empty] | 12425.2 | 0.00992706
[12 empty] | 1768.36 | 0.0139405 | [12 empty] | 1768.36 | 0.0438056 | [12 empty] | 3536.71 | 0.0225362 | [12 empty] | 4420.89 | 0.0425873 | [12 empty] | 12428 | 0.00991969
[12 empty] | 1768.76 | 0.0139298 | [12 empty] | 1768.76 | 0.0437818 | [12 empty] | 3537.51 | 0.022522 | [12 empty] | 4421.89 | 0.0425651 | [12 empty] | 12430.8 | 0.00991232
[12 empty] | 1769.16 | 0.0139191 | [12 empty] | 1769.16 | 0.043758 | [12 empty] | 3538.31 | 0.0225077 | [12 empty] | 4422.89 | 0.0425428 | [12 empty] | 12433.6 | 0.00990496
[12 empty] | 1769.56 | 0.0139085 | [12 empty] | 1769.56 | 0.0437342 | [12 empty] | 3539.11 | 0.0224935 | [12 empty] | 4423.89 | 0.0425206 | [12 empty] | 12436.4 | 0.00989761
[12 empty] | 1769.96 | 0.0138978 | [12 empty] | 1769.96 | 0.0437105 | [12 empty] | 3539.91 | 0.0224793 | [12 empty] | 4424.89 | 0.0424984 | [12 empty] | 12439.2 | 0.00989026
[12 empty] | 1770.36 | 0.0138871 | [12 empty] | 1770.36 | 0.0436867 | [12 empty] | 3540.71 | 0.0224652 | [12 empty] | 4425.89 | 0.0424762 | [12 empty] | 12442.1 | 0.00988292
[12 empty] | 1770.76 | 0.0138765 | [12 empty] | 1770.76 | 0.043663 | [12 empty] | 3541.51 | 0.022451 | [12 empty] | 4426.89 | 0.042454 | [12 empty] | 12444.9 | 0.00987559
[12 empty] | 1771.16 | 0.0138658 | [12 empty] | 1771.16 | 0.0436393 | [12 empty] | 3542.31 | 0.0224368 | [12 empty] | 4427.89 | 0.0424318 | [12 empty] | 12447.7 | 0.00986826
[12 empty] | 1771.56 | 0.0138552 | [12 empty] | 1771.56 | 0.0436156 | [12 empty] | 3543.11 | 0.0224227 | [12 empty] | 4428.89 | 0.0424096 | [12 empty] | 12450.5 | 0.00986093
[12 empty] | 1771.96 | 0.0138446 | [12 empty] | 1771.96 | 0.0435919 | [12 empty] | 3543.91 | 0.0224085 | [12 empty] | 4429.89 | 0.0423874 | [12 empty] | 12453.3 | 0.00985362
[12 empty] | 1772.36 | 0.0138339 | [12 empty] | 1772.36 | 0.0435682 | [12 empty] | 3544.71 | 0.0223944 | [12 empty] | 4430.89 | 0.0423653 | [12 empty] | 12456.1 | 0.00984631
[12 empty] | 1772.76 | 0.0138233 | [12 empty] | 1772.76 | 0.0435446 | [12 empty] | 3545.51 | 0.0223802 | [12 empty] | 4431.89 | 0.0423432 | [12 empty] | 12458.9 | 0.009839
[12 empty] | 1773.16 | 0.0138127 | [12 empty] | 1773.16 | 0.0435209 | [12 empty] | 3546.31 | 0.0223661 | [12 empty] | 4432.89 | 0.042321 | [12 empty] | 12461.7 | 0.0098317
[12 empty] | 1773.56 | 0.0138021 | [12 empty] | 1773.56 | 0.0434973 | [12 empty] | 3547.12 | 0.022352 | [12 empty] | 4433.89 | 0.0422989 | [12 empty] | 12464.5 | 0.00982441
[12 empty] | 1773.96 | 0.0137916 | [12 empty] | 1773.96 | 0.0434737 | [12 empty] | 3547.92 | 0.0223379 | [12 empty] | 4434.89 | 0.0422768 | [12 empty] | 12467.4 | 0.00981712
[12 empty] | 1774.36 | 0.013781 | [12 empty] | 1774.36 | 0.0434501 | [12 empty] | 3548.72 | 0.0223238 | [12 empty] | 4435.89 | 0.0422547 | [12 empty] | 12470.2 | 0.00980984
[12 empty] | 1774.76 | 0.0137704 | [12 empty] | 1774.76 | 0.0434265 | [12 empty] | 3549.52 | 0.0223097 | [12 empty] | 4436.89 | 0.0422327 | [12 empty] | 12473 | 0.00980256
[12 empty] | 1775.16 | 0.0137598 | [12 empty] | 1775.16 | 0.0434029 | [12 empty] | 3550.32 | 0.0222957 | [12 empty] | 4437.89 | 0.0422106 | [12 empty] | 12475.8 | 0.00979529
[12 empty] | 1775.56 | 0.0137493 | [12 empty] | 1775.56 | 0.0433794 | [12 empty] | 3551.12 | 0.0222816 | [12 empty] | 4438.89 | 0.0421886 | [12 empty] | 12478.6 | 0.00978803
[12 empty] | 1775.96 | 0.0137388 | [12 empty] | 1775.96 | 0.0433558 | [12 empty] | 3551.92 | 0.0222676 | [12 empty] | 4439.89 | 0.0421665 | [12 empty] | 12481.4 | 0.00978077
[12 empty] | 1776.36 | 0.0137282 | [12 empty] | 1776.36 | 0.0433323 | [12 empty] | 3552.72 | 0.0222535 | [12 empty] | 4440.89 | 0.0421445 | [12 empty] | 12484.2 | 0.00977351
[12 empty] | 1776.76 | 0.0137177 | [12 empty] | 1776.76 | 0.0433088 | [12 empty] | 3553.52 | 0.0222395 | [12 empty] | 4441.89 | 0.0421225 | [12 empty] | 12487 | 0.00976627
[12 empty] | 1777.16 | 0.0137072 | [12 empty] | 1777.16 | 0.0432853 | [12 empty] | 3554.32 | 0.0222255 | [12 empty] | 4442.89 | 0.0421005 | [12 empty] | 12489.9 | 0.00975903
[12 empty] | 1777.56 | 0.0136967 | [12 empty] | 1777.56 | 0.0432618 | [12 empty] | 3555.12 | 0.0222114 | [12 empty] | 4443.89 | 0.0420785 | [12 empty] | 12492.7 | 0.00975179
[12 empty] | 1777.96 | 0.0136862 | [12 empty] | 1777.96 | 0.0432383 | [12 empty] | 3555.92 | 0.0221974 | [12 empty] | 4444.89 | 0.0420566 | [12 empty] | 12495.5 | 0.00974456
[12 empty] | 1778.36 | 0.0136757 | [12 empty] | 1778.36 | 0.0432148 | [12 empty] | 3556.72 | 0.0221835 | [12 empty] | 4445.89 | 0.0420346 | [12 empty] | 12498.3 | 0.00973734
[12 empty] | 1778.76 | 0.0136652 | [12 empty] | 1778.76 | 0.0431914 | [12 empty] | 3557.52 | 0.0221695 | [12 empty] | 4446.89 | 0.0420127 | [12 empty] | 12501.1 | 0.00973012
[12 empty] | 1779.16 | 0.0136547 | [12 empty] | 1779.16 | 0.043168 | [12 empty] | 3558.32 | 0.0221555 | [12 empty] | 4447.9 | 0.0419908 | [12 empty] | 12503.9 | 0.00972291
[12 empty] | 1779.56 | 0.0136443 | [12 empty] | 1779.56 | 0.0431445 | [12 empty] | 3559.12 | 0.0221415 | [12 empty] | 4448.9 | 0.0419688 | [12 empty] | 12506.7 | 0.0097157
[12 empty] | 1779.96 | 0.0136338 | [12 empty] | 1779.96 | 0.0431211 | [12 empty] | 3559.92 | 0.0221276 | [12 empty] | 4449.9 | 0.0419469 | [12 empty] | 12509.5 | 0.0097085
[12 empty] | 1780.36 | 0.0136234 | [12 empty] | 1780.36 | 0.0430977 | [12 empty] | 3560.72 | 0.0221136 | [12 empty] | 4450.9 | 0.041925 | [12 empty] | 12512.3 | 0.00970131
[12 empty] | 1780.76 | 0.0136129 | [12 empty] | 1780.76 | 0.0430744 | [12 empty] | 3561.52 | 0.0220997 | [12 empty] | 4451.9 | 0.0419032 | [12 empty] | 12515.2 | 0.00969412
[12 empty] | 1781.16 | 0.0136025 | [12 empty] | 1781.16 | 0.043051 | [12 empty] | 3562.32 | 0.0220858 | [12 empty] | 4452.9 | 0.0418813 | [12 empty] | 12518 | 0.00968694
[12 empty] | 1781.56 | 0.0135921 | [12 empty] | 1781.56 | 0.0430276 | [12 empty] | 3563.12 | 0.0220719 | [12 empty] | 4453.9 | 0.0418594 | [12 empty] | 12520.8 | 0.00967976
[12 empty] | 1781.96 | 0.0135816 | [12 empty] | 1781.96 | 0.0430043 | [12 empty] | 3563.92 | 0.0220579 | [12 empty] | 4454.9 | 0.0418376 | [12 empty] | 12523.6 | 0.00967259
[12 empty] | 1782.36 | 0.0135712 | [12 empty] | 1782.36 | 0.042981 | [12 empty] | 3564.72 | 0.0220441 | [12 empty] | 4455.9 | 0.0418158 | [12 empty] | 12526.4 | 0.00966542
[12 empty] | 1782.76 | 0.0135608 | [12 empty] | 1782.76 | 0.0429577 | [12 empty] | 3565.52 | 0.0220302 | [12 empty] | 4456.9 | 0.041794 | [12 empty] | 12529.2 | 0.00965826
[12 empty] | 1783.16 | 0.0135505 | [12 empty] | 1783.16 | 0.0429344 | [12 empty] | 3566.32 | 0.0220163 | [12 empty] | 4457.9 | 0.0417722 | [12 empty] | 12532 | 0.00965111
[12 empty] | 1783.56 | 0.0135401 | [12 empty] | 1783.56 | 0.0429111 | [12 empty] | 3567.12 | 0.0220024 | [12 empty] | 4458.9 | 0.0417504 | [12 empty] | 12534.8 | 0.00964396
[12 empty] | 1783.96 | 0.0135297 | [12 empty] | 1783.96 | 0.0428878 | [12 empty] | 3567.92 | 0.0219886 | [12 empty] | 4459.9 | 0.0417286 | [12 empty] | 12537.7 | 0.00963682
[12 empty] | 1784.36 | 0.0135193 | [12 empty] | 1784.36 | 0.0428646 | [12 empty] | 3568.72 | 0.0219747 | [12 empty] | 4460.9 | 0.0417068 | [12 empty] | 12540.5 | 0.00962968
[12 empty] | 1784.76 | 0.013509 | [12 empty] | 1784.76 | 0.0428413 | [12 empty] | 3569.52 | 0.0219609 | [12 empty] | 4461.9 | 0.0416851 | [12 empty] | 12543.3 | 0.00962255
[12 empty] | 1785.16 | 0.0134986 | [12 empty] | 1785.16 | 0.0428181 | [12 empty] | 3570.32 | 0.021947 | [12 empty] | 4462.9 | 0.0416633 | [12 empty] | 12546.1 | 0.00961542
[12 empty] | 1785.56 | 0.0134883 | [12 empty] | 1785.56 | 0.0427949 | [12 empty] | 3571.12 | 0.0219332 | [12 empty] | 4463.9 | 0.0416416 | [12 empty] | 12548.9 | 0.0096083
[12 empty] | 1785.96 | 0.013478 | [12 empty] | 1785.96 | 0.0427717 | [12 empty] | 3571.92 | 0.0219194 | [12 empty] | 4464.9 | 0.0416199 | [12 empty] | 12551.7 | 0.00960119
[12 empty] | 1786.36 | 0.0134676 | [12 empty] | 1786.36 | 0.0427485 | [12 empty] | 3572.72 | 0.0219056 | [12 empty] | 4465.9 | 0.0415982 | [12 empty] | 12554.5 | 0.00959408
[12 empty] | 1786.76 | 0.0134573 | [12 empty] | 1786.76 | 0.0427254 | [12 empty] | 3573.52 | 0.0218918 | [12 empty] | 4466.9 | 0.0415765 | [12 empty] | 12557.3 | 0.00958698
[12 empty] | 1787.16 | 0.013447 | [12 empty] | 1787.16 | 0.0427022 | [12 empty] | 3574.32 | 0.021878 | [12 empty] | 4467.9 | 0.0415548 | [12 empty] | 12560.1 | 0.00957988
[12 empty] | 1787.56 | 0.0134367 | [12 empty] | 1787.56 | 0.0426791 | [12 empty] | 3575.12 | 0.0218643 | [12 empty] | 4468.9 | 0.0415332 | [12 empty] | 12563 | 0.00957279
[12 empty] | 1787.96 | 0.0134264 | [12 empty] | 1787.96 | 0.0426559 | [12 empty] | 3575.92 | 0.0218505 | [12 empty] | 4469.9 | 0.0415115 | [12 empty] | 12565.8 | 0.00956571
[12 empty] | 1788.36 | 0.0134162 | [12 empty] | 1788.36 | 0.0426328 | [12 empty] | 3576.72 | 0.0218367 | [12 empty] | 4470.9 | 0.0414899 | [12 empty] | 12568.6 | 0.00955863
[12 empty] | 1788.76 | 0.0134059 | [12 empty] | 1788.76 | 0.0426097 | [12 empty] | 3577.52 | 0.021823 | [12 empty] | 4471.9 | 0.0414683 | [12 empty] | 12571.4 | 0.00955155
[12 empty] | 1789.16 | 0.0133956 | [12 empty] | 1789.16 | 0.0425866 | [12 empty] | 3578.32 | 0.0218093 | [12 empty] | 4472.9 | 0.0414467 | [12 empty] | 12574.2 | 0.00954449
[12 empty] | 1789.56 | 0.0133854 | [12 empty] | 1789.56 | 0.0425635 | [12 empty] | 3579.12 | 0.0217955 | [12 empty] | 4473.9 | 0.0414251 | [12 empty] | 12577 | 0.00953742
[12 empty] | 1789.96 | 0.0133751 | [12 empty] | 1789.96 | 0.0425405 | [12 empty] | 3579.92 | 0.0217818 | [12 empty] | 4474.9 | 0.0414035 | [12 empty] | 12579.8 | 0.00953037
[12 empty] | 1790.36 | 0.0133649 | [12 empty] | 1790.36 | 0.0425174 | [12 empty] | 3580.72 | 0.0217681 | [12 empty] | 4475.9 | 0.0413819 | [12 empty] | 12582.6 | 0.00952331
[12 empty] | 1790.76 | 0.0133547 | [12 empty] | 1790.76 | 0.0424944 | [12 empty] | 3581.52 | 0.0217544 | [12 empty] | 4476.9 | 0.0413603 | [12 empty] | 12585.5 | 0.00951627
[12 empty] | 1791.16 | 0.0133444 | [12 empty] | 1791.16 | 0.0424714 | [12 empty] | 3582.32 | 0.0217407 | [12 empty] | 4477.9 | 0.0413388 | [12 empty] | 12588.3 | 0.00950923
[12 empty] | 1791.56 | 0.0133342 | [12 empty] | 1791.56 | 0.0424484 | [12 empty] | 3583.12 | 0.0217271 | [12 empty] | 4478.9 | 0.0413173 | [12 empty] | 12591.1 | 0.0095022
[12 empty] | 1791.96 | 0.013324 | [12 empty] | 1791.96 | 0.0424254 | [12 empty] | 3583.92 | 0.0217134 | [12 empty] | 4479.9 | 0.0412957 | [12 empty] | 12593.9 | 0.00949517
[12 empty] | 1792.36 | 0.0133138 | [12 empty] | 1792.36 | 0.0424024 | [12 empty] | 3584.72 | 0.0216997 | [12 empty] | 4480.9 | 0.0412742 | [12 empty] | 12596.7 | 0.00948814
[12 empty] | 1792.76 | 0.0133036 | [12 empty] | 1792.76 | 0.0423794 | [12 empty] | 3585.52 | 0.0216861 | [12 empty] | 4481.9 | 0.0412527 | [12 empty] | 12599.5 | 0.00948113
[12 empty] | 1793.16 | 0.0132934 | [12 empty] | 1793.16 | 0.0423565 | [12 empty] | 3586.32 | 0.0216724 | [12 empty] | 4482.9 | 0.0412312 | [12 empty] | 12602.3 | 0.00947412
[12 empty] | 1793.56 | 0.0132833 | [12 empty] | 1793.56 | 0.0423336 | [12 empty] | 3587.12 | 0.0216588 | [12 empty] | 4483.9 | 0.0412098 | [12 empty] | 12605.1 | 0.00946711
[12 empty] | 1793.96 | 0.0132731 | [12 empty] | 1793.96 | 0.0423106 | [12 empty] | 3587.92 | 0.0216452 | [12 empty] | 4484.9 | 0.0411883 | [12 empty] | 12607.9 | 0.00946011
[12 empty] | 1794.36 | 0.013263 | [12 empty] | 1794.36 | 0.0422877 | [12 empty] | 3588.72 | 0.0216316 | [12 empty] | 4485.9 | 0.0411668 | [12 empty] | 12610.8 | 0.00945311
[12 empty] | 1794.76 | 0.0132528 | [12 empty] | 1794.76 | 0.0422648 | [12 empty] | 3589.52 | 0.021618 | [12 empty] | 4486.9 | 0.0411454 | [12 empty] | 12613.6 | 0.00944613
[12 empty] | 1795.16 | 0.0132427 | [12 empty] | 1795.16 | 0.0422419 | [12 empty] | 3590.32 | 0.0216044 | [12 empty] | 4487.9 | 0.041124 | [12 empty] | 12616.4 | 0.00943914
[12 empty] | 1795.56 | 0.0132325 | [12 empty] | 1795.56 | 0.0422191 | [12 empty] | 3591.12 | 0.0215908 | [12 empty] | 4488.9 | 0.0411026 | [12 empty] | 12619.2 | 0.00943216
[12 empty] | 1795.96 | 0.0132224 | [12 empty] | 1795.96 | 0.0421962 | [12 empty] | 3591.92 | 0.0215772 | [12 empty] | 4489.9 | 0.0410812 | [12 empty] | 12622 | 0.00942519
[12 empty] | 1796.36 | 0.0132123 | [12 empty] | 1796.36 | 0.0421734 | [12 empty] | 3592.72 | 0.0215636 | [12 empty] | 4490.9 | 0.0410598 | [12 empty] | 12624.8 | 0.00941823
[12 empty] | 1796.76 | 0.0132022 | [12 empty] | 1796.76 | 0.0421505 | [12 empty] | 3593.52 | 0.0215501 | [12 empty] | 4491.9 | 0.0410384 | [12 empty] | 12627.6 | 0.00941127
[12 empty] | 1797.16 | 0.0131921 | [12 empty] | 1797.16 | 0.0421277 | [12 empty] | 3594.32 | 0.0215365 | [12 empty] | 4492.9 | 0.041017 | [12 empty] | 12630.4 | 0.00940431
[12 empty] | 1797.56 | 0.013182 | [12 empty] | 1797.56 | 0.0421049 | [12 empty] | 3595.12 | 0.021523 | [12 empty] | 4493.9 | 0.0409957 | [12 empty] | 12633.3 | 0.00939736
[12 empty] | 1797.96 | 0.0131719 | [12 empty] | 1797.96 | 0.0420821 | [12 empty] | 3595.92 | 0.0215095 | [12 empty] | 4494.9 | 0.0409744 | [12 empty] | 12636.1 | 0.00939042
[12 empty] | 1798.36 | 0.0131619 | [12 empty] | 1798.36 | 0.0420594 | [12 empty] | 3596.72 | 0.021496 | [12 empty] | 4495.9 | 0.040953 | [12 empty] | 12638.9 | 0.00938348
[12 empty] | 1798.76 | 0.0131518 | [12 empty] | 1798.76 | 0.0420366 | [12 empty] | 3597.52 | 0.0214824 | [12 empty] | 4496.9 | 0.0409317 | [12 empty] | 12641.7 | 0.00937654
[12 empty] | 1799.16 | 0.0131417 | [12 empty] | 1799.16 | 0.0420139 | [12 empty] | 3598.32 | 0.0214689 | [12 empty] | 4497.9 | 0.0409104 | [12 empty] | 12644.5 | 0.00936962
[12 empty] | 1799.56 | 0.0131317 | [12 empty] | 1799.56 | 0.0419911 | [12 empty] | 3599.12 | 0.0214554 | [12 empty] | 4498.9 | 0.0408891 | [12 empty] | 12647.3 | 0.00936269
[12 empty] | 1799.96 | 0.0131216 | [12 empty] | 1799.96 | 0.0419684 | [12 empty] | 3599.92 | 0.021442 | [12 empty] | 4499.9 | 0.0408678 | [12 empty] | 12650.1 | 0.00935578
[12 empty] | 1800.37 | 0.0131116 | [12 empty] | 1800.37 | 0.0419457 | [12 empty] | 3600.73 | 0.0214285 | [12 empty] | 4500.91 | 0.0408466 | [12 empty] | 12652.9 | 0.00934887
[12 empty] | 1800.77 | 0.0131016 | [12 empty] | 1800.77 | 0.041923 | [12 empty] | 3601.53 | 0.021415 | [12 empty] | 4501.91 | 0.0408253 | [12 empty] | 12655.7 | 0.00934196
[12 empty] | 1801.17 | 0.0130916 | [12 empty] | 1801.17 | 0.0419003 | [12 empty] | 3602.33 | 0.0214016 | [12 empty] | 4502.91 | 0.0408041 | [12 empty] | 12658.6 | 0.00933506
[12 empty] | 1801.57 | 0.0130816 | [12 empty] | 1801.57 | 0.0418777 | [12 empty] | 3603.13 | 0.0213881 | [12 empty] | 4503.91 | 0.0407829 | [12 empty] | 12661.4 | 0.00932817
[12 empty] | 1801.97 | 0.0130716 | [12 empty] | 1801.97 | 0.041855 | [12 empty] | 3603.93 | 0.0213747 | [12 empty] | 4504.91 | 0.0407617 | [12 empty] | 12664.2 | 0.00932128
[12 empty] | 1802.37 | 0.0130616 | [12 empty] | 1802.37 | 0.0418324 | [12 empty] | 3604.73 | 0.0213613 | [12 empty] | 4505.91 | 0.0407405 | [12 empty] | 12667 | 0.0093144
[12 empty] | 1802.77 | 0.0130516 | [12 empty] | 1802.77 | 0.0418097 | [12 empty] | 3605.53 | 0.0213478 | [12 empty] | 4506.91 | 0.0407193 | [12 empty] | 12669.8 | 0.00930752
[12 empty] | 1803.17 | 0.0130416 | [12 empty] | 1803.17 | 0.0417871 | [12 empty] | 3606.33 | 0.0213344 | [12 empty] | 4507.91 | 0.0406981 | [12 empty] | 12672.6 | 0.00930065
[12 empty] | 1803.57 | 0.0130316 | [12 empty] | 1803.57 | 0.0417645 | [12 empty] | 3607.13 | 0.021321 | [12 empty] | 4508.91 | 0.0406769 | [12 empty] | 12675.4 | 0.00929378
[12 empty] | 1803.97 | 0.0130217 | [12 empty] | 1803.97 | 0.0417419 | [12 empty] | 3607.93 | 0.0213077 | [12 empty] | 4509.91 | 0.0406558 | [12 empty] | 12678.2 | 0.00928692
[12 empty] | 1804.37 | 0.0130117 | [12 empty] | 1804.37 | 0.0417194 | [12 empty] | 3608.73 | 0.0212943 | [12 empty] | 4510.91 | 0.0406346 | [12 empty] | 12681.1 | 0.00928006
[12 empty] | 1804.77 | 0.0130018 | [12 empty] | 1804.77 | 0.0416968 | [12 empty] | 3609.53 | 0.0212809 | [12 empty] | 4511.91 | 0.0406135 | [12 empty] | 12683.9 | 0.00927321
[12 empty] | 1805.17 | 0.0129918 | [12 empty] | 1805.17 | 0.0416743 | [12 empty] | 3610.33 | 0.0212675 | [12 empty] | 4512.91 | 0.0405924 | [12 empty] | 12686.7 | 0.00926637
[12 empty] | 1805.57 | 0.0129819 | [12 empty] | 1805.57 | 0.0416517 | [12 empty] | 3611.13 | 0.0212542 | [12 empty] | 4513.91 | 0.0405713 | [12 empty] | 12689.5 | 0.00925953
[12 empty] | 1805.97 | 0.012972 | [12 empty] | 1805.97 | 0.0416292 | [12 empty] | 3611.93 | 0.0212408 | [12 empty] | 4514.91 | 0.0405502 | [12 empty] | 12692.3 | 0.0092527
[12 empty] | 1806.37 | 0.0129621 | [12 empty] | 1806.37 | 0.0416067 | [12 empty] | 3612.73 | 0.0212275 | [12 empty] | 4515.91 | 0.0405291 | [12 empty] | 12695.1 | 0.00924587
[12 empty] | 1806.77 | 0.0129522 | [12 empty] | 1806.77 | 0.0415842 | [12 empty] | 3613.53 | 0.0212142 | [12 empty] | 4516.91 | 0.040508 | [12 empty] | 12697.9 | 0.00923905
[12 empty] | 1807.17 | 0.0129423 | [12 empty] | 1807.17 | 0.0415617 | [12 empty] | 3614.33 | 0.0212009 | [12 empty] | 4517.91 | 0.040487 | [12 empty] | 12700.7 | 0.00923223
[12 empty] | 1807.57 | 0.0129324 | [12 empty] | 1807.57 | 0.0415393 | [12 empty] | 3615.13 | 0.0211876 | [12 empty] | 4518.91 | 0.0404659 | [12 empty] | 12703.5 | 0.00922542
[12 empty] | 1807.97 | 0.0129225 | [12 empty] | 1807.97 | 0.0415168 | [12 empty] | 3615.93 | 0.0211743 | [12 empty] | 4519.91 | 0.0404449 | [12 empty] | 12706.4 | 0.00921861
[12 empty] | 1808.37 | 0.0129126 | [12 empty] | 1808.37 | 0.0414944 | [12 empty] | 3616.73 | 0.021161 | [12 empty] | 4520.91 | 0.0404239 | [12 empty] | 12709.2 | 0.00921181
[12 empty] | 1808.77 | 0.0129028 | [12 empty] | 1808.77 | 0.0414719 | [12 empty] | 3617.53 | 0.0211477 | [12 empty] | 4521.91 | 0.0404029 | [12 empty] | 12712 | 0.00920501
[12 empty] | 1809.17 | 0.0128929 | [12 empty] | 1809.17 | 0.0414495 | [12 empty] | 3618.33 | 0.0211344 | [12 empty] | 4522.91 | 0.0403819 | [12 empty] | 12714.8 | 0.00919822
[12 empty] | 1809.57 | 0.0128831 | [12 empty] | 1809.57 | 0.0414271 | [12 empty] | 3619.13 | 0.0211212 | [12 empty] | 4523.91 | 0.0403609 | [12 empty] | 12717.6 | 0.00919144
[12 empty] | 1809.97 | 0.0128732 | [12 empty] | 1809.97 | 0.0414047 | [12 empty] | 3619.93 | 0.0211079 | [12 empty] | 4524.91 | 0.0403399 | [12 empty] | 12720.4 | 0.00918466
[12 empty] | 1810.37 | 0.0128634 | [12 empty] | 1810.37 | 0.0413824 | [12 empty] | 3620.73 | 0.0210947 | [12 empty] | 4525.91 | 0.040319 | [12 empty] | 12723.2 | 0.00917789
[12 empty] | 1810.77 | 0.0128536 | [12 empty] | 1810.77 | 0.04136 | [12 empty] | 3621.53 | 0.0210814 | [12 empty] | 4526.91 | 0.040298 | [12 empty] | 12726 | 0.00917112
[12 empty] | 1811.17 | 0.0128438 | [12 empty] | 1811.17 | 0.0413377 | [12 empty] | 3622.33 | 0.0210682 | [12 empty] | 4527.91 | 0.0402771 | [12 empty] | 12728.9 | 0.00916436
[12 empty] | 1811.57 | 0.012834 | [12 empty] | 1811.57 | 0.0413153 | [12 empty] | 3623.13 | 0.021055 | [12 empty] | 4528.91 | 0.0402562 | [12 empty] | 12731.7 | 0.0091576
[12 empty] | 1811.97 | 0.0128242 | [12 empty] | 1811.97 | 0.041293 | [12 empty] | 3623.93 | 0.0210418 | [12 empty] | 4529.91 | 0.0402353 | [12 empty] | 12734.5 | 0.00915085
[12 empty] | 1812.37 | 0.0128144 | [12 empty] | 1812.37 | 0.0412707 | [12 empty] | 3624.73 | 0.0210286 | [12 empty] | 4530.91 | 0.0402144 | [12 empty] | 12737.3 | 0.0091441
[12 empty] | 1812.77 | 0.0128046 | [12 empty] | 1812.77 | 0.0412484 | [12 empty] | 3625.53 | 0.0210154 | [12 empty] | 4531.91 | 0.0401935 | [12 empty] | 12740.1 | 0.00913736
[12 empty] | 1813.17 | 0.0127948 | [12 empty] | 1813.17 | 0.0412261 | [12 empty] | 3626.33 | 0.0210022 | [12 empty] | 4532.91 | 0.0401726 | [12 empty] | 12742.9 | 0.00913062
[12 empty] | 1813.57 | 0.012785 | [12 empty] | 1813.57 | 0.0412039 | [12 empty] | 3627.13 | 0.020989 | [12 empty] | 4533.91 | 0.0401518 | [12 empty] | 12745.7 | 0.00912389
[12 empty] | 1813.97 | 0.0127753 | [12 empty] | 1813.97 | 0.0411816 | [12 empty] | 3627.93 | 0.0209759 | [12 empty] | 4534.91 | 0.0401309 | [12 empty] | 12748.5 | 0.00911717
[12 empty] | 1814.37 | 0.0127655 | [12 empty] | 1814.37 | 0.0411594 | [12 empty] | 3628.73 | 0.0209627 | [12 empty] | 4535.91 | 0.0401101 | [12 empty] | 12751.3 | 0.00911045
[12 empty] | 1814.77 | 0.0127558 | [12 empty] | 1814.77 | 0.0411371 | [12 empty] | 3629.53 | 0.0209496 | [12 empty] | 4536.91 | 0.0400892 | [12 empty] | 12754.2 | 0.00910373
[12 empty] | 1815.17 | 0.012746 | [12 empty] | 1815.17 | 0.0411149 | [12 empty] | 3630.33 | 0.0209364 | [12 empty] | 4537.91 | 0.0400684 | [12 empty] | 12757 | 0.00909703
[12 empty] | 1815.57 | 0.0127363 | [12 empty] | 1815.57 | 0.0410927 | [12 empty] | 3631.13 | 0.0209233 | [12 empty] | 4538.91 | 0.0400476 | [12 empty] | 12759.8 | 0.00909032
[12 empty] | 1815.97 | 0.0127266 | [12 empty] | 1815.97 | 0.0410705 | [12 empty] | 3631.93 | 0.0209102 | [12 empty] | 4539.91 | 0.0400268 | [12 empty] | 12762.6 | 0.00908362
[12 empty] | 1816.37 | 0.0127169 | [12 empty] | 1816.37 | 0.0410483 | [12 empty] | 3632.73 | 0.0208971 | [12 empty] | 4540.91 | 0.0400061 | [12 empty] | 12765.4 | 0.00907693
[12 empty] | 1816.77 | 0.0127072 | [12 empty] | 1816.77 | 0.0410262 | [12 empty] | 3633.53 | 0.020884 | [12 empty] | 4541.91 | 0.0399853 | [12 empty] | 12768.2 | 0.00907024
[12 empty] | 1817.17 | 0.0126975 | [12 empty] | 1817.17 | 0.041004 | [12 empty] | 3634.33 | 0.0208709 | [12 empty] | 4542.91 | 0.0399645 | [12 empty] | 12771 | 0.00906356
[12 empty] | 1817.57 | 0.0126878 | [12 empty] | 1817.57 | 0.0409819 | [12 empty] | 3635.13 | 0.0208578 | [12 empty] | 4543.91 | 0.0399438 | [12 empty] | 12773.8 | 0.00905689
[12 empty] | 1817.97 | 0.0126781 | [12 empty] | 1817.97 | 0.0409598 | [12 empty] | 3635.93 | 0.0208447 | [12 empty] | 4544.91 | 0.0399231 | [12 empty] | 12776.7 | 0.00905021
[12 empty] | 1818.37 | 0.0126684 | [12 empty] | 1818.37 | 0.0409377 | [12 empty] | 3636.73 | 0.0208317 | [12 empty] | 4545.91 | 0.0399024 | [12 empty] | 12779.5 | 0.00904355
[12 empty] | 1818.77 | 0.0126588 | [12 empty] | 1818.77 | 0.0409156 | [12 empty] | 3637.53 | 0.0208186 | [12 empty] | 4546.91 | 0.0398817 | [12 empty] | 12782.3 | 0.00903689
[12 empty] | 1819.17 | 0.0126491 | [12 empty] | 1819.17 | 0.0408935 | [12 empty] | 3638.33 | 0.0208056 | [12 empty] | 4547.91 | 0.039861 | [12 empty] | 12785.1 | 0.00903023
[12 empty] | 1819.57 | 0.0126395 | [12 empty] | 1819.57 | 0.0408714 | [12 empty] | 3639.13 | 0.0207925 | [12 empty] | 4548.91 | 0.0398403 | [12 empty] | 12787.9 | 0.00902358
[12 empty] | 1819.97 | 0.0126298 | [12 empty] | 1819.97 | 0.0408493 | [12 empty] | 3639.93 | 0.0207795 | [12 empty] | 4549.91 | 0.0398196 | [12 empty] | 12790.7 | 0.00901694
[12 empty] | 1820.37 | 0.0126202 | [12 empty] | 1820.37 | 0.0408273 | [12 empty] | 3640.73 | 0.0207665 | [12 empty] | 4550.91 | 0.0397989 | [12 empty] | 12793.5 | 0.0090103
[12 empty] | 1820.77 | 0.0126106 | [12 empty] | 1820.77 | 0.0408053 | [12 empty] | 3641.53 | 0.0207535 | [12 empty] | 4551.91 | 0.0397783 | [12 empty] | 12796.3 | 0.00900366
[12 empty] | 1821.17 | 0.0126009 | [12 empty] | 1821.17 | 0.0407833 | [12 empty] | 3642.33 | 0.0207405 | [12 empty] | 4552.92 | 0.0397577 | [12 empty] | 12799.1 | 0.00899704
[12 empty] | 1821.57 | 0.0125913 | [12 empty] | 1821.57 | 0.0407612 | [12 empty] | 3643.13 | 0.0207275 | [12 empty] | 4553.92 | 0.039737 | [12 empty] | 12802 | 0.00899041
[12 empty] | 1821.97 | 0.0125817 | [12 empty] | 1821.97 | 0.0407393 | [12 empty] | 3643.93 | 0.0207145 | [12 empty] | 4554.92 | 0.0397164 | [12 empty] | 12804.8 | 0.00898379
[12 empty] | 1822.37 | 0.0125721 | [12 empty] | 1822.37 | 0.0407173 | [12 empty] | 3644.73 | 0.0207015 | [12 empty] | 4555.92 | 0.0396958 | [12 empty] | 12807.6 | 0.00897718
[12 empty] | 1822.77 | 0.0125625 | [12 empty] | 1822.77 | 0.0406953 | [12 empty] | 3645.53 | 0.0206886 | [12 empty] | 4556.92 | 0.0396753 | [12 empty] | 12810.4 | 0.00897057
[12 empty] | 1823.17 | 0.012553 | [12 empty] | 1823.17 | 0.0406733 | [12 empty] | 3646.33 | 0.0206756 | [12 empty] | 4557.92 | 0.0396547 | [12 empty] | 12813.2 | 0.00896397
[12 empty] | 1823.57 | 0.0125434 | [12 empty] | 1823.57 | 0.0406514 | [12 empty] | 3647.13 | 0.0206627 | [12 empty] | 4558.92 | 0.0396341 | [12 empty] | 12816 | 0.00895737
[12 empty] | 1823.97 | 0.0125338 | [12 empty] | 1823.97 | 0.0406295 | [12 empty] | 3647.93 | 0.0206497 | [12 empty] | 4559.92 | 0.0396136 | [12 empty] | 12818.8 | 0.00895078
[12 empty] | 1824.37 | 0.0125243 | [12 empty] | 1824.37 | 0.0406076 | [12 empty] | 3648.73 | 0.0206368 | [12 empty] | 4560.92 | 0.039593 | [12 empty] | 12821.6 | 0.0089442
[12 empty] | 1824.77 | 0.0125147 | [12 empty] | 1824.77 | 0.0405857 | [12 empty] | 3649.53 | 0.0206239 | [12 empty] | 4561.92 | 0.0395725 | [12 empty] | 12824.5 | 0.00893761
[12 empty] | 1825.17 | 0.0125052 | [12 empty] | 1825.17 | 0.0405638 | [12 empty] | 3650.33 | 0.020611 | [12 empty] | 4562.92 | 0.039552 | [12 empty] | 12827.3 | 0.00893104
[12 empty] | 1825.57 | 0.0124956 | [12 empty] | 1825.57 | 0.0405419 | [12 empty] | 3651.13 | 0.0205981 | [12 empty] | 4563.92 | 0.0395315 | [12 empty] | 12830.1 | 0.00892447
[12 empty] | 1825.97 | 0.0124861 | [12 empty] | 1825.97 | 0.04052 | [12 empty] | 3651.93 | 0.0205852 | [12 empty] | 4564.92 | 0.039511 | [12 empty] | 12832.9 | 0.0089179
[12 empty] | 1826.37 | 0.0124766 | [12 empty] | 1826.37 | 0.0404982 | [12 empty] | 3652.73 | 0.0205723 | [12 empty] | 4565.92 | 0.0394905 | [12 empty] | 12835.7 | 0.00891134
[12 empty] | 1826.77 | 0.0124671 | [12 empty] | 1826.77 | 0.0404763 | [12 empty] | 3653.54 | 0.0205594 | [12 empty] | 4566.92 | 0.0394701 | [12 empty] | 12838.5 | 0.00890479
[12 empty] | 1827.17 | 0.0124576 | [12 empty] | 1827.17 | 0.0404545 | [12 empty] | 3654.34 | 0.0205465 | [12 empty] | 4567.92 | 0.0394496 | [12 empty] | 12841.3 | 0.00889824
[12 empty] | 1827.57 | 0.0124481 | [12 empty] | 1827.57 | 0.0404327 | [12 empty] | 3655.14 | 0.0205337 | [12 empty] | 4568.92 | 0.0394292 | [12 empty] | 12844.1 | 0.00889169
[12 empty] | 1827.97 | 0.0124386 | [12 empty] | 1827.97 | 0.0404109 | [12 empty] | 3655.94 | 0.0205208 | [12 empty] | 4569.92 | 0.0394087 | [12 empty] | 12846.9 | 0.00888515
[12 empty] | 1828.37 | 0.0124291 | [12 empty] | 1828.37 | 0.0403891 | [12 empty] | 3656.74 | 0.020508 | [12 empty] | 4570.92 | 0.0393883 | [12 empty] | 12849.8 | 0.00887862
[12 empty] | 1828.77 | 0.0124196 | [12 empty] | 1828.77 | 0.0403673 | [12 empty] | 3657.54 | 0.0204952 | [12 empty] | 4571.92 | 0.0393679 | [12 empty] | 12852.6 | 0.00887209
[12 empty] | 1829.17 | 0.0124102 | [12 empty] | 1829.17 | 0.0403456 | [12 empty] | 3658.34 | 0.0204823 | [12 empty] | 4572.92 | 0.0393475 | [12 empty] | 12855.4 | 0.00886557
[12 empty] | 1829.57 | 0.0124007 | [12 empty] | 1829.57 | 0.0403238 | [12 empty] | 3659.14 | 0.0204695 | [12 empty] | 4573.92 | 0.0393271 | [12 empty] | 12858.2 | 0.00885905
[12 empty] | 1829.97 | 0.0123913 | [12 empty] | 1829.97 | 0.0403021 | [12 empty] | 3659.94 | 0.0204567 | [12 empty] | 4574.92 | 0.0393067 | [12 empty] | 12861 | 0.00885254
[12 empty] | 1830.37 | 0.0123818 | [12 empty] | 1830.37 | 0.0402804 | [12 empty] | 3660.74 | 0.0204439 | [12 empty] | 4575.92 | 0.0392864 | [12 empty] | 12863.8 | 0.00884603
[12 empty] | 1830.77 | 0.0123724 | [12 empty] | 1830.77 | 0.0402587 | [12 empty] | 3661.54 | 0.0204311 | [12 empty] | 4576.92 | 0.039266 | [12 empty] | 12866.6 | 0.00883953
[12 empty] | 1831.17 | 0.012363 | [12 empty] | 1831.17 | 0.040237 | [12 empty] | 3662.34 | 0.0204183 | [12 empty] | 4577.92 | 0.0392457 | [12 empty] | 12869.4 | 0.00883303
[12 empty] | 1831.57 | 0.0123535 | [12 empty] | 1831.57 | 0.0402153 | [12 empty] | 3663.14 | 0.0204056 | [12 empty] | 4578.92 | 0.0392254 | [12 empty] | 12872.3 | 0.00882654
[12 empty] | 1831.97 | 0.0123441 | [12 empty] | 1831.97 | 0.0401936 | [12 empty] | 3663.94 | 0.0203928 | [12 empty] | 4579.92 | 0.0392051 | [12 empty] | 12875.1 | 0.00882005
[12 empty] | 1832.37 | 0.0123347 | [12 empty] | 1832.37 | 0.040172 | [12 empty] | 3664.74 | 0.02038 | [12 empty] | 4580.92 | 0.0391847 | [12 empty] | 12877.9 | 0.00881357
[12 empty] | 1832.77 | 0.0123253 | [12 empty] | 1832.77 | 0.0401503 | [12 empty] | 3665.54 | 0.0203673 | [12 empty] | 4581.92 | 0.0391645 | [12 empty] | 12880.7 | 0.00880709
[12 empty] | 1833.17 | 0.0123159 | [12 empty] | 1833.17 | 0.0401287 | [12 empty] | 3666.34 | 0.0203546 | [12 empty] | 4582.92 | 0.0391442 | [12 empty] | 12883.5 | 0.00880062
[12 empty] | 1833.57 | 0.0123066 | [12 empty] | 1833.57 | 0.0401071 | [12 empty] | 3667.14 | 0.0203418 | [12 empty] | 4583.92 | 0.0391239 | [12 empty] | 12886.3 | 0.00879415
[12 empty] | 1833.97 | 0.0122972 | [12 empty] | 1833.97 | 0.0400855 | [12 empty] | 3667.94 | 0.0203291 | [12 empty] | 4584.92 | 0.0391037 | [12 empty] | 12889.1 | 0.00878769
[12 empty] | 1834.37 | 0.0122878 | [12 empty] | 1834.37 | 0.0400639 | [12 empty] | 3668.74 | 0.0203164 | [12 empty] | 4585.92 | 0.0390834 | [12 empty] | 12891.9 | 0.00878123
[12 empty] | 1834.77 | 0.0122785 | [12 empty] | 1834.77 | 0.0400423 | [12 empty] | 3669.54 | 0.0203037 | [12 empty] | 4586.92 | 0.0390632 | [12 empty] | 12894.7 | 0.00877478
[12 empty] | 1835.17 | 0.0122691 | [12 empty] | 1835.17 | 0.0400207 | [12 empty] | 3670.34 | 0.020291 | [12 empty] | 4587.92 | 0.039043 | [12 empty] | 12897.6 | 0.00876834
[12 empty] | 1835.57 | 0.0122598 | [12 empty] | 1835.57 | 0.0399992 | [12 empty] | 3671.14 | 0.0202783 | [12 empty] | 4588.92 | 0.0390227 | [12 empty] | 12900.4 | 0.00876189
[12 empty] | 1835.97 | 0.0122504 | [12 empty] | 1835.97 | 0.0399776 | [12 empty] | 3671.94 | 0.0202657 | [12 empty] | 4589.92 | 0.0390026 | [12 empty] | 12903.2 | 0.00875546
[12 empty] | 1836.37 | 0.0122411 | [12 empty] | 1836.37 | 0.0399561 | [12 empty] | 3672.74 | 0.020253 | [12 empty] | 4590.92 | 0.0389824 | [12 empty] | 12906 | 0.00874903
[12 empty] | 1836.77 | 0.0122318 | [12 empty] | 1836.77 | 0.0399346 | [12 empty] | 3673.54 | 0.0202403 | [12 empty] | 4591.92 | 0.0389622 | [12 empty] | 12908.8 | 0.0087426
[12 empty] | 1837.17 | 0.0122225 | [12 empty] | 1837.17 | 0.0399131 | [12 empty] | 3674.34 | 0.0202277 | [12 empty] | 4592.92 | 0.038942 | [12 empty] | 12911.6 | 0.00873618
[12 empty] | 1837.57 | 0.0122132 | [12 empty] | 1837.57 | 0.0398916 | [12 empty] | 3675.14 | 0.020215 | [12 empty] | 4593.92 | 0.0389219 | [12 empty] | 12914.4 | 0.00872977
[12 empty] | 1837.97 | 0.0122039 | [12 empty] | 1837.97 | 0.0398701 | [12 empty] | 3675.94 | 0.0202024 | [12 empty] | 4594.92 | 0.0389017 | [12 empty] | 12917.2 | 0.00872336
[12 empty] | 1838.37 | 0.0121946 | [12 empty] | 1838.37 | 0.0398486 | [12 empty] | 3676.74 | 0.0201898 | [12 empty] | 4595.92 | 0.0388816 | [12 empty] | 12920.1 | 0.00871695
[12 empty] | 1838.77 | 0.0121853 | [12 empty] | 1838.77 | 0.0398272 | [12 empty] | 3677.54 | 0.0201772 | [12 empty] | 4596.92 | 0.0388615 | [12 empty] | 12922.9 | 0.00871055
[12 empty] | 1839.17 | 0.012176 | [12 empty] | 1839.17 | 0.0398057 | [12 empty] | 3678.34 | 0.0201646 | [12 empty] | 4597.92 | 0.0388414 | [12 empty] | 12925.7 | 0.00870416
[12 empty] | 1839.57 | 0.0121667 | [12 empty] | 1839.57 | 0.0397843 | [12 empty] | 3679.14 | 0.020152 | [12 empty] | 4598.92 | 0.0388213 | [12 empty] | 12928.5 | 0.00869777
[12 empty] | 1839.97 | 0.0121575 | [12 empty] | 1839.97 | 0.0397629 | [12 empty] | 3679.94 | 0.0201394 | [12 empty] | 4599.92 | 0.0388012 | [12 empty] | 12931.3 | 0.00869138
[12 empty] | 1840.37 | 0.0121482 | [12 empty] | 1840.37 | 0.0397415 | [12 empty] | 3680.74 | 0.0201268 | [12 empty] | 4600.92 | 0.0387811 | [12 empty] | 12934.1 | 0.008685
[12 empty] | 1840.77 | 0.012139 | [12 empty] | 1840.77 | 0.0397201 | [12 empty] | 3681.54 | 0.0201142 | [12 empty] | 4601.92 | 0.0387611 | [12 empty] | 12936.9 | 0.00867863
[12 empty] | 1841.17 | 0.0121297 | [12 empty] | 1841.17 | 0.0396987 | [12 empty] | 3682.34 | 0.0201016 | [12 empty] | 4602.92 | 0.038741 | [12 empty] | 12939.7 | 0.00867226
[12 empty] | 1841.57 | 0.0121205 | [12 empty] | 1841.57 | 0.0396773 | [12 empty] | 3683.14 | 0.0200891 | [12 empty] | 4603.92 | 0.038721 | [12 empty] | 12942.5 | 0.0086659
[12 empty] | 1841.97 | 0.0121113 | [12 empty] | 1841.97 | 0.039656 | [12 empty] | 3683.94 | 0.0200765 | [12 empty] | 4604.92 | 0.038701 | [12 empty] | 12945.4 | 0.00865954
[12 empty] | 1842.37 | 0.0121021 | [12 empty] | 1842.37 | 0.0396346 | [12 empty] | 3684.74 | 0.020064 | [12 empty] | 4605.93 | 0.038681 | [12 empty] | 12948.2 | 0.00865318
[12 empty] | 1842.77 | 0.0120929 | [12 empty] | 1842.77 | 0.0396133 | [12 empty] | 3685.54 | 0.0200515 | [12 empty] | 4606.93 | 0.038661 | [12 empty] | 12951 | 0.00864683
[12 empty] | 1843.17 | 0.0120837 | [12 empty] | 1843.17 | 0.039592 | [12 empty] | 3686.34 | 0.020039 | [12 empty] | 4607.93 | 0.038641 | [12 empty] | 12953.8 | 0.00864049
[12 empty] | 1843.57 | 0.0120745 | [12 empty] | 1843.57 | 0.0395707 | [12 empty] | 3687.14 | 0.0200264 | [12 empty] | 4608.93 | 0.038621 | [12 empty] | 12956.6 | 0.00863415
[12 empty] | 1843.97 | 0.0120653 | [12 empty] | 1843.97 | 0.0395494 | [12 empty] | 3687.94 | 0.0200139 | [12 empty] | 4609.93 | 0.038601 | [12 empty] | 12959.4 | 0.00862782
[12 empty] | 1844.37 | 0.0120561 | [12 empty] | 1844.37 | 0.0395281 | [12 empty] | 3688.74 | 0.0200014 | [12 empty] | 4610.93 | 0.0385811 | [12 empty] | 12962.2 | 0.00862149
[12 empty] | 1844.77 | 0.0120469 | [12 empty] | 1844.77 | 0.0395068 | [12 empty] | 3689.54 | 0.019989 | [12 empty] | 4611.93 | 0.0385611 | [12 empty] | 12965 | 0.00861516
[12 empty] | 1845.17 | 0.0120378 | [12 empty] | 1845.17 | 0.0394856 | [12 empty] | 3690.34 | 0.0199765 | [12 empty] | 4612.93 | 0.0385412 | [12 empty] | 12967.8 | 0.00860885
[12 empty] | 1845.57 | 0.0120286 | [12 empty] | 1845.57 | 0.0394643 | [12 empty] | 3691.14 | 0.019964 | [12 empty] | 4613.93 | 0.0385213 | [12 empty] | 12970.7 | 0.00860253
[12 empty] | 1845.97 | 0.0120195 | [12 empty] | 1845.97 | 0.0394431 | [12 empty] | 3691.94 | 0.0199515 | [12 empty] | 4614.93 | 0.0385014 | [12 empty] | 12973.5 | 0.00859622
[12 empty] | 1846.37 | 0.0120103 | [12 empty] | 1846.37 | 0.0394219 | [12 empty] | 3692.74 | 0.0199391 | [12 empty] | 4615.93 | 0.0384815 | [12 empty] | 12976.3 | 0.00858992
[12 empty] | 1846.77 | 0.0120012 | [12 empty] | 1846.77 | 0.0394007 | [12 empty] | 3693.54 | 0.0199266 | [12 empty] | 4616.93 | 0.0384616 | [12 empty] | 12979.1 | 0.00858362
[12 empty] | 1847.17 | 0.0119921 | [12 empty] | 1847.17 | 0.0393795 | [12 empty] | 3694.34 | 0.0199142 | [12 empty] | 4617.93 | 0.0384417 | [12 empty] | 12981.9 | 0.00857733
[12 empty] | 1847.57 | 0.0119829 | [12 empty] | 1847.57 | 0.0393583 | [12 empty] | 3695.14 | 0.0199018 | [12 empty] | 4618.93 | 0.0384218 | [12 empty] | 12984.7 | 0.00857104
[12 empty] | 1847.97 | 0.0119738 | [12 empty] | 1847.97 | 0.0393372 | [12 empty] | 3695.94 | 0.0198894 | [12 empty] | 4619.93 | 0.038402 | [12 empty] | 12987.5 | 0.00856475
[12 empty] | 1848.37 | 0.0119647 | [12 empty] | 1848.37 | 0.039316 | [12 empty] | 3696.74 | 0.019877 | [12 empty] | 4620.93 | 0.0383822 | [12 empty] | 12990.3 | 0.00855848
[12 empty] | 1848.77 | 0.0119556 | [12 empty] | 1848.77 | 0.0392949 | [12 empty] | 3697.54 | 0.0198645 | [12 empty] | 4621.93 | 0.0383623 | [12 empty] | 12993.2 | 0.0085522
[12 empty] | 1849.17 | 0.0119465 | [12 empty] | 1849.17 | 0.0392737 | [12 empty] | 3698.34 | 0.0198522 | [12 empty] | 4622.93 | 0.0383425 | [12 empty] | 12996 | 0.00854593
[12 empty] | 1849.57 | 0.0119374 | [12 empty] | 1849.57 | 0.0392526 | [12 empty] | 3699.14 | 0.0198398 | [12 empty] | 4623.93 | 0.0383227 | [12 empty] | 12998.8 | 0.00853967
[12 empty] | 1849.97 | 0.0119284 | [12 empty] | 1849.97 | 0.0392315 | [12 empty] | 3699.94 | 0.0198274 | [12 empty] | 4624.93 | 0.0383029 | [12 empty] | 13001.6 | 0.00853341
[12 empty] | 1850.37 | 0.0119193 | [12 empty] | 1850.37 | 0.0392104 | [12 empty] | 3700.74 | 0.019815 | [12 empty] | 4625.93 | 0.0382831 | [12 empty] | 13004.4 | 0.00852716
[12 empty] | 1850.77 | 0.0119102 | [12 empty] | 1850.77 | 0.0391893 | [12 empty] | 3701.54 | 0.0198027 | [12 empty] | 4626.93 | 0.0382634 | [12 empty] | 13007.2 | 0.00852091
[12 empty] | 1851.17 | 0.0119012 | [12 empty] | 1851.17 | 0.0391683 | [12 empty] | 3702.34 | 0.0197903 | [12 empty] | 4627.93 | 0.0382436 | [12 empty] | 13010 | 0.00851466
[12 empty] | 1851.57 | 0.0118921 | [12 empty] | 1851.57 | 0.0391472 | [12 empty] | 3703.14 | 0.019778 | [12 empty] | 4628.93 | 0.0382238 | [12 empty] | 13012.8 | 0.00850843
[12 empty] | 1851.97 | 0.0118831 | [12 empty] | 1851.97 | 0.0391262 | [12 empty] | 3703.94 | 0.0197656 | [12 empty] | 4629.93 | 0.0382041 | [12 empty] | 13015.6 | 0.00850219
[12 empty] | 1852.37 | 0.0118741 | [12 empty] | 1852.37 | 0.0391051 | [12 empty] | 3704.74 | 0.0197533 | [12 empty] | 4630.93 | 0.0381844 | [12 empty] | 13018.5 | 0.00849596
[12 empty] | 1852.77 | 0.011865 | [12 empty] | 1852.77 | 0.0390841 | [12 empty] | 3705.54 | 0.019741 | [12 empty] | 4631.93 | 0.0381647 | [12 empty] | 13021.3 | 0.00848974
[12 empty] | 1853.17 | 0.011856 | [12 empty] | 1853.17 | 0.0390631 | [12 empty] | 3706.34 | 0.0197287 | [12 empty] | 4632.93 | 0.038145 | [12 empty] | 13024.1 | 0.00848352
[12 empty] | 1853.57 | 0.011847 | [12 empty] | 1853.57 | 0.0390421 | [12 empty] | 3707.15 | 0.0197164 | [12 empty] | 4633.93 | 0.0381253 | [12 empty] | 13026.9 | 0.0084773
[12 empty] | 1853.97 | 0.011838 | [12 empty] | 1853.97 | 0.0390211 | [12 empty] | 3707.95 | 0.0197041 | [12 empty] | 4634.93 | 0.0381056 | [12 empty] | 13029.7 | 0.0084711
[12 empty] | 1854.37 | 0.011829 | [12 empty] | 1854.37 | 0.0390002 | [12 empty] | 3708.75 | 0.0196918 | [12 empty] | 4635.93 | 0.0380859 | [12 empty] | 13032.5 | 0.00846489
[12 empty] | 1854.77 | 0.01182 | [12 empty] | 1854.77 | 0.0389792 | [12 empty] | 3709.55 | 0.0196795 | [12 empty] | 4636.93 | 0.0380663 | [12 empty] | 13035.3 | 0.00845869
[12 empty] | 1855.17 | 0.011811 | [12 empty] | 1855.17 | 0.0389583 | [12 empty] | 3710.35 | 0.0196673 | [12 empty] | 4637.93 | 0.0380466 | [12 empty] | 13038.1 | 0.0084525
[12 empty] | 1855.57 | 0.0118021 | [12 empty] | 1855.57 | 0.0389373 | [12 empty] | 3711.15 | 0.019655 | [12 empty] | 4638.93 | 0.038027 | [12 empty] | 13041 | 0.00844631
[12 empty] | 1855.97 | 0.0117931 | [12 empty] | 1855.97 | 0.0389164 | [12 empty] | 3711.95 | 0.0196427 | [12 empty] | 4639.93 | 0.0380073 | [12 empty] | 13043.8 | 0.00844012
[12 empty] | 1856.37 | 0.0117841 | [12 empty] | 1856.37 | 0.0388955 | [12 empty] | 3712.75 | 0.0196305 | [12 empty] | 4640.93 | 0.0379877 | [12 empty] | 13046.6 | 0.00843394
[12 empty] | 1856.77 | 0.0117752 | [12 empty] | 1856.77 | 0.0388746 | [12 empty] | 3713.55 | 0.0196183 | [12 empty] | 4641.93 | 0.0379681 | [12 empty] | 13049.4 | 0.00842777
[12 empty] | 1857.18 | 0.0117662 | [12 empty] | 1857.18 | 0.0388537 | [12 empty] | 3714.35 | 0.019606 | [12 empty] | 4642.93 | 0.0379485 | [12 empty] | 13052.2 | 0.0084216
[12 empty] | 1857.58 | 0.0117573 | [12 empty] | 1857.58 | 0.0388329 | [12 empty] | 3715.15 | 0.0195938 | [12 empty] | 4643.93 | 0.037929 | [12 empty] | 13055 | 0.00841543
[12 empty] | 1857.98 | 0.0117484 | [12 empty] | 1857.98 | 0.038812 | [12 empty] | 3715.95 | 0.0195816 | [12 empty] | 4644.93 | 0.0379094 | [12 empty] | 13057.8 | 0.00840927
[12 empty] | 1858.38 | 0.0117394 | [12 empty] | 1858.38 | 0.0387912 | [12 empty] | 3716.75 | 0.0195694 | [12 empty] | 4645.93 | 0.0378898 | [12 empty] | 13060.6 | 0.00840312
[12 empty] | 1858.78 | 0.0117305 | [12 empty] | 1858.78 | 0.0387703 | [12 empty] | 3717.55 | 0.0195572 | [12 empty] | 4646.93 | 0.0378703 | [12 empty] | 13063.4 | 0.00839697
[12 empty] | 1859.18 | 0.0117216 | [12 empty] | 1859.18 | 0.0387495 | [12 empty] | 3718.35 | 0.019545 | [12 empty] | 4647.93 | 0.0378507 | [12 empty] | 13066.3 | 0.00839082
[12 empty] | 1859.58 | 0.0117127 | [12 empty] | 1859.58 | 0.0387287 | [12 empty] | 3719.15 | 0.0195329 | [12 empty] | 4648.93 | 0.0378312 | [12 empty] | 13069.1 | 0.00838468
[12 empty] | 1859.98 | 0.0117038 | [12 empty] | 1859.98 | 0.0387079 | [12 empty] | 3719.95 | 0.0195207 | [12 empty] | 4649.93 | 0.0378117 | [12 empty] | 13071.9 | 0.00837855
[12 empty] | 1860.38 | 0.0116949 | [12 empty] | 1860.38 | 0.0386871 | [12 empty] | 3720.75 | 0.0195085 | [12 empty] | 4650.93 | 0.0377922 | [12 empty] | 13074.7 | 0.00837242
[12 empty] | 1860.78 | 0.011686 | [12 empty] | 1860.78 | 0.0386664 | [12 empty] | 3721.55 | 0.0194964 | [12 empty] | 4651.93 | 0.0377727 | [12 empty] | 13077.5 | 0.00836629
[12 empty] | 1861.18 | 0.0116772 | [12 empty] | 1861.18 | 0.0386456 | [12 empty] | 3722.35 | 0.0194842 | [12 empty] | 4652.93 | 0.0377532 | [12 empty] | 13080.3 | 0.00836017
[12 empty] | 1861.58 | 0.0116683 | [12 empty] | 1861.58 | 0.0386248 | [12 empty] | 3723.15 | 0.0194721 | [12 empty] | 4653.93 | 0.0377338 | [12 empty] | 13083.1 | 0.00835405
[12 empty] | 1861.98 | 0.0116594 | [12 empty] | 1861.98 | 0.0386041 | [12 empty] | 3723.95 | 0.01946 | [12 empty] | 4654.93 | 0.0377143 | [12 empty] | 13085.9 | 0.00834794
[12 empty] | 1862.38 | 0.0116506 | [12 empty] | 1862.38 | 0.0385834 | [12 empty] | 3724.75 | 0.0194478 | [12 empty] | 4655.93 | 0.0376949 | [12 empty] | 13088.8 | 0.00834184
[12 empty] | 1862.78 | 0.0116417 | [12 empty] | 1862.78 | 0.0385627 | [12 empty] | 3725.55 | 0.0194357 | [12 empty] | 4656.93 | 0.0376754 | [12 empty] | 13091.6 | 0.00833573
[12 empty] | 1863.18 | 0.0116329 | [12 empty] | 1863.18 | 0.038542 | [12 empty] | 3726.35 | 0.0194236 | [12 empty] | 4657.94 | 0.037656 | [12 empty] | 13094.4 | 0.00832964
[12 empty] | 1863.58 | 0.0116241 | [12 empty] | 1863.58 | 0.0385213 | [12 empty] | 3727.15 | 0.0194115 | [12 empty] | 4658.94 | 0.0376366 | [12 empty] | 13097.2 | 0.00832355
[12 empty] | 1863.98 | 0.0116152 | [12 empty] | 1863.98 | 0.0385006 | [12 empty] | 3727.95 | 0.0193995 | [12 empty] | 4659.94 | 0.0376172 | [12 empty] | 13100 | 0.00831746
[12 empty] | 1864.38 | 0.0116064 | [12 empty] | 1864.38 | 0.03848 | [12 empty] | 3728.75 | 0.0193874 | [12 empty] | 4660.94 | 0.0375978 | [12 empty] | 13102.8 | 0.00831138
[12 empty] | 1864.78 | 0.0115976 | [12 empty] | 1864.78 | 0.0384593 | [12 empty] | 3729.55 | 0.0193753 | [12 empty] | 4661.94 | 0.0375784 | [12 empty] | 13105.6 | 0.0083053
[12 empty] | 1865.18 | 0.0115888 | [12 empty] | 1865.18 | 0.0384387 | [12 empty] | 3730.35 | 0.0193632 | [12 empty] | 4662.94 | 0.0375591 | [12 empty] | 13108.4 | 0.00829923
[12 empty] | 1865.58 | 0.01158 | [12 empty] | 1865.58 | 0.038418 | [12 empty] | 3731.15 | 0.0193512 | [12 empty] | 4663.94 | 0.0375397 | [12 empty] | 13111.2 | 0.00829316
[12 empty] | 1865.98 | 0.0115712 | [12 empty] | 1865.98 | 0.0383974 | [12 empty] | 3731.95 | 0.0193391 | [12 empty] | 4664.94 | 0.0375204 | [12 empty] | 13114.1 | 0.0082871
[12 empty] | 1866.38 | 0.0115624 | [12 empty] | 1866.38 | 0.0383768 | [12 empty] | 3732.75 | 0.0193271 | [12 empty] | 4665.94 | 0.037501 | [12 empty] | 13116.9 | 0.00828104
[12 empty] | 1866.78 | 0.0115537 | [12 empty] | 1866.78 | 0.0383562 | [12 empty] | 3733.55 | 0.0193151 | [12 empty] | 4666.94 | 0.0374817 | [12 empty] | 13119.7 | 0.00827498
[12 empty] | 1867.18 | 0.0115449 | [12 empty] | 1867.18 | 0.0383357 | [12 empty] | 3734.35 | 0.0193031 | [12 empty] | 4667.94 | 0.0374624 | [12 empty] | 13122.5 | 0.00826894
[12 empty] | 1867.58 | 0.0115361 | [12 empty] | 1867.58 | 0.0383151 | [12 empty] | 3735.15 | 0.0192911 | [12 empty] | 4668.94 | 0.0374431 | [12 empty] | 13125.3 | 0.00826289
[12 empty] | 1867.98 | 0.0115274 | [12 empty] | 1867.98 | 0.0382945 | [12 empty] | 3735.95 | 0.019279 | [12 empty] | 4669.94 | 0.0374238 | [12 empty] | 13128.1 | 0.00825685
[12 empty] | 1868.38 | 0.0115186 | [12 empty] | 1868.38 | 0.038274 | [12 empty] | 3736.75 | 0.0192671 | [12 empty] | 4670.94 | 0.0374045 | [12 empty] | 13130.9 | 0.00825082
[12 empty] | 1868.78 | 0.0115099 | [12 empty] | 1868.78 | 0.0382535 | [12 empty] | 3737.55 | 0.0192551 | [12 empty] | 4671.94 | 0.0373852 | [12 empty] | 13133.7 | 0.00824479
[12 empty] | 1869.18 | 0.0115012 | [12 empty] | 1869.18 | 0.0382329 | [12 empty] | 3738.35 | 0.0192431 | [12 empty] | 4672.94 | 0.037366 | [12 empty] | 13136.6 | 0.00823876
[12 empty] | 1869.58 | 0.0114924 | [12 empty] | 1869.58 | 0.0382124 | [12 empty] | 3739.15 | 0.0192311 | [12 empty] | 4673.94 | 0.0373467 | [12 empty] | 13139.4 | 0.00823274
[12 empty] | 1869.98 | 0.0114837 | [12 empty] | 1869.98 | 0.0381919 | [12 empty] | 3739.95 | 0.0192191 | [12 empty] | 4674.94 | 0.0373275 | [12 empty] | 13142.2 | 0.00822673
[12 empty] | 1870.38 | 0.011475 | [12 empty] | 1870.38 | 0.0381715 | [12 empty] | 3740.75 | 0.0192072 | [12 empty] | 4675.94 | 0.0373083 | [12 empty] | 13145 | 0.00822072
[12 empty] | 1870.78 | 0.0114663 | [12 empty] | 1870.78 | 0.038151 | [12 empty] | 3741.55 | 0.0191952 | [12 empty] | 4676.94 | 0.0372891 | [12 empty] | 13147.8 | 0.00821471
[12 empty] | 1871.18 | 0.0114576 | [12 empty] | 1871.18 | 0.0381305 | [12 empty] | 3742.35 | 0.0191833 | [12 empty] | 4677.94 | 0.0372699 | [12 empty] | 13150.6 | 0.00820871
[12 empty] | 1871.58 | 0.0114489 | [12 empty] | 1871.58 | 0.0381101 | [12 empty] | 3743.15 | 0.0191714 | [12 empty] | 4678.94 | 0.0372507 | [12 empty] | 13153.4 | 0.00820272
[12 empty] | 1871.98 | 0.0114402 | [12 empty] | 1871.98 | 0.0380896 | [12 empty] | 3743.95 | 0.0191595 | [12 empty] | 4679.94 | 0.0372315 | [12 empty] | 13156.2 | 0.00819672
[12 empty] | 1872.38 | 0.0114316 | [12 empty] | 1872.38 | 0.0380692 | [12 empty] | 3744.75 | 0.0191475 | [12 empty] | 4680.94 | 0.0372123 | [12 empty] | 13159 | 0.00819074
[12 empty] | 1872.78 | 0.0114229 | [12 empty] | 1872.78 | 0.0380488 | [12 empty] | 3745.55 | 0.0191356 | [12 empty] | 4681.94 | 0.0371932 | [12 empty] | 13161.9 | 0.00818476
[12 empty] | 1873.18 | 0.0114142 | [12 empty] | 1873.18 | 0.0380284 | [12 empty] | 3746.35 | 0.0191237 | [12 empty] | 4682.94 | 0.037174 | [12 empty] | 13164.7 | 0.00817878
[12 empty] | 1873.58 | 0.0114056 | [12 empty] | 1873.58 | 0.038008 | [12 empty] | 3747.15 | 0.0191118 | [12 empty] | 4683.94 | 0.0371549 | [12 empty] | 13167.5 | 0.00817281
[12 empty] | 1873.98 | 0.0113969 | [12 empty] | 1873.98 | 0.0379877 | [12 empty] | 3747.95 | 0.0191 | [12 empty] | 4684.94 | 0.0371358 | [12 empty] | 13170.3 | 0.00816684
[12 empty] | 1874.38 | 0.0113883 | [12 empty] | 1874.38 | 0.0379673 | [12 empty] | 3748.75 | 0.0190881 | [12 empty] | 4685.94 | 0.0371166 | [12 empty] | 13173.1 | 0.00816088
[12 empty] | 1874.78 | 0.0113796 | [12 empty] | 1874.78 | 0.0379469 | [12 empty] | 3749.55 | 0.0190762 | [12 empty] | 4686.94 | 0.0370975 | [12 empty] | 13175.9 | 0.00815492
[12 empty] | 1875.18 | 0.011371 | [12 empty] | 1875.18 | 0.0379266 | [12 empty] | 3750.35 | 0.0190644 | [12 empty] | 4687.94 | 0.0370784 | [12 empty] | 13178.7 | 0.00814896
[12 empty] | 1875.58 | 0.0113624 | [12 empty] | 1875.58 | 0.0379063 | [12 empty] | 3751.15 | 0.0190525 | [12 empty] | 4688.94 | 0.0370594 | [12 empty] | 13181.5 | 0.00814302
[12 empty] | 1875.98 | 0.0113538 | [12 empty] | 1875.98 | 0.037886 | [12 empty] | 3751.95 | 0.0190407 | [12 empty] | 4689.94 | 0.0370403 | [12 empty] | 13184.4 | 0.00813707
[12 empty] | 1876.38 | 0.0113452 | [12 empty] | 1876.38 | 0.0378657 | [12 empty] | 3752.75 | 0.0190288 | [12 empty] | 4690.94 | 0.0370212 | [12 empty] | 13187.2 | 0.00813113
[12 empty] | 1876.78 | 0.0113366 | [12 empty] | 1876.78 | 0.0378454 | [12 empty] | 3753.55 | 0.019017 | [12 empty] | 4691.94 | 0.0370022 | [12 empty] | 13190 | 0.0081252
[12 empty] | 1877.18 | 0.011328 | [12 empty] | 1877.18 | 0.0378251 | [12 empty] | 3754.35 | 0.0190052 | [12 empty] | 4692.94 | 0.0369831 | [12 empty] | 13192.8 | 0.00811927
[12 empty] | 1877.58 | 0.0113194 | [12 empty] | 1877.58 | 0.0378048 | [12 empty] | 3755.15 | 0.0189934 | [12 empty] | 4693.94 | 0.0369641 | [12 empty] | 13195.6 | 0.00811334
[12 empty] | 1877.98 | 0.0113108 | [12 empty] | 1877.98 | 0.0377846 | [12 empty] | 3755.95 | 0.0189816 | [12 empty] | 4694.94 | 0.0369451 | [12 empty] | 13198.4 | 0.00810742
[12 empty] | 1878.38 | 0.0113022 | [12 empty] | 1878.38 | 0.0377643 | [12 empty] | 3756.75 | 0.0189698 | [12 empty] | 4695.94 | 0.0369261 | [12 empty] | 13201.2 | 0.00810151
[12 empty] | 1878.78 | 0.0112937 | [12 empty] | 1878.78 | 0.0377441 | [12 empty] | 3757.55 | 0.018958 | [12 empty] | 4696.94 | 0.0369071 | [12 empty] | 13204 | 0.00809559
[12 empty] | 1879.18 | 0.0112851 | [12 empty] | 1879.18 | 0.0377239 | [12 empty] | 3758.35 | 0.0189462 | [12 empty] | 4697.94 | 0.0368881 | [12 empty] | 13206.8 | 0.00808969
[12 empty] | 1879.58 | 0.0112766 | [12 empty] | 1879.58 | 0.0377037 | [12 empty] | 3759.15 | 0.0189344 | [12 empty] | 4698.94 | 0.0368691 | [12 empty] | 13209.7 | 0.00808379
[12 empty] | 1879.98 | 0.011268 | [12 empty] | 1879.98 | 0.0376835 | [12 empty] | 3759.95 | 0.0189227 | [12 empty] | 4699.94 | 0.0368502 | [12 empty] | 13212.5 | 0.00807789
[12 empty] | 1880.38 | 0.0112595 | [12 empty] | 1880.38 | 0.0376633 | [12 empty] | 3760.76 | 0.0189109 | [12 empty] | 4700.94 | 0.0368312 | [12 empty] | 13215.3 | 0.008072
[12 empty] | 1880.78 | 0.0112509 | [12 empty] | 1880.78 | 0.0376431 | [12 empty] | 3761.56 | 0.0188992 | [12 empty] | 4701.94 | 0.0368123 | [12 empty] | 13218.1 | 0.00806611
[12 empty] | 1881.18 | 0.0112424 | [12 empty] | 1881.18 | 0.037623 | [12 empty] | 3762.36 | 0.0188874 | [12 empty] | 4702.94 | 0.0367934 | [12 empty] | 13220.9 | 0.00806023
[12 empty] | 1881.58 | 0.0112339 | [12 empty] | 1881.58 | 0.0376028 | [12 empty] | 3763.16 | 0.0188757 | [12 empty] | 4703.94 | 0.0367744 | [12 empty] | 13223.7 | 0.00805435
[12 empty] | 1881.98 | 0.0112254 | [12 empty] | 1881.98 | 0.0375827 | [12 empty] | 3763.96 | 0.018864 | [12 empty] | 4704.94 | 0.0367555 | [12 empty] | 13226.5 | 0.00804847
[12 empty] | 1882.38 | 0.0112169 | [12 empty] | 1882.38 | 0.0375625 | [12 empty] | 3764.76 | 0.0188523 | [12 empty] | 4705.94 | 0.0367366 | [12 empty] | 13229.3 | 0.0080426
[12 empty] | 1882.78 | 0.0112084 | [12 empty] | 1882.78 | 0.0375424 | [12 empty] | 3765.56 | 0.0188406 | [12 empty] | 4706.94 | 0.0367177 | [12 empty] | 13232.2 | 0.00803674
[12 empty] | 1883.18 | 0.0111999 | [12 empty] | 1883.18 | 0.0375223 | [12 empty] | 3766.36 | 0.0188289 | [12 empty] | 4707.94 | 0.0366989 | [12 empty] | 13235 | 0.00803088
[12 empty] | 1883.58 | 0.0111914 | [12 empty] | 1883.58 | 0.0375022 | [12 empty] | 3767.16 | 0.0188172 | [12 empty] | 4708.94 | 0.03668 | [12 empty] | 13237.8 | 0.00802502
[12 empty] | 1883.98 | 0.0111829 | [12 empty] | 1883.98 | 0.0374822 | [12 empty] | 3767.96 | 0.0188055 | [12 empty] | 4709.94 | 0.0366612 | [12 empty] | 13240.6 | 0.00801917
[12 empty] | 1884.38 | 0.0111745 | [12 empty] | 1884.38 | 0.0374621 | [12 empty] | 3768.76 | 0.0187938 | [12 empty] | 4710.95 | 0.0366423 | [12 empty] | 13243.4 | 0.00801333
[12 empty] | 1884.78 | 0.011166 | [12 empty] | 1884.78 | 0.037442 | [12 empty] | 3769.56 | 0.0187822 | [12 empty] | 4711.95 | 0.0366235 | [12 empty] | 13246.2 | 0.00800749
[12 empty] | 1885.18 | 0.0111575 | [12 empty] | 1885.18 | 0.037422 | [12 empty] | 3770.36 | 0.0187705 | [12 empty] | 4712.95 | 0.0366047 | [12 empty] | 13249 | 0.00800165
[12 empty] | 1885.58 | 0.0111491 | [12 empty] | 1885.58 | 0.037402 | [12 empty] | 3771.16 | 0.0187588 | [12 empty] | 4713.95 | 0.0365858 | [12 empty] | 13251.8 | 0.00799582
[12 empty] | 1885.98 | 0.0111406 | [12 empty] | 1885.98 | 0.0373819 | [12 empty] | 3771.96 | 0.0187472 | [12 empty] | 4714.95 | 0.036567 | [12 empty] | 13254.6 | 0.00798999
[12 empty] | 1886.38 | 0.0111322 | [12 empty] | 1886.38 | 0.0373619 | [12 empty] | 3772.76 | 0.0187356 | [12 empty] | 4715.95 | 0.0365483 | [12 empty] | 13257.5 | 0.00798417
[12 empty] | 1886.78 | 0.0111238 | [12 empty] | 1886.78 | 0.0373419 | [12 empty] | 3773.56 | 0.0187239 | [12 empty] | 4716.95 | 0.0365295 | [12 empty] | 13260.3 | 0.00797835
[12 empty] | 1887.18 | 0.0111154 | [12 empty] | 1887.18 | 0.037322 | [12 empty] | 3774.36 | 0.0187123 | [12 empty] | 4717.95 | 0.0365107 | [12 empty] | 13263.1 | 0.00797253
[12 empty] | 1887.58 | 0.0111069 | [12 empty] | 1887.58 | 0.037302 | [12 empty] | 3775.16 | 0.0187007 | [12 empty] | 4718.95 | 0.0364919 | [12 empty] | 13265.9 | 0.00796672
[12 empty] | 1887.98 | 0.0110985 | [12 empty] | 1887.98 | 0.037282 | [12 empty] | 3775.96 | 0.0186891 | [12 empty] | 4719.95 | 0.0364732 | [12 empty] | 13268.7 | 0.00796092
[12 empty] | 1888.38 | 0.0110901 | [12 empty] | 1888.38 | 0.0372621 | [12 empty] | 3776.76 | 0.0186775 | [12 empty] | 4720.95 | 0.0364545 | [12 empty] | 13271.5 | 0.00795512
[12 empty] | 1888.78 | 0.0110817 | [12 empty] | 1888.78 | 0.0372421 | [12 empty] | 3777.56 | 0.0186659 | [12 empty] | 4721.95 | 0.0364357 | [12 empty] | 13274.3 | 0.00794932
[12 empty] | 1889.18 | 0.0110733 | [12 empty] | 1889.18 | 0.0372222 | [12 empty] | 3778.36 | 0.0186543 | [12 empty] | 4722.95 | 0.036417 | [12 empty] | 13277.1 | 0.00794353
[12 empty] | 1889.58 | 0.011065 | [12 empty] | 1889.58 | 0.0372023 | [12 empty] | 3779.16 | 0.0186428 | [12 empty] | 4723.95 | 0.0363983 | [12 empty] | 13280 | 0.00793775
[12 empty] | 1889.98 | 0.0110566 | [12 empty] | 1889.98 | 0.0371824 | [12 empty] | 3779.96 | 0.0186312 | [12 empty] | 4724.95 | 0.0363796 | [12 empty] | 13282.8 | 0.00793196
[12 empty] | 1890.38 | 0.0110482 | [12 empty] | 1890.38 | 0.0371625 | [12 empty] | 3780.76 | 0.0186196 | [12 empty] | 4725.95 | 0.0363609 | [12 empty] | 13285.6 | 0.00792619
[12 empty] | 1890.78 | 0.0110399 | [12 empty] | 1890.78 | 0.0371426 | [12 empty] | 3781.56 | 0.0186081 | [12 empty] | 4726.95 | 0.0363423 | [12 empty] | 13288.4 | 0.00792041
[12 empty] | 1891.18 | 0.0110315 | [12 empty] | 1891.18 | 0.0371228 | [12 empty] | 3782.36 | 0.0185966 | [12 empty] | 4727.95 | 0.0363236 | [12 empty] | 13291.2 | 0.00791465
[12 empty] | 1891.58 | 0.0110231 | [12 empty] | 1891.58 | 0.0371029 | [12 empty] | 3783.16 | 0.018585 | [12 empty] | 4728.95 | 0.036305 | [12 empty] | 13294 | 0.00790888
[12 empty] | 1891.98 | 0.0110148 | [12 empty] | 1891.98 | 0.037083 | [12 empty] | 3783.96 | 0.0185735 | [12 empty] | 4729.95 | 0.0362863 | [12 empty] | 13296.8 | 0.00790312
[12 empty] | 1892.38 | 0.0110065 | [12 empty] | 1892.38 | 0.0370632 | [12 empty] | 3784.76 | 0.018562 | [12 empty] | 4730.95 | 0.0362677 | [12 empty] | 13299.6 | 0.00789737
[12 empty] | 1892.78 | 0.0109981 | [12 empty] | 1892.78 | 0.0370434 | [12 empty] | 3785.56 | 0.0185505 | [12 empty] | 4731.95 | 0.0362491 | [12 empty] | 13302.4 | 0.00789162
[12 empty] | 1893.18 | 0.0109898 | [12 empty] | 1893.18 | 0.0370236 | [12 empty] | 3786.36 | 0.018539 | [12 empty] | 4732.95 | 0.0362305 | [12 empty] | 13305.3 | 0.00788587
[12 empty] | 1893.58 | 0.0109815 | [12 empty] | 1893.58 | 0.0370038 | [12 empty] | 3787.16 | 0.0185275 | [12 empty] | 4733.95 | 0.0362119 | [12 empty] | 13308.1 | 0.00788013
[12 empty] | 1893.98 | 0.0109732 | [12 empty] | 1893.98 | 0.036984 | [12 empty] | 3787.96 | 0.018516 | [12 empty] | 4734.95 | 0.0361933 | [12 empty] | 13310.9 | 0.0078744
[12 empty] | 1894.38 | 0.0109649 | [12 empty] | 1894.38 | 0.0369642 | [12 empty] | 3788.76 | 0.0185045 | [12 empty] | 4735.95 | 0.0361747 | [12 empty] | 13313.7 | 0.00786866
[12 empty] | 1894.78 | 0.0109566 | [12 empty] | 1894.78 | 0.0369445 | [12 empty] | 3789.56 | 0.018493 | [12 empty] | 4736.95 | 0.0361561 | [12 empty] | 13316.5 | 0.00786294
[12 empty] | 1895.18 | 0.0109483 | [12 empty] | 1895.18 | 0.0369247 | [12 empty] | 3790.36 | 0.0184816 | [12 empty] | 4737.95 | 0.0361376 | [12 empty] | 13319.3 | 0.00785721
[12 empty] | 1895.58 | 0.01094 | [12 empty] | 1895.58 | 0.036905 | [12 empty] | 3791.16 | 0.0184701 | [12 empty] | 4738.95 | 0.036119 | [12 empty] | 13322.1 | 0.0078515
[12 empty] | 1895.98 | 0.0109317 | [12 empty] | 1895.98 | 0.0368852 | [12 empty] | 3791.96 | 0.0184587 | [12 empty] | 4739.95 | 0.0361005 | [12 empty] | 13324.9 | 0.00784578
[12 empty] | 1896.38 | 0.0109235 | [12 empty] | 1896.38 | 0.0368655 | [12 empty] | 3792.76 | 0.0184472 | [12 empty] | 4740.95 | 0.036082 | [12 empty] | 13327.8 | 0.00784007
[12 empty] | 1896.78 | 0.0109152 | [12 empty] | 1896.78 | 0.0368458 | [12 empty] | 3793.56 | 0.0184358 | [12 empty] | 4741.95 | 0.0360635 | [12 empty] | 13330.6 | 0.00783437
[12 empty] | 1897.18 | 0.010907 | [12 empty] | 1897.18 | 0.0368261 | [12 empty] | 3794.36 | 0.0184244 | [12 empty] | 4742.95 | 0.036045 | [12 empty] | 13333.4 | 0.00782867
[12 empty] | 1897.58 | 0.0108987 | [12 empty] | 1897.58 | 0.0368064 | [12 empty] | 3795.16 | 0.0184129 | [12 empty] | 4743.95 | 0.0360265 | [12 empty] | 13336.2 | 0.00782297
[12 empty] | 1897.98 | 0.0108905 | [12 empty] | 1897.98 | 0.0367868 | [12 empty] | 3795.96 | 0.0184015 | [12 empty] | 4744.95 | 0.036008 | [12 empty] | 13339 | 0.00781728
[12 empty] | 1898.38 | 0.0108822 | [12 empty] | 1898.38 | 0.0367671 | [12 empty] | 3796.76 | 0.0183901 | [12 empty] | 4745.95 | 0.0359895 | [12 empty] | 13341.8 | 0.00781159
[12 empty] | 1898.78 | 0.010874 | [12 empty] | 1898.78 | 0.0367475 | [12 empty] | 3797.56 | 0.0183787 | [12 empty] | 4746.95 | 0.0359711 | [12 empty] | 13344.6 | 0.00780591
[12 empty] | 1899.18 | 0.0108658 | [12 empty] | 1899.18 | 0.0367278 | [12 empty] | 3798.36 | 0.0183674 | [12 empty] | 4747.95 | 0.0359526 | [12 empty] | 13347.4 | 0.00780023
[12 empty] | 1899.58 | 0.0108576 | [12 empty] | 1899.58 | 0.0367082 | [12 empty] | 3799.16 | 0.018356 | [12 empty] | 4748.95 | 0.0359342 | [12 empty] | 13350.2 | 0.00779456
[12 empty] | 1899.98 | 0.0108493 | [12 empty] | 1899.98 | 0.0366886 | [12 empty] | 3799.96 | 0.0183446 | [12 empty] | 4749.95 | 0.0359157 | [12 empty] | 13353.1 | 0.00778889
[12 empty] | 1900.38 | 0.0108411 | [12 empty] | 1900.38 | 0.036669 | [12 empty] | 3800.76 | 0.0183332 | [12 empty] | 4750.95 | 0.0358973 | [12 empty] | 13355.9 | 0.00778323
[12 empty] | 1900.78 | 0.0108329 | [12 empty] | 1900.78 | 0.0366494 | [12 empty] | 3801.56 | 0.0183219 | [12 empty] | 4751.95 | 0.0358789 | [12 empty] | 13358.7 | 0.00777757
[12 empty] | 1901.18 | 0.0108248 | [12 empty] | 1901.18 | 0.0366298 | [12 empty] | 3802.36 | 0.0183105 | [12 empty] | 4752.95 | 0.0358605 | [12 empty] | 13361.5 | 0.00777191
[12 empty] | 1901.58 | 0.0108166 | [12 empty] | 1901.58 | 0.0366102 | [12 empty] | 3803.16 | 0.0182992 | [12 empty] | 4753.95 | 0.0358421 | [12 empty] | 13364.3 | 0.00776626
[12 empty] | 1901.98 | 0.0108084 | [12 empty] | 1901.98 | 0.0365907 | [12 empty] | 3803.96 | 0.0182879 | [12 empty] | 4754.95 | 0.0358237 | [12 empty] | 13367.1 | 0.00776061
[12 empty] | 1902.38 | 0.0108002 | [12 empty] | 1902.38 | 0.0365711 | [12 empty] | 3804.76 | 0.0182765 | [12 empty] | 4755.95 | 0.0358054 | [12 empty] | 13369.9 | 0.00775497
[12 empty] | 1902.78 | 0.0107921 | [12 empty] | 1902.78 | 0.0365516 | [12 empty] | 3805.56 | 0.0182652 | [12 empty] | 4756.95 | 0.035787 | [12 empty] | 13372.7 | 0.00774933
[12 empty] | 1903.18 | 0.0107839 | [12 empty] | 1903.18 | 0.0365321 | [12 empty] | 3806.36 | 0.0182539 | [12 empty] | 4757.95 | 0.0357687 | [12 empty] | 13375.6 | 0.0077437
[12 empty] | 1903.58 | 0.0107757 | [12 empty] | 1903.58 | 0.0365126 | [12 empty] | 3807.16 | 0.0182426 | [12 empty] | 4758.95 | 0.0357503 | [12 empty] | 13378.4 | 0.00773807
[12 empty] | 1903.98 | 0.0107676 | [12 empty] | 1903.98 | 0.0364931 | [12 empty] | 3807.96 | 0.0182313 | [12 empty] | 4759.95 | 0.035732 | [12 empty] | 13381.2 | 0.00773245
[12 empty] | 1904.38 | 0.0107595 | [12 empty] | 1904.38 | 0.0364736 | [12 empty] | 3808.76 | 0.01822 | [12 empty] | 4760.95 | 0.0357137 | [12 empty] | 13384 | 0.00772683
[12 empty] | 1904.78 | 0.0107513 | [12 empty] | 1904.78 | 0.0364541 | [12 empty] | 3809.56 | 0.0182087 | [12 empty] | 4761.95 | 0.0356954 | [12 empty] | 13386.8 | 0.00772121
[12 empty] | 1905.18 | 0.0107432 | [12 empty] | 1905.18 | 0.0364346 | [12 empty] | 3810.36 | 0.0181975 | [12 empty] | 4762.95 | 0.0356771 | [12 empty] | 13389.6 | 0.0077156
[12 empty] | 1905.58 | 0.0107351 | [12 empty] | 1905.58 | 0.0364152 | [12 empty] | 3811.16 | 0.0181862 | [12 empty] | 4763.96 | 0.0356588 | [12 empty] | 13392.4 | 0.00770999
[12 empty] | 1905.98 | 0.010727 | [12 empty] | 1905.98 | 0.0363957 | [12 empty] | 3811.96 | 0.018175 | [12 empty] | 4764.96 | 0.0356405 | [12 empty] | 13395.2 | 0.00770439
[12 empty] | 1906.38 | 0.0107189 | [12 empty] | 1906.38 | 0.0363763 | [12 empty] | 3812.76 | 0.0181637 | [12 empty] | 4765.96 | 0.0356223 | [12 empty] | 13398 | 0.00769879
[12 empty] | 1906.78 | 0.0107108 | [12 empty] | 1906.78 | 0.0363569 | [12 empty] | 3813.57 | 0.0181525 | [12 empty] | 4766.96 | 0.035604 | [12 empty] | 13400.9 | 0.0076932
[12 empty] | 1907.18 | 0.0107027 | [12 empty] | 1907.18 | 0.0363375 | [12 empty] | 3814.37 | 0.0181412 | [12 empty] | 4767.96 | 0.0355858 | [12 empty] | 13403.7 | 0.00768761
[12 empty] | 1907.58 | 0.0106946 | [12 empty] | 1907.58 | 0.0363181 | [12 empty] | 3815.17 | 0.01813 | [12 empty] | 4768.96 | 0.0355676 | [12 empty] | 13406.5 | 0.00768203
[12 empty] | 1907.98 | 0.0106865 | [12 empty] | 1907.98 | 0.0362987 | [12 empty] | 3815.97 | 0.0181188 | [12 empty] | 4769.96 | 0.0355493 | [12 empty] | 13409.3 | 0.00767645
[12 empty] | 1908.38 | 0.0106784 | [12 empty] | 1908.38 | 0.0362793 | [12 empty] | 3816.77 | 0.0181076 | [12 empty] | 4770.96 | 0.0355311 | [12 empty] | 13412.1 | 0.00767087
[12 empty] | 1908.78 | 0.0106704 | [12 empty] | 1908.78 | 0.0362599 | [12 empty] | 3817.57 | 0.0180964 | [12 empty] | 4771.96 | 0.0355129 | [12 empty] | 13414.9 | 0.0076653
[12 empty] | 1909.18 | 0.0106623 | [12 empty] | 1909.18 | 0.0362406 | [12 empty] | 3818.37 | 0.0180852 | [12 empty] | 4772.96 | 0.0354947 | [12 empty] | 13417.7 | 0.00765973
[12 empty] | 1909.58 | 0.0106543 | [12 empty] | 1909.58 | 0.0362212 | [12 empty] | 3819.17 | 0.018074 | [12 empty] | 4773.96 | 0.0354766 | [12 empty] | 13420.5 | 0.00765417
[12 empty] | 1909.98 | 0.0106462 | [12 empty] | 1909.98 | 0.0362019 | [12 empty] | 3819.97 | 0.0180628 | [12 empty] | 4774.96 | 0.0354584 | [12 empty] | 13423.4 | 0.00764861
[12 empty] | 1910.38 | 0.0106382 | [12 empty] | 1910.38 | 0.0361826 | [12 empty] | 3820.77 | 0.0180516 | [12 empty] | 4775.96 | 0.0354402 | [12 empty] | 13426.2 | 0.00764306
[12 empty] | 1910.78 | 0.0106301 | [12 empty] | 1910.78 | 0.0361633 | [12 empty] | 3821.57 | 0.0180405 | [12 empty] | 4776.96 | 0.0354221 | [12 empty] | 13429 | 0.00763751
[12 empty] | 1911.18 | 0.0106221 | [12 empty] | 1911.18 | 0.036144 | [12 empty] | 3822.37 | 0.0180293 | [12 empty] | 4777.96 | 0.0354039 | [12 empty] | 13431.8 | 0.00763196
[12 empty] | 1911.58 | 0.0106141 | [12 empty] | 1911.58 | 0.0361247 | [12 empty] | 3823.17 | 0.0180182 | [12 empty] | 4778.96 | 0.0353858 | [12 empty] | 13434.6 | 0.00762642
[12 empty] | 1911.98 | 0.0106061 | [12 empty] | 1911.98 | 0.0361054 | [12 empty] | 3823.97 | 0.018007 | [12 empty] | 4779.96 | 0.0353677 | [12 empty] | 13437.4 | 0.00762088
[12 empty] | 1912.38 | 0.0105981 | [12 empty] | 1912.38 | 0.0360862 | [12 empty] | 3824.77 | 0.0179959 | [12 empty] | 4780.96 | 0.0353496 | [12 empty] | 13440.2 | 0.00761535
[12 empty] | 1912.78 | 0.0105901 | [12 empty] | 1912.78 | 0.0360669 | [12 empty] | 3825.57 | 0.0179847 | [12 empty] | 4781.96 | 0.0353315 | [12 empty] | 13443 | 0.00760982
[12 empty] | 1913.18 | 0.0105821 | [12 empty] | 1913.18 | 0.0360477 | [12 empty] | 3826.37 | 0.0179736 | [12 empty] | 4782.96 | 0.0353134 | [12 empty] | 13445.8 | 0.0076043
[12 empty] | 1913.58 | 0.0105741 | [12 empty] | 1913.58 | 0.0360284 | [12 empty] | 3827.17 | 0.0179625 | [12 empty] | 4783.96 | 0.0352953 | [12 empty] | 13448.7 | 0.00759878
[12 empty] | 1913.98 | 0.0105661 | [12 empty] | 1913.98 | 0.0360092 | [12 empty] | 3827.97 | 0.0179514 | [12 empty] | 4784.96 | 0.0352773 | [12 empty] | 13451.5 | 0.00759327
[12 empty] | 1914.39 | 0.0105581 | [12 empty] | 1914.39 | 0.03599 | [12 empty] | 3828.77 | 0.0179403 | [12 empty] | 4785.96 | 0.0352592 | [12 empty] | 13454.3 | 0.00758776
[12 empty] | 1914.79 | 0.0105501 | [12 empty] | 1914.79 | 0.0359708 | [12 empty] | 3829.57 | 0.0179292 | [12 empty] | 4786.96 | 0.0352412 | [12 empty] | 13457.1 | 0.00758225
[12 empty] | 1915.19 | 0.0105422 | [12 empty] | 1915.19 | 0.0359516 | [12 empty] | 3830.37 | 0.0179181 | [12 empty] | 4787.96 | 0.0352231 | [12 empty] | 13459.9 | 0.00757675
[12 empty] | 1915.59 | 0.0105342 | [12 empty] | 1915.59 | 0.0359325 | [12 empty] | 3831.17 | 0.0179071 | [12 empty] | 4788.96 | 0.0352051 | [12 empty] | 13462.7 | 0.00757125
[12 empty] | 1915.99 | 0.0105263 | [12 empty] | 1915.99 | 0.0359133 | [12 empty] | 3831.97 | 0.017896 | [12 empty] | 4789.96 | 0.0351871 | [12 empty] | 13465.5 | 0.00756576
[12 empty] | 1916.39 | 0.0105183 | [12 empty] | 1916.39 | 0.0358941 | [12 empty] | 3832.77 | 0.0178849 | [12 empty] | 4790.96 | 0.0351691 | [12 empty] | 13468.3 | 0.00756027
[12 empty] | 1916.79 | 0.0105104 | [12 empty] | 1916.79 | 0.035875 | [12 empty] | 3833.57 | 0.0178739 | [12 empty] | 4791.96 | 0.0351511 | [12 empty] | 13471.2 | 0.00755478
[12 empty] | 1917.19 | 0.0105024 | [12 empty] | 1917.19 | 0.0358559 | [12 empty] | 3834.37 | 0.0178628 | [12 empty] | 4792.96 | 0.0351331 | [12 empty] | 13474 | 0.0075493
[12 empty] | 1917.59 | 0.0104945 | [12 empty] | 1917.59 | 0.0358367 | [12 empty] | 3835.17 | 0.0178518 | [12 empty] | 4793.96 | 0.0351151 | [12 empty] | 13476.8 | 0.00754383
[12 empty] | 1917.99 | 0.0104866 | [12 empty] | 1917.99 | 0.0358176 | [12 empty] | 3835.97 | 0.0178408 | [12 empty] | 4794.96 | 0.0350972 | [12 empty] | 13479.6 | 0.00753836
[12 empty] | 1918.39 | 0.0104787 | [12 empty] | 1918.39 | 0.0357985 | [12 empty] | 3836.77 | 0.0178297 | [12 empty] | 4795.96 | 0.0350792 | [12 empty] | 13482.4 | 0.00753289
[12 empty] | 1918.79 | 0.0104708 | [12 empty] | 1918.79 | 0.0357795 | [12 empty] | 3837.57 | 0.0178187 | [12 empty] | 4796.96 | 0.0350613 | [12 empty] | 13485.2 | 0.00752743
[12 empty] | 1919.19 | 0.0104629 | [12 empty] | 1919.19 | 0.0357604 | [12 empty] | 3838.37 | 0.0178077 | [12 empty] | 4797.96 | 0.0350433 | [12 empty] | 13488 | 0.00752197
[12 empty] | 1919.59 | 0.010455 | [12 empty] | 1919.59 | 0.0357413 | [12 empty] | 3839.17 | 0.0177967 | [12 empty] | 4798.96 | 0.0350254 | [12 empty] | 13490.8 | 0.00751651
[12 empty] | 1919.99 | 0.0104471 | [12 empty] | 1919.99 | 0.0357223 | [12 empty] | 3839.97 | 0.0177857 | [12 empty] | 4799.96 | 0.0350075 | [12 empty] | 13493.6 | 0.00751106
[12 empty] | 1920.39 | 0.0104392 | [12 empty] | 1920.39 | 0.0357032 | [12 empty] | 3840.77 | 0.0177747 | [12 empty] | 4800.96 | 0.0349896 | [12 empty] | 13496.5 | 0.00750562
[12 empty] | 1920.79 | 0.0104313 | [12 empty] | 1920.79 | 0.0356842 | [12 empty] | 3841.57 | 0.0177638 | [12 empty] | 4801.96 | 0.0349717 | [12 empty] | 13499.3 | 0.00750017
[12 empty] | 1921.19 | 0.0104235 | [12 empty] | 1921.19 | 0.0356652 | [12 empty] | 3842.37 | 0.0177528 | [12 empty] | 4802.96 | 0.0349538 | [12 empty] | 13502.1 | 0.00749474
[12 empty] | 1921.59 | 0.0104156 | [12 empty] | 1921.59 | 0.0356462 | [12 empty] | 3843.17 | 0.0177418 | [12 empty] | 4803.96 | 0.034936 | [12 empty] | 13504.9 | 0.0074893
[12 empty] | 1921.99 | 0.0104077 | [12 empty] | 1921.99 | 0.0356272 | [12 empty] | 3843.97 | 0.0177309 | [12 empty] | 4804.96 | 0.0349181 | [12 empty] | 13507.7 | 0.00748388
[12 empty] | 1922.39 | 0.0103999 | [12 empty] | 1922.39 | 0.0356082 | [12 empty] | 3844.77 | 0.0177199 | [12 empty] | 4805.96 | 0.0349002 | [12 empty] | 13510.5 | 0.00747845
[12 empty] | 1922.79 | 0.010392 | [12 empty] | 1922.79 | 0.0355892 | [12 empty] | 3845.57 | 0.017709 | [12 empty] | 4806.96 | 0.0348824 | [12 empty] | 13513.3 | 0.00747303
[12 empty] | 1923.19 | 0.0103842 | [12 empty] | 1923.19 | 0.0355703 | [12 empty] | 3846.37 | 0.017698 | [12 empty] | 4807.96 | 0.0348646 | [12 empty] | 13516.1 | 0.00746761
[12 empty] | 1923.59 | 0.0103764 | [12 empty] | 1923.59 | 0.0355513 | [12 empty] | 3847.17 | 0.0176871 | [12 empty] | 4808.96 | 0.0348467 | [12 empty] | 13519 | 0.0074622
[12 empty] | 1923.99 | 0.0103685 | [12 empty] | 1923.99 | 0.0355324 | [12 empty] | 3847.97 | 0.0176762 | [12 empty] | 4809.96 | 0.0348289 | [12 empty] | 13521.8 | 0.0074568
[12 empty] | 1924.39 | 0.0103607 | [12 empty] | 1924.39 | 0.0355134 | [12 empty] | 3848.77 | 0.0176653 | [12 empty] | 4810.96 | 0.0348111 | [12 empty] | 13524.6 | 0.00745139
[12 empty] | 1924.79 | 0.0103529 | [12 empty] | 1924.79 | 0.0354945 | [12 empty] | 3849.57 | 0.0176544 | [12 empty] | 4811.96 | 0.0347933 | [12 empty] | 13527.4 | 0.00744599
[12 empty] | 1925.19 | 0.0103451 | [12 empty] | 1925.19 | 0.0354756 | [12 empty] | 3850.37 | 0.0176435 | [12 empty] | 4812.96 | 0.0347756 | [12 empty] | 13530.2 | 0.0074406
[12 empty] | 1925.59 | 0.0103373 | [12 empty] | 1925.59 | 0.0354567 | [12 empty] | 3851.17 | 0.0176326 | [12 empty] | 4813.96 | 0.0347578 | [12 empty] | 13533 | 0.00743521
[12 empty] | 1925.99 | 0.0103295 | [12 empty] | 1925.99 | 0.0354378 | [12 empty] | 3851.97 | 0.0176217 | [12 empty] | 4814.96 | 0.03474 | [12 empty] | 13535.8 | 0.00742982
[12 empty] | 1926.39 | 0.0103217 | [12 empty] | 1926.39 | 0.0354189 | [12 empty] | 3852.77 | 0.0176108 | [12 empty] | 4815.97 | 0.0347223 | [12 empty] | 13538.6 | 0.00742444
[12 empty] | 1926.79 | 0.0103139 | [12 empty] | 1926.79 | 0.0354001 | [12 empty] | 3853.57 | 0.0175999 | [12 empty] | 4816.97 | 0.0347045 | [12 empty] | 13541.4 | 0.00741906
[12 empty] | 1927.19 | 0.0103062 | [12 empty] | 1927.19 | 0.0353812 | [12 empty] | 3854.37 | 0.0175891 | [12 empty] | 4817.97 | 0.0346868 | [12 empty] | 13544.3 | 0.00741369
[12 empty] | 1927.59 | 0.0102984 | [12 empty] | 1927.59 | 0.0353624 | [12 empty] | 3855.17 | 0.0175782 | [12 empty] | 4818.97 | 0.0346691 | [12 empty] | 13547.1 | 0.00740832
[12 empty] | 1927.99 | 0.0102906 | [12 empty] | 1927.99 | 0.0353436 | [12 empty] | 3855.97 | 0.0175674 | [12 empty] | 4819.97 | 0.0346514 | [12 empty] | 13549.9 | 0.00740295
[12 empty] | 1928.39 | 0.0102829 | [12 empty] | 1928.39 | 0.0353247 | [12 empty] | 3856.77 | 0.0175565 | [12 empty] | 4820.97 | 0.0346337 | [12 empty] | 13552.7 | 0.00739759
[12 empty] | 1928.79 | 0.0102751 | [12 empty] | 1928.79 | 0.0353059 | [12 empty] | 3857.57 | 0.0175457 | [12 empty] | 4821.97 | 0.034616 | [12 empty] | 13555.5 | 0.00739223
[12 empty] | 1929.19 | 0.0102674 | [12 empty] | 1929.19 | 0.0352871 | [12 empty] | 3858.37 | 0.0175349 | [12 empty] | 4822.97 | 0.0345983 | [12 empty] | 13558.3 | 0.00738688
[12 empty] | 1929.59 | 0.0102596 | [12 empty] | 1929.59 | 0.0352683 | [12 empty] | 3859.17 | 0.0175241 | [12 empty] | 4823.97 | 0.0345806 | [12 empty] | 13561.1 | 0.00738153
[12 empty] | 1929.99 | 0.0102519 | [12 empty] | 1929.99 | 0.0352496 | [12 empty] | 3859.97 | 0.0175132 | [12 empty] | 4824.97 | 0.034563 | [12 empty] | 13563.9 | 0.00737619
[12 empty] | 1930.39 | 0.0102442 | [12 empty] | 1930.39 | 0.0352308 | [12 empty] | 3860.77 | 0.0175024 | [12 empty] | 4825.97 | 0.0345453 | [12 empty] | 13566.8 | 0.00737085
[12 empty] | 1930.79 | 0.0102365 | [12 empty] | 1930.79 | 0.035212 | [12 empty] | 3861.57 | 0.0174916 | [12 empty] | 4826.97 | 0.0345277 | [12 empty] | 13569.6 | 0.00736551
[12 empty] | 1931.19 | 0.0102287 | [12 empty] | 1931.19 | 0.0351933 | [12 empty] | 3862.37 | 0.0174809 | [12 empty] | 4827.97 | 0.0345101 | [12 empty] | 13572.4 | 0.00736018
[12 empty] | 1931.59 | 0.010221 | [12 empty] | 1931.59 | 0.0351746 | [12 empty] | 3863.17 | 0.0174701 | [12 empty] | 4828.97 | 0.0344924 | [12 empty] | 13575.2 | 0.00735485
[12 empty] | 1931.99 | 0.0102133 | [12 empty] | 1931.99 | 0.0351558 | [12 empty] | 3863.97 | 0.0174593 | [12 empty] | 4829.97 | 0.0344748 | [12 empty] | 13578 | 0.00734953
[12 empty] | 1932.39 | 0.0102056 | [12 empty] | 1932.39 | 0.0351371 | [12 empty] | 3864.77 | 0.0174485 | [12 empty] | 4830.97 | 0.0344572 | [12 empty] | 13580.8 | 0.00734421
[12 empty] | 1932.79 | 0.0101979 | [12 empty] | 1932.79 | 0.0351184 | [12 empty] | 3865.57 | 0.0174378 | [12 empty] | 4831.97 | 0.0344396 | [12 empty] | 13583.6 | 0.0073389
[12 empty] | 1933.19 | 0.0101903 | [12 empty] | 1933.19 | 0.0350997 | [12 empty] | 3866.37 | 0.017427 | [12 empty] | 4832.97 | 0.034422 | [12 empty] | 13586.4 | 0.00733358
[12 empty] | 1933.59 | 0.0101826 | [12 empty] | 1933.59 | 0.0350811 | [12 empty] | 3867.18 | 0.0174163 | [12 empty] | 4833.97 | 0.0344045 | [12 empty] | 13589.2 | 0.00732828
[12 empty] | 1933.99 | 0.0101749 | [12 empty] | 1933.99 | 0.0350624 | [12 empty] | 3867.98 | 0.0174055 | [12 empty] | 4834.97 | 0.0343869 | [12 empty] | 13592.1 | 0.00732298
[12 empty] | 1934.39 | 0.0101672 | [12 empty] | 1934.39 | 0.0350437 | [12 empty] | 3868.78 | 0.0173948 | [12 empty] | 4835.97 | 0.0343694 | [12 empty] | 13594.9 | 0.00731768
[12 empty] | 1934.79 | 0.0101596 | [12 empty] | 1934.79 | 0.0350251 | [12 empty] | 3869.58 | 0.0173841 | [12 empty] | 4836.97 | 0.0343518 | [12 empty] | 13597.7 | 0.00731238
[12 empty] | 1935.19 | 0.0101519 | [12 empty] | 1935.19 | 0.0350065 | [12 empty] | 3870.38 | 0.0173734 | [12 empty] | 4837.97 | 0.0343343 | [12 empty] | 13600.5 | 0.00730709
[12 empty] | 1935.59 | 0.0101443 | [12 empty] | 1935.59 | 0.0349878 | [12 empty] | 3871.18 | 0.0173627 | [12 empty] | 4838.97 | 0.0343168 | [12 empty] | 13603.3 | 0.00730181
[12 empty] | 1935.99 | 0.0101366 | [12 empty] | 1935.99 | 0.0349692 | [12 empty] | 3871.98 | 0.017352 | [12 empty] | 4839.97 | 0.0342993 | [12 empty] | 13606.1 | 0.00729652
[12 empty] | 1936.39 | 0.010129 | [12 empty] | 1936.39 | 0.0349506 | [12 empty] | 3872.78 | 0.0173413 | [12 empty] | 4840.97 | 0.0342818 | [12 empty] | 13608.9 | 0.00729125
[12 empty] | 1936.79 | 0.0101214 | [12 empty] | 1936.79 | 0.034932 | [12 empty] | 3873.58 | 0.0173306 | [12 empty] | 4841.97 | 0.0342643 | [12 empty] | 13611.7 | 0.00728597
[12 empty] | 1937.19 | 0.0101138 | [12 empty] | 1937.19 | 0.0349134 | [12 empty] | 3874.38 | 0.0173199 | [12 empty] | 4842.97 | 0.0342468 | [12 empty] | 13614.6 | 0.0072807
[12 empty] | 1937.59 | 0.0101061 | [12 empty] | 1937.59 | 0.0348949 | [12 empty] | 3875.18 | 0.0173092 | [12 empty] | 4843.97 | 0.0342293 | [12 empty] | 13617.4 | 0.00727544
[12 empty] | 1937.99 | 0.0100985 | [12 empty] | 1937.99 | 0.0348763 | [12 empty] | 3875.98 | 0.0172985 | [12 empty] | 4844.97 | 0.0342118 | [12 empty] | 13620.2 | 0.00727018
[12 empty] | 1938.39 | 0.0100909 | [12 empty] | 1938.39 | 0.0348578 | [12 empty] | 3876.78 | 0.0172879 | [12 empty] | 4845.97 | 0.0341944 | [12 empty] | 13623 | 0.00726492
[12 empty] | 1938.79 | 0.0100833 | [12 empty] | 1938.79 | 0.0348392 | [12 empty] | 3877.58 | 0.0172772 | [12 empty] | 4846.97 | 0.034177 | [12 empty] | 13625.8 | 0.00725967
[12 empty] | 1939.19 | 0.0100757 | [12 empty] | 1939.19 | 0.0348207 | [12 empty] | 3878.38 | 0.0172666 | [12 empty] | 4847.97 | 0.0341595 | [12 empty] | 13628.6 | 0.00725442
[12 empty] | 1939.59 | 0.0100681 | [12 empty] | 1939.59 | 0.0348022 | [12 empty] | 3879.18 | 0.017256 | [12 empty] | 4848.97 | 0.0341421 | [12 empty] | 13631.4 | 0.00724917
[12 empty] | 1939.99 | 0.0100606 | [12 empty] | 1939.99 | 0.0347837 | [12 empty] | 3879.98 | 0.0172453 | [12 empty] | 4849.97 | 0.0341247 | [12 empty] | 13634.2 | 0.00724393
[12 empty] | 1940.39 | 0.010053 | [12 empty] | 1940.39 | 0.0347652 | [12 empty] | 3880.78 | 0.0172347 | [12 empty] | 4850.97 | 0.0341073 | [12 empty] | 13637 | 0.0072387
[12 empty] | 1940.79 | 0.0100454 | [12 empty] | 1940.79 | 0.0347467 | [12 empty] | 3881.58 | 0.0172241 | [12 empty] | 4851.97 | 0.0340899 | [12 empty] | 13639.9 | 0.00723346
[12 empty] | 1941.19 | 0.0100379 | [12 empty] | 1941.19 | 0.0347282 | [12 empty] | 3882.38 | 0.0172135 | [12 empty] | 4852.97 | 0.0340725 | [12 empty] | 13642.7 | 0.00722824
[12 empty] | 1941.59 | 0.0100303 | [12 empty] | 1941.59 | 0.0347097 | [12 empty] | 3883.18 | 0.0172029 | [12 empty] | 4853.97 | 0.0340551 | [12 empty] | 13645.5 | 0.00722301
[12 empty] | 1941.99 | 0.0100227 | [12 empty] | 1941.99 | 0.0346913 | [12 empty] | 3883.98 | 0.0171923 | [12 empty] | 4854.97 | 0.0340378 | [12 empty] | 13648.3 | 0.00721779
[12 empty] | 1942.39 | 0.0100152 | [12 empty] | 1942.39 | 0.0346728 | [12 empty] | 3884.78 | 0.0171817 | [12 empty] | 4855.97 | 0.0340204 | [12 empty] | 13651.1 | 0.00721257
[12 empty] | 1942.79 | 0.0100077 | [12 empty] | 1942.79 | 0.0346544 | [12 empty] | 3885.58 | 0.0171711 | [12 empty] | 4856.97 | 0.0340031 | [12 empty] | 13653.9 | 0.00720736
[12 empty] | 1943.19 | 0.0100001 | [12 empty] | 1943.19 | 0.034636 | [12 empty] | 3886.38 | 0.0171605 | [12 empty] | 4857.97 | 0.0339857 | [12 empty] | 13656.7 | 0.00720215
[12 empty] | 1943.59 | 0.0099926 | [12 empty] | 1943.59 | 0.0346176 | [12 empty] | 3887.18 | 0.01715 | [12 empty] | 4858.97 | 0.0339684 | [12 empty] | 13659.5 | 0.00719695
[12 empty] | 1943.99 | 0.00998508 | [12 empty] | 1943.99 | 0.0345992 | [12 empty] | 3887.98 | 0.0171394 | [12 empty] | 4859.97 | 0.0339511 | [12 empty] | 13662.4 | 0.00719175
[12 empty] | 1944.39 | 0.00997757 | [12 empty] | 1944.39 | 0.0345808 | [12 empty] | 3888.78 | 0.0171288 | [12 empty] | 4860.97 | 0.0339338 | [12 empty] | 13665.2 | 0.00718656
[12 empty] | 1944.79 | 0.00997006 | [12 empty] | 1944.79 | 0.0345624 | [12 empty] | 3889.58 | 0.0171183 | [12 empty] | 4861.97 | 0.0339165 | [12 empty] | 13668 | 0.00718136
[12 empty] | 1945.19 | 0.00996256 | [12 empty] | 1945.19 | 0.0345441 | [12 empty] | 3890.38 | 0.0171078 | [12 empty] | 4862.97 | 0.0338992 | [12 empty] | 13670.8 | 0.00717618
[12 empty] | 1945.59 | 0.00995506 | [12 empty] | 1945.59 | 0.0345257 | [12 empty] | 3891.18 | 0.0170972 | [12 empty] | 4863.97 | 0.0338819 | [12 empty] | 13673.6 | 0.00717099
[12 empty] | 1945.99 | 0.00994757 | [12 empty] | 1945.99 | 0.0345073 | [12 empty] | 3891.98 | 0.0170867 | [12 empty] | 4864.97 | 0.0338647 | [12 empty] | 13676.4 | 0.00716581
[12 empty] | 1946.39 | 0.00994008 | [12 empty] | 1946.39 | 0.034489 | [12 empty] | 3892.78 | 0.0170762 | [12 empty] | 4865.97 | 0.0338474 | [12 empty] | 13679.2 | 0.00716064
[12 empty] | 1946.79 | 0.0099326 | [12 empty] | 1946.79 | 0.0344707 | [12 empty] | 3893.58 | 0.0170657 | [12 empty] | 4866.97 | 0.0338302 | [12 empty] | 13682 | 0.00715547
[12 empty] | 1947.19 | 0.00992513 | [12 empty] | 1947.19 | 0.0344524 | [12 empty] | 3894.38 | 0.0170552 | [12 empty] | 4867.97 | 0.0338129 | [12 empty] | 13684.8 | 0.0071503
[12 empty] | 1947.59 | 0.00991766 | [12 empty] | 1947.59 | 0.0344341 | [12 empty] | 3895.18 | 0.0170447 | [12 empty] | 4868.98 | 0.0337957 | [12 empty] | 13687.7 | 0.00714514
[12 empty] | 1947.99 | 0.0099102 | [12 empty] | 1947.99 | 0.0344158 | [12 empty] | 3895.98 | 0.0170342 | [12 empty] | 4869.98 | 0.0337785 | [12 empty] | 13690.5 | 0.00713998
[12 empty] | 1948.39 | 0.00990275 | [12 empty] | 1948.39 | 0.0343975 | [12 empty] | 3896.78 | 0.0170237 | [12 empty] | 4870.98 | 0.0337613 | [12 empty] | 13693.3 | 0.00713482
[12 empty] | 1948.79 | 0.0098953 | [12 empty] | 1948.79 | 0.0343792 | [12 empty] | 3897.58 | 0.0170132 | [12 empty] | 4871.98 | 0.0337441 | [12 empty] | 13696.1 | 0.00712967
[12 empty] | 1949.19 | 0.00988786 | [12 empty] | 1949.19 | 0.034361 | [12 empty] | 3898.38 | 0.0170028 | [12 empty] | 4872.98 | 0.0337269 | [12 empty] | 13698.9 | 0.00712452
[12 empty] | 1949.59 | 0.00988042 | [12 empty] | 1949.59 | 0.0343427 | [12 empty] | 3899.18 | 0.0169923 | [12 empty] | 4873.98 | 0.0337097 | [12 empty] | 13701.7 | 0.00711938
[12 empty] | 1949.99 | 0.00987299 | [12 empty] | 1949.99 | 0.0343245 | [12 empty] | 3899.98 | 0.0169818 | [12 empty] | 4874.98 | 0.0336926 | [12 empty] | 13704.5 | 0.00711424
[12 empty] | 1950.39 | 0.00986556 | [12 empty] | 1950.39 | 0.0343062 | [12 empty] | 3900.78 | 0.0169714 | [12 empty] | 4875.98 | 0.0336754 | [12 empty] | 13707.3 | 0.0071091
[12 empty] | 1950.79 | 0.00985814 | [12 empty] | 1950.79 | 0.034288 | [12 empty] | 3901.58 | 0.016961 | [12 empty] | 4876.98 | 0.0336582 | [12 empty] | 13710.2 | 0.00710397
[12 empty] | 1951.19 | 0.00985073 | [12 empty] | 1951.19 | 0.0342698 | [12 empty] | 3902.38 | 0.0169505 | [12 empty] | 4877.98 | 0.0336411 | [12 empty] | 13713 | 0.00709885
[12 empty] | 1951.59 | 0.00984332 | [12 empty] | 1951.59 | 0.0342516 | [12 empty] | 3903.18 | 0.0169401 | [12 empty] | 4878.98 | 0.033624 | [12 empty] | 13715.8 | 0.00709372
[12 empty] | 1951.99 | 0.00983592 | [12 empty] | 1951.99 | 0.0342334 | [12 empty] | 3903.98 | 0.0169297 | [12 empty] | 4879.98 | 0.0336069 | [12 empty] | 13718.6 | 0.0070886
[12 empty] | 1952.39 | 0.00982852 | [12 empty] | 1952.39 | 0.0342152 | [12 empty] | 3904.78 | 0.0169193 | [12 empty] | 4880.98 | 0.0335897 | [12 empty] | 13721.4 | 0.00708349
[12 empty] | 1952.79 | 0.00982113 | [12 empty] | 1952.79 | 0.0341971 | [12 empty] | 3905.58 | 0.0169089 | [12 empty] | 4881.98 | 0.0335726 | [12 empty] | 13724.2 | 0.00707838
[12 empty] | 1953.19 | 0.00981375 | [12 empty] | 1953.19 | 0.0341789 | [12 empty] | 3906.38 | 0.0168985 | [12 empty] | 4882.98 | 0.0335556 | [12 empty] | 13727 | 0.00707327
[12 empty] | 1953.59 | 0.00980637 | [12 empty] | 1953.59 | 0.0341608 | [12 empty] | 3907.18 | 0.0168881 | [12 empty] | 4883.98 | 0.0335385 | [12 empty] | 13729.8 | 0.00706817
[12 empty] | 1953.99 | 0.009799 | [12 empty] | 1953.99 | 0.0341426 | [12 empty] | 3907.98 | 0.0168777 | [12 empty] | 4884.98 | 0.0335214 | [12 empty] | 13732.6 | 0.00706307
[12 empty] | 1954.39 | 0.00979163 | [12 empty] | 1954.39 | 0.0341245 | [12 empty] | 3908.78 | 0.0168673 | [12 empty] | 4885.98 | 0.0335043 | [12 empty] | 13735.5 | 0.00705797
[12 empty] | 1954.79 | 0.00978427 | [12 empty] | 1954.79 | 0.0341064 | [12 empty] | 3909.58 | 0.0168569 | [12 empty] | 4886.98 | 0.0334873 | [12 empty] | 13738.3 | 0.00705288
[12 empty] | 1955.19 | 0.00977691 | [12 empty] | 1955.19 | 0.0340883 | [12 empty] | 3910.38 | 0.0168466 | [12 empty] | 4887.98 | 0.0334702 | [12 empty] | 13741.1 | 0.00704779
[12 empty] | 1955.59 | 0.00976956 | [12 empty] | 1955.59 | 0.0340702 | [12 empty] | 3911.18 | 0.0168362 | [12 empty] | 4888.98 | 0.0334532 | [12 empty] | 13743.9 | 0.00704271
[12 empty] | 1955.99 | 0.00976222 | [12 empty] | 1955.99 | 0.0340521 | [12 empty] | 3911.98 | 0.0168259 | [12 empty] | 4889.98 | 0.0334362 | [12 empty] | 13746.7 | 0.00703763
[12 empty] | 1956.39 | 0.00975488 | [12 empty] | 1956.39 | 0.0340341 | [12 empty] | 3912.78 | 0.0168155 | [12 empty] | 4890.98 | 0.0334192 | [12 empty] | 13749.5 | 0.00703256
[12 empty] | 1956.79 | 0.00974755 | [12 empty] | 1956.79 | 0.034016 | [12 empty] | 3913.58 | 0.0168052 | [12 empty] | 4891.98 | 0.0334022 | [12 empty] | 13752.3 | 0.00702748
[12 empty] | 1957.19 | 0.00974023 | [12 empty] | 1957.19 | 0.0339979 | [12 empty] | 3914.38 | 0.0167949 | [12 empty] | 4892.98 | 0.0333852 | [12 empty] | 13755.1 | 0.00702242
[12 empty] | 1957.59 | 0.0097329 | [12 empty] | 1957.59 | 0.0339799 | [12 empty] | 3915.18 | 0.0167845 | [12 empty] | 4893.98 | 0.0333682 | [12 empty] | 13758 | 0.00701735
[12 empty] | 1957.99 | 0.00972559 | [12 empty] | 1957.99 | 0.0339619 | [12 empty] | 3915.98 | 0.0167742 | [12 empty] | 4894.98 | 0.0333512 | [12 empty] | 13760.8 | 0.00701229
[12 empty] | 1958.39 | 0.00971828 | [12 empty] | 1958.39 | 0.0339438 | [12 empty] | 3916.78 | 0.0167639 | [12 empty] | 4895.98 | 0.0333342 | [12 empty] | 13763.6 | 0.00700724
[12 empty] | 1958.79 | 0.00971098 | [12 empty] | 1958.79 | 0.0339258 | [12 empty] | 3917.58 | 0.0167536 | [12 empty] | 4896.98 | 0.0333173 | [12 empty] | 13766.4 | 0.00700219
[12 empty] | 1959.19 | 0.00970368 | [12 empty] | 1959.19 | 0.0339078 | [12 empty] | 3918.38 | 0.0167433 | [12 empty] | 4897.98 | 0.0333003 | [12 empty] | 13769.2 | 0.00699714
[12 empty] | 1959.59 | 0.00969639 | [12 empty] | 1959.59 | 0.0338899 | [12 empty] | 3919.18 | 0.016733 | [12 empty] | 4898.98 | 0.0332834 | [12 empty] | 13772 | 0.00699209
[12 empty] | 1959.99 | 0.00968911 | [12 empty] | 1959.99 | 0.0338719 | [12 empty] | 3919.98 | 0.0167227 | [12 empty] | 4899.98 | 0.0332665 | [12 empty] | 13774.8 | 0.00698705
[12 empty] | 1960.39 | 0.00968183 | [12 empty] | 1960.39 | 0.0338539 | [12 empty] | 3920.79 | 0.0167125 | [12 empty] | 4900.98 | 0.0332496 | [12 empty] | 13777.6 | 0.00698202
[12 empty] | 1960.79 | 0.00967455 | [12 empty] | 1960.79 | 0.0338359 | [12 empty] | 3921.59 | 0.0167022 | [12 empty] | 4901.98 | 0.0332326 | [12 empty] | 13780.4 | 0.00697699
[12 empty] | 1961.19 | 0.00966728 | [12 empty] | 1961.19 | 0.033818 | [12 empty] | 3922.39 | 0.0166919 | [12 empty] | 4902.98 | 0.0332157 | [12 empty] | 13783.3 | 0.00697196
[12 empty] | 1961.59 | 0.00966002 | [12 empty] | 1961.59 | 0.0338001 | [12 empty] | 3923.19 | 0.0166817 | [12 empty] | 4903.98 | 0.0331989 | [12 empty] | 13786.1 | 0.00696693
[12 empty] | 1961.99 | 0.00965277 | [12 empty] | 1961.99 | 0.0337821 | [12 empty] | 3923.99 | 0.0166714 | [12 empty] | 4904.98 | 0.033182 | [12 empty] | 13788.9 | 0.00696191
[12 empty] | 1962.39 | 0.00964551 | [12 empty] | 1962.39 | 0.0337642 | [12 empty] | 3924.79 | 0.0166612 | [12 empty] | 4905.98 | 0.0331651 | [12 empty] | 13791.7 | 0.0069569
[12 empty] | 1962.79 | 0.00963827 | [12 empty] | 1962.79 | 0.0337463 | [12 empty] | 3925.59 | 0.016651 | [12 empty] | 4906.98 | 0.0331482 | [12 empty] | 13794.5 | 0.00695189
[12 empty] | 1963.19 | 0.00963103 | [12 empty] | 1963.19 | 0.0337284 | [12 empty] | 3926.39 | 0.0166407 | [12 empty] | 4907.98 | 0.0331314 | [12 empty] | 13797.3 | 0.00694688
[12 empty] | 1963.59 | 0.0096238 | [12 empty] | 1963.59 | 0.0337105 | [12 empty] | 3927.19 | 0.0166305 | [12 empty] | 4908.98 | 0.0331145 | [12 empty] | 13800.1 | 0.00694187
[12 empty] | 1963.99 | 0.00961657 | [12 empty] | 1963.99 | 0.0336927 | [12 empty] | 3927.99 | 0.0166203 | [12 empty] | 4909.98 | 0.0330977 | [12 empty] | 13802.9 | 0.00693687
[12 empty] | 1964.39 | 0.00960935 | [12 empty] | 1964.39 | 0.0336748 | [12 empty] | 3928.79 | 0.0166101 | [12 empty] | 4910.98 | 0.0330809 | [12 empty] | 13805.8 | 0.00693187
[12 empty] | 1964.79 | 0.00960213 | [12 empty] | 1964.79 | 0.0336569 | [12 empty] | 3929.59 | 0.0165999 | [12 empty] | 4911.98 | 0.0330641 | [12 empty] | 13808.6 | 0.00692688
[12 empty] | 1965.19 | 0.00959492 | [12 empty] | 1965.19 | 0.0336391 | [12 empty] | 3930.39 | 0.0165897 | [12 empty] | 4912.98 | 0.0330473 | [12 empty] | 13811.4 | 0.00692189
[12 empty] | 1965.59 | 0.00958771 | [12 empty] | 1965.59 | 0.0336213 | [12 empty] | 3931.19 | 0.0165795 | [12 empty] | 4913.98 | 0.0330305 | [12 empty] | 13814.2 | 0.00691691
[12 empty] | 1965.99 | 0.00958052 | [12 empty] | 1965.99 | 0.0336034 | [12 empty] | 3931.99 | 0.0165694 | [12 empty] | 4914.98 | 0.0330137 | [12 empty] | 13817 | 0.00691193
[12 empty] | 1966.39 | 0.00957332 | [12 empty] | 1966.39 | 0.0335856 | [12 empty] | 3932.79 | 0.0165592 | [12 empty] | 4915.98 | 0.0329969 | [12 empty] | 13819.8 | 0.00690695
[12 empty] | 1966.79 | 0.00956613 | [12 empty] | 1966.79 | 0.0335678 | [12 empty] | 3933.59 | 0.016549 | [12 empty] | 4916.98 | 0.0329801 | [12 empty] | 13822.6 | 0.00690197
[12 empty] | 1967.19 | 0.00955895 | [12 empty] | 1967.19 | 0.03355 | [12 empty] | 3934.39 | 0.0165389 | [12 empty] | 4917.98 | 0.0329634 | [12 empty] | 13825.4 | 0.00689701
[12 empty] | 1967.59 | 0.00955178 | [12 empty] | 1967.59 | 0.0335322 | [12 empty] | 3935.19 | 0.0165287 | [12 empty] | 4918.98 | 0.0329466 | [12 empty] | 13828.2 | 0.00689204
[12 empty] | 1967.99 | 0.00954461 | [12 empty] | 1967.99 | 0.0335145 | [12 empty] | 3935.99 | 0.0165186 | [12 empty] | 4919.98 | 0.0329299 | [12 empty] | 13831.1 | 0.00688708
[12 empty] | 1968.39 | 0.00953744 | [12 empty] | 1968.39 | 0.0334967 | [12 empty] | 3936.79 | 0.0165084 | [12 empty] | 4920.98 | 0.0329132 | [12 empty] | 13833.9 | 0.00688212
[12 empty] | 1968.79 | 0.00953028 | [12 empty] | 1968.79 | 0.033479 | [12 empty] | 3937.59 | 0.0164983 | [12 empty] | 4921.99 | 0.0328965 | [12 empty] | 13836.7 | 0.00687717
[12 empty] | 1969.19 | 0.00952313 | [12 empty] | 1969.19 | 0.0334612 | [12 empty] | 3938.39 | 0.0164882 | [12 empty] | 4922.99 | 0.0328797 | [12 empty] | 13839.5 | 0.00687221
[12 empty] | 1969.59 | 0.00951598 | [12 empty] | 1969.59 | 0.0334435 | [12 empty] | 3939.19 | 0.0164781 | [12 empty] | 4923.99 | 0.032863 | [12 empty] | 13842.3 | 0.00686727
[12 empty] | 1969.99 | 0.00950884 | [12 empty] | 1969.99 | 0.0334258 | [12 empty] | 3939.99 | 0.0164679 | [12 empty] | 4924.99 | 0.0328463 | [12 empty] | 13845.1 | 0.00686233
[12 empty] | 1970.39 | 0.0095017 | [12 empty] | 1970.39 | 0.0334081 | [12 empty] | 3940.79 | 0.0164578 | [12 empty] | 4925.99 | 0.0328297 | [12 empty] | 13847.9 | 0.00685739
[12 empty] | 1970.79 | 0.00949457 | [12 empty] | 1970.79 | 0.0333904 | [12 empty] | 3941.59 | 0.0164477 | [12 empty] | 4926.99 | 0.032813 | [12 empty] | 13850.7 | 0.00685245
[12 empty] | 1971.19 | 0.00948744 | [12 empty] | 1971.19 | 0.0333727 | [12 empty] | 3942.39 | 0.0164377 | [12 empty] | 4927.99 | 0.0327963 | [12 empty] | 13853.6 | 0.00684752
[12 empty] | 1971.6 | 0.00948032 | [12 empty] | 1971.6 | 0.033355 | [12 empty] | 3943.19 | 0.0164276 | [12 empty] | 4928.99 | 0.0327797 | [12 empty] | 13856.4 | 0.00684259
[12 empty] | 1972 | 0.00947321 | [12 empty] | 1972 | 0.0333373 | [12 empty] | 3943.99 | 0.0164175 | [12 empty] | 4929.99 | 0.032763 | [12 empty] | 13859.2 | 0.00683767
[12 empty] | 1972.4 | 0.0094661 | [12 empty] | 1972.4 | 0.0333197 | [12 empty] | 3944.79 | 0.0164074 | [12 empty] | 4930.99 | 0.0327464 | [12 empty] | 13862 | 0.00683275
[12 empty] | 1972.8 | 0.009459 | [12 empty] | 1972.8 | 0.033302 | [12 empty] | 3945.59 | 0.0163974 | [12 empty] | 4931.99 | 0.0327298 | [12 empty] | 13864.8 | 0.00682783
[12 empty] | 1973.2 | 0.0094519 | [12 empty] | 1973.2 | 0.0332844 | [12 empty] | 3946.39 | 0.0163873 | [12 empty] | 4932.99 | 0.0327132 | [12 empty] | 13867.6 | 0.00682292
[12 empty] | 1973.6 | 0.00944481 | [12 empty] | 1973.6 | 0.0332667 | [12 empty] | 3947.19 | 0.0163772 | [12 empty] | 4933.99 | 0.0326965 | [12 empty] | 13870.4 | 0.00681801
[12 empty] | 1974 | 0.00943772 | [12 empty] | 1974 | 0.0332491 | [12 empty] | 3947.99 | 0.0163672 | [12 empty] | 4934.99 | 0.0326799 | [12 empty] | 13873.2 | 0.00681311
[12 empty] | 1974.4 | 0.00943064 | [12 empty] | 1974.4 | 0.0332315 | [12 empty] | 3948.79 | 0.0163572 | [12 empty] | 4935.99 | 0.0326634 | [12 empty] | 13876 | 0.00680821
[12 empty] | 1974.8 | 0.00942357 | [12 empty] | 1974.8 | 0.0332139 | [12 empty] | 3949.59 | 0.0163471 | [12 empty] | 4936.99 | 0.0326468 | [12 empty] | 13878.9 | 0.00680331
[12 empty] | 1975.2 | 0.0094165 | [12 empty] | 1975.2 | 0.0331963 | [12 empty] | 3950.39 | 0.0163371 | [12 empty] | 4937.99 | 0.0326302 | [12 empty] | 13881.7 | 0.00679842
[12 empty] | 1975.6 | 0.00940944 | [12 empty] | 1975.6 | 0.0331787 | [12 empty] | 3951.19 | 0.0163271 | [12 empty] | 4938.99 | 0.0326136 | [12 empty] | 13884.5 | 0.00679353
[12 empty] | 1976 | 0.00940238 | [12 empty] | 1976 | 0.0331612 | [12 empty] | 3951.99 | 0.0163171 | [12 empty] | 4939.99 | 0.0325971 | [12 empty] | 13887.3 | 0.00678865
[12 empty] | 1976.4 | 0.00939533 | [12 empty] | 1976.4 | 0.0331436 | [12 empty] | 3952.79 | 0.0163071 | [12 empty] | 4940.99 | 0.0325806 | [12 empty] | 13890.1 | 0.00678376
[12 empty] | 1976.8 | 0.00938828 | [12 empty] | 1976.8 | 0.0331261 | [12 empty] | 3953.59 | 0.0162971 | [12 empty] | 4941.99 | 0.032564 | [12 empty] | 13892.9 | 0.00677889
[12 empty] | 1977.2 | 0.00938124 | [12 empty] | 1977.2 | 0.0331085 | [12 empty] | 3954.39 | 0.0162871 | [12 empty] | 4942.99 | 0.0325475 | [12 empty] | 13895.7 | 0.00677401
[12 empty] | 1977.6 | 0.0093742 | [12 empty] | 1977.6 | 0.033091 | [12 empty] | 3955.19 | 0.0162771 | [12 empty] | 4943.99 | 0.032531 | [12 empty] | 13898.5 | 0.00676914
[12 empty] | 1978 | 0.00936717 | [12 empty] | 1978 | 0.0330735 | [12 empty] | 3955.99 | 0.0162671 | [12 empty] | 4944.99 | 0.0325145 | [12 empty] | 13901.4 | 0.00676428
[12 empty] | 1978.4 | 0.00936015 | [12 empty] | 1978.4 | 0.033056 | [12 empty] | 3956.79 | 0.0162572 | [12 empty] | 4945.99 | 0.032498 | [12 empty] | 13904.2 | 0.00675941
[12 empty] | 1978.8 | 0.00935313 | [12 empty] | 1978.8 | 0.0330385 | [12 empty] | 3957.59 | 0.0162472 | [12 empty] | 4946.99 | 0.0324815 | [12 empty] | 13907 | 0.00675455
[12 empty] | 1979.2 | 0.00934611 | [12 empty] | 1979.2 | 0.033021 | [12 empty] | 3958.39 | 0.0162372 | [12 empty] | 4947.99 | 0.032465 | [12 empty] | 13909.8 | 0.0067497
[12 empty] | 1979.6 | 0.00933911 | [12 empty] | 1979.6 | 0.0330035 | [12 empty] | 3959.19 | 0.0162273 | [12 empty] | 4948.99 | 0.0324485 | [12 empty] | 13912.6 | 0.00674485
[12 empty] | 1980 | 0.0093321 | [12 empty] | 1980 | 0.0329861 | [12 empty] | 3959.99 | 0.0162174 | [12 empty] | 4949.99 | 0.0324321 | [12 empty] | 13915.4 | 0.00674
[12 empty] | 1980.4 | 0.00932511 | [12 empty] | 1980.4 | 0.0329686 | [12 empty] | 3960.79 | 0.0162074 | [12 empty] | 4950.99 | 0.0324156 | [12 empty] | 13918.2 | 0.00673516
[12 empty] | 1980.8 | 0.00931812 | [12 empty] | 1980.8 | 0.0329512 | [12 empty] | 3961.59 | 0.0161975 | [12 empty] | 4951.99 | 0.0323992 | [12 empty] | 13921 | 0.00673032
[12 empty] | 1981.2 | 0.00931113 | [12 empty] | 1981.2 | 0.0329337 | [12 empty] | 3962.39 | 0.0161876 | [12 empty] | 4952.99 | 0.0323828 | [12 empty] | 13923.8 | 0.00672548
[12 empty] | 1981.6 | 0.00930415 | [12 empty] | 1981.6 | 0.0329163 | [12 empty] | 3963.19 | 0.0161776 | [12 empty] | 4953.99 | 0.0323663 | [12 empty] | 13926.7 | 0.00672065
[12 empty] | 1982 | 0.00929718 | [12 empty] | 1982 | 0.0328989 | [12 empty] | 3963.99 | 0.0161677 | [12 empty] | 4954.99 | 0.0323499 | [12 empty] | 13929.5 | 0.00671582
[12 empty] | 1982.4 | 0.00929021 | [12 empty] | 1982.4 | 0.0328815 | [12 empty] | 3964.79 | 0.0161578 | [12 empty] | 4955.99 | 0.0323335 | [12 empty] | 13932.3 | 0.006711
[12 empty] | 1982.8 | 0.00928324 | [12 empty] | 1982.8 | 0.0328641 | [12 empty] | 3965.59 | 0.0161479 | [12 empty] | 4956.99 | 0.0323171 | [12 empty] | 13935.1 | 0.00670617
[12 empty] | 1983.2 | 0.00927629 | [12 empty] | 1983.2 | 0.0328467 | [12 empty] | 3966.39 | 0.016138 | [12 empty] | 4957.99 | 0.0323008 | [12 empty] | 13937.9 | 0.00670136
[12 empty] | 1983.6 | 0.00926933 | [12 empty] | 1983.6 | 0.0328293 | [12 empty] | 3967.19 | 0.0161282 | [12 empty] | 4958.99 | 0.0322844 | [12 empty] | 13940.7 | 0.00669654
[12 empty] | 1984 | 0.00926239 | [12 empty] | 1984 | 0.0328119 | [12 empty] | 3967.99 | 0.0161183 | [12 empty] | 4959.99 | 0.032268 | [12 empty] | 13943.5 | 0.00669173
[12 empty] | 1984.4 | 0.00925544 | [12 empty] | 1984.4 | 0.0327946 | [12 empty] | 3968.79 | 0.0161084 | [12 empty] | 4960.99 | 0.0322517 | [12 empty] | 13946.3 | 0.00668693
[12 empty] | 1984.8 | 0.00924851 | [12 empty] | 1984.8 | 0.0327772 | [12 empty] | 3969.59 | 0.0160985 | [12 empty] | 4961.99 | 0.0322353 | [12 empty] | 13949.2 | 0.00668212
[12 empty] | 1985.2 | 0.00924158 | [12 empty] | 1985.2 | 0.0327599 | [12 empty] | 3970.39 | 0.0160887 | [12 empty] | 4962.99 | 0.032219 | [12 empty] | 13952 | 0.00667733
[12 empty] | 1985.6 | 0.00923465 | [12 empty] | 1985.6 | 0.0327426 | [12 empty] | 3971.19 | 0.0160788 | [12 empty] | 4963.99 | 0.0322026 | [12 empty] | 13954.8 | 0.00667253
[12 empty] | 1986 | 0.00922773 | [12 empty] | 1986 | 0.0327253 | [12 empty] | 3971.99 | 0.016069 | [12 empty] | 4964.99 | 0.0321863 | [12 empty] | 13957.6 | 0.00666774
[12 empty] | 1986.4 | 0.00922082 | [12 empty] | 1986.4 | 0.0327079 | [12 empty] | 3972.79 | 0.0160592 | [12 empty] | 4965.99 | 0.03217 | [12 empty] | 13960.4 | 0.00666295
[12 empty] | 1986.8 | 0.00921391 | [12 empty] | 1986.8 | 0.0326906 | [12 empty] | 3973.6 | 0.0160493 | [12 empty] | 4966.99 | 0.0321537 | [12 empty] | 13963.2 | 0.00665817
[12 empty] | 1987.2 | 0.00920701 | [12 empty] | 1987.2 | 0.0326734 | [12 empty] | 3974.4 | 0.0160395 | [12 empty] | 4967.99 | 0.0321374 | [12 empty] | 13966 | 0.00665339
[12 empty] | 1987.6 | 0.00920011 | [12 empty] | 1987.6 | 0.0326561 | [12 empty] | 3975.2 | 0.0160297 | [12 empty] | 4968.99 | 0.0321211 | [12 empty] | 13968.8 | 0.00664861
[12 empty] | 1988 | 0.00919322 | [12 empty] | 1988 | 0.0326388 | [12 empty] | 3976 | 0.0160199 | [12 empty] | 4969.99 | 0.0321048 | [12 empty] | 13971.6 | 0.00664384
[12 empty] | 1988.4 | 0.00918633 | [12 empty] | 1988.4 | 0.0326216 | [12 empty] | 3976.8 | 0.0160101 | [12 empty] | 4970.99 | 0.0320886 | [12 empty] | 13974.5 | 0.00663907
[12 empty] | 1988.8 | 0.00917945 | [12 empty] | 1988.8 | 0.0326043 | [12 empty] | 3977.6 | 0.0160003 | [12 empty] | 4971.99 | 0.0320723 | [12 empty] | 13977.3 | 0.0066343
[12 empty] | 1989.2 | 0.00917257 | [12 empty] | 1989.2 | 0.0325871 | [12 empty] | 3978.4 | 0.0159905 | [12 empty] | 4972.99 | 0.0320561 | [12 empty] | 13980.1 | 0.00662954
[12 empty] | 1989.6 | 0.0091657 | [12 empty] | 1989.6 | 0.0325698 | [12 empty] | 3979.2 | 0.0159807 | [12 empty] | 4974 | 0.0320398 | [12 empty] | 13982.9 | 0.00662478
[12 empty] | 1990 | 0.00915884 | [12 empty] | 1990 | 0.0325526 | [12 empty] | 3980 | 0.0159709 | [12 empty] | 4975 | 0.0320236 | [12 empty] | 13985.7 | 0.00662003
[12 empty] | 1990.4 | 0.00915198 | [12 empty] | 1990.4 | 0.0325354 | [12 empty] | 3980.8 | 0.0159611 | [12 empty] | 4976 | 0.0320074 | [12 empty] | 13988.5 | 0.00661528
[12 empty] | 1990.8 | 0.00914512 | [12 empty] | 1990.8 | 0.0325182 | [12 empty] | 3981.6 | 0.0159514 | [12 empty] | 4977 | 0.0319912 | [12 empty] | 13991.3 | 0.00661053
[12 empty] | 1991.2 | 0.00913827 | [12 empty] | 1991.2 | 0.032501 | [12 empty] | 3982.4 | 0.0159416 | [12 empty] | 4978 | 0.031975 | [12 empty] | 13994.1 | 0.00660579
[12 empty] | 1991.6 | 0.00913143 | [12 empty] | 1991.6 | 0.0324839 | [12 empty] | 3983.2 | 0.0159318 | [12 empty] | 4979 | 0.0319588 | [12 empty] | 13997 | 0.00660105
[12 empty] | 1992 | 0.00912459 | [12 empty] | 1992 | 0.0324667 | [12 empty] | 3984 | 0.0159221 | [12 empty] | 4980 | 0.0319426 | [12 empty] | 13999.8 | 0.00659631
[12 empty] | 1992.4 | 0.00911776 | [12 empty] | 1992.4 | 0.0324495 | [12 empty] | 3984.8 | 0.0159124 | [12 empty] | 4981 | 0.0319264 | [12 empty] | 14002.6 | 0.00659158
[12 empty] | 1992.8 | 0.00911093 | [12 empty] | 1992.8 | 0.0324324 | [12 empty] | 3985.6 | 0.0159026 | [12 empty] | 4982 | 0.0319103 | [12 empty] | 14005.4 | 0.00658685
[12 empty] | 1993.2 | 0.00910411 | [12 empty] | 1993.2 | 0.0324152 | [12 empty] | 3986.4 | 0.0158929 | [12 empty] | 4983 | 0.0318941 | [12 empty] | 14008.2 | 0.00658213
[12 empty] | 1993.6 | 0.00909729 | [12 empty] | 1993.6 | 0.0323981 | [12 empty] | 3987.2 | 0.0158832 | [12 empty] | 4984 | 0.0318779 | [12 empty] | 14011 | 0.00657741
[12 empty] | 1994 | 0.00909048 | [12 empty] | 1994 | 0.032381 | [12 empty] | 3988 | 0.0158735 | [12 empty] | 4985 | 0.0318618 | [12 empty] | 14013.8 | 0.00657269
[12 empty] | 1994.4 | 0.00908368 | [12 empty] | 1994.4 | 0.0323639 | [12 empty] | 3988.8 | 0.0158638 | [12 empty] | 4986 | 0.0318457 | [12 empty] | 14016.6 | 0.00656798
[12 empty] | 1994.8 | 0.00907688 | [12 empty] | 1994.8 | 0.0323468 | [12 empty] | 3989.6 | 0.0158541 | [12 empty] | 4987 | 0.0318296 | [12 empty] | 14019.4 | 0.00656327
[12 empty] | 1995.2 | 0.00907008 | [12 empty] | 1995.2 | 0.0323297 | [12 empty] | 3990.4 | 0.0158444 | [12 empty] | 4988 | 0.0318134 | [12 empty] | 14022.3 | 0.00655856
[12 empty] | 1995.6 | 0.00906329 | [12 empty] | 1995.6 | 0.0323126 | [12 empty] | 3991.2 | 0.0158347 | [12 empty] | 4989 | 0.0317973 | [12 empty] | 14025.1 | 0.00655386
[12 empty] | 1996 | 0.00905651 | [12 empty] | 1996 | 0.0322956 | [12 empty] | 3992 | 0.015825 | [12 empty] | 4990 | 0.0317813 | [12 empty] | 14027.9 | 0.00654916
[12 empty] | 1996.4 | 0.00904973 | [12 empty] | 1996.4 | 0.0322785 | [12 empty] | 3992.8 | 0.0158153 | [12 empty] | 4991 | 0.0317652 | [12 empty] | 14030.7 | 0.00654446
[12 empty] | 1996.8 | 0.00904295 | [12 empty] | 1996.8 | 0.0322614 | [12 empty] | 3993.6 | 0.0158056 | [12 empty] | 4992 | 0.0317491 | [12 empty] | 14033.5 | 0.00653977
[12 empty] | 1997.2 | 0.00903619 | [12 empty] | 1997.2 | 0.0322444 | [12 empty] | 3994.4 | 0.015796 | [12 empty] | 4993 | 0.031733 | [12 empty] | 14036.3 | 0.00653508
[12 empty] | 1997.6 | 0.00902942 | [12 empty] | 1997.6 | 0.0322274 | [12 empty] | 3995.2 | 0.0157863 | [12 empty] | 4994 | 0.031717 | [12 empty] | 14039.1 | 0.0065304
[12 empty] | 1998 | 0.00902267 | [12 empty] | 1998 | 0.0322104 | [12 empty] | 3996 | 0.0157767 | [12 empty] | 4995 | 0.0317009 | [12 empty] | 14041.9 | 0.00652571
[12 empty] | 1998.4 | 0.00901591 | [12 empty] | 1998.4 | 0.0321933 | [12 empty] | 3996.8 | 0.015767 | [12 empty] | 4996 | 0.0316849 | [12 empty] | 14044.8 | 0.00652104
[12 empty] | 1998.8 | 0.00900917 | [12 empty] | 1998.8 | 0.0321763 | [12 empty] | 3997.6 | 0.0157574 | [12 empty] | 4997 | 0.0316688 | [12 empty] | 14047.6 | 0.00651636
[12 empty] | 1999.2 | 0.00900243 | [12 empty] | 1999.2 | 0.0321593 | [12 empty] | 3998.4 | 0.0157478 | [12 empty] | 4998 | 0.0316528 | [12 empty] | 14050.4 | 0.00651169
[12 empty] | 1999.6 | 0.00899569 | [12 empty] | 1999.6 | 0.0321424 | [12 empty] | 3999.2 | 0.0157381 | [12 empty] | 4999 | 0.0316368 | [12 empty] | 14053.2 | 0.00650703
[12 empty] | 2000 | 0.00898896 | [12 empty] | 2000 | 0.0321254 | [12 empty] | 4000 | 0.0157285 | [12 empty] | 5000 | 0.0316208 | [12 empty] | 14056 | 0.00650236

## Fitting結果
温度 | 温度（K） | 1/Temp(K-1) | ×1000 | τ(sec)(1/e） | LNτ
150 | 423.15 | 0.002363228 | 2.363228
155 | 428.15 | 0.00233563 | 2.33563
160 | 433.15 | 0.002308669 | 2.308669
165 | 438.15 | 0.002282323 | 2.282323
170 | 443.15 | 0.002256572 | 2.256572
温度 | 温度（K） | 1/Temp(K-1) |  | τ(sec)(1/e） | β | 1/β | τ[1] | LNτ | 近似直線
150 | 423.15 | 0.002363228 | 2.363228 | 1449.9 | 0.71164 | 1.405205 | 1807.165 | 7.499514 | 0 | -30.767
155 | 428.15 | 0.00233563 | 2.33563 | 920.23 | 0.73233 | 1.365505 | 1117.969 | 7.019269 | 5 | 50.138
160 | 433.15 | 0.002308669 | 2.308669 | 578.07 | 0.73598 | 1.358733 | 699.2809 | 6.550052
165 | 438.15 | 0.002282323 | 2.282323 | 400.54 | 0.76794 | 1.302185 | 467.9285 | 6.148316
170 | 443.15 | 0.002256572 | 2.256572 | 284.02 | 0.79415 | 1.259208 | 323.5042 | 5.779212
|  |  | Ea | 134528.834
134.5kJ/mol

## 再現性
170-1st | [11 empty] | 2nd | [11 empty] | 3rd
ポイント No. | 緩和弾性率 | 時間 | 温度 | せん断ひずみ | ギャップ | ノーマルフォース | トルク | 位相角 | せん断応力 | 規格化時間 | 緩和弾性率 | ポイント No. | 緩和弾性率 | 時間 | 温度 | せん断ひずみ | ギャップ | ノーマルフォース | トルク | 位相角 | せん断応力 | 規格化時間 | 緩和弾性率 | ポイント No. | 緩和弾性率 | 時間 | 温度 | せん断ひずみ | ギャップ | ノーマルフォース | トルク | 位相角 | せん断応力 | 規格化時間 | 緩和弾性率
[8 empty] | 基準 | [11 empty] | 基準 | [11 empty] | 基準
| [Pa] | [s] | [°C] | [%] | [mm] | [N] | [µN·m] | [°] | [Pa] | s | [Pa] |  | [Pa] | [s] | [°C] | [%] | [mm] | [N] | [µN·m] | [°] | [Pa] | s | [Pa] |  | [Pa] | [s] | [°C] | [%] | [mm] | [N] | [µN·m] | [°] | [Pa] | s | [Pa]
1 | 1127500 | 30.051 | 170 | 2.54 | 0.849 | 0.82 | 4313.1 |  | 28602 | 0 | 1315700 | 1 | 1138500 | 300.051 | 170.02 | 2.54 | 0.843 | 0.72 | 4355.4 |  | 28882 | 0 | 1323700 | 1 | 1096300 | 10.051 | 170 | 2.54 | 0.831 | 1.04 | 4193.9 |  | 27812 | 0 | 1279000
2 | 1313700 | 30.101 | 170 | 2.99 | 0.849 | 0.9 | 5913.9 |  | 39218 | 0.05 | 1315900 | 2 | 1321000 | 300.101 | 170.02 | 2.99 | 0.843 | 0.94 | 5946.6 |  | 39435 | 0.05 | 1322400 | 2 | 1276400 | 10.101 | 170 | 2.98 | 0.831 | 0.87 | 5745.3 |  | 38100 | 0.05 | 1277400
3 | 1315700 | 30.151 | 170 | 3 | 0.849 | 0.7 | 5946.5 |  | 39434 | 0.101 | 1313900 | 3 | 1323700 | 300.151 | 170.02 | 3 | 0.843 | 0.74 | 5984.7 |  | 39687 | 0.101 | 1322000 | 3 | 1279000 | 10.151 | 170 | 3 | 0.831 | 1.08 | 5781.1 |  | 38337 | 0.101 | 1277000
4 | 1315900 | 30.201 | 170 | 3 | 0.849 | 0.78 | 5950.7 |  | 39462 | 0.151 | 1312900 | 4 | 1322400 | 300.201 | 170.02 | 3 | 0.843 | 0.87 | 5980.6 |  | 39660 | 0.151 | 1320600 | 4 | 1277400 | 10.201 | 170 | 3 | 0.831 | 1.04 | 5777.8 |  | 38315 | 0.151 | 1275500
5 | 1313900 | 30.252 | 170 | 3 | 0.849 | 0.42 | 5941.7 |  | 39402 | 0.202 | 1315200 | 5 | 1322000 | 300.252 | 170.02 | 3 | 0.843 | 0.82 | 5981.2 |  | 39664 | 0.202 | 1320300 | 5 | 1277000 | 10.252 | 170 | 3 | 0.831 | 0.88 | 5776.3 |  | 38305 | 0.202 | 1276500
6 | 1312900 | 30.302 | 170 | 3 | 0.849 | 0.92 | 5940.6 |  | 39395 | 0.253 | 1312800 | 6 | 1320600 | 300.302 | 170.02 | 3 | 0.843 | 0.78 | 5973.9 |  | 39616 | 0.253 | 1319600 | 6 | 1275500 | 10.302 | 170 | 3 | 0.831 | 1.04 | 5770.7 |  | 38268 | 0.253 | 1274900
7 | 1315200 | 30.353 | 170 | 3 | 0.849 | 0.73 | 5950.3 |  | 39459 | 0.304 | 1312900 | 7 | 1320300 | 300.353 | 170.02 | 3 | 0.843 | 0.92 | 5973.7 |  | 39614 | 0.304 | 1319200 | 7 | 1276500 | 10.353 | 170 | 3 | 0.831 | 0.84 | 5774.6 |  | 38294 | 0.303 | 1273300
8 | 1312800 | 30.404 | 170 | 3 | 0.849 | 0.51 | 5936.5 |  | 39367 | 0.355 | 1310300 | 8 | 1319600 | 300.404 | 170.02 | 3 | 0.843 | 0.71 | 5970.5 |  | 39593 | 0.355 | 1318400 | 8 | 1274900 | 10.404 | 170 | 3 | 0.831 | 1.12 | 5767.1 |  | 38245 | 0.354 | 1272400
9 | 1312900 | 30.455 | 170 | 3 | 0.849 | 0.87 | 5939.7 |  | 39389 | 0.407 | 1310300 | 9 | 1319200 | 300.455 | 170.02 | 3 | 0.843 | 0.95 | 5967.5 |  | 39573 | 0.407 | 1318300 | 9 | 1273300 | 10.454 | 170 | 3 | 0.831 | 0.95 | 5760.7 |  | 38202 | 0.405 | 1273100
10 | 1310300 | 30.506 | 170 | 3 | 0.849 | 0.73 | 5927.1 |  | 39305 | 0.458 | 1309800 | 10 | 1318400 | 300.506 | 170.02 | 3 | 0.843 | 0.71 | 5965.4 |  | 39559 | 0.458 | 1317700 | 10 | 1272400 | 10.505 | 170 | 3 | 0.831 | 1 | 5756.5 |  | 38174 | 0.457 | 1270700
11 | 1310300 | 30.558 | 170 | 3 | 0.849 | 0.94 | 5927.4 |  | 39307 | 0.51 | 1308800 | 11 | 1318300 | 300.558 | 170.02 | 3 | 0.843 | 0.93 | 5962.8 |  | 39542 | 0.51 | 1316000 | 11 | 1273100 | 10.556 | 169.99 | 3 | 0.831 | 0.94 | 5759.6 |  | 38194 | 0.508 | 1271600
12 | 1309800 | 30.609 | 170 | 3 | 0.849 | 0.68 | 5925.9 |  | 39298 | 0.561 | 1308600 | 12 | 1317700 | 300.609 | 170.02 | 3 | 0.843 | 0.74 | 5960.9 |  | 39529 | 0.561 | 1316100 | 12 | 1270700 | 10.608 | 169.99 | 3 | 0.831 | 1.05 | 5748.3 |  | 38120 | 0.559 | 1271900
13 | 1308800 | 30.661 | 170 | 3 | 0.849 | 0.97 | 5919.2 |  | 39253 | 0.613 | 1307500 | 13 | 1316000 | 300.661 | 170.02 | 3 | 0.843 | 0.9 | 5952.9 |  | 39476 | 0.613 | 1314800 | 13 | 1271600 | 10.659 | 169.99 | 3 | 0.831 | 1.03 | 5753.2 |  | 38152 | 0.611 | 1269200
14 | 1308600 | 30.712 | 170 | 3 | 0.849 | 0.43 | 5917.6 |  | 39243 | 0.665 | 1307400 | 14 | 1316100 | 300.712 | 170.02 | 3 | 0.843 | 0.78 | 5954.9 |  | 39489 | 0.665 | 1314300 | 14 | 1271900 | 10.71 | 169.99 | 3 | 0.831 | 0.87 | 5755 |  | 38164 | 0.662 | 1269000
15 | 1307500 | 30.764 | 170 | 3 | 0.849 | 0.96 | 5916.6 |  | 39235 | 0.717 | 1305900 | 15 | 1314800 | 300.764 | 170.02 | 3 | 0.843 | 0.86 | 5947.5 |  | 39441 | 0.717 | 1313600 | 15 | 1269200 | 10.762 | 169.99 | 3 | 0.831 | 1.06 | 5740.6 |  | 38068 | 0.714 | 1268900
16 | 1307400 | 30.816 | 170 | 3 | 0.849 | 0.68 | 5915.5 |  | 39229 | 0.769 | 1306100 | 16 | 1314300 | 300.816 | 170.02 | 3 | 0.843 | 0.8 | 5946.4 |  | 39434 | 0.769 | 1312600 | 16 | 1269000 | 10.813 | 169.99 | 3 | 0.831 | 0.98 | 5740.2 |  | 38066 | 0.766 | 1266900
17 | 1305900 | 30.868 | 170 | 3 | 0.849 | 0.94 | 5906.8 |  | 39171 | 0.822 | 1304400 | 17 | 1313600 | 300.868 | 170.02 | 3 | 0.843 | 0.81 | 5942.5 |  | 39408 | 0.822 | 1311900 | 17 | 1268900 | 10.865 | 169.99 | 3 | 0.831 | 1.09 | 5741.3 |  | 38073 | 0.818 | 1266800
18 | 1306100 | 30.92 | 170 | 3 | 0.849 | 0.52 | 5907.7 |  | 39177 | 0.874 | 1305200 | 18 | 1312600 | 300.92 | 170.02 | 3 | 0.843 | 0.85 | 5939.4 |  | 39387 | 0.874 | 1311600 | 18 | 1266900 | 10.917 | 169.99 | 3 | 0.831 | 0.82 | 5732.2 |  | 38013 | 0.87 | 1268100
19 | 1304400 | 30.973 | 170 | 3 | 0.849 | 0.92 | 5903.4 |  | 39148 | 0.927 | 1303900 | 19 | 1311900 | 300.973 | 170.02 | 3 | 0.843 | 0.78 | 5934.9 |  | 39357 | 0.927 | 1310200 | 19 | 1266800 | 10.969 | 169.99 | 3 | 0.831 | 1.13 | 5730.2 |  | 37999 | 0.922 | 1265400
20 | 1305200 | 31.025 | 170 | 3 | 0.849 | 0.75 | 5905.6 |  | 39163 | 0.98 | 1303500 | 20 | 1311600 | 301.025 | 170.02 | 3 | 0.843 | 0.86 | 5934.2 |  | 39352 | 0.98 | 1311300 | 20 | 1268100 | 11.021 | 169.99 | 3 | 0.831 | 0.87 | 5738.1 |  | 38052 | 0.975 | 1263500
21 | 1303900 | 31.078 | 170 | 3 | 0.849 | 0.89 | 5897.5 |  | 39109 | 1.033 | 1301200 | 21 | 1310200 | 301.078 | 170.02 | 3 | 0.843 | 0.78 | 5927.5 |  | 39308 | 1.033 | 1309300 | 21 | 1265400 | 11.073 | 169.98 | 3 | 0.831 | 1.13 | 5724.4 |  | 37961 | 1.027 | 1264000
22 | 1303500 | 31.131 | 170 | 3 | 0.849 | 0.52 | 5897.1 |  | 39106 | 1.086 | 1302700 | 22 | 1311300 | 301.131 | 170.02 | 3 | 0.843 | 0.86 | 5933.3 |  | 39346 | 1.086 | 1309600 | 22 | 1263500 | 11.126 | 169.98 | 3 | 0.831 | 0.97 | 5716.7 |  | 37910 | 1.079 | 1264800
23 | 1301200 | 31.184 | 170 | 3 | 0.849 | 0.89 | 5888.1 |  | 39047 | 1.139 | 1301700 | 23 | 1309300 | 301.184 | 170.02 | 3 | 0.843 | 0.79 | 5923.1 |  | 39278 | 1.139 | 1308200 | 23 | 1264000 | 11.178 | 169.98 | 3 | 0.831 | 0.97 | 5719 |  | 37925 | 1.132 | 1262000
24 | 1302700 | 31.237 | 170 | 3 | 0.849 | 0.73 | 5894.3 |  | 39088 | 1.192 | 1301500 | 24 | 1309600 | 301.237 | 170.02 | 3 | 0.843 | 0.85 | 5924.9 |  | 39291 | 1.192 | 1307400 | 24 | 1264800 | 11.23 | 169.98 | 3 | 0.831 | 0.88 | 5722.4 |  | 37948 | 1.185 | 1261300
25 | 1301700 | 31.29 | 170 | 3 | 0.849 | 0.91 | 5887.6 |  | 39043 | 1.245 | 1300400 | 25 | 1308200 | 301.29 | 170.02 | 3 | 0.843 | 0.78 | 5917.6 |  | 39242 | 1.245 | 1306600 | 25 | 1262000 | 11.283 | 169.98 | 3 | 0.831 | 1.12 | 5708.8 |  | 37858 | 1.238 | 1262100
26 | 1301500 | 31.343 | 170 | 3 | 0.849 | 0.73 | 5888.4 |  | 39049 | 1.299 | 1299900 | 26 | 1307400 | 301.343 | 170.02 | 3 | 0.843 | 0.85 | 5915.5 |  | 39229 | 1.299 | 1306700 | 26 | 1261300 | 11.336 | 169.98 | 3 | 0.831 | 0.97 | 5707.1 |  | 37847 | 1.291 | 1261600
27 | 1300400 | 31.396 | 170 | 3 | 0.849 | 0.9 | 5881.8 |  | 39005 | 1.353 | 1297800 | 27 | 1306600 | 301.396 | 170.01 | 3 | 0.843 | 0.79 | 5911.3 |  | 39201 | 1.353 | 1305700 | 27 | 1262100 | 11.389 | 169.98 | 3 | 0.831 | 1.04 | 5709.7 |  | 37863 | 1.344 | 1261000
28 | 1299900 | 31.45 | 170 | 3 | 0.849 | 0.51 | 5880.3 |  | 38995 | 1.407 | 1299300 | 28 | 1306700 | 301.45 | 170.01 | 3 | 0.843 | 0.82 | 5911.2 |  | 39200 | 1.407 | 1305300 | 28 | 1261600 | 11.442 | 169.98 | 3 | 0.831 | 0.88 | 5708 |  | 37853 | 1.397 | 1260200
29 | 1297800 | 31.504 | 170 | 3 | 0.849 | 0.93 | 5873.2 |  | 38948 | 1.461 | 1298800 | 29 | 1305700 | 301.504 | 170.01 | 3 | 0.843 | 0.84 | 5906.6 |  | 39169 | 1.461 | 1304700 | 29 | 1261000 | 11.495 | 169.98 | 3 | 0.831 | 1.13 | 5703.9 |  | 37825 | 1.45 | 1256800
30 | 1299300 | 31.558 | 170 | 3 | 0.849 | 0.67 | 5879.2 |  | 38988 | 1.515 | 1298700 | 30 | 1305300 | 301.558 | 170.01 | 3 | 0.843 | 0.77 | 5906 |  | 39166 | 1.515 | 1304600 | 30 | 1260200 | 11.548 | 169.98 | 3 | 0.831 | 0.96 | 5702.3 |  | 37815 | 1.504 | 1259300
31 | 1298800 | 31.612 | 170 | 3 | 0.849 | 0.74 | 5873.1 |  | 38947 | 1.569 | 1297500 | 31 | 1304700 | 301.612 | 170.01 | 3 | 0.843 | 0.88 | 5902.4 |  | 39142 | 1.569 | 1304000 | 31 | 1256800 | 11.601 | 169.98 | 3 | 0.831 | 1.07 | 5685.9 |  | 37706 | 1.557 | 1256700
32 | 1298700 | 31.666 | 170 | 3 | 0.849 | 0.7 | 5874.1 |  | 38954 | 1.623 | 1296400 | 32 | 1304600 | 301.666 | 170.01 | 3 | 0.843 | 0.75 | 5903.2 |  | 39147 | 1.623 | 1304600 | 32 | 1259300 | 11.655 | 169.98 | 3 | 0.831 | 0.85 | 5697.7 |  | 37784 | 1.611 | 1256700
33 | 1297500 | 31.72 | 170 | 3 | 0.849 | 0.93 | 5868 |  | 38913 | 1.678 | 1296300 | 33 | 1304000 | 301.72 | 170.01 | 3 | 0.843 | 0.89 | 5898.5 |  | 39115 | 1.678 | 1303500 | 33 | 1256700 | 11.708 | 169.98 | 3 | 0.831 | 1.13 | 5684.7 |  | 37698 | 1.665 | 1257300
34 | 1296400 | 31.774 | 170 | 3 | 0.849 | 0.7 | 5866.3 |  | 38902 | 1.733 | 1295100 | 34 | 1304600 | 301.774 | 170.01 | 3 | 0.843 | 0.74 | 5902.5 |  | 39142 | 1.733 | 1302500 | 34 | 1256700 | 11.762 | 169.98 | 3 | 0.831 | 0.89 | 5686.6 |  | 37710 | 1.718 | 1257200
35 | 1296300 | 31.829 | 170 | 3 | 0.849 | 0.9 | 5864.5 |  | 38890 | 1.787 | 1295000 | 35 | 1303500 | 301.829 | 170.01 | 3 | 0.843 | 0.92 | 5896.4 |  | 39102 | 1.787 | 1301100 | 35 | 1257300 | 11.816 | 169.98 | 3 | 0.831 | 1.14 | 5687.7 |  | 37718 | 1.772 | 1256800
36 | 1295100 | 31.884 | 170 | 3 | 0.849 | 0.75 | 5859.5 |  | 38857 | 1.842 | 1293800 | 36 | 1302500 | 301.884 | 170.01 | 3 | 0.843 | 0.73 | 5892.9 |  | 39078 | 1.842 | 1300600 | 36 | 1257200 | 11.869 | 169.98 | 3 | 0.831 | 0.83 | 5688.8 |  | 37725 | 1.827 | 1252300
37 | 1295000 | 31.938 | 170 | 3 | 0.849 | 0.84 | 5859 |  | 38854 | 1.898 | 1293400 | 37 | 1301100 | 301.938 | 170.01 | 3 | 0.843 | 0.9 | 5885.7 |  | 39031 | 1.898 | 1300700 | 37 | 1256800 | 11.923 | 169.98 | 3 | 0.831 | 1.08 | 5684.8 |  | 37698 | 1.881 | 1252200
38 | 1293800 | 31.993 | 170 | 3 | 0.849 | 0.82 | 5852.9 |  | 38813 | 1.953 | 1292900 | 38 | 1300600 | 301.993 | 170.01 | 3 | 0.843 | 0.78 | 5883.3 |  | 39015 | 1.953 | 1299700 | 38 | 1252300 | 11.978 | 169.98 | 3 | 0.831 | 0.89 | 5665.3 |  | 37569 | 1.935 | 1252400
39 | 1293400 | 32.049 | 170 | 3 | 0.849 | 0.73 | 5852.4 |  | 38810 | 2.008 | 1293200 | 39 | 1300700 | 302.049 | 170.01 | 3 | 0.843 | 0.82 | 5884.9 |  | 39025 | 2.008 | 1300600 | 39 | 1252200 | 12.032 | 169.98 | 3 | 0.831 | 1.07 | 5663.9 |  | 37560 | 1.99 | 1252300
40 | 1292900 | 32.104 | 170 | 3 | 0.849 | 0.91 | 5847.4 |  | 38777 | 2.064 | 1292000 | 40 | 1299700 | 302.104 | 170.01 | 3 | 0.843 | 0.85 | 5879.2 |  | 38987 | 2.064 | 1299400 | 40 | 1252400 | 12.086 | 169.98 | 3 | 0.831 | 1.04 | 5665.3 |  | 37569 | 2.044 | 1250400
41 | 1293200 | 32.159 | 170 | 3 | 0.849 | 0.68 | 5850.2 |  | 38796 | 2.119 | 1291300 | 41 | 1300600 | 302.159 | 170.01 | 3 | 0.843 | 0.77 | 5884.6 |  | 39024 | 2.119 | 1299000 | 41 | 1252300 | 12.141 | 169.98 | 3 | 0.831 | 1.04 | 5666.3 |  | 37576 | 2.099 | 1252000
42 | 1292000 | 32.215 | 170 | 3 | 0.849 | 0.92 | 5843 |  | 38748 | 2.175 | 1289300 | 42 | 1299400 | 302.215 | 170.01 | 3 | 0.843 | 0.9 | 5878 |  | 38980 | 2.175 | 1297600 | 42 | 1250400 | 12.195 | 169.98 | 3 | 0.831 | 0.97 | 5657 |  | 37514 | 2.154 | 1249600
43 | 1291300 | 32.27 | 170 | 3 | 0.849 | 0.7 | 5841.5 |  | 38737 | 2.231 | 1290000 | 43 | 1299000 | 302.27 | 170.01 | 3 | 0.843 | 0.75 | 5878.2 |  | 38981 | 2.231 | 1296600 | 43 | 1252000 | 12.25 | 169.98 | 3 | 0.831 | 0.95 | 5664.4 |  | 37563 | 2.209 | 1248700
44 | 1289300 | 32.326 | 170 | 3 | 0.849 | 0.71 | 5830.7 |  | 38666 | 2.287 | 1290500 | 44 | 1297600 | 302.326 | 170.01 | 3 | 0.843 | 0.9 | 5871 |  | 38933 | 2.287 | 1297400 | 44 | 1249600 | 12.305 | 169.99 | 3 | 0.831 | 0.97 | 5653.5 |  | 37491 | 2.264 | 1249800
45 | 1290000 | 32.382 | 170 | 3 | 0.849 | 0.83 | 5836.2 |  | 38703 | 2.344 | 1290000 | 45 | 1296600 | 302.382 | 170.01 | 3 | 0.843 | 0.79 | 5867.2 |  | 38908 | 2.344 | 1296700 | 45 | 1248700 | 12.36 | 169.99 | 3 | 0.831 | 0.91 | 5649.5 |  | 37464 | 2.319 | 1249800
46 | 1290500 | 32.438 | 170 | 3 | 0.849 | 0.72 | 5839.3 |  | 38723 | 2.4 | 1289000 | 46 | 1297400 | 302.438 | 170.01 | 3 | 0.843 | 0.82 | 5870.2 |  | 38928 | 2.4 | 1296100 | 46 | 1249800 | 12.415 | 169.99 | 3 | 0.831 | 1.09 | 5653.4 |  | 37490 | 2.374 | 1248600
47 | 1290000 | 32.495 | 170 | 3 | 0.849 | 0.9 | 5833.9 |  | 38687 | 2.456 | 1288600 | 47 | 1296700 | 302.495 | 170.01 | 3 | 0.843 | 0.89 | 5865.7 |  | 38898 | 2.456 | 1295400 | 47 | 1249800 | 12.47 | 169.99 | 3 | 0.831 | 0.9 | 5654.3 |  | 37496 | 2.429 | 1247400
48 | 1289000 | 32.551 | 170 | 3 | 0.849 | 0.71 | 5831.8 |  | 38673 | 2.513 | 1286600 | 48 | 1296100 | 302.551 | 170.01 | 3 | 0.843 | 0.75 | 5864.9 |  | 38893 | 2.513 | 1294400 | 48 | 1248600 | 12.525 | 169.99 | 3 | 0.831 | 0.94 | 5648.1 |  | 37455 | 2.485 | 1246800
49 | 1288600 | 32.607 | 170 | 3 | 0.849 | 0.86 | 5830.5 |  | 38665 | 2.57 | 1287200 | 49 | 1295400 | 302.607 | 170.01 | 3 | 0.843 | 0.9 | 5860 |  | 38860 | 2.57 | 1294600 | 49 | 1247400 | 12.58 | 169.99 | 3 | 0.831 | 0.92 | 5642.5 |  | 37418 | 2.54 | 1246900
50 | 1286600 | 32.664 | 170 | 3 | 0.849 | 0.52 | 5817.4 |  | 38578 | 2.627 | 1286900 | 50 | 1294400 | 302.664 | 170.01 | 3 | 0.843 | 0.8 | 5855.3 |  | 38829 | 2.627 | 1294200 | 50 | 1246800 | 12.636 | 169.99 | 3 | 0.831 | 0.99 | 5639.8 |  | 37400 | 2.596 | 1245900
51 | 1287200 | 32.721 | 170 | 3 | 0.849 | 0.5 | 5821.8 |  | 38607 | 2.684 | 1285900 | 51 | 1294600 | 302.721 | 170.01 | 3 | 0.843 | 0.81 | 5857.3 |  | 38843 | 2.684 | 1293600 | 51 | 1246900 | 12.691 | 169.99 | 3 | 0.831 | 1.04 | 5640.4 |  | 37404 | 2.652 | 1246300
52 | 1286900 | 32.778 | 170 | 3 | 0.849 | 0.89 | 5823 |  | 38615 | 2.741 | 1285000 | 52 | 1294200 | 302.778 | 170.01 | 3 | 0.843 | 0.9 | 5853.8 |  | 38820 | 2.741 | 1293100 | 52 | 1245900 | 12.747 | 169.99 | 3 | 0.831 | 1.01 | 5637.1 |  | 37382 | 2.708 | 1245700
53 | 1285900 | 32.835 | 170 | 3 | 0.849 | 0.71 | 5818.9 |  | 38588 | 2.799 | 1284600 | 53 | 1293600 | 302.835 | 170.01 | 3 | 0.843 | 0.75 | 5852.1 |  | 38808 | 2.799 | 1291100 | 53 | 1246300 | 12.803 | 169.99 | 3 | 0.831 | 1.09 | 5638.1 |  | 37389 | 2.764 | 1246000
54 | 1285000 | 32.892 | 170 | 3 | 0.849 | 0.81 | 5813.8 |  | 38554 | 2.856 | 1284900 | 54 | 1293100 | 302.892 | 170.01 | 3 | 0.843 | 0.88 | 5849.1 |  | 38788 | 2.856 | 1292100 | 54 | 1245700 | 12.859 | 169.99 | 3 | 0.831 | 0.91 | 5636.1 |  | 37376 | 2.82 | 1243400
55 | 1284600 | 32.95 | 170 | 3 | 0.849 | 0.88 | 5810 |  | 38529 | 2.914 | 1284500 | 55 | 1291100 | 302.95 | 170.01 | 3 | 0.843 | 0.85 | 5840.3 |  | 38730 | 2.914 | 1291600 | 55 | 1246000 | 12.915 | 169.99 | 3 | 0.831 | 1.04 | 5635.9 |  | 37374 | 2.877 | 1244600
56 | 1284900 | 33.007 | 170 | 3 | 0.849 | 0.68 | 5812.6 |  | 38546 | 2.972 | 1282400 | 56 | 1292100 | 303.007 | 170.01 | 3 | 0.843 | 0.76 | 5846.7 |  | 38772 | 2.972 | 1289700 | 56 | 1243400 | 12.971 | 169.99 | 3 | 0.831 | 1.1 | 5624.8 |  | 37301 | 2.933 | 1244200
57 | 1284500 | 33.065 | 170 | 3 | 0.849 | 0.88 | 5809.3 |  | 38524 | 3.03 | 1283500 | 57 | 1291600 | 303.065 | 170.01 | 3 | 0.843 | 0.9 | 5843.9 |  | 38754 | 3.03 | 1290900 | 57 | 1244600 | 13.028 | 169.99 | 3 | 0.831 | 1.02 | 5631.9 |  | 37348 | 2.99 | 1241300
58 | 1282400 | 33.123 | 170 | 3 | 0.849 | 0.81 | 5800.6 |  | 38466 | 3.088 | 1282900 | 58 | 1289700 | 303.123 | 170.01 | 3 | 0.843 | 0.81 | 5836.1 |  | 38702 | 3.088 | 1290400 | 58 | 1244200 | 13.084 | 169.99 | 3 | 0.831 | 1.09 | 5628.7 |  | 37326 | 3.047 | 1242400
59 | 1283500 | 33.181 | 169.99 | 3 | 0.849 | 0.72 | 5807.3 |  | 38511 | 3.146 | 1281500 | 59 | 1290900 | 303.181 | 170.01 | 3 | 0.843 | 0.79 | 5840.8 |  | 38733 | 3.146 | 1288700 | 59 | 1241300 | 13.141 | 169.99 | 3 | 0.831 | 0.9 | 5616.8 |  | 37247 | 3.103 | 1242600
60 | 1282900 | 33.239 | 169.99 | 3 | 0.849 | 0.87 | 5803.4 |  | 38485 | 3.205 | 1281900 | 60 | 1290400 | 303.239 | 170.01 | 3 | 0.843 | 0.9 | 5836.8 |  | 38707 | 3.205 | 1288600 | 60 | 1242400 | 13.198 | 169.99 | 3 | 0.831 | 0.91 | 5622.6 |  | 37286 | 3.16 | 1240200
61 | 1281500 | 33.297 | 169.99 | 3 | 0.849 | 0.77 | 5798.2 |  | 38451 | 3.263 | 1281700 | 61 | 1288700 | 303.297 | 170.01 | 3 | 0.843 | 0.78 | 5830.2 |  | 38662 | 3.263 | 1288400 | 61 | 1242600 | 13.254 | 169.99 | 3 | 0.831 | 0.95 | 5621.5 |  | 37279 | 3.217 | 1241700
62 | 1281900 | 33.356 | 169.99 | 3 | 0.849 | 0.73 | 5800.4 |  | 38465 | 3.322 | 1280400 | 62 | 1288600 | 303.356 | 170.01 | 3 | 0.843 | 0.8 | 5830.9 |  | 38667 | 3.322 | 1286800 | 62 | 1240200 | 13.311 | 169.99 | 3 | 0.831 | 0.93 | 5611 |  | 37209 | 3.275 | 1240600
63 | 1281700 | 33.414 | 169.99 | 3 | 0.849 | 0.7 | 5795.5 |  | 38433 | 3.381 | 1279700 | 63 | 1288400 | 303.414 | 170.02 | 3 | 0.843 | 0.89 | 5828.2 |  | 38650 | 3.381 | 1287300 | 63 | 1241700 | 13.368 | 169.99 | 3 | 0.831 | 1.09 | 5617.1 |  | 37250 | 3.332 | 1238900
64 | 1280400 | 33.473 | 169.99 | 3 | 0.849 | 0.75 | 5792.3 |  | 38411 | 3.44 | 1280600 | 64 | 1286800 | 303.473 | 170.02 | 3 | 0.843 | 0.78 | 5822.8 |  | 38613 | 3.44 | 1287000 | 64 | 1240600 | 13.426 | 169.99 | 3 | 0.831 | 0.96 | 5614 |  | 37229 | 3.389 | 1241000
65 | 1279700 | 33.532 | 169.99 | 3 | 0.849 | 0.73 | 5790.5 |  | 38399 | 3.499 | 1280200 | 65 | 1287300 | 303.532 | 170.02 | 3 | 0.843 | 0.81 | 5824.4 |  | 38625 | 3.499 | 1285700 | 65 | 1238900 | 13.483 | 169.99 | 3 | 0.831 | 1.04 | 5605.2 |  | 37171 | 3.447 | 1237400
66 | 1280600 | 33.591 | 169.99 | 3 | 0.849 | 0.8 | 5792.1 |  | 38410 | 3.559 | 1278900 | 66 | 1287000 | 303.591 | 170.02 | 3 | 0.843 | 0.9 | 5821.7 |  | 38606 | 3.559 | 1284800 | 66 | 1241000 | 13.54 | 169.99 | 3 | 0.831 | 1.06 | 5614.1 |  | 37230 | 3.505 | 1236400
67 | 1280200 | 33.65 | 169.99 | 3 | 0.849 | 0.75 | 5791.3 |  | 38405 | 3.618 | 1277900 | 67 | 1285700 | 303.65 | 170.02 | 3 | 0.843 | 0.79 | 5817.4 |  | 38578 | 3.618 | 1284400 | 67 | 1237400 | 13.598 | 169.99 | 3 | 0.831 | 0.92 | 5599.2 |  | 37131 | 3.562 | 1237500
68 | 1278900 | 33.71 | 169.99 | 3 | 0.849 | 0.72 | 5785.1 |  | 38364 | 3.678 | 1276800 | 68 | 1284800 | 303.71 | 170.02 | 3 | 0.843 | 0.78 | 5813.7 |  | 38553 | 3.678 | 1284400 | 68 | 1236400 | 13.656 | 169.99 | 3 | 0.831 | 1.02 | 5592.2 |  | 37085 | 3.62 | 1236300
69 | 1277900 | 33.769 | 169.99 | 3 | 0.849 | 0.87 | 5778.7 |  | 38321 | 3.738 | 1276800 | 69 | 1284400 | 303.769 | 170.02 | 3 | 0.843 | 0.89 | 5809.8 |  | 38527 | 3.738 | 1284100 | 69 | 1237500 | 13.713 | 169.99 | 3 | 0.831 | 1.12 | 5597.9 |  | 37122 | 3.678 | 1235400
70 | 1276800 | 33.829 | 169.99 | 3 | 0.849 | 0.79 | 5776.7 |  | 38308 | 3.798 | 1277000 | 70 | 1284400 | 303.829 | 170.02 | 3 | 0.843 | 0.82 | 5809.9 |  | 38528 | 3.798 | 1283500 | 70 | 1236300 | 13.771 | 169.99 | 3 | 0.831 | 0.94 | 5594.3 |  | 37098 | 3.737 | 1236000
71 | 1276800 | 33.889 | 169.99 | 3 | 0.849 | 0.69 | 5777.2 |  | 38311 | 3.858 | 1274600 | 71 | 1284100 | 303.889 | 170.02 | 3 | 0.843 | 0.77 | 5810.5 |  | 38532 | 3.858 | 1282900 | 71 | 1235400 | 13.829 | 169.99 | 3 | 0.831 | 1.07 | 5589.2 |  | 37065 | 3.795 | 1235200
72 | 1277000 | 33.949 | 169.99 | 3 | 0.849 | 0.69 | 5774.4 |  | 38292 | 3.918 | 1274800 | 72 | 1283500 | 303.949 | 170.02 | 3 | 0.843 | 0.87 | 5806.7 |  | 38507 | 3.918 | 1282000 | 72 | 1236000 | 13.888 | 169.99 | 3 | 0.831 | 1 | 5592.7 |  | 37087 | 3.853 | 1235400
73 | 1274600 | 34.009 | 169.99 | 3 | 0.849 | 0.82 | 5765.6 |  | 38234 | 3.978 | 1274800 | 73 | 1282900 | 304.009 | 170.02 | 3 | 0.843 | 0.86 | 5802.9 |  | 38482 | 3.978 | 1281400 | 73 | 1235200 | 13.946 | 169.99 | 3 | 0.831 | 0.88 | 5589.9 |  | 37069 | 3.912 | 1232700
74 | 1274800 | 34.069 | 169.99 | 3 | 0.849 | 0.71 | 5768.6 |  | 38254 | 4.039 | 1274900 | 74 | 1282000 | 304.069 | 170.02 | 3 | 0.843 | 0.77 | 5800.3 |  | 38465 | 4.039 | 1282000 | 74 | 1235400 | 14.004 | 169.99 | 3 | 0.831 | 0.96 | 5588.4 |  | 37059 | 3.97 | 1233400
75 | 1274800 | 34.129 | 169.99 | 3 | 0.849 | 0.77 | 5766.2 |  | 38238 | 4.1 | 1273400 | 75 | 1281400 | 304.129 | 170.02 | 3 | 0.843 | 0.84 | 5797.6 |  | 38446 | 4.1 | 1280400 | 75 | 1232700 | 14.063 | 169.99 | 3 | 0.831 | 0.94 | 5576.3 |  | 36979 | 4.029 | 1233300
76 | 1274900 | 34.19 | 169.99 | 3 | 0.849 | 0.86 | 5766.1 |  | 38238 | 4.161 | 1274300 | 76 | 1282000 | 304.19 | 170.02 | 3 | 0.843 | 0.89 | 5798.7 |  | 38454 | 4.161 | 1280300 | 76 | 1233400 | 14.121 | 169.99 | 3 | 0.831 | 0.95 | 5580.5 |  | 37007 | 4.088 | 1231600
77 | 1273400 | 34.251 | 169.99 | 3 | 0.849 | 0.77 | 5762.5 |  | 38214 | 4.222 | 1273100 | 77 | 1280400 | 304.251 | 170.02 | 3 | 0.843 | 0.81 | 5792.5 |  | 38413 | 4.222 | 1279800 | 77 | 1233300 | 14.18 | 169.99 | 3 | 0.831 | 1.07 | 5579.8 |  | 37002 | 4.147 | 1231700
78 | 1274300 | 34.312 | 169.99 | 3 | 0.849 | 0.7 | 5766.3 |  | 38239 | 4.283 | 1272000 | 78 | 1280300 | 304.312 | 170.02 | 3 | 0.843 | 0.78 | 5793.3 |  | 38418 | 4.283 | 1279200 | 78 | 1231600 | 14.239 | 169.99 | 3 | 0.831 | 1.09 | 5572.7 |  | 36955 | 4.206 | 1231700
79 | 1273100 | 34.373 | 169.99 | 3 | 0.849 | 0.81 | 5759.8 |  | 38196 | 4.344 | 1271600 | 79 | 1279800 | 304.373 | 170.02 | 3 | 0.843 | 0.86 | 5789.2 |  | 38391 | 4.344 | 1278000 | 79 | 1231700 | 14.298 | 169.99 | 3 | 0.831 | 1.04 | 5573.3 |  | 36959 | 4.266 | 1230700
80 | 1272000 | 34.434 | 170 | 3 | 0.849 | 0.85 | 5752.6 |  | 38148 | 4.406 | 1271400 | 80 | 1279200 | 304.434 | 170.02 | 3 | 0.843 | 0.88 | 5786.3 |  | 38372 | 4.406 | 1278400 | 80 | 1231700 | 14.357 | 169.99 | 3 | 0.831 | 1.07 | 5571.8 |  | 36949 | 4.325 | 1229600
81 | 1271600 | 34.495 | 170 | 3 | 0.849 | 0.73 | 5753.6 |  | 38154 | 4.467 | 1271100 | 81 | 1278000 | 304.495 | 170.02 | 3 | 0.843 | 0.79 | 5783.3 |  | 38351 | 4.467 | 1277700 | 81 | 1230700 | 14.417 | 169.99 | 3 | 0.831 | 1.01 | 5567.9 |  | 36923 | 4.385 | 1230200
82 | 1271400 | 34.557 | 170 | 3 | 0.849 | 0.71 | 5752.7 |  | 38149 | 4.529 | 1271000 | 82 | 1278400 | 304.557 | 170.02 | 3 | 0.843 | 0.78 | 5784 |  | 38356 | 4.529 | 1276800 | 82 | 1229600 | 14.476 | 169.99 | 3 | 0.831 | 0.93 | 5563.5 |  | 36894 | 4.444 | 1229200
83 | 1271100 | 34.618 | 170 | 3 | 0.849 | 0.84 | 5748.7 |  | 38122 | 4.591 | 1269700 | 83 | 1277700 | 304.618 | 170.02 | 3 | 0.843 | 0.87 | 5780.4 |  | 38332 | 4.591 | 1276200 | 83 | 1230200 | 14.536 | 169.99 | 3 | 0.831 | 0.93 | 5564.8 |  | 36903 | 4.504 | 1228800
84 | 1271000 | 34.68 | 170 | 3 | 0.849 | 0.83 | 5749.8 |  | 38129 | 4.653 | 1269800 | 84 | 1276800 | 304.68 | 170.02 | 3 | 0.843 | 0.87 | 5775.4 |  | 38300 | 4.653 | 1276300 | 84 | 1229200 | 14.595 | 169.99 | 3 | 0.831 | 1.13 | 5559.4 |  | 36867 | 4.564 | 1228800
85 | 1269700 | 34.742 | 170 | 3 | 0.849 | 0.72 | 5746 |  | 38104 | 4.716 | 1268700 | 85 | 1276200 | 304.742 | 170.02 | 3 | 0.843 | 0.79 | 5774.4 |  | 38292 | 4.716 | 1275800 | 85 | 1228800 | 14.655 | 169.99 | 3 | 0.831 | 0.95 | 5560.2 |  | 36872 | 4.624 | 1227100
86 | 1269800 | 34.804 | 170 | 3 | 0.849 | 0.72 | 5745.8 |  | 38103 | 4.778 | 1268500 | 86 | 1276300 | 304.804 | 170.02 | 3 | 0.843 | 0.79 | 5775.1 |  | 38297 | 4.778 | 1275200 | 86 | 1228800 | 14.715 | 169.99 | 3 | 0.831 | 1.03 | 5558.9 |  | 36864 | 4.684 | 1224800
87 | 1268700 | 34.867 | 170 | 3 | 0.849 | 0.79 | 5738.7 |  | 38056 | 4.841 | 1267400 | 87 | 1275800 | 304.867 | 170.02 | 3 | 0.843 | 0.85 | 5770.6 |  | 38267 | 4.841 | 1273600 | 87 | 1227100 | 14.775 | 169.99 | 3 | 0.831 | 1.08 | 5551.2 |  | 36812 | 4.745 | 1226400
88 | 1268500 | 34.929 | 170 | 3 | 0.849 | 0.82 | 5737.4 |  | 38047 | 4.904 | 1267700 | 88 | 1275200 | 304.929 | 170.02 | 3 | 0.843 | 0.87 | 5768 |  | 38250 | 4.904 | 1274500 | 88 | 1224800 | 14.835 | 170 | 3 | 0.831 | 0.96 | 5542.1 |  | 36752 | 4.805 | 1227900
89 | 1267400 | 34.992 | 170 | 3 | 0.849 | 0.76 | 5735.5 |  | 38035 | 4.967 | 1267100 | 89 | 1273600 | 304.992 | 170.02 | 3 | 0.843 | 0.81 | 5761.5 |  | 38207 | 4.967 | 1274000 | 89 | 1226400 | 14.896 | 170 | 3 | 0.831 | 0.91 | 5549.8 |  | 36803 | 4.866 | 1224100
90 | 1267700 | 35.055 | 170 | 3 | 0.849 | 0.7 | 5736.6 |  | 38042 | 5.03 | 1266700 | 90 | 1274500 | 305.055 | 170.02 | 3 | 0.843 | 0.78 | 5767.6 |  | 38247 | 5.03 | 1273600 | 90 | 1227900 | 14.956 | 170 | 3 | 0.831 | 1.07 | 5554.1 |  | 36832 | 4.926 | 1223000
91 | 1267100 | 35.118 | 170 | 3 | 0.849 | 0.74 | 5732.5 |  | 38015 | 5.093 | 1266000 | 91 | 1274000 | 305.118 | 170.02 | 3 | 0.843 | 0.81 | 5762.9 |  | 38216 | 5.093 | 1272500 | 91 | 1224100 | 15.017 | 170 | 3 | 0.831 | 1.03 | 5538.2 |  | 36727 | 4.987 | 1224700
92 | 1266700 | 35.181 | 170 | 3 | 0.849 | 0.81 | 5728.6 |  | 37989 | 5.156 | 1265800 | 92 | 1273600 | 305.181 | 170.01 | 3 | 0.843 | 0.85 | 5761.2 |  | 38205 | 5.156 | 1272100 | 92 | 1223000 | 15.077 | 170 | 3 | 0.831 | 0.91 | 5534.2 |  | 36700 | 5.048 | 1224900
93 | 1266000 | 35.244 | 170 | 3 | 0.849 | 0.8 | 5725.5 |  | 37969 | 5.22 | 1265200 | 93 | 1272500 | 305.244 | 170.01 | 3 | 0.843 | 0.85 | 5755.8 |  | 38169 | 5.22 | 1271800 | 93 | 1224700 | 15.138 | 170 | 3 | 0.831 | 1.04 | 5539.5 |  | 36735 | 5.109 | 1223100
94 | 1265800 | 35.307 | 170 | 3 | 0.849 | 0.72 | 5727.4 |  | 37981 | 5.284 | 1264800 | 94 | 1272100 | 305.307 | 170.01 | 3 | 0.843 | 0.79 | 5756 |  | 38171 | 5.284 | 1271000 | 94 | 1224900 | 15.199 | 170 | 3 | 0.831 | 0.99 | 5541.2 |  | 36746 | 5.171 | 1222400
95 | 1265200 | 35.371 | 170 | 3 | 0.849 | 0.7 | 5724.7 |  | 37963 | 5.348 | 1264200 | 95 | 1271800 | 305.371 | 170.01 | 3 | 0.843 | 0.77 | 5755 |  | 38164 | 5.348 | 1271100 | 95 | 1223100 | 15.26 | 170 | 3 | 0.831 | 0.99 | 5534.1 |  | 36699 | 5.232 | 1222300
96 | 1264800 | 35.435 | 170 | 3 | 0.849 | 0.75 | 5722.1 |  | 37946 | 5.412 | 1263800 | 96 | 1271000 | 305.435 | 170.01 | 3 | 0.843 | 0.8 | 5750.5 |  | 38134 | 5.412 | 1270200 | 96 | 1222400 | 15.322 | 170 | 3 | 0.831 | 0.99 | 5530.3 |  | 36674 | 5.293 | 1222000
97 | 1264200 | 35.499 | 170 | 3 | 0.849 | 0.8 | 5717 |  | 37912 | 5.476 | 1262900 | 97 | 1271100 | 305.499 | 170.01 | 3 | 0.843 | 0.85 | 5749.1 |  | 38125 | 5.476 | 1268900 | 97 | 1222300 | 15.383 | 170 | 3 | 0.831 | 1.06 | 5529.5 |  | 36669 | 5.355 | 1221700
98 | 1263800 | 35.563 | 170 | 3 | 0.849 | 0.78 | 5717.3 |  | 37914 | 5.54 | 1263000 | 98 | 1270200 | 305.563 | 170.01 | 3 | 0.843 | 0.85 | 5745.4 |  | 38100 | 5.54 | 1269500 | 98 | 1222000 | 15.444 | 170 | 3 | 0.831 | 1.1 | 5528.1 |  | 36659 | 5.417 | 1221200
99 | 1262900 | 35.627 | 170 | 3 | 0.849 | 0.73 | 5713.1 |  | 37886 | 5.605 | 1262500 | 99 | 1268900 | 305.627 | 170.01 | 3 | 0.843 | 0.81 | 5741.5 |  | 38075 | 5.605 | 1269000 | 99 | 1221700 | 15.506 | 170 | 3 | 0.831 | 1.01 | 5528.1 |  | 36659 | 5.479 | 1220700
100 | 1263000 | 35.691 | 170 | 3 | 0.849 | 0.7 | 5714.9 |  | 37898 | 5.67 | 1262500 | 100 | 1269500 | 305.691 | 170.01 | 3 | 0.843 | 0.78 | 5744.3 |  | 38093 | 5.67 | 1268200 | 100 | 1221200 | 15.568 | 170 | 3 | 0.831 | 0.92 | 5526.4 |  | 36648 | 5.541 | 1219400
101 | 1262500 | 35.756 | 170 | 3 | 0.849 | 0.73 | 5712.4 |  | 37881 | 5.735 | 1261600 | 101 | 1269000 | 305.756 | 170.01 | 3 | 0.843 | 0.78 | 5742.3 |  | 38080 | 5.735 | 1267500 | 101 | 1220700 | 15.63 | 170 | 3 | 0.831 | 0.95 | 5521.8 |  | 36617 | 5.603 | 1217500
102 | 1262500 | 35.821 | 170 | 3 | 0.849 | 0.77 | 5709.3 |  | 37861 | 5.8 | 1260900 | 102 | 1268200 | 305.821 | 170.01 | 3 | 0.843 | 0.81 | 5735.8 |  | 38037 | 5.8 | 1266500 | 102 | 1219400 | 15.692 | 170 | 3 | 0.831 | 0.99 | 5516.2 |  | 36580 | 5.665 | 1221000
103 | 1261600 | 35.886 | 170 | 3 | 0.849 | 0.79 | 5705 |  | 37833 | 5.865 | 1260000 | 103 | 1267500 | 305.886 | 170.01 | 3 | 0.843 | 0.84 | 5732.8 |  | 38017 | 5.865 | 1266700 | 103 | 1217500 | 15.754 | 170 | 3 | 0.831 | 1.02 | 5507.7 |  | 36524 | 5.728 | 1219200
104 | 1260900 | 35.951 | 170 | 3 | 0.849 | 0.77 | 5703.7 |  | 37824 | 5.93 | 1259700 | 104 | 1266500 | 305.951 | 170.01 | 3 | 0.843 | 0.84 | 5730 |  | 37998 | 5.93 | 1266300 | 104 | 1221000 | 15.816 | 169.99 | 3 | 0.831 | 0.94 | 5525 |  | 36639 | 5.79 | 1219300
105 | 1260000 | 36.016 | 170 | 3 | 0.849 | 0.72 | 5700.1 |  | 37800 | 5.996 | 1259800 | 105 | 1266700 | 306.016 | 170.01 | 3 | 0.843 | 0.82 | 5730.5 |  | 38002 | 5.996 | 1265600 | 105 | 1219200 | 15.879 | 169.99 | 3 | 0.831 | 1.05 | 5514.7 |  | 36570 | 5.853 | 1217400
106 | 1259700 | 36.081 | 170 | 3 | 0.849 | 0.7 | 5700.6 |  | 37803 | 6.062 | 1259100 | 106 | 1266300 | 306.081 | 170.01 | 3 | 0.843 | 0.79 | 5730 |  | 37998 | 6.062 | 1265500 | 106 | 1219300 | 15.941 | 169.99 | 3 | 0.831 | 1.15 | 5515.1 |  | 36573 | 5.916 | 1216800
107 | 1259800 | 36.147 | 170 | 3 | 0.849 | 0.7 | 5700.5 |  | 37802 | 6.128 | 1258600 | 107 | 1265600 | 306.147 | 170.01 | 3 | 0.843 | 0.77 | 5727.1 |  | 37979 | 6.128 | 1263800 | 107 | 1217400 | 16.004 | 169.99 | 3 | 0.831 | 1.01 | 5507.4 |  | 36522 | 5.979 | 1216100
108 | 1259100 | 36.213 | 170 | 3 | 0.849 | 0.73 | 5694.3 |  | 37762 | 6.194 | 1257600 | 108 | 1265500 | 306.213 | 170.01 | 3 | 0.843 | 0.79 | 5726.5 |  | 37975 | 6.194 | 1263600 | 108 | 1216800 | 16.067 | 169.99 | 3 | 0.831 | 1.01 | 5505.5 |  | 36509 | 6.042 | 1215400
109 | 1258600 | 36.279 | 170 | 3 | 0.849 | 0.76 | 5692.2 |  | 37748 | 6.26 | 1257000 | 109 | 1263800 | 306.279 | 170.01 | 3 | 0.843 | 0.81 | 5716.8 |  | 37911 | 6.26 | 1264100 | 109 | 1216100 | 16.13 | 169.99 | 3 | 0.831 | 1.03 | 5501.7 |  | 36484 | 6.105 | 1215300
110 | 1257600 | 36.345 | 170 | 3 | 0.849 | 0.76 | 5688 |  | 37720 | 6.326 | 1257100 | 110 | 1263600 | 306.345 | 170.01 | 3 | 0.843 | 0.83 | 5715.4 |  | 37901 | 6.326 | 1262600 | 110 | 1215400 | 16.193 | 169.99 | 3 | 0.831 | 1.09 | 5498 |  | 36459 | 6.168 | 1215600
111 | 1257000 | 36.411 | 170 | 3 | 0.849 | 0.75 | 5685.9 |  | 37706 | 6.393 | 1256400 | 111 | 1264100 | 306.411 | 170.01 | 3 | 0.843 | 0.83 | 5718.2 |  | 37920 | 6.393 | 1262400 | 111 | 1215300 | 16.256 | 169.99 | 3 | 0.831 | 1.11 | 5497.7 |  | 36458 | 6.232 | 1215800
112 | 1257100 | 36.477 | 170 | 3 | 0.849 | 0.73 | 5686.2 |  | 37708 | 6.46 | 1255900 | 112 | 1262600 | 306.477 | 170.01 | 3 | 0.843 | 0.83 | 5711.6 |  | 37876 | 6.46 | 1261800 | 112 | 1215600 | 16.319 | 169.99 | 3 | 0.831 | 1.04 | 5500.4 |  | 36476 | 6.295 | 1215300
113 | 1256400 | 36.544 | 170 | 3 | 0.849 | 0.71 | 5685.5 |  | 37703 | 6.527 | 1255600 | 113 | 1262400 | 306.544 | 170.01 | 3 | 0.843 | 0.82 | 5711.2 |  | 37874 | 6.527 | 1261400 | 113 | 1215800 | 16.383 | 169.99 | 3 | 0.831 | 0.97 | 5501.9 |  | 36486 | 6.359 | 1213800
114 | 1255900 | 36.611 | 170 | 3 | 0.849 | 0.7 | 5683.5 |  | 37690 | 6.594 | 1255100 | 114 | 1261800 | 306.611 | 170.01 | 3 | 0.843 | 0.8 | 5709.9 |  | 37865 | 6.594 | 1261400 | 114 | 1215300 | 16.446 | 169.99 | 3 | 0.831 | 0.94 | 5498.9 |  | 36466 | 6.423 | 1213900
115 | 1255600 | 36.678 | 170 | 3 | 0.849 | 0.69 | 5681.7 |  | 37678 | 6.661 | 1254900 | 115 | 1261400 | 306.678 | 170.01 | 3 | 0.843 | 0.79 | 5708.4 |  | 37855 | 6.661 | 1261100 | 115 | 1213800 | 16.51 | 169.99 | 3 | 0.831 | 0.98 | 5490.2 |  | 36408 | 6.487 | 1212900
116 | 1255100 | 36.745 | 170 | 3 | 0.849 | 0.7 | 5676.5 |  | 37643 | 6.729 | 1254100 | 116 | 1261400 | 306.745 | 170.01 | 3 | 0.843 | 0.8 | 5708.3 |  | 37854 | 6.729 | 1260000 | 116 | 1213900 | 16.574 | 169.99 | 3 | 0.831 | 1 | 5491.5 |  | 36417 | 6.551 | 1213400
117 | 1254900 | 36.812 | 170 | 3 | 0.849 | 0.71 | 5675.4 |  | 37636 | 6.796 | 1253800 | 117 | 1261100 | 306.812 | 170.01 | 3 | 0.843 | 0.81 | 5704.6 |  | 37830 | 6.796 | 1259500 | 117 | 1212900 | 16.638 | 169.99 | 3 | 0.831 | 1.05 | 5486.7 |  | 36385 | 6.616 | 1210300
118 | 1254100 | 36.88 | 170 | 3 | 0.849 | 0.73 | 5671.4 |  | 37610 | 6.864 | 1253000 | 118 | 1260000 | 306.88 | 170.01 | 3 | 0.843 | 0.81 | 5699.5 |  | 37796 | 6.864 | 1258800 | 118 | 1213400 | 16.702 | 169.99 | 3 | 0.831 | 0.99 | 5490.8 |  | 36412 | 6.68 | 1210900
119 | 1253800 | 36.947 | 170 | 3 | 0.849 | 0.75 | 5670.8 |  | 37606 | 6.932 | 1253600 | 119 | 1259500 | 306.947 | 170.02 | 3 | 0.843 | 0.82 | 5697.3 |  | 37781 | 6.932 | 1259000 | 119 | 1210300 | 16.767 | 169.99 | 3 | 0.831 | 0.95 | 5477 |  | 36321 | 6.745 | 1209500
120 | 1253000 | 37.015 | 170 | 3 | 0.849 | 0.75 | 5667.4 |  | 37583 | 7 | 1252700 | 120 | 1258800 | 307.015 | 170.02 | 3 | 0.843 | 0.83 | 5694 |  | 37760 | 7 | 1257800 | 120 | 1210900 | 16.831 | 169.99 | 3 | 0.831 | 0.95 | 5478.3 |  | 36329 | 6.809 | 1209300
121 | 1253600 | 37.083 | 170 | 3 | 0.849 | 0.51 | 5668.5 |  | 37590 | 7.069 | 1251700 | 121 | 1259000 | 307.083 | 170.02 | 3 | 0.843 | 0.83 | 5695.3 |  | 37768 | 7.069 | 1257800 | 121 | 1209500 | 16.896 | 169.99 | 3 | 0.831 | 0.99 | 5471.3 |  | 36283 | 6.874 | 1210200
122 | 1252700 | 37.151 | 170 | 3 | 0.849 | 0.71 | 5666.4 |  | 37577 | 7.137 | 1251300 | 122 | 1257800 | 307.151 | 170.02 | 3 | 0.843 | 0.82 | 5689.9 |  | 37732 | 7.137 | 1257500 | 122 | 1209300 | 16.96 | 169.99 | 3 | 0.831 | 1 | 5470.1 |  | 36274 | 6.939 | 1210700
123 | 1251700 | 37.22 | 170 | 3 | 0.849 | 0.71 | 5662.3 |  | 37550 | 7.206 | 1250700 | 123 | 1257800 | 307.22 | 170.01 | 3 | 0.843 | 0.82 | 5689.7 |  | 37731 | 7.206 | 1257400 | 123 | 1210200 | 17.025 | 169.99 | 3 | 0.831 | 1 | 5476 |  | 36314 | 7.004 | 1208400
124 | 1251300 | 37.288 | 170 | 3 | 0.849 | 0.71 | 5662.3 |  | 37549 | 7.275 | 1250300 | 124 | 1257500 | 307.288 | 170.01 | 3 | 0.843 | 0.82 | 5688.9 |  | 37726 | 7.275 | 1256100 | 124 | 1210700 | 17.09 | 169.99 | 3 | 0.831 | 1 | 5477.9 |  | 36327 | 7.07 | 1208300
125 | 1250700 | 37.357 | 170 | 3 | 0.849 | 0.71 | 5659.5 |  | 37531 | 7.344 | 1249700 | 125 | 1257400 | 307.357 | 170.01 | 3 | 0.843 | 0.82 | 5688.5 |  | 37723 | 7.344 | 1255600 | 125 | 1208400 | 17.155 | 169.99 | 3 | 0.831 | 1.02 | 5466.5 |  | 36251 | 7.135 | 1207100
126 | 1250300 | 37.426 | 170 | 3 | 0.849 | 0.71 | 5657.4 |  | 37517 | 7.413 | 1249500 | 126 | 1256100 | 307.426 | 170.01 | 3 | 0.843 | 0.81 | 5682.5 |  | 37683 | 7.413 | 1254800 | 126 | 1208300 | 17.221 | 169.99 | 3 | 0.831 | 1.06 | 5465.8 |  | 36246 | 7.201 | 1206900
127 | 1249700 | 37.495 | 170 | 3 | 0.849 | 0.69 | 5654.9 |  | 37500 | 7.482 | 1249100 | 127 | 1255600 | 307.495 | 170.01 | 3 | 0.843 | 0.81 | 5681.9 |  | 37679 | 7.482 | 1255200 | 127 | 1207100 | 17.286 | 169.99 | 3 | 0.831 | 1.09 | 5460.4 |  | 36211 | 7.266 | 1208100
128 | 1249500 | 37.564 | 170 | 3 | 0.849 | 0.69 | 5654.1 |  | 37495 | 7.552 | 1249000 | 128 | 1254800 | 307.564 | 170.01 | 3 | 0.843 | 0.81 | 5678.4 |  | 37656 | 7.552 | 1254500 | 128 | 1206900 | 17.352 | 169.99 | 3 | 0.831 | 1.11 | 5458.9 |  | 36200 | 7.332 | 1206500
129 | 1249100 | 37.633 | 170 | 3 | 0.849 | 0.69 | 5651.8 |  | 37479 | 7.622 | 1247700 | 129 | 1255200 | 307.633 | 170.01 | 3 | 0.843 | 0.81 | 5679.8 |  | 37665 | 7.622 | 1254400 | 129 | 1208100 | 17.417 | 169.99 | 3 | 0.831 | 1.02 | 5465.1 |  | 36241 | 7.398 | 1205500
130 | 1249000 | 37.703 | 170 | 3 | 0.849 | 0.69 | 5651.4 |  | 37477 | 7.691 | 1249300 | 130 | 1254500 | 307.703 | 170.01 | 3 | 0.843 | 0.81 | 5676.7 |  | 37645 | 7.691 | 1253400 | 130 | 1206500 | 17.483 | 169.99 | 3 | 0.831 | 1.02 | 5459 |  | 36201 | 7.464 | 1204400
131 | 1247700 | 37.773 | 170 | 3 | 0.849 | 0.69 | 5645.6 |  | 37438 | 7.762 | 1247000 | 131 | 1254400 | 307.773 | 170.01 | 3 | 0.843 | 0.8 | 5676.6 |  | 37644 | 7.762 | 1253300 | 131 | 1205500 | 17.549 | 169.99 | 3 | 0.831 | 1.03 | 5454.5 |  | 36171 | 7.53 | 1206900
132 | 1249300 | 37.842 | 170 | 3 | 0.849 | 0.67 | 5653.2 |  | 37489 | 7.832 | 1246500 | 132 | 1253400 | 307.842 | 170.01 | 3 | 0.843 | 0.8 | 5671.6 |  | 37611 | 7.832 | 1252700 | 132 | 1204400 | 17.615 | 169.99 | 3 | 0.831 | 0.97 | 5449.4 |  | 36137 | 7.597 | 1204200
133 | 1247000 | 37.913 | 170 | 3 | 0.849 | 0.7 | 5641.8 |  | 37413 | 7.902 | 1245900 | 133 | 1253300 | 307.913 | 170.01 | 3 | 0.843 | 0.81 | 5671.1 |  | 37608 | 7.902 | 1252300 | 133 | 1206900 | 17.681 | 169.99 | 3 | 0.831 | 1.07 | 5459.9 |  | 36207 | 7.663 | 1205200
134 | 1246500 | 37.983 | 170 | 3 | 0.849 | 0.69 | 5639.4 |  | 37397 | 7.973 | 1245200 | 134 | 1252700 | 307.983 | 170.01 | 3 | 0.843 | 0.81 | 5668.5 |  | 37590 | 7.973 | 1251800 | 134 | 1204200 | 17.748 | 169.99 | 3 | 0.831 | 1.08 | 5447.7 |  | 36126 | 7.73 | 1203500
135 | 1245900 | 38.053 | 170 | 3 | 0.849 | 0.7 | 5636.7 |  | 37379 | 8.044 | 1244900 | 135 | 1252300 | 308.053 | 170.01 | 3 | 0.843 | 0.81 | 5666.4 |  | 37577 | 8.044 | 1251000 | 135 | 1205200 | 17.814 | 169.99 | 3 | 0.831 | 1.08 | 5451.4 |  | 36151 | 7.797 | 1203900
136 | 1245200 | 38.124 | 170 | 3 | 0.849 | 0.7 | 5632.9 |  | 37354 | 8.115 | 1244400 | 136 | 1251800 | 308.124 | 170.01 | 3 | 0.843 | 0.81 | 5664.3 |  | 37563 | 8.115 | 1250900 | 136 | 1203500 | 17.881 | 169.99 | 3 | 0.831 | 1.09 | 5443.3 |  | 36097 | 7.864 | 1202800
137 | 1244900 | 38.195 | 170 | 3 | 0.849 | 0.7 | 5631.3 |  | 37344 | 8.186 | 1243800 | 137 | 1251000 | 308.195 | 170.01 | 3 | 0.843 | 0.81 | 5660.7 |  | 37539 | 8.186 | 1250400 | 137 | 1203900 | 17.948 | 169.99 | 3 | 0.831 | 1.1 | 5446.1 |  | 36116 | 7.931 | 1202800
138 | 1244400 | 38.266 | 170 | 3 | 0.849 | 0.7 | 5629.3 |  | 37330 | 8.257 | 1243000 | 138 | 1250900 | 308.266 | 170.01 | 3 | 0.843 | 0.81 | 5660.4 |  | 37537 | 8.257 | 1250100 | 138 | 1202800 | 18.015 | 169.99 | 3 | 0.831 | 1.08 | 5442.7 |  | 36093 | 7.998 | 1201000
139 | 1243800 | 38.337 | 170 | 3 | 0.849 | 0.7 | 5626.6 |  | 37312 | 8.329 | 1243000 | 139 | 1250400 | 308.337 | 170.01 | 3 | 0.843 | 0.81 | 5657.5 |  | 37517 | 8.329 | 1249100 | 139 | 1202800 | 18.082 | 169.99 | 3 | 0.831 | 1.06 | 5443.2 |  | 36096 | 8.066 | 1203200
140 | 1243000 | 38.408 | 170 | 3 | 0.849 | 0.69 | 5622.3 |  | 37284 | 8.401 | 1241700 | 140 | 1250100 | 308.408 | 170.01 | 3 | 0.843 | 0.81 | 5656.7 |  | 37512 | 8.401 | 1248800 | 140 | 1201000 | 18.149 | 169.99 | 3 | 0.831 | 1.02 | 5434.5 |  | 36039 | 8.133 | 1199900
141 | 1243000 | 38.48 | 170 | 3 | 0.849 | 0.7 | 5622 |  | 37282 | 8.473 | 1241600 | 141 | 1249100 | 308.48 | 170.01 | 3 | 0.843 | 0.81 | 5652.3 |  | 37483 | 8.473 | 1248400 | 141 | 1203200 | 18.217 | 169.99 | 3 | 0.831 | 1.02 | 5443.6 |  | 36099 | 8.201 | 1200400
142 | 1241700 | 38.552 | 170 | 3 | 0.849 | 0.7 | 5616.6 |  | 37246 | 8.545 | 1241100 | 142 | 1248800 | 308.552 | 170.01 | 3 | 0.843 | 0.81 | 5651.1 |  | 37475 | 8.545 | 1248300 | 142 | 1199900 | 18.284 | 169.99 | 3 | 0.831 | 1 | 5429 |  | 36002 | 8.269 | 1201500
143 | 1241600 | 38.624 | 170 | 3 | 0.849 | 0.7 | 5618.2 |  | 37257 | 8.617 | 1240600 | 143 | 1248400 | 308.624 | 170.01 | 3 | 0.843 | 0.81 | 5649.5 |  | 37465 | 8.617 | 1247400 | 143 | 1200400 | 18.352 | 169.99 | 3 | 0.831 | 1.05 | 5431.5 |  | 36019 | 8.337 | 1199500
144 | 1241100 | 38.696 | 170 | 3 | 0.849 | 0.7 | 5615.9 |  | 37241 | 8.689 | 1240300 | 144 | 1248300 | 308.696 | 170.01 | 3 | 0.843 | 0.8 | 5648.6 |  | 37459 | 8.689 | 1247100 | 144 | 1201500 | 18.42 | 169.99 | 3 | 0.831 | 1.07 | 5435.8 |  | 36047 | 8.405 | 1198500
145 | 1240600 | 38.768 | 170 | 3 | 0.849 | 0.7 | 5613.8 |  | 37227 | 8.762 | 1239800 | 145 | 1247400 | 308.768 | 170.01 | 3 | 0.843 | 0.8 | 5644.4 |  | 37431 | 8.762 | 1246600 | 145 | 1199500 | 18.488 | 169.99 | 3 | 0.831 | 1.08 | 5425.9 |  | 35982 | 8.473 | 1199300
146 | 1240300 | 38.84 | 170 | 3 | 0.849 | 0.7 | 5611.7 |  | 37214 | 8.835 | 1239300 | 146 | 1247100 | 308.84 | 170.01 | 3 | 0.843 | 0.8 | 5641.8 |  | 37413 | 8.835 | 1246200 | 146 | 1198500 | 18.556 | 169.99 | 3 | 0.831 | 1.07 | 5421 |  | 35949 | 8.542 | 1197700
147 | 1239800 | 38.913 | 170 | 3 | 0.849 | 0.7 | 5609.8 |  | 37201 | 8.908 | 1238800 | 147 | 1246600 | 308.913 | 170.01 | 3 | 0.843 | 0.8 | 5639.5 |  | 37398 | 8.908 | 1245800 | 147 | 1199300 | 18.624 | 169.99 | 3 | 0.831 | 1.07 | 5424.3 |  | 35971 | 8.61 | 1198000
148 | 1239300 | 38.986 | 170 | 3 | 0.849 | 0.69 | 5607.4 |  | 37185 | 8.981 | 1238800 | 148 | 1246200 | 308.986 | 170.01 | 3 | 0.843 | 0.8 | 5637.6 |  | 37386 | 8.981 | 1245400 | 148 | 1197700 | 18.693 | 169.99 | 3 | 0.831 | 1.07 | 5417.7 |  | 35927 | 8.679 | 1196800
149 | 1238800 | 39.059 | 170 | 3 | 0.849 | 0.69 | 5604.9 |  | 37168 | 9.055 | 1237500 | 149 | 1245800 | 309.059 | 170.01 | 3 | 0.843 | 0.8 | 5636.4 |  | 37377 | 9.055 | 1245000 | 149 | 1198000 | 18.761 | 169.99 | 3 | 0.831 | 1.09 | 5419.2 |  | 35937 | 8.748 | 1197100
150 | 1238800 | 39.132 | 170 | 3 | 0.849 | 0.69 | 5605.5 |  | 37173 | 9.128 | 1237400 | 150 | 1245400 | 309.132 | 170.01 | 3 | 0.843 | 0.8 | 5633.1 |  | 37356 | 9.128 | 1244000 | 150 | 1196800 | 18.83 | 169.99 | 3 | 0.831 | 1.09 | 5413.4 |  | 35899 | 8.817 | 1195800
151 | 1237500 | 39.206 | 170 | 3 | 0.849 | 0.69 | 5596.9 |  | 37116 | 9.202 | 1236600 | 151 | 1245000 | 309.206 | 170.01 | 3 | 0.843 | 0.81 | 5631.2 |  | 37343 | 9.202 | 1243700 | 151 | 1197100 | 18.899 | 169.99 | 3 | 0.831 | 1 | 5416.9 |  | 35922 | 8.886 | 1196900
152 | 1237400 | 39.279 | 170 | 3 | 0.849 | 0.69 | 5596.3 |  | 37112 | 9.276 | 1235900 | 152 | 1244000 | 309.279 | 170.01 | 3 | 0.843 | 0.81 | 5626.8 |  | 37314 | 9.276 | 1243300 | 152 | 1195800 | 18.968 | 169.99 | 3 | 0.831 | 1 | 5410.5 |  | 35879 | 8.955 | 1195800
153 | 1236600 | 39.353 | 170 | 3 | 0.849 | 0.69 | 5593.2 |  | 37091 | 9.35 | 1235700 | 153 | 1243700 | 309.353 | 170.01 | 3 | 0.843 | 0.81 | 5626.8 |  | 37314 | 9.35 | 1242900 | 153 | 1196900 | 19.037 | 169.99 | 3 | 0.831 | 1.08 | 5415.4 |  | 35912 | 9.025 | 1194800
154 | 1235900 | 39.427 | 170 | 3 | 0.849 | 0.7 | 5589.3 |  | 37065 | 9.424 | 1234900 | 154 | 1243300 | 309.427 | 170.01 | 3 | 0.843 | 0.81 | 5625.4 |  | 37304 | 9.424 | 1242900 | 154 | 1195800 | 19.106 | 169.99 | 3 | 0.831 | 1.01 | 5411 |  | 35883 | 9.094 | 1194700
155 | 1235700 | 39.501 | 170 | 3 | 0.849 | 0.71 | 5588.7 |  | 37061 | 9.499 | 1234200 | 155 | 1242900 | 309.501 | 170.01 | 3 | 0.843 | 0.81 | 5624.3 |  | 37297 | 9.499 | 1241800 | 155 | 1194800 | 19.176 | 169.99 | 3 | 0.831 | 1.02 | 5406.1 |  | 35850 | 9.164 | 1193900
156 | 1234900 | 39.575 | 170 | 3 | 0.849 | 0.72 | 5587.2 |  | 37051 | 9.574 | 1234100 | 156 | 1242900 | 309.575 | 170.01 | 3 | 0.843 | 0.8 | 5624.5 |  | 37299 | 9.574 | 1241200 | 156 | 1194700 | 19.245 | 169.99 | 3 | 0.831 | 1.02 | 5405.7 |  | 35848 | 9.234 | 1193600
157 | 1234200 | 39.65 | 170 | 3 | 0.849 | 0.71 | 5584.2 |  | 37031 | 9.649 | 1233200 | 157 | 1241800 | 309.65 | 170.01 | 3 | 0.843 | 0.79 | 5619.5 |  | 37265 | 9.649 | 1241000 | 157 | 1193900 | 19.315 | 169.99 | 3 | 0.831 | 1.02 | 5402.3 |  | 35825 | 9.304 | 1192900
158 | 1234100 | 39.725 | 170 | 3 | 0.849 | 0.7 | 5583.6 |  | 37027 | 9.724 | 1233500 | 158 | 1241200 | 309.725 | 170.01 | 3 | 0.843 | 0.79 | 5614.6 |  | 37233 | 9.724 | 1240700 | 158 | 1193600 | 19.385 | 169.99 | 3 | 0.831 | 1.01 | 5400.8 |  | 35815 | 9.374 | 1192400
159 | 1233200 | 39.8 | 170 | 3 | 0.849 | 0.68 | 5579.7 |  | 37001 | 9.799 | 1232400 | 159 | 1241000 | 309.8 | 170.01 | 3 | 0.843 | 0.79 | 5614.4 |  | 37232 | 9.799 | 1239800 | 159 | 1192900 | 19.455 | 169.99 | 3 | 0.831 | 1.01 | 5397.4 |  | 35793 | 9.444 | 1191700
160 | 1233500 | 39.875 | 170 | 3 | 0.849 | 0.68 | 5581.6 |  | 37014 | 9.875 | 1232300 | 160 | 1240700 | 309.875 | 170.01 | 3 | 0.843 | 0.8 | 5612 |  | 37216 | 9.875 | 1239800 | 160 | 1192400 | 19.525 | 169.99 | 3 | 0.831 | 1.02 | 5395.3 |  | 35779 | 9.515 | 1191200
161 | 1232400 | 39.95 | 170 | 3 | 0.849 | 0.69 | 5573.9 |  | 36963 | 9.95 | 1231600 | 161 | 1239800 | 309.95 | 170.01 | 3 | 0.843 | 0.81 | 5607.5 |  | 37186 | 9.95 | 1239100 | 161 | 1191700 | 19.595 | 169.99 | 3 | 0.831 | 1.07 | 5392.1 |  | 35758 | 9.585 | 1190800
162 | 1232300 | 40.026 | 170 | 3 | 0.849 | 0.7 | 5573.2 |  | 36958 | 10.026 | 1231100 | 162 | 1239800 | 310.026 | 170.01 | 3 | 0.843 | 0.81 | 5609.3 |  | 37198 | 10.026 | 1238500 | 162 | 1191200 | 19.666 | 169.99 | 3 | 0.831 | 1.04 | 5390.3 |  | 35745 | 9.656 | 1190800
163 | 1231600 | 40.101 | 170 | 3 | 0.849 | 0.71 | 5569.9 |  | 36937 | 10.102 | 1230800 | 163 | 1239100 | 310.101 | 170.01 | 3 | 0.843 | 0.8 | 5606.3 |  | 37178 | 10.102 | 1237400 | 163 | 1190800 | 19.736 | 169.99 | 3 | 0.831 | 1 | 5388.8 |  | 35736 | 9.727 | 1190000
164 | 1231100 | 40.177 | 170 | 3 | 0.849 | 0.71 | 5570.3 |  | 36939 | 10.178 | 1230000 | 164 | 1238500 | 310.177 | 170.01 | 3 | 0.843 | 0.78 | 5604 |  | 37162 | 10.178 | 1237200 | 164 | 1190800 | 19.807 | 169.99 | 3 | 0.831 | 1.05 | 5388.4 |  | 35733 | 9.798 | 1189000
165 | 1230800 | 40.253 | 170 | 3 | 0.849 | 0.7 | 5569.3 |  | 36932 | 10.255 | 1229100 | 165 | 1237400 | 310.253 | 170.01 | 3 | 0.843 | 0.77 | 5598 |  | 37123 | 10.255 | 1237100 | 165 | 1190000 | 19.878 | 169.99 | 3 | 0.831 | 1.05 | 5384.8 |  | 35709 | 9.87 | 1188900
166 | 1230000 | 40.329 | 170 | 3 | 0.849 | 0.67 | 5565.7 |  | 36908 | 10.332 | 1228800 | 166 | 1237200 | 310.329 | 170.01 | 3 | 0.843 | 0.78 | 5597 |  | 37116 | 10.332 | 1236500 | 166 | 1189000 | 19.949 | 169.99 | 3 | 0.831 | 1.06 | 5380.3 |  | 35679 | 9.941 | 1188100
167 | 1229100 | 40.406 | 170 | 3 | 0.849 | 0.66 | 5561.7 |  | 36882 | 10.408 | 1228100 | 167 | 1237100 | 310.406 | 170 | 3 | 0.843 | 0.81 | 5595.6 |  | 37107 | 10.408 | 1236100 | 167 | 1188900 | 20.021 | 169.99 | 3 | 0.831 | 1.07 | 5379.7 |  | 35675 | 10.012 | 1188300
168 | 1228800 | 40.483 | 170 | 3 | 0.849 | 0.69 | 5557.6 |  | 36855 | 10.486 | 1227800 | 168 | 1236500 | 310.483 | 170 | 3 | 0.843 | 0.82 | 5593.1 |  | 37091 | 10.486 | 1235500 | 168 | 1188100 | 20.092 | 170 | 3 | 0.831 | 1.06 | 5376.3 |  | 35652 | 10.084 | 1187200
169 | 1228100 | 40.559 | 170 | 3 | 0.849 | 0.72 | 5554 |  | 36831 | 10.563 | 1227400 | 169 | 1236100 | 310.559 | 170 | 3 | 0.843 | 0.81 | 5593 |  | 37090 | 10.563 | 1234700 | 169 | 1188300 | 20.163 | 170 | 3 | 0.831 | 1.06 | 5377.1 |  | 35658 | 10.156 | 1188300
170 | 1227800 | 40.637 | 170 | 3 | 0.849 | 0.72 | 5552.7 |  | 36823 | 10.64 | 1226400 | 170 | 1235500 | 310.637 | 170 | 3 | 0.843 | 0.78 | 5590.6 |  | 37074 | 10.64 | 1234300 | 170 | 1187200 | 20.235 | 170 | 3 | 0.831 | 1.07 | 5372 |  | 35624 | 10.228 | 1186400
171 | 1227400 | 40.714 | 170 | 3 | 0.849 | 0.68 | 5553.9 |  | 36831 | 10.718 | 1226400 | 171 | 1234700 | 310.714 | 170 | 3 | 0.843 | 0.78 | 5584.7 |  | 37035 | 10.718 | 1232900 | 171 | 1188300 | 20.307 | 170 | 3 | 0.831 | 1.09 | 5377.4 |  | 35660 | 10.3 | 1186200
172 | 1226400 | 40.791 | 170 | 3 | 0.849 | 0.66 | 5548.2 |  | 36793 | 10.796 | 1225700 | 172 | 1234300 | 310.791 | 170 | 3 | 0.843 | 0.81 | 5583.4 |  | 37026 | 10.796 | 1234000 | 172 | 1186400 | 20.379 | 170 | 3 | 0.831 | 1 | 5368.8 |  | 35603 | 10.372 | 1185500
173 | 1226400 | 40.869 | 170 | 3 | 0.849 | 0.67 | 5546.6 |  | 36782 | 10.874 | 1225200 | 173 | 1232900 | 310.869 | 170 | 3 | 0.843 | 0.83 | 5576.9 |  | 36983 | 10.874 | 1232300 | 173 | 1186200 | 20.451 | 170 | 3 | 0.831 | 1 | 5367.1 |  | 35591 | 10.445 | 1185500
174 | 1225700 | 40.947 | 170 | 3 | 0.849 | 0.71 | 5543.1 |  | 36759 | 10.952 | 1224700 | 174 | 1234000 | 310.947 | 170 | 3 | 0.843 | 0.81 | 5583.8 |  | 37029 | 10.952 | 1231800 | 174 | 1185500 | 20.523 | 170 | 3 | 0.831 | 1.08 | 5361.8 |  | 35557 | 10.518 | 1185100
175 | 1225200 | 41.025 | 170 | 3 | 0.849 | 0.72 | 5541.9 |  | 36751 | 11.031 | 1224100 | 175 | 1232300 | 311.025 | 170 | 3 | 0.843 | 0.78 | 5575.8 |  | 36976 | 11.031 | 1231300 | 175 | 1185500 | 20.596 | 170 | 3 | 0.831 | 0.99 | 5361.9 |  | 35557 | 10.59 | 1183900
176 | 1224700 | 41.103 | 170 | 3 | 0.849 | 0.67 | 5541.5 |  | 36748 | 11.109 | 1223600 | 176 | 1231800 | 311.103 | 170 | 3 | 0.843 | 0.79 | 5573.5 |  | 36960 | 11.109 | 1231300 | 176 | 1185100 | 20.669 | 170 | 3 | 0.831 | 0.99 | 5360.7 |  | 35549 | 10.663 | 1183100
177 | 1224100 | 41.182 | 170 | 3 | 0.849 | 0.65 | 5537.8 |  | 36724 | 11.188 | 1222900 | 177 | 1231300 | 311.182 | 170 | 3 | 0.843 | 0.83 | 5569 |  | 36931 | 11.188 | 1231400 | 177 | 1183900 | 20.741 | 170 | 3 | 0.831 | 0.99 | 5355.4 |  | 35514 | 10.736 | 1181700
178 | 1223600 | 41.26 | 170 | 3 | 0.849 | 0.69 | 5533.6 |  | 36696 | 11.267 | 1223200 | 178 | 1231300 | 311.26 | 170 | 3 | 0.843 | 0.83 | 5569.8 |  | 36936 | 11.267 | 1229900 | 178 | 1183100 | 20.814 | 170 | 3 | 0.831 | 1 | 5351.7 |  | 35489 | 10.81 | 1182200
179 | 1222900 | 41.339 | 170 | 3 | 0.849 | 0.73 | 5530.3 |  | 36674 | 11.346 | 1222000 | 179 | 1231400 | 311.339 | 170 | 3 | 0.843 | 0.79 | 5572.3 |  | 36953 | 11.346 | 1229500 | 179 | 1181700 | 20.887 | 170 | 3 | 0.831 | 1 | 5345.2 |  | 35447 | 10.883 | 1180500
180 | 1223200 | 41.418 | 170 | 3 | 0.849 | 0.69 | 5533.2 |  | 36693 | 11.426 | 1221900 | 180 | 1229900 | 311.418 | 170 | 3 | 0.843 | 0.78 | 5564 |  | 36897 | 11.426 | 1229400 | 180 | 1182200 | 20.961 | 170 | 3 | 0.831 | 1.02 | 5347.6 |  | 35463 | 10.957 | 1181300
181 | 1222000 | 41.497 | 170 | 3 | 0.849 | 0.64 | 5529.8 |  | 36671 | 11.506 | 1221400 | 181 | 1229500 | 311.497 | 170 | 3 | 0.843 | 0.82 | 5560.9 |  | 36877 | 11.506 | 1228500 | 181 | 1180500 | 21.034 | 170 | 3 | 0.831 | 1.03 | 5342.4 |  | 35428 | 11.03 | 1182300
182 | 1221900 | 41.577 | 170 | 3 | 0.849 | 0.68 | 5527.8 |  | 36658 | 11.585 | 1220900 | 182 | 1229400 | 311.577 | 170 | 3 | 0.843 | 0.83 | 5562.1 |  | 36885 | 11.585 | 1227500 | 182 | 1181300 | 21.108 | 170 | 3 | 0.831 | 1.06 | 5344.4 |  | 35441 | 11.104 | 1180300
183 | 1221400 | 41.657 | 170 | 3 | 0.849 | 0.72 | 5523.3 |  | 36627 | 11.665 | 1220300 | 183 | 1228500 | 311.657 | 170 | 3 | 0.843 | 0.79 | 5558.9 |  | 36864 | 11.665 | 1227600 | 183 | 1182300 | 21.181 | 170 | 3 | 0.831 | 1.05 | 5349.2 |  | 35473 | 11.178 | 1180700
184 | 1220900 | 41.736 | 170 | 3 | 0.849 | 0.68 | 5524.1 |  | 36633 | 11.746 | 1220000 | 184 | 1227500 | 311.736 | 170 | 3 | 0.843 | 0.78 | 5552.8 |  | 36823 | 11.746 | 1227200 | 184 | 1180300 | 21.255 | 170 | 3 | 0.831 | 1.08 | 5340.2 |  | 35413 | 11.252 | 1180600
185 | 1220300 | 41.816 | 170 | 3 | 0.849 | 0.63 | 5522 |  | 36619 | 11.826 | 1219000 | 185 | 1227600 | 311.816 | 170 | 3 | 0.843 | 0.82 | 5553 |  | 36825 | 11.826 | 1225800 | 185 | 1180700 | 21.329 | 169.99 | 3 | 0.831 | 1.01 | 5342.7 |  | 35430 | 11.327 | 1178500
186 | 1220000 | 41.897 | 170 | 3 | 0.849 | 0.7 | 5517.8 |  | 36591 | 11.907 | 1218800 | 186 | 1227200 | 311.897 | 170 | 3 | 0.843 | 0.82 | 5550.9 |  | 36811 | 11.907 | 1225800 | 186 | 1180600 | 21.403 | 169.99 | 3 | 0.831 | 0.99 | 5341.7 |  | 35424 | 11.401 | 1178400
187 | 1219000 | 41.977 | 170 | 3 | 0.849 | 0.72 | 5513.5 |  | 36562 | 11.988 | 1217800 | 187 | 1225800 | 311.977 | 170 | 3 | 0.843 | 0.76 | 5546.7 |  | 36782 | 11.988 | 1224600 | 187 | 1178500 | 21.478 | 169.99 | 3 | 0.831 | 0.99 | 5330.9 |  | 35352 | 11.476 | 1177200
188 | 1218800 | 42.058 | 170 | 3 | 0.849 | 0.64 | 5514.6 |  | 36570 | 12.069 | 1217700 | 188 | 1225800 | 312.058 | 170 | 3 | 0.843 | 0.79 | 5544.8 |  | 36770 | 12.069 | 1225000 | 188 | 1178400 | 21.552 | 169.98 | 3 | 0.831 | 1 | 5330.4 |  | 35349 | 11.551 | 1178100
189 | 1217800 | 42.139 | 170 | 3 | 0.849 | 0.73 | 5510 |  | 36539 | 12.15 | 1217300 | 189 | 1224600 | 312.139 | 170 | 3 | 0.843 | 0.83 | 5540 |  | 36738 | 12.15 | 1224000 | 189 | 1177200 | 21.627 | 169.98 | 3 | 0.831 | 1.01 | 5324.9 |  | 35312 | 11.626 | 1177600
190 | 1217700 | 42.22 | 170 | 3 | 0.849 | 0.8 | 5506.7 |  | 36518 | 12.232 | 1216100 | 190 | 1225000 | 312.22 | 170 | 3 | 0.843 | 0.78 | 5542.9 |  | 36757 | 12.232 | 1223100 | 190 | 1178100 | 21.702 | 169.98 | 3 | 0.831 | 1.04 | 5329.1 |  | 35339 | 11.701 | 1176700
191 | 1217300 | 42.301 | 170 | 3 | 0.849 | 0.75 | 5508.2 |  | 36527 | 12.314 | 1216100 | 191 | 1224000 | 312.301 | 170 | 3 | 0.843 | 0.76 | 5538 |  | 36725 | 12.314 | 1223800 | 191 | 1177600 | 21.777 | 169.98 | 3 | 0.831 | 1.06 | 5329.2 |  | 35341 | 11.776 | 1177300
192 | 1216100 | 42.383 | 170 | 3 | 0.849 | 0.7 | 5501.6 |  | 36484 | 12.395 | 1216100 | 192 | 1223100 | 312.383 | 170 | 3 | 0.843 | 0.82 | 5532.1 |  | 36686 | 12.395 | 1222500 | 192 | 1176700 | 21.852 | 169.98 | 3 | 0.831 | 1.07 | 5324.3 |  | 35308 | 11.852 | 1176100
193 | 1216100 | 42.465 | 170 | 3 | 0.849 | 0.78 | 5499.8 |  | 36472 | 12.478 | 1214800 | 193 | 1223800 | 312.465 | 170 | 3 | 0.843 | 0.78 | 5536.3 |  | 36714 | 12.478 | 1221800 | 193 | 1177300 | 21.927 | 169.98 | 3 | 0.831 | 1.09 | 5327.5 |  | 35329 | 11.927 | 1175100
194 | 1216100 | 42.546 | 170 | 3 | 0.849 | 0.77 | 5500.8 |  | 36478 | 12.56 | 1214400 | 194 | 1222500 | 312.546 | 170 | 3 | 0.843 | 0.76 | 5532.2 |  | 36687 | 12.56 | 1222200 | 194 | 1176100 | 22.003 | 169.98 | 3 | 0.831 | 1.08 | 5322 |  | 35293 | 12.003 | 1175100
195 | 1214800 | 42.629 | 170 | 3 | 0.849 | 0.69 | 5497.2 |  | 36455 | 12.643 | 1214300 | 195 | 1221800 | 312.629 | 170 | 3 | 0.843 | 0.82 | 5526.9 |  | 36651 | 12.643 | 1220800 | 195 | 1175100 | 22.078 | 169.99 | 3 | 0.831 | 1 | 5316.6 |  | 35257 | 12.079 | 1174400
196 | 1214400 | 42.711 | 170 | 3 | 0.849 | 0.79 | 5492.8 |  | 36425 | 12.725 | 1213100 | 196 | 1222200 | 312.711 | 170 | 3 | 0.843 | 0.78 | 5530.1 |  | 36673 | 12.725 | 1220000 | 196 | 1175100 | 22.154 | 169.99 | 3 | 0.831 | 1.01 | 5315.6 |  | 35250 | 12.155 | 1175000
197 | 1214300 | 42.794 | 170 | 3 | 0.849 | 0.76 | 5493.8 |  | 36432 | 12.808 | 1212400 | 197 | 1220800 | 312.794 | 170 | 3 | 0.843 | 0.75 | 5524.2 |  | 36634 | 12.808 | 1220600 | 197 | 1174400 | 22.23 | 169.99 | 3 | 0.831 | 1.03 | 5312.5 |  | 35229 | 12.231 | 1172700
198 | 1213100 | 42.876 | 170 | 3 | 0.849 | 0.7 | 5489 |  | 36400 | 12.892 | 1212200 | 198 | 1220000 | 312.876 | 170 | 3 | 0.843 | 0.82 | 5518 |  | 36592 | 12.892 | 1219500 | 198 | 1175000 | 22.306 | 169.99 | 3 | 0.831 | 1.06 | 5315.3 |  | 35248 | 12.308 | 1172700
199 | 1212400 | 42.959 | 170 | 3 | 0.849 | 0.81 | 5482.8 |  | 36359 | 12.975 | 1211500 | 199 | 1220600 | 312.959 | 170.01 | 3 | 0.843 | 0.78 | 5522 |  | 36619 | 12.975 | 1219100 | 199 | 1172700 | 22.382 | 169.99 | 3 | 0.831 | 1.07 | 5306.4 |  | 35189 | 12.384 | 1172800
200 | 1212200 | 43.043 | 170 | 3 | 0.849 | 0.75 | 5481.8 |  | 36352 | 13.059 | 1210700 | 200 | 1219500 | 313.043 | 170.01 | 3 | 0.843 | 0.76 | 5517.4 |  | 36588 | 13.059 | 1218500 | 200 | 1172700 | 22.459 | 169.99 | 3 | 0.831 | 1.08 | 5306.3 |  | 35188 | 12.461 | 1172200
201 | 1211500 | 43.126 | 170 | 3 | 0.849 | 0.72 | 5481.1 |  | 36348 | 13.143 | 1210100 | 201 | 1219100 | 313.126 | 170.01 | 3 | 0.843 | 0.83 | 5514.2 |  | 36567 | 13.143 | 1218400 | 201 | 1172800 | 22.535 | 169.99 | 3 | 0.831 | 1 | 5307 |  | 35193 | 12.538 | 1171400
202 | 1210700 | 43.21 | 170 | 3 | 0.849 | 0.81 | 5475.1 |  | 36308 | 13.227 | 1210100 | 202 | 1218500 | 313.21 | 170.01 | 3 | 0.843 | 0.74 | 5512.5 |  | 36556 | 13.227 | 1217800 | 202 | 1172200 | 22.612 | 169.99 | 3 | 0.831 | 1.1 | 5302.3 |  | 35162 | 12.615 | 1171500
203 | 1210100 | 43.294 | 170 | 3 | 0.849 | 0.7 | 5475.9 |  | 36313 | 13.311 | 1209400 | 203 | 1218400 | 313.294 | 170.01 | 3 | 0.843 | 0.79 | 5511.7 |  | 36551 | 13.311 | 1216700 | 203 | 1171400 | 22.689 | 169.99 | 3 | 0.831 | 1.1 | 5299.1 |  | 35140 | 12.693 | 1169800
204 | 1210100 | 43.378 | 170 | 3 | 0.849 | 0.76 | 5473.7 |  | 36299 | 13.395 | 1208800 | 204 | 1217800 | 313.378 | 170.01 | 3 | 0.843 | 0.81 | 5508.4 |  | 36529 | 13.395 | 1215700 | 204 | 1171500 | 22.766 | 169.99 | 3 | 0.831 | 1.05 | 5299.1 |  | 35141 | 12.77 | 1169900
205 | 1209400 | 43.462 | 170.01 | 3 | 0.849 | 0.81 | 5469.2 |  | 36269 | 13.48 | 1207300 | 205 | 1216700 | 313.462 | 170.01 | 3 | 0.843 | 0.74 | 5505.4 |  | 36509 | 13.48 | 1216100 | 205 | 1169800 | 22.844 | 169.99 | 3 | 0.831 | 1.06 | 5293.3 |  | 35102 | 12.848 | 1169400
206 | 1208800 | 43.546 | 170.01 | 3 | 0.849 | 0.69 | 5469.7 |  | 36272 | 13.565 | 1207700 | 206 | 1215700 | 313.546 | 170.01 | 3 | 0.843 | 0.83 | 5498.9 |  | 36466 | 13.565 | 1215300 | 206 | 1169900 | 22.921 | 169.99 | 3 | 0.831 | 1.08 | 5293.6 |  | 35105 | 12.925 | 1169300
207 | 1207300 | 43.631 | 170.01 | 3 | 0.849 | 0.81 | 5460 |  | 36208 | 13.65 | 1207100 | 207 | 1216100 | 313.631 | 170.01 | 3 | 0.843 | 0.76 | 5501.7 |  | 36485 | 13.65 | 1215300 | 207 | 1169400 | 22.999 | 169.99 | 3 | 0.831 | 1.1 | 5289.5 |  | 35077 | 13.003 | 1167700
208 | 1207700 | 43.716 | 170.01 | 3 | 0.849 | 0.72 | 5465.1 |  | 36241 | 13.736 | 1206700 | 208 | 1215300 | 313.716 | 170.01 | 3 | 0.843 | 0.78 | 5498.4 |  | 36462 | 13.736 | 1214100 | 208 | 1169300 | 23.076 | 169.99 | 3 | 0.831 | 1.11 | 5289.4 |  | 35076 | 13.081 | 1168300
209 | 1207100 | 43.801 | 170.01 | 3 | 0.849 | 0.76 | 5461.8 |  | 36220 | 13.821 | 1205800 | 209 | 1215300 | 313.801 | 170.01 | 3 | 0.843 | 0.81 | 5496.7 |  | 36451 | 13.821 | 1213800 | 209 | 1167700 | 23.154 | 169.99 | 3 | 0.831 | 1.07 | 5282.5 |  | 35031 | 13.16 | 1168200
210 | 1206700 | 43.887 | 170.01 | 3 | 0.849 | 0.78 | 5458.8 |  | 36200 | 13.907 | 1205200 | 210 | 1214100 | 313.887 | 170.01 | 3 | 0.843 | 0.75 | 5494 |  | 36433 | 13.907 | 1213200 | 210 | 1168300 | 23.232 | 169.99 | 3 | 0.831 | 1.01 | 5286.5 |  | 35057 | 13.238 | 1167200
211 | 1205800 | 43.972 | 170.01 | 3 | 0.849 | 0.7 | 5456.6 |  | 36185 | 13.993 | 1205100 | 211 | 1213800 | 313.972 | 170.01 | 3 | 0.843 | 0.83 | 5490.5 |  | 36410 | 13.993 | 1212300 | 211 | 1168200 | 23.311 | 169.99 | 3 | 0.831 | 1.08 | 5285.1 |  | 35048 | 13.317 | 1166200
212 | 1205200 | 44.058 | 170.01 | 3 | 0.849 | 0.82 | 5450.5 |  | 36145 | 14.079 | 1204200 | 212 | 1213200 | 314.058 | 170.01 | 3 | 0.843 | 0.74 | 5489.8 |  | 36405 | 14.079 | 1212100 | 212 | 1167200 | 23.389 | 169.99 | 3 | 0.831 | 1.04 | 5280.5 |  | 35017 | 13.395 | 1165800
213 | 1205100 | 44.144 | 170.01 | 3 | 0.849 | 0.68 | 5452.6 |  | 36159 | 14.166 | 1204000 | 213 | 1212300 | 314.144 | 170.01 | 3 | 0.843 | 0.83 | 5483.5 |  | 36364 | 14.166 | 1211300 | 213 | 1166200 | 23.468 | 169.99 | 3 | 0.831 | 1.09 | 5274.8 |  | 34980 | 13.474 | 1165400
214 | 1204200 | 44.23 | 170.01 | 3 | 0.849 | 0.81 | 5445.9 |  | 36115 | 14.252 | 1203000 | 214 | 1212100 | 314.23 | 170.01 | 3 | 0.843 | 0.76 | 5483.3 |  | 36362 | 14.252 | 1211200 | 214 | 1165800 | 23.546 | 169.99 | 3 | 0.831 | 1.02 | 5275.4 |  | 34984 | 13.553 | 1164700
215 | 1204000 | 44.317 | 170.01 | 3 | 0.849 | 0.7 | 5447.9 |  | 36128 | 14.339 | 1203400 | 215 | 1211300 | 314.317 | 170.01 | 3 | 0.843 | 0.8 | 5479.6 |  | 36338 | 14.339 | 1210500 | 215 | 1165400 | 23.625 | 169.99 | 3 | 0.831 | 1 | 5273.5 |  | 34971 | 13.633 | 1162300
216 | 1203000 | 44.403 | 170.01 | 3 | 0.849 | 0.77 | 5442.6 |  | 36092 | 14.426 | 1202600 | 216 | 1211200 | 314.403 | 170.01 | 3 | 0.843 | 0.79 | 5480.5 |  | 36344 | 14.426 | 1210500 | 216 | 1164700 | 23.704 | 169.99 | 3 | 0.831 | 1.02 | 5268.9 |  | 34940 | 13.712 | 1163800
217 | 1203400 | 44.49 | 170.01 | 3 | 0.849 | 0.74 | 5444.3 |  | 36104 | 14.514 | 1201400 | 217 | 1210500 | 314.49 | 170 | 3 | 0.843 | 0.77 | 5477.9 |  | 36327 | 14.514 | 1209100 | 217 | 1162300 | 23.784 | 169.99 | 3 | 0.831 | 1.08 | 5257.8 |  | 34867 | 13.792 | 1162800
218 | 1202600 | 44.577 | 170.01 | 3 | 0.849 | 0.74 | 5442.4 |  | 36091 | 14.601 | 1202200 | 218 | 1210500 | 314.577 | 170 | 3 | 0.843 | 0.81 | 5475.6 |  | 36311 | 14.601 | 1209600 | 218 | 1163800 | 23.863 | 169.99 | 3 | 0.831 | 1.09 | 5265.9 |  | 34921 | 13.871 | 1162000
219 | 1201400 | 44.665 | 170.01 | 3 | 0.849 | 0.76 | 5433.2 |  | 36030 | 14.689 | 1201300 | 219 | 1209100 | 314.665 | 170 | 3 | 0.843 | 0.75 | 5470.1 |  | 36274 | 14.689 | 1208300 | 219 | 1162800 | 23.943 | 169.99 | 3 | 0.831 | 1.08 | 5261.8 |  | 34893 | 13.951 | 1161600
220 | 1202200 | 44.752 | 170.01 | 3 | 0.849 | 0.74 | 5440.2 |  | 36076 | 14.777 | 1200400 | 220 | 1209600 | 314.752 | 170 | 3 | 0.843 | 0.82 | 5470.6 |  | 36278 | 14.777 | 1208000 | 220 | 1162000 | 24.022 | 169.99 | 3 | 0.831 | 1.04 | 5256.4 |  | 34858 | 14.031 | 1161700
221 | 1201300 | 44.84 | 170.01 | 3 | 0.849 | 0.78 | 5433.6 |  | 36033 | 14.866 | 1199900 | 221 | 1208300 | 314.84 | 170 | 3 | 0.843 | 0.75 | 5467.8 |  | 36260 | 14.866 | 1207300 | 221 | 1161600 | 24.102 | 169.99 | 3 | 0.831 | 1.06 | 5254.6 |  | 34846 | 14.112 | 1160700
222 | 1200400 | 44.928 | 170.01 | 3 | 0.849 | 0.73 | 5432.2 |  | 36023 | 14.954 | 1199000 | 222 | 1208000 | 314.928 | 170 | 3 | 0.843 | 0.83 | 5463.8 |  | 36233 | 14.954 | 1206800 | 222 | 1161700 | 24.182 | 169.99 | 3 | 0.831 | 1.02 | 5256.6 |  | 34859 | 14.192 | 1159000
223 | 1199900 | 45.017 | 170.01 | 3 | 0.849 | 0.79 | 5425.8 |  | 35981 | 15.043 | 1199300 | 223 | 1207300 | 315.017 | 170 | 3 | 0.843 | 0.75 | 5462.8 |  | 36227 | 15.043 | 1206100 | 223 | 1160700 | 24.263 | 169.99 | 3 | 0.831 | 1.02 | 5250.9 |  | 34821 | 14.273 | 1161400
224 | 1199000 | 45.105 | 170.01 | 3 | 0.849 | 0.73 | 5426.1 |  | 35983 | 15.132 | 1198200 | 224 | 1206800 | 315.105 | 170 | 3 | 0.843 | 0.81 | 5460.1 |  | 36208 | 15.132 | 1206400 | 224 | 1159000 | 24.343 | 169.99 | 3 | 0.831 | 1.14 | 5242.1 |  | 34763 | 14.354 | 1160100
225 | 1199300 | 45.194 | 170.01 | 3 | 0.849 | 0.77 | 5424 |  | 35969 | 15.221 | 1197800 | 225 | 1206100 | 315.194 | 170.01 | 3 | 0.843 | 0.75 | 5458.3 |  | 36197 | 15.221 | 1205000 | 225 | 1161400 | 24.424 | 169.99 | 3 | 0.831 | 1.11 | 5253.8 |  | 34840 | 14.435 | 1159300
226 | 1198200 | 45.283 | 170.01 | 3 | 0.849 | 0.75 | 5421.5 |  | 35953 | 15.31 | 1197100 | 226 | 1206400 | 315.283 | 170.01 | 3 | 0.843 | 0.8 | 5456.3 |  | 36183 | 15.31 | 1204400 | 226 | 1160100 | 24.505 | 169.99 | 3 | 0.831 | 1.02 | 5249.1 |  | 34809 | 14.516 | 1158100
227 | 1197800 | 45.372 | 170.01 | 3 | 0.849 | 0.76 | 5418.2 |  | 35931 | 15.4 | 1196600 | 227 | 1205000 | 315.372 | 170.01 | 3 | 0.843 | 0.78 | 5452.9 |  | 36160 | 15.4 | 1203500 | 227 | 1159300 | 24.586 | 169.99 | 3 | 0.831 | 1.05 | 5244.8 |  | 34781 | 14.597 | 1158200
228 | 1197100 | 45.461 | 170.02 | 3 | 0.848 | 0.74 | 5415.2 |  | 35911 | 15.49 | 1195400 | 228 | 1204400 | 315.461 | 170.01 | 3 | 0.843 | 0.78 | 5447.7 |  | 36126 | 15.49 | 1203500 | 228 | 1158100 | 24.667 | 169.99 | 3 | 0.831 | 1.12 | 5238.6 |  | 34740 | 14.679 | 1157600
229 | 1196600 | 45.551 | 170.02 | 3 | 0.849 | 0.72 | 5413.5 |  | 35899 | 15.58 | 1195900 | 229 | 1203500 | 315.551 | 170.01 | 3 | 0.843 | 0.8 | 5445.2 |  | 36110 | 15.58 | 1202200 | 229 | 1158200 | 24.748 | 169.99 | 3 | 0.831 | 1.03 | 5241.1 |  | 34756 | 14.76 | 1156700
230 | 1195400 | 45.641 | 170.02 | 3 | 0.849 | 0.82 | 5406.3 |  | 35852 | 15.67 | 1195000 | 230 | 1203500 | 315.641 | 170.01 | 3 | 0.843 | 0.74 | 5445.1 |  | 36109 | 15.67 | 1202500 | 230 | 1157600 | 24.83 | 169.99 | 3 | 0.831 | 1.04 | 5238.4 |  | 34738 | 14.842 | 1156100
231 | 1195900 | 45.731 | 170.02 | 3 | 0.849 | 0.68 | 5411.5 |  | 35886 | 15.761 | 1194900 | 231 | 1202200 | 315.731 | 170.01 | 3 | 0.843 | 0.83 | 5438.8 |  | 36067 | 15.761 | 1201700 | 231 | 1156700 | 24.911 | 169.99 | 3 | 0.831 | 1.08 | 5232.2 |  | 34697 | 14.924 | 1155400
232 | 1195000 | 45.821 | 170.02 | 3 | 0.849 | 0.84 | 5404.3 |  | 35838 | 15.851 | 1194400 | 232 | 1202500 | 315.821 | 170.01 | 3 | 0.843 | 0.72 | 5441.2 |  | 36083 | 15.851 | 1201300 | 232 | 1156100 | 24.993 | 169.99 | 3 | 0.831 | 1.11 | 5231.4 |  | 34692 | 15.006 | 1154500
233 | 1194900 | 45.912 | 170.02 | 3 | 0.849 | 0.66 | 5406.8 |  | 35855 | 15.942 | 1193500 | 233 | 1201700 | 315.912 | 170.01 | 3 | 0.843 | 0.84 | 5435 |  | 36042 | 15.942 | 1201000 | 233 | 1155400 | 25.075 | 169.99 | 3 | 0.831 | 1.11 | 5228 |  | 34669 | 15.089 | 1155300
234 | 1194400 | 46.002 | 170.02 | 3 | 0.849 | 0.81 | 5401 |  | 35817 | 16.034 | 1192900 | 234 | 1201300 | 316.002 | 170.01 | 3 | 0.843 | 0.72 | 5436.6 |  | 36053 | 16.034 | 1199900 | 234 | 1154500 | 25.157 | 169.99 | 3 | 0.831 | 1.17 | 5222.2 |  | 34630 | 15.171 | 1154000
235 | 1193500 | 46.093 | 170.02 | 3 | 0.849 | 0.71 | 5400.3 |  | 35812 | 16.125 | 1192600 | 235 | 1201000 | 316.093 | 170.01 | 3 | 0.843 | 0.8 | 5432.1 |  | 36023 | 16.125 | 1199400 | 235 | 1155300 | 25.24 | 169.99 | 3 | 0.831 | 1.05 | 5226.8 |  | 34662 | 15.254 | 1152700
236 | 1192900 | 46.185 | 170.02 | 3 | 0.849 | 0.64 | 5396.3 |  | 35785 | 16.217 | 1191700 | 236 | 1199900 | 316.185 | 170.01 | 3 | 0.843 | 0.79 | 5429.9 |  | 36008 | 16.217 | 1198800 | 236 | 1154000 | 25.322 | 169.99 | 3 | 0.831 | 1.04 | 5222.3 |  | 34632 | 15.337 | 1152600
237 | 1192600 | 46.276 | 170.02 | 3 | 0.849 | 0.8 | 5395.5 |  | 35780 | 16.309 | 1191600 | 237 | 1199400 | 316.276 | 170.01 | 3 | 0.843 | 0.72 | 5425.2 |  | 35977 | 16.309 | 1198400 | 237 | 1152700 | 25.405 | 169.99 | 3 | 0.831 | 1.13 | 5213.8 |  | 34575 | 15.42 | 1152500
238 | 1191700 | 46.368 | 170.02 | 3 | 0.849 | 0.65 | 5391.7 |  | 35755 | 16.401 | 1191000 | 238 | 1198800 | 316.368 | 170.01 | 3 | 0.843 | 0.83 | 5423.6 |  | 35966 | 16.401 | 1198100 | 238 | 1152600 | 25.488 | 169.99 | 3 | 0.831 | 1.04 | 5215.7 |  | 34588 | 15.503 | 1152500
239 | 1191600 | 46.46 | 170.02 | 3 | 0.849 | 0.8 | 5388.9 |  | 35736 | 16.493 | 1190700 | 239 | 1198400 | 316.46 | 170.02 | 3 | 0.843 | 0.71 | 5423.2 |  | 35963 | 16.493 | 1197000 | 239 | 1152500 | 25.571 | 169.99 | 3 | 0.831 | 1.05 | 5215 |  | 34583 | 15.586 | 1153100
240 | 1191000 | 46.552 | 170.02 | 3 | 0.849 | 0.7 | 5389.2 |  | 35738 | 16.586 | 1189700 | 240 | 1198100 | 316.552 | 170.02 | 3 | 0.843 | 0.79 | 5419 |  | 35936 | 16.586 | 1196300 | 240 | 1152500 | 25.654 | 169.99 | 3 | 0.831 | 1.1 | 5213.6 |  | 34574 | 15.67 | 1152200
241 | 1190700 | 46.644 | 170.02 | 3 | 0.849 | 0.7 | 5386.1 |  | 35718 | 16.679 | 1188800 | 241 | 1197000 | 316.644 | 170.02 | 3 | 0.843 | 0.78 | 5416.3 |  | 35918 | 16.679 | 1196000 | 241 | 1153100 | 25.737 | 169.99 | 3 | 0.831 | 1.11 | 5217.6 |  | 34600 | 15.754 | 1151300
242 | 1189700 | 46.737 | 170.02 | 3 | 0.849 | 0.81 | 5382.1 |  | 35691 | 16.772 | 1189700 | 242 | 1196300 | 316.737 | 170.02 | 3 | 0.843 | 0.7 | 5411.8 |  | 35888 | 16.772 | 1195300 | 242 | 1152200 | 25.821 | 169.99 | 3 | 0.831 | 1.15 | 5213.4 |  | 34573 | 15.838 | 1150500
243 | 1188800 | 46.83 | 170.02 | 3 | 0.849 | 0.64 | 5378.9 |  | 35670 | 16.866 | 1187700 | 243 | 1196000 | 316.83 | 170.02 | 3 | 0.843 | 0.82 | 5409.6 |  | 35873 | 16.866 | 1195000 | 243 | 1151300 | 25.905 | 169.99 | 3 | 0.831 | 1.08 | 5208.5 |  | 34540 | 15.922 | 1149600
244 | 1189700 | 46.923 | 170.02 | 3 | 0.849 | 0.75 | 5381.3 |  | 35686 | 16.959 | 1188000 | 244 | 1195300 | 316.923 | 170.02 | 3 | 0.843 | 0.74 | 5409.4 |  | 35872 | 16.959 | 1193800 | 244 | 1150500 | 25.989 | 169.99 | 3 | 0.831 | 1.03 | 5206.1 |  | 34524 | 16.006 | 1150500
245 | 1187700 | 47.017 | 170.02 | 3 | 0.849 | 0.79 | 5373.6 |  | 35635 | 17.053 | 1187900 | 245 | 1195000 | 317.017 | 170.02 | 3 | 0.843 | 0.71 | 5405.2 |  | 35844 | 17.053 | 1193300 | 245 | 1149600 | 26.073 | 169.99 | 3 | 0.831 | 1.13 | 5200.6 |  | 34488 | 16.091 | 1148700
246 | 1188000 | 47.11 | 170.02 | 3 | 0.849 | 0.63 | 5374.7 |  | 35642 | 17.147 | 1187100 | 246 | 1193800 | 317.11 | 170.02 | 3 | 0.843 | 1.02 | 5401.6 |  | 35821 | 17.147 | 1193300 | 246 | 1150500 | 26.157 | 169.99 | 3 | 0.831 | 1.13 | 5205.8 |  | 34522 | 16.175 | 1148300
247 | 1187900 | 47.204 | 170.02 | 3 | 0.849 | 0.75 | 5372.4 |  | 35627 | 17.241 | 1186300 | 247 | 1193300 | 317.204 | 170.02 | 3 | 0.843 | 1.13 | 5397.1 |  | 35790 | 17.241 | 1191600 | 247 | 1148700 | 26.242 | 169.99 | 3 | 0.831 | 1.06 | 5198.6 |  | 34474 | 16.26 | 1147200
248 | 1187100 | 47.298 | 170.02 | 3 | 0.849 | 0.75 | 5371.2 |  | 35619 | 17.336 | 1186200 | 248 | 1193300 | 317.298 | 170.02 | 3 | 0.843 | 1.12 | 5397.2 |  | 35791 | 17.336 | 1191300 | 248 | 1148300 | 26.326 | 169.99 | 3 | 0.831 | 1.1 | 5194.5 |  | 34447 | 16.345 | 1146900
249 | 1186300 | 47.392 | 170.02 | 3 | 0.849 | 0.62 | 5366.4 |  | 35587 | 17.431 | 1185000 | 249 | 1191600 | 317.392 | 170.02 | 3 | 0.843 | 1.23 | 5390.2 |  | 35745 | 17.431 | 1191100 | 249 | 1147200 | 26.411 | 169.99 | 3 | 0.831 | 1.03 | 5191 |  | 34424 | 16.431 | 1146600
250 | 1186200 | 47.487 | 170.02 | 3 | 0.849 | 0.75 | 5364 |  | 35571 | 17.526 | 1184500 | 250 | 1191300 | 317.487 | 170.02 | 3 | 0.843 | 1.13 | 5391 |  | 35750 | 17.526 | 1190400 | 250 | 1146900 | 26.496 | 169.99 | 3 | 0.831 | 1.18 | 5187.5 |  | 34401 | 16.516 | 1145200
251 | 1185000 | 47.582 | 170.02 | 3 | 0.849 | 0.78 | 5362.2 |  | 35559 | 17.621 | 1184800 | 251 | 1191100 | 317.582 | 170.02 | 3 | 0.843 | 1.1 | 5389.5 |  | 35740 | 17.621 | 1189400 | 251 | 1146600 | 26.582 | 169.99 | 3 | 0.831 | 1.06 | 5187 |  | 34398 | 16.602 | 1145500
252 | 1184500 | 47.677 | 170.02 | 3 | 0.849 | 0.62 | 5360.4 |  | 35547 | 17.717 | 1183000 | 252 | 1190400 | 317.677 | 170.02 | 3 | 0.843 | 1.22 | 5384.7 |  | 35709 | 17.717 | 1189100 | 252 | 1145200 | 26.667 | 169.99 | 3 | 0.831 | 1.07 | 5180.4 |  | 34353 | 16.687 | 1145600
253 | 1184800 | 47.772 | 170.01 | 3 | 0.849 | 0.69 | 5357.2 |  | 35526 | 17.813 | 1182700 | 253 | 1189400 | 317.772 | 170.02 | 3 | 0.843 | 1.17 | 5381.5 |  | 35687 | 17.813 | 1188800 | 253 | 1145500 | 26.753 | 169.99 | 3 | 0.831 | 1.07 | 5181.9 |  | 34363 | 16.773 | 1143900
254 | 1183000 | 47.868 | 170.01 | 3 | 0.849 | 0.8 | 5350.4 |  | 35481 | 17.909 | 1182700 | 254 | 1189100 | 317.868 | 170.02 | 3 | 0.843 | 1.09 | 5380.2 |  | 35678 | 17.909 | 1187500 | 254 | 1145600 | 26.838 | 169.99 | 3 | 0.831 | 1.11 | 5183.6 |  | 34375 | 16.859 | 1144900
255 | 1182700 | 47.964 | 170.01 | 3 | 0.848 | 0.68 | 5351.4 |  | 35487 | 18.005 | 1182300 | 255 | 1188800 | 317.964 | 170.02 | 3 | 0.843 | 1.17 | 5376.7 |  | 35655 | 18.005 | 1187500 | 255 | 1143900 | 26.924 | 169.99 | 3 | 0.831 | 1.15 | 5174 |  | 34311 | 16.946 | 1144400
256 | 1182700 | 48.06 | 170.01 | 3 | 0.849 | 0.62 | 5349.5 |  | 35475 | 18.101 | 1181000 | 256 | 1187500 | 318.06 | 170.02 | 3 | 0.843 | 1.22 | 5373.4 |  | 35634 | 18.101 | 1187300 | 256 | 1144900 | 27.01 | 169.99 | 3 | 0.831 | 1.02 | 5180.6 |  | 34355 | 17.032 | 1144300
257 | 1182300 | 48.156 | 170.01 | 3 | 0.849 | 0.75 | 5346.8 |  | 35457 | 18.198 | 1180600 | 257 | 1187500 | 318.156 | 170.02 | 3 | 0.843 | 1.12 | 5374.2 |  | 35639 | 18.198 | 1186200 | 257 | 1144400 | 27.097 | 169.99 | 3 | 0.831 | 1.11 | 5177.8 |  | 34336 | 17.119 | 1143800
258 | 1181000 | 48.252 | 170.01 | 3 | 0.848 | 0.76 | 5344.5 |  | 35441 | 18.295 | 1180900 | 258 | 1187300 | 318.252 | 170.02 | 3 | 0.843 | 1.12 | 5370.2 |  | 35613 | 18.295 | 1185600 | 258 | 1144300 | 27.183 | 169.99 | 3 | 0.831 | 1.02 | 5177.4 |  | 34334 | 17.206 | 1144200
259 | 1180600 | 48.349 | 170.01 | 3 | 0.848 | 0.62 | 5342.9 |  | 35431 | 18.392 | 1180100 | 259 | 1186200 | 318.349 | 170.02 | 3 | 0.843 | 1.22 | 5365.2 |  | 35579 | 18.392 | 1185300 | 259 | 1143800 | 27.27 | 169.99 | 3 | 0.831 | 1.11 | 5174.5 |  | 34314 | 17.293 | 1143200
260 | 1180900 | 48.446 | 170.01 | 3 | 0.849 | 0.61 | 5340.2 |  | 35413 | 18.49 | 1179200 | 260 | 1185600 | 318.446 | 170.02 | 3 | 0.843 | 1.21 | 5364.4 |  | 35574 | 18.49 | 1184800 | 260 | 1144200 | 27.357 | 169.99 | 3 | 0.831 | 1.11 | 5175.5 |  | 34321 | 17.38 | 1141800
261 | 1180100 | 48.543 | 170.01 | 3 | 0.849 | 0.74 | 5337 |  | 35392 | 18.588 | 1178800 | 261 | 1185300 | 318.543 | 170.02 | 3 | 0.843 | 1.12 | 5362.7 |  | 35562 | 18.588 | 1184400 | 261 | 1143200 | 27.444 | 169.99 | 3 | 0.831 | 1.08 | 5173 |  | 34304 | 17.468 | 1141900
262 | 1179200 | 48.641 | 170.01 | 3 | 0.849 | 0.77 | 5334.8 |  | 35378 | 18.686 | 1178400 | 262 | 1184800 | 318.641 | 170.02 | 3 | 0.843 | 1.11 | 5358.5 |  | 35535 | 18.686 | 1183300 | 262 | 1141800 | 27.531 | 169.99 | 3 | 0.831 | 1.05 | 5165.1 |  | 34252 | 17.555 | 1141300
263 | 1178800 | 48.739 | 170 | 3 | 0.848 | 1.06 | 5336.2 |  | 35387 | 18.784 | 1177300 | 263 | 1184400 | 318.739 | 170.02 | 3 | 0.843 | 1.2 | 5356.8 |  | 35523 | 18.784 | 1182700 | 263 | 1141900 | 27.619 | 169.99 | 3 | 0.831 | 1.08 | 5166 |  | 34258 | 17.643 | 1140200
264 | 1178400 | 48.837 | 170 | 3 | 0.848 | 0.96 | 5329.7 |  | 35344 | 18.883 | 1177000 | 264 | 1183300 | 318.837 | 170.02 | 3 | 0.843 | 1.23 | 5353.2 |  | 35500 | 18.883 | 1182000 | 264 | 1141300 | 27.706 | 169.99 | 3 | 0.831 | 1.06 | 5162.4 |  | 34234 | 17.731 | 1140100
265 | 1177300 | 48.935 | 170 | 3 | 0.848 | 1.06 | 5323.3 |  | 35301 | 18.981 | 1176500 | 265 | 1182700 | 318.935 | 170.02 | 3 | 0.843 | 1.16 | 5352.3 |  | 35494 | 18.981 | 1181900 | 265 | 1140200 | 27.794 | 169.99 | 3 | 0.831 | 1.06 | 5159.3 |  | 34213 | 17.819 | 1139800
266 | 1177000 | 49.034 | 170 | 3 | 0.848 | 1.16 | 5324.9 |  | 35312 | 19.08 | 1176000 | 266 | 1182000 | 319.034 | 170.02 | 3 | 0.843 | 1.1 | 5346.7 |  | 35457 | 19.08 | 1181400 | 266 | 1140100 | 27.882 | 169.99 | 3 | 0.831 | 1.06 | 5157.1 |  | 34199 | 17.908 | 1139600
267 | 1176500 | 49.132 | 170 | 3 | 0.848 | 1.07 | 5324 |  | 35306 | 19.18 | 1174900 | 267 | 1181900 | 319.132 | 170.02 | 3 | 0.843 | 1.13 | 5345.3 |  | 35447 | 19.18 | 1180000 | 267 | 1139800 | 27.97 | 169.99 | 3 | 0.831 | 1.12 | 5156.3 |  | 34193 | 17.996 | 1137300
268 | 1176000 | 49.231 | 170.01 | 3 | 0.848 | 1 | 5321.5 |  | 35289 | 19.279 | 1175300 | 268 | 1181400 | 319.231 | 170.02 | 3 | 0.843 | 1.22 | 5344.1 |  | 35439 | 19.279 | 1180000 | 268 | 1139600 | 28.059 | 169.98 | 3 | 0.831 | 1.1 | 5155.5 |  | 34188 | 18.085 | 1137900
269 | 1174900 | 49.331 | 170.01 | 3 | 0.848 | 0.92 | 5314.9 |  | 35245 | 19.379 | 1174000 | 269 | 1180000 | 319.331 | 170.02 | 3 | 0.843 | 1.24 | 5339.1 |  | 35406 | 19.379 | 1179400 | 269 | 1137300 | 28.147 | 169.98 | 3 | 0.831 | 1.07 | 5146.3 |  | 34127 | 18.174 | 1137300
270 | 1175300 | 49.43 | 170.01 | 3 | 0.848 | 1.12 | 5314 |  | 35240 | 19.479 | 1173700 | 270 | 1180000 | 319.43 | 170.02 | 3 | 0.843 | 1.18 | 5340.1 |  | 35412 | 19.479 | 1179000 | 270 | 1137900 | 28.236 | 169.98 | 3 | 0.831 | 1.06 | 5147.3 |  | 34134 | 18.263 | 1137700
271 | 1174000 | 49.53 | 170.01 | 3 | 0.848 | 1.16 | 5308.8 |  | 35205 | 19.579 | 1172400 | 271 | 1179400 | 319.53 | 170.02 | 3 | 0.843 | 1.12 | 5336.5 |  | 35389 | 19.579 | 1178400 | 271 | 1137300 | 28.325 | 169.98 | 3 | 0.831 | 1.08 | 5146 |  | 34126 | 18.352 | 1135900
272 | 1173700 | 49.63 | 170.01 | 3 | 0.848 | 1.15 | 5309.6 |  | 35210 | 19.68 | 1172800 | 272 | 1179000 | 319.63 | 170.02 | 3 | 0.843 | 1.1 | 5332.9 |  | 35365 | 19.68 | 1177900 | 272 | 1137700 | 28.414 | 169.98 | 3 | 0.831 | 1.07 | 5146.9 |  | 34132 | 18.442 | 1135100
273 | 1172400 | 49.73 | 170.01 | 3 | 0.848 | 1.02 | 5304.4 |  | 35176 | 19.781 | 1172100 | 273 | 1178400 | 319.73 | 170.02 | 3 | 0.843 | 1.17 | 5329.8 |  | 35344 | 19.781 | 1176900 | 273 | 1135900 | 28.503 | 169.98 | 3 | 0.831 | 1.09 | 5139.3 |  | 34081 | 18.531 | 1135100
274 | 1172800 | 49.831 | 170.01 | 3 | 0.848 | 0.99 | 5307.6 |  | 35197 | 19.882 | 1171900 | 274 | 1177900 | 319.831 | 170.02 | 3 | 0.843 | 1.22 | 5327.9 |  | 35332 | 19.882 | 1176200 | 274 | 1135100 | 28.593 | 169.98 | 3 | 0.831 | 1.03 | 5135.6 |  | 34057 | 18.621 | 1134300
275 | 1172100 | 49.932 | 170.01 | 3 | 0.848 | 0.91 | 5301.7 |  | 35158 | 19.983 | 1171900 | 275 | 1176900 | 319.932 | 170.02 | 3 | 0.843 | 1.25 | 5325.2 |  | 35314 | 19.983 | 1175800 | 275 | 1135100 | 28.682 | 169.98 | 3 | 0.831 | 1.13 | 5134.5 |  | 34049 | 18.711 | 1134600
276 | 1171900 | 50.033 | 170.01 | 3 | 0.848 | 0.99 | 5299.4 |  | 35143 | 20.085 | 1170500 | 276 | 1176200 | 320.033 | 170.02 | 3 | 0.843 | 1.22 | 5322.7 |  | 35297 | 20.085 | 1175200 | 276 | 1134300 | 28.772 | 169.98 | 3 | 0.831 | 1.09 | 5132.3 |  | 34035 | 18.802 | 1132700
277 | 1171900 | 50.134 | 170.01 | 3 | 0.848 | 1.1 | 5298.5 |  | 35136 | 20.187 | 1169400 | 277 | 1175800 | 320.134 | 170.02 | 3 | 0.843 | 1.16 | 5320.4 |  | 35282 | 20.187 | 1174500 | 277 | 1134600 | 28.862 | 169.98 | 3 | 0.831 | 1.19 | 5132.4 |  | 34035 | 18.892 | 1132800
278 | 1170500 | 50.236 | 170.01 | 3 | 0.848 | 1.12 | 5295.3 |  | 35116 | 20.289 | 1169000 | 278 | 1175200 | 320.236 | 170.01 | 3 | 0.843 | 1.13 | 5316.4 |  | 35256 | 20.289 | 1174200 | 278 | 1132700 | 28.953 | 169.98 | 3 | 0.831 | 1.04 | 5125.3 |  | 33988 | 18.983 | 1132000
279 | 1169400 | 50.338 | 170.01 | 3 | 0.848 | 1.17 | 5290.9 |  | 35087 | 20.391 | 1169200 | 279 | 1174500 | 320.338 | 170.01 | 3 | 0.843 | 1.1 | 5312.3 |  | 35228 | 20.391 | 1173800 | 279 | 1132800 | 29.043 | 169.98 | 3 | 0.831 | 1.11 | 5124 |  | 33980 | 19.074 | 1131100
280 | 1169000 | 50.44 | 170.01 | 3 | 0.848 | 1.12 | 5289.6 |  | 35078 | 20.494 | 1168300 | 280 | 1174200 | 320.44 | 170.01 | 3 | 0.843 | 1.11 | 5311.4 |  | 35222 | 20.494 | 1173400 | 280 | 1132000 | 29.134 | 169.98 | 3 | 0.831 | 1.14 | 5121.6 |  | 33964 | 19.165 | 1130300
281 | 1169200 | 50.542 | 170.01 | 3 | 0.848 | 1.02 | 5290.9 |  | 35086 | 20.597 | 1166400 | 281 | 1173800 | 320.542 | 170.01 | 3 | 0.843 | 1.15 | 5308.9 |  | 35206 | 20.597 | 1172700 | 281 | 1131100 | 29.225 | 169.98 | 3 | 0.831 | 1.06 | 5116.6 |  | 33931 | 19.256 | 1130000
282 | 1168300 | 50.645 | 170.01 | 3 | 0.848 | 1.05 | 5287.2 |  | 35062 | 20.7 | 1166900 | 282 | 1173400 | 320.645 | 170.01 | 3 | 0.843 | 1.19 | 5307.8 |  | 35199 | 20.7 | 1171800 | 282 | 1130300 | 29.316 | 169.98 | 3 | 0.831 | 1.13 | 5113.8 |  | 33912 | 19.347 | 1129800
283 | 1166400 | 50.748 | 170.01 | 3 | 0.848 | 1 | 5276 |  | 34988 | 20.803 | 1167000 | 283 | 1172700 | 320.748 | 170.01 | 3 | 0.843 | 1.21 | 5305.9 |  | 35186 | 20.803 | 1171100 | 283 | 1130000 | 29.407 | 169.98 | 3 | 0.831 | 1.05 | 5112.6 |  | 33904 | 19.439 | 1129200
284 | 1166900 | 50.851 | 170.01 | 3 | 0.848 | 0.99 | 5277.3 |  | 34996 | 20.907 | 1166000 | 284 | 1171800 | 320.851 | 170.01 | 3 | 0.843 | 1.23 | 5301.4 |  | 35156 | 20.907 | 1170900 | 284 | 1129800 | 29.498 | 169.98 | 3 | 0.831 | 1.14 | 5111.1 |  | 33894 | 19.531 | 1128100
285 | 1167000 | 50.954 | 170.01 | 3 | 0.848 | 0.94 | 5277.4 |  | 34997 | 21.011 | 1164600 | 285 | 1171100 | 320.954 | 170.01 | 3 | 0.843 | 1.24 | 5299.4 |  | 35143 | 21.011 | 1170100 | 285 | 1129200 | 29.59 | 169.98 | 3 | 0.831 | 1.08 | 5109.6 |  | 33884 | 19.623 | 1127600
286 | 1166000 | 51.058 | 170.01 | 3 | 0.848 | 0.93 | 5272.4 |  | 34964 | 21.115 | 1165300 | 286 | 1170900 | 321.058 | 170.01 | 3 | 0.843 | 1.23 | 5298.7 |  | 35138 | 21.115 | 1169100 | 286 | 1128100 | 29.682 | 169.98 | 3 | 0.831 | 1.12 | 5102.4 |  | 33836 | 19.715 | 1127600
287 | 1164600 | 51.162 | 170.01 | 3 | 0.848 | 0.98 | 5267.1 |  | 34928 | 21.22 | 1163400 | 287 | 1170100 | 321.162 | 170.01 | 3 | 0.843 | 1.21 | 5295 |  | 35114 | 21.22 | 1168200 | 287 | 1127600 | 29.774 | 169.98 | 3 | 0.831 | 1.14 | 5101.2 |  | 33828 | 19.808 | 1126700
288 | 1165300 | 51.266 | 170.01 | 3 | 0.848 | 0.98 | 5269.1 |  | 34942 | 21.325 | 1163400 | 288 | 1169100 | 321.266 | 170.01 | 3 | 0.843 | 1.19 | 5290.6 |  | 35085 | 21.325 | 1168100 | 288 | 1127600 | 29.866 | 169.98 | 3 | 0.831 | 1.06 | 5102.2 |  | 33835 | 19.9 | 1126600
289 | 1163400 | 51.371 | 170.01 | 3 | 0.848 | 1.1 | 5261.1 |  | 34888 | 21.43 | 1161800 | 289 | 1168200 | 321.371 | 170.01 | 3 | 0.843 | 1.19 | 5285.2 |  | 35049 | 21.43 | 1167400 | 289 | 1126700 | 29.959 | 169.98 | 3 | 0.831 | 1.15 | 5096.3 |  | 33796 | 19.993 | 1126000
290 | 1163400 | 51.476 | 170.01 | 3 | 0.848 | 1.04 | 5261.2 |  | 34889 | 21.535 | 1162900 | 290 | 1168100 | 321.476 | 170.01 | 3 | 0.843 | 1.18 | 5285.7 |  | 35052 | 21.535 | 1166600 | 290 | 1126600 | 30.051 | 169.98 | 3 | 0.831 | 1.11 | 5098.1 |  | 33808 | 20.086 | 1125000
291 | 1161800 | 51.581 | 170.01 | 3 | 0.848 | 1.14 | 5255.2 |  | 34849 | 21.641 | 1162000 | 291 | 1167400 | 321.581 | 170.01 | 3 | 0.843 | 1.17 | 5281.9 |  | 35027 | 21.641 | 1166200 | 291 | 1126000 | 30.144 | 169.98 | 3 | 0.831 | 1.08 | 5094.7 |  | 33786 | 20.179 | 1124600
292 | 1162900 | 51.686 | 170.01 | 3 | 0.848 | 1.06 | 5259.3 |  | 34877 | 21.746 | 1160700 | 292 | 1166600 | 321.686 | 170.01 | 3 | 0.843 | 1.16 | 5278.8 |  | 35006 | 21.746 | 1165600 | 292 | 1125000 | 30.237 | 169.98 | 3 | 0.831 | 1.17 | 5089.6 |  | 33752 | 20.273 | 1124500
293 | 1162000 | 51.792 | 170.01 | 3 | 0.848 | 1.05 | 5257.1 |  | 34862 | 21.853 | 1160100 | 293 | 1166200 | 321.792 | 170.01 | 3 | 0.843 | 1.17 | 5275.9 |  | 34987 | 21.853 | 1165500 | 293 | 1124600 | 30.33 | 169.98 | 3 | 0.831 | 1.09 | 5088.7 |  | 33746 | 20.366 | 1123200
294 | 1160700 | 51.897 | 170.01 | 3 | 0.848 | 1.16 | 5249.7 |  | 34813 | 21.959 | 1160400 | 294 | 1165600 | 321.897 | 170.01 | 3 | 0.843 | 1.16 | 5273.4 |  | 34970 | 21.959 | 1164200 | 294 | 1124500 | 30.424 | 169.98 | 3 | 0.831 | 1.14 | 5085.8 |  | 33726 | 20.46 | 1123100
295 | 1160100 | 52.004 | 170.01 | 3 | 0.848 | 1.09 | 5248.8 |  | 34807 | 22.066 | 1160000 | 295 | 1165500 | 322.004 | 170.01 | 3 | 0.843 | 1.17 | 5274.3 |  | 34976 | 22.066 | 1164100 | 295 | 1123200 | 30.517 | 169.98 | 3 | 0.831 | 1.18 | 5081.5 |  | 33698 | 20.554 | 1122000
296 | 1160400 | 52.11 | 170.01 | 3 | 0.848 | 1.06 | 5249.1 |  | 34809 | 22.173 | 1158700 | 296 | 1164200 | 322.11 | 170.01 | 3 | 0.843 | 1.17 | 5266.8 |  | 34926 | 22.173 | 1163100 | 296 | 1123100 | 30.611 | 169.98 | 3 | 0.831 | 1.1 | 5081.6 |  | 33699 | 20.648 | 1120700
297 | 1160000 | 52.217 | 170.01 | 3 | 0.848 | 1.04 | 5245.5 |  | 34786 | 22.28 | 1158000 | 297 | 1164100 | 322.217 | 170.02 | 3 | 0.843 | 1.19 | 5267.7 |  | 34932 | 22.28 | 1162700 | 297 | 1122000 | 30.705 | 169.98 | 3 | 0.831 | 1.13 | 5075.3 |  | 33656 | 20.743 | 1120900
298 | 1158700 | 52.324 | 170.01 | 3 | 0.848 | 1 | 5241.4 |  | 34758 | 22.387 | 1157400 | 298 | 1163100 | 322.324 | 170.02 | 3 | 0.843 | 1.2 | 5263.6 |  | 34905 | 22.387 | 1162000 | 298 | 1120700 | 30.799 | 169.98 | 3 | 0.831 | 1.2 | 5070.4 |  | 33624 | 20.837 | 1120700
299 | 1158000 | 52.431 | 170.01 | 3 | 0.848 | 0.99 | 5237.1 |  | 34730 | 22.495 | 1156900 | 299 | 1162700 | 322.431 | 170.02 | 3 | 0.843 | 1.22 | 5260.8 |  | 34887 | 22.495 | 1161500 | 299 | 1120900 | 30.894 | 169.98 | 3 | 0.831 | 1.12 | 5071.8 |  | 33633 | 20.932 | 1119300
300 | 1157400 | 52.538 | 170.01 | 3 | 0.848 | 0.96 | 5233.3 |  | 34704 | 22.603 | 1155700 | 300 | 1162000 | 322.538 | 170.02 | 3 | 0.843 | 1.22 | 5258.4 |  | 34871 | 22.603 | 1161400 | 300 | 1120700 | 30.988 | 169.98 | 3 | 0.831 | 1.14 | 5069.1 |  | 33616 | 21.027 | 1119600
301 | 1156900 | 52.646 | 170.01 | 3 | 0.848 | 1.02 | 5232.6 |  | 34700 | 22.711 | 1155500 | 301 | 1161500 | 322.646 | 170.02 | 3 | 0.843 | 1.24 | 5256.1 |  | 34856 | 22.711 | 1160700 | 301 | 1119300 | 31.083 | 169.98 | 3 | 0.831 | 1.21 | 5064.4 |  | 33584 | 21.122 | 1118300
302 | 1155700 | 52.754 | 170.01 | 3 | 0.848 | 0.97 | 5226.3 |  | 34658 | 22.82 | 1154900 | 302 | 1161400 | 322.754 | 170.02 | 3 | 0.843 | 1.25 | 5255.5 |  | 34852 | 22.82 | 1160000 | 302 | 1119600 | 31.178 | 169.98 | 3 | 0.831 | 1.14 | 5066.7 |  | 33599 | 21.218 | 1118600
303 | 1155500 | 52.862 | 170.01 | 3 | 0.848 | 0.89 | 5225.7 |  | 34654 | 22.929 | 1153400 | 303 | 1160700 | 322.862 | 170.02 | 3 | 0.843 | 1.24 | 5252.5 |  | 34832 | 22.929 | 1159500 | 303 | 1118300 | 31.273 | 169.98 | 3 | 0.831 | 1.13 | 5058.3 |  | 33544 | 21.313 | 1117600
304 | 1154900 | 52.971 | 170.01 | 3 | 0.848 | 0.93 | 5223.2 |  | 34637 | 23.038 | 1153700 | 304 | 1160000 | 322.971 | 170.02 | 3 | 0.843 | 1.23 | 5249 |  | 34809 | 23.038 | 1159200 | 304 | 1118600 | 31.369 | 169.98 | 3 | 0.831 | 1.21 | 5059.7 |  | 33553 | 21.409 | 1117000
305 | 1153400 | 53.08 | 170.01 | 3 | 0.848 | 1.01 | 5217.9 |  | 34602 | 23.147 | 1151600 | 305 | 1159500 | 323.08 | 170.02 | 3 | 0.843 | 1.19 | 5246.1 |  | 34789 | 23.147 | 1158800 | 305 | 1117600 | 31.464 | 169.98 | 3 | 0.831 | 1.19 | 5057.4 |  | 33538 | 21.505 | 1117100
306 | 1153700 | 53.189 | 170.01 | 3 | 0.848 | 1.05 | 5220.7 |  | 34621 | 23.257 | 1151700 | 306 | 1159200 | 323.189 | 170.02 | 3 | 0.843 | 1.15 | 5243.2 |  | 34770 | 23.257 | 1157600 | 306 | 1117000 | 31.56 | 169.98 | 3 | 0.831 | 1.11 | 5053.6 |  | 33513 | 21.601 | 1116000
307 | 1151600 | 53.298 | 170.01 | 3 | 0.848 | 1.04 | 5209.4 |  | 34546 | 23.367 | 1151100 | 307 | 1158800 | 323.298 | 170.02 | 3 | 0.843 | 1.12 | 5241.3 |  | 34757 | 23.367 | 1156900 | 307 | 1117100 | 31.656 | 169.98 | 3 | 0.831 | 1.17 | 5053.2 |  | 33510 | 21.698 | 1115700
308 | 1151700 | 53.408 | 170.01 | 3 | 0.848 | 1.08 | 5210.6 |  | 34554 | 23.477 | 1150900 | 308 | 1157600 | 323.408 | 170.01 | 3 | 0.843 | 1.11 | 5236.3 |  | 34725 | 23.477 | 1156300 | 308 | 1116000 | 31.752 | 169.98 | 3 | 0.831 | 1.23 | 5049.6 |  | 33486 | 21.795 | 1115100
309 | 1151100 | 53.518 | 170.01 | 3 | 0.848 | 1.17 | 5208.7 |  | 34541 | 23.588 | 1151300 | 309 | 1156900 | 323.518 | 170.01 | 3 | 0.843 | 1.14 | 5234.3 |  | 34711 | 23.588 | 1156100 | 309 | 1115700 | 31.849 | 169.98 | 3 | 0.831 | 1.16 | 5048.6 |  | 33479 | 21.891 | 1114700
310 | 1150900 | 53.628 | 170.01 | 3 | 0.848 | 1.03 | 5208.5 |  | 34540 | 23.699 | 1149500 | 310 | 1156300 | 323.628 | 170.01 | 3 | 0.843 | 1.18 | 5232 |  | 34696 | 23.699 | 1155300 | 310 | 1115100 | 31.946 | 169.98 | 3 | 0.831 | 1.11 | 5043.6 |  | 33446 | 21.989 | 1114100
311 | 1151300 | 53.739 | 170.01 | 3 | 0.848 | 0.93 | 5209.2 |  | 34544 | 23.81 | 1148700 | 311 | 1156100 | 323.739 | 170.01 | 3 | 0.843 | 1.23 | 5232 |  | 34696 | 23.81 | 1155500 | 311 | 1114700 | 32.042 | 169.98 | 3 | 0.831 | 1.2 | 5042.1 |  | 33437 | 22.086 | 1113900
312 | 1149500 | 53.85 | 170.01 | 3 | 0.848 | 0.97 | 5198.6 |  | 34474 | 23.921 | 1148300 | 312 | 1155300 | 323.85 | 170.01 | 3 | 0.843 | 1.24 | 5228.2 |  | 34671 | 23.921 | 1154400 | 312 | 1114100 | 32.14 | 169.98 | 3 | 0.831 | 1.23 | 5040.3 |  | 33424 | 22.183 | 1113200
313 | 1148700 | 53.961 | 170.01 | 3 | 0.848 | 0.98 | 5195.7 |  | 34455 | 24.033 | 1147700 | 313 | 1155500 | 323.961 | 170.01 | 3 | 0.843 | 1.2 | 5227.8 |  | 34668 | 24.033 | 1154300 | 313 | 1113900 | 32.237 | 169.98 | 3 | 0.831 | 1.17 | 5039.9 |  | 33422 | 22.281 | 1112800
314 | 1148300 | 54.072 | 170.01 | 3 | 0.848 | 0.97 | 5196.4 |  | 34459 | 24.145 | 1147700 | 314 | 1154400 | 324.072 | 170.01 | 3 | 0.843 | 1.14 | 5222.4 |  | 34632 | 24.145 | 1153100 | 314 | 1113200 | 32.334 | 169.98 | 3 | 0.831 | 1.12 | 5035.4 |  | 33392 | 22.379 | 1112000
315 | 1147700 | 54.184 | 170.01 | 3 | 0.848 | 1.08 | 5193.8 |  | 34442 | 24.257 | 1146800 | 315 | 1154300 | 324.184 | 170.01 | 3 | 0.843 | 1.11 | 5220.9 |  | 34622 | 24.257 | 1152200 | 315 | 1112800 | 32.432 | 169.98 | 3 | 0.831 | 1.18 | 5033.4 |  | 33379 | 22.477 | 1111700
316 | 1147700 | 54.296 | 170 | 3 | 0.848 | 1.05 | 5192.9 |  | 34437 | 24.37 | 1146100 | 316 | 1153100 | 324.296 | 170.01 | 3 | 0.843 | 1.16 | 5215.5 |  | 34586 | 24.37 | 1152300 | 316 | 1112000 | 32.53 | 169.98 | 3 | 0.831 | 1.23 | 5030.7 |  | 33361 | 22.575 | 1111400
317 | 1146800 | 54.408 | 170 | 3 | 0.848 | 1.01 | 5189 |  | 34410 | 24.483 | 1145000 | 317 | 1152200 | 324.408 | 170.01 | 3 | 0.843 | 1.22 | 5212.1 |  | 34563 | 24.483 | 1151700 | 317 | 1111700 | 32.628 | 169.98 | 3 | 0.831 | 1.19 | 5030.3 |  | 33358 | 22.674 | 1111100
318 | 1146100 | 54.521 | 170 | 3 | 0.848 | 0.89 | 5184.5 |  | 34381 | 24.596 | 1144300 | 318 | 1152300 | 324.521 | 170.01 | 3 | 0.843 | 1.24 | 5214.2 |  | 34577 | 24.596 | 1151200 | 318 | 1111400 | 32.726 | 169.98 | 3 | 0.831 | 1.12 | 5027.4 |  | 33339 | 22.773 | 1110700
319 | 1145000 | 54.634 | 170 | 3 | 0.848 | 1 | 5178.7 |  | 34342 | 24.709 | 1143800 | 319 | 1151700 | 324.634 | 170.01 | 3 | 0.843 | 1.17 | 5210.8 |  | 34555 | 24.709 | 1150000 | 319 | 1111100 | 32.825 | 169.98 | 3 | 0.831 | 1.14 | 5025.7 |  | 33327 | 22.871 | 1109900
320 | 1144300 | 54.747 | 170 | 3 | 0.848 | 1.08 | 5177.8 |  | 34336 | 24.823 | 1144500 | 320 | 1151200 | 324.747 | 170.01 | 3 | 0.843 | 1.12 | 5207.2 |  | 34531 | 24.823 | 1149700 | 320 | 1110700 | 32.924 | 169.98 | 3 | 0.831 | 1.2 | 5024.3 |  | 33318 | 22.971 | 1109700
321 | 1143800 | 54.86 | 170 | 3 | 0.848 | 1.03 | 5175.6 |  | 34322 | 24.937 | 1142700 | 321 | 1150000 | 324.86 | 170.01 | 3 | 0.843 | 1.16 | 5202.6 |  | 34501 | 24.937 | 1149200 | 321 | 1109900 | 33.022 | 169.98 | 3 | 0.831 | 1.23 | 5022 |  | 33303 | 23.07 | 1108800
322 | 1144500 | 54.974 | 170 | 3 | 0.848 | 0.92 | 5175.9 |  | 34324 | 25.051 | 1142100 | 322 | 1149700 | 324.974 | 170.01 | 3 | 0.843 | 1.24 | 5202.5 |  | 34500 | 25.051 | 1148100 | 322 | 1109700 | 33.122 | 169.98 | 3 | 0.831 | 1.2 | 5021.7 |  | 33301 | 23.17 | 1108400
323 | 1142700 | 55.088 | 170 | 3 | 0.848 | 0.93 | 5166.6 |  | 34262 | 25.166 | 1142700 | 323 | 1149200 | 325.088 | 170.01 | 3 | 0.843 | 1.23 | 5200.3 |  | 34485 | 25.166 | 1147600 | 323 | 1108800 | 33.221 | 169.98 | 3 | 0.831 | 1.13 | 5017 |  | 33270 | 23.269 | 1108200
324 | 1142100 | 55.202 | 170 | 3 | 0.848 | 1.03 | 5165.7 |  | 34256 | 25.281 | 1141500 | 324 | 1148100 | 325.202 | 170.01 | 3 | 0.843 | 1.21 | 5194.2 |  | 34445 | 25.281 | 1147100 | 324 | 1108400 | 33.321 | 169.98 | 3 | 0.831 | 1.13 | 5014.1 |  | 33251 | 23.369 | 1107700
325 | 1142700 | 55.317 | 170 | 3 | 0.848 | 1.1 | 5171.4 |  | 34294 | 25.396 | 1140000 | 325 | 1147600 | 325.317 | 170.01 | 3 | 0.843 | 1.15 | 5191.1 |  | 34425 | 25.396 | 1146600 | 325 | 1108200 | 33.42 | 169.98 | 3 | 0.831 | 1.18 | 5012.4 |  | 33239 | 23.47 | 1106800
326 | 1141500 | 55.432 | 170 | 3 | 0.848 | 0.96 | 5165.3 |  | 34254 | 25.511 | 1140100 | 326 | 1147100 | 325.432 | 170.01 | 3 | 0.843 | 1.25 | 5190.8 |  | 34422 | 25.511 | 1146300 | 326 | 1107700 | 33.52 | 169.98 | 3 | 0.831 | 1.24 | 5012 |  | 33237 | 23.57 | 1106500
327 | 1140000 | 55.547 | 170 | 3 | 0.848 | 0.84 | 5156.2 |  | 34193 | 25.627 | 1139300 | 327 | 1146600 | 325.547 | 170.01 | 3 | 0.843 | 1.24 | 5188.5 |  | 34407 | 25.627 | 1144800 | 327 | 1106800 | 33.621 | 169.98 | 3 | 0.831 | 1.24 | 5008.7 |  | 33215 | 23.671 | 1105700
328 | 1140100 | 55.662 | 170 | 3 | 0.848 | 1.02 | 5156 |  | 34192 | 25.743 | 1138900 | 328 | 1146300 | 325.662 | 170.02 | 3 | 0.843 | 1.15 | 5184.7 |  | 34382 | 25.743 | 1144700 | 328 | 1106500 | 33.721 | 169.98 | 3 | 0.831 | 1.2 | 5007 |  | 33204 | 23.772 | 1105400
329 | 1139300 | 55.778 | 170 | 3 | 0.848 | 1.08 | 5155.8 |  | 34191 | 25.86 | 1137500 | 329 | 1144800 | 325.778 | 170.02 | 3 | 0.843 | 1.18 | 5178.4 |  | 34340 | 25.86 | 1144200 | 329 | 1105700 | 33.822 | 169.98 | 3 | 0.831 | 1.15 | 5003.4 |  | 33180 | 23.873 | 1105100
330 | 1138900 | 55.894 | 170 | 3 | 0.848 | 0.92 | 5153.6 |  | 34176 | 25.976 | 1137600 | 330 | 1144700 | 325.894 | 170.02 | 3 | 0.843 | 1.26 | 5179.8 |  | 34350 | 25.976 | 1143400 | 330 | 1105400 | 33.923 | 169.98 | 3 | 0.831 | 1.13 | 5000.5 |  | 33161 | 23.974 | 1104500
331 | 1137500 | 56.011 | 170 | 3 | 0.848 | 0.96 | 5144.7 |  | 34117 | 26.093 | 1137200 | 331 | 1144200 | 326.011 | 170.02 | 3 | 0.843 | 1.19 | 5177.7 |  | 34336 | 26.093 | 1142700 | 331 | 1105100 | 34.024 | 169.98 | 3 | 0.831 | 1.15 | 4998.7 |  | 33148 | 24.075 | 1103800
332 | 1137600 | 56.127 | 170 | 3 | 0.848 | 1 | 5147.8 |  | 34137 | 26.211 | 1136500 | 332 | 1143400 | 326.127 | 170.02 | 3 | 0.843 | 1.15 | 5171.7 |  | 34296 | 26.211 | 1142400 | 332 | 1104500 | 34.125 | 169.98 | 3 | 0.831 | 1.2 | 4995.8 |  | 33129 | 24.177 | 1103200
333 | 1137200 | 56.244 | 170 | 3 | 0.848 | 0.92 | 5145.3 |  | 34121 | 26.328 | 1136300 | 333 | 1142700 | 326.244 | 170.02 | 3 | 0.843 | 1.25 | 5170.7 |  | 34289 | 26.328 | 1141800 | 333 | 1103800 | 34.226 | 169.98 | 3 | 0.831 | 1.24 | 4993.8 |  | 33116 | 24.279 | 1102800
334 | 1136500 | 56.362 | 170 | 3 | 0.848 | 0.94 | 5140 |  | 34086 | 26.446 | 1135300 | 334 | 1142400 | 326.362 | 170.02 | 3 | 0.843 | 1.22 | 5169.4 |  | 34281 | 26.446 | 1140700 | 334 | 1103200 | 34.328 | 169.98 | 3 | 0.831 | 1.25 | 4991.8 |  | 33103 | 24.381 | 1102100
335 | 1136300 | 56.479 | 170 | 3 | 0.848 | 1.05 | 5142.4 |  | 34101 | 26.564 | 1134100 | 335 | 1141800 | 326.479 | 170.02 | 3 | 0.843 | 1.14 | 5164.9 |  | 34251 | 26.564 | 1140400 | 335 | 1102800 | 34.43 | 169.98 | 3 | 0.831 | 1.23 | 4990.3 |  | 33093 | 24.484 | 1101600
336 | 1135300 | 56.597 | 170 | 3 | 0.848 | 0.97 | 5137.2 |  | 34067 | 26.683 | 1133400 | 336 | 1140700 | 326.597 | 170.02 | 3 | 0.843 | 1.23 | 5160.3 |  | 34220 | 26.683 | 1139600 | 336 | 1102100 | 34.532 | 169.98 | 3 | 0.831 | 1.2 | 4986.4 |  | 33067 | 24.586 | 1100700
337 | 1134100 | 56.715 | 170 | 3 | 0.848 | 0.94 | 5128.7 |  | 34011 | 26.801 | 1134000 | 337 | 1140400 | 326.715 | 170.02 | 3 | 0.843 | 1.23 | 5159.9 |  | 34218 | 26.801 | 1139200 | 337 | 1101600 | 34.635 | 169.99 | 3 | 0.831 | 1.17 | 4985 |  | 33058 | 24.689 | 1100600
338 | 1133400 | 56.834 | 170 | 3 | 0.848 | 0.99 | 5127.9 |  | 34005 | 26.92 | 1132500 | 338 | 1139600 | 326.834 | 170.02 | 3 | 0.843 | 1.15 | 5156.1 |  | 34192 | 26.92 | 1139100 | 338 | 1100700 | 34.737 | 169.99 | 3 | 0.831 | 1.15 | 4979.6 |  | 33022 | 24.792 | 1099900
339 | 1134000 | 56.952 | 169.99 | 3 | 0.848 | 0.85 | 5130.8 |  | 34025 | 27.04 | 1131700 | 339 | 1139200 | 326.952 | 170.02 | 3 | 0.843 | 1.24 | 5153.3 |  | 34174 | 27.04 | 1137700 | 339 | 1100600 | 34.84 | 169.99 | 3 | 0.831 | 1.14 | 4978.3 |  | 33013 | 24.895 | 1099800
340 | 1132500 | 57.071 | 169.99 | 3 | 0.848 | 0.98 | 5121.6 |  | 33964 | 27.16 | 1131500 | 340 | 1139100 | 327.071 | 170.02 | 3 | 0.843 | 1.19 | 5154.5 |  | 34182 | 27.16 | 1137600 | 340 | 1099900 | 34.943 | 169.99 | 3 | 0.831 | 1 | 4974.8 |  | 32990 | 24.999 | 1099600
341 | 1131700 | 57.191 | 169.99 | 3 | 0.848 | 1.03 | 5120.9 |  | 33959 | 27.28 | 1130300 | 341 | 1137700 | 327.191 | 170.01 | 3 | 0.843 | 1.18 | 5145.8 |  | 34124 | 27.28 | 1136800 | 341 | 1099800 | 35.046 | 169.99 | 3 | 0.832 | 0.84 | 4973.5 |  | 32982 | 25.103 | 1098900
342 | 1131500 | 57.311 | 169.99 | 3 | 0.848 | 0.9 | 5116.2 |  | 33928 | 27.4 | 1130000 | 342 | 1137600 | 327.311 | 170.01 | 3 | 0.843 | 1.25 | 5147.1 |  | 34133 | 27.4 | 1135800 | 342 | 1099600 | 35.15 | 169.99 | 3 | 0.832 | 0.85 | 4974.2 |  | 32986 | 25.207 | 1098100
343 | 1130300 | 57.431 | 169.99 | 3 | 0.848 | 1.05 | 5114.2 |  | 33915 | 27.52 | 1129300 | 343 | 1136800 | 327.431 | 170.01 | 3 | 0.843 | 1.15 | 5142.8 |  | 34104 | 27.52 | 1135200 | 343 | 1098900 | 35.254 | 169.99 | 3 | 0.832 | 0.87 | 4971.7 |  | 32970 | 25.311 | 1097800
344 | 1130000 | 57.551 | 169.99 | 3 | 0.848 | 0.94 | 5111.7 |  | 33898 | 27.641 | 1128300 | 344 | 1135800 | 327.551 | 170.01 | 3 | 0.843 | 1.25 | 5137.6 |  | 34069 | 27.641 | 1134000 | 344 | 1098100 | 35.358 | 169.99 | 3 | 0.832 | 0.89 | 4967.5 |  | 32941 | 25.415 | 1096600
345 | 1129300 | 57.671 | 169.99 | 3 | 0.848 | 0.98 | 5107.8 |  | 33872 | 27.763 | 1128200 | 345 | 1135200 | 327.671 | 170.01 | 3 | 0.843 | 1.21 | 5137.1 |  | 34066 | 27.763 | 1133800 | 345 | 1097800 | 35.462 | 169.99 | 3 | 0.832 | 0.9 | 4967.1 |  | 32939 | 25.52 | 1096300
346 | 1128300 | 57.792 | 169.99 | 3 | 0.848 | 1.04 | 5104.8 |  | 33852 | 27.884 | 1127500 | 346 | 1134000 | 327.792 | 170.01 | 3 | 0.843 | 1.2 | 5129.2 |  | 34014 | 27.884 | 1133700 | 346 | 1096600 | 35.566 | 169.98 | 3 | 0.832 | 0.92 | 4961 |  | 32899 | 25.624 | 1095700
347 | 1128200 | 57.914 | 169.99 | 3 | 0.848 | 0.95 | 5101.8 |  | 33833 | 28.006 | 1126500 | 347 | 1133800 | 327.914 | 170.01 | 3 | 0.843 | 1.26 | 5130.3 |  | 34022 | 28.006 | 1132800 | 347 | 1096300 | 35.671 | 169.98 | 3 | 0.832 | 0.92 | 4960.6 |  | 32896 | 25.729 | 1095500
348 | 1127500 | 58.035 | 169.99 | 3 | 0.848 | 1 | 5102.3 |  | 33836 | 28.128 | 1126600 | 348 | 1133700 | 328.035 | 170.01 | 3 | 0.843 | 1.18 | 5129.4 |  | 34016 | 28.128 | 1132200 | 348 | 1095700 | 35.775 | 169.98 | 3 | 0.832 | 0.93 | 4957.4 |  | 32875 | 25.835 | 1094900
349 | 1126500 | 58.157 | 169.99 | 3 | 0.848 | 0.84 | 5097.1 |  | 33801 | 28.251 | 1126100 | 349 | 1132800 | 328.157 | 170.01 | 3 | 0.843 | 1.28 | 5124.2 |  | 33981 | 28.251 | 1131600 | 349 | 1095500 | 35.88 | 169.98 | 3 | 0.832 | 0.94 | 4957.2 |  | 32873 | 25.94 | 1093800
350 | 1126600 | 58.279 | 169.99 | 3 | 0.848 | 1.04 | 5095.1 |  | 33788 | 28.373 | 1124600 | 350 | 1132200 | 328.279 | 170.01 | 3 | 0.843 | 1.19 | 5122 |  | 33966 | 28.373 | 1130500 | 350 | 1094900 | 35.986 | 169.98 | 3 | 0.832 | 0.93 | 4954.4 |  | 32855 | 26.046 | 1093800
351 | 1126100 | 58.402 | 169.99 | 3 | 0.848 | 0.93 | 5095.6 |  | 33791 | 28.497 | 1124900 | 351 | 1131600 | 328.402 | 170.01 | 3 | 0.843 | 1.28 | 5119.5 |  | 33950 | 28.497 | 1130500 | 351 | 1093800 | 36.091 | 169.98 | 3 | 0.832 | 0.93 | 4949.6 |  | 32823 | 26.152 | 1093200
352 | 1124600 | 58.524 | 169.99 | 3 | 0.848 | 1.05 | 5087.1 |  | 33735 | 28.62 | 1123700 | 352 | 1130500 | 328.524 | 170.01 | 3 | 0.843 | 1.2 | 5115.7 |  | 33924 | 28.62 | 1130200 | 352 | 1093800 | 36.197 | 169.98 | 3 | 0.832 | 0.93 | 4949.5 |  | 32822 | 26.258 | 1092600
353 | 1124900 | 58.648 | 169.99 | 3 | 0.848 | 0.91 | 5090.1 |  | 33755 | 28.744 | 1124600 | 353 | 1130500 | 328.648 | 170.02 | 3 | 0.843 | 1.28 | 5113.5 |  | 33910 | 28.744 | 1128800 | 353 | 1093200 | 36.303 | 169.98 | 3 | 0.832 | 0.94 | 4946.6 |  | 32803 | 26.364 | 1092100
354 | 1123700 | 58.771 | 169.99 | 3 | 0.848 | 0.97 | 5082.1 |  | 33702 | 28.868 | 1122800 | 354 | 1130200 | 328.771 | 170.02 | 3 | 0.843 | 1.2 | 5113.9 |  | 33912 | 28.868 | 1128300 | 354 | 1092600 | 36.409 | 169.98 | 3 | 0.832 | 0.94 | 4944 |  | 32786 | 26.471 | 1091000
355 | 1124600 | 58.895 | 169.99 | 3 | 0.848 | 0.84 | 5088.3 |  | 33743 | 28.992 | 1122400 | 355 | 1128800 | 328.895 | 170.02 | 3 | 0.843 | 1.28 | 5106.1 |  | 33861 | 28.992 | 1127800 | 355 | 1092100 | 36.515 | 169.98 | 3 | 0.832 | 0.94 | 4941.9 |  | 32772 | 26.578 | 1090500
356 | 1122800 | 59.019 | 170 | 3 | 0.848 | 1.02 | 5078 |  | 33674 | 29.117 | 1121300 | 356 | 1128300 | 329.019 | 170.02 | 3 | 0.843 | 1.21 | 5105.9 |  | 33860 | 29.117 | 1127800 | 356 | 1091000 | 36.622 | 169.98 | 3 | 0.832 | 0.94 | 4936.9 |  | 32739 | 26.685 | 1090200
357 | 1122400 | 59.143 | 170 | 3 | 0.848 | 0.93 | 5079.2 |  | 33683 | 29.242 | 1121000 | 357 | 1127800 | 329.143 | 170.02 | 3 | 0.843 | 1.29 | 5101.8 |  | 33832 | 29.242 | 1126400 | 357 | 1090500 | 36.729 | 169.98 | 3 | 0.832 | 0.93 | 4934.2 |  | 32721 | 26.792 | 1089800
358 | 1121300 | 59.268 | 170 | 3 | 0.848 | 1.04 | 5072 |  | 33635 | 29.367 | 1120400 | 358 | 1127800 | 329.268 | 170.02 | 3 | 0.843 | 1.21 | 5103.6 |  | 33845 | 29.367 | 1125700 | 358 | 1090200 | 36.836 | 169.98 | 3 | 0.832 | 0.92 | 4933.1 |  | 32714 | 26.9 | 1089000
359 | 1121000 | 59.393 | 170 | 3 | 0.848 | 0.91 | 5072.9 |  | 33641 | 29.493 | 1119300 | 359 | 1126400 | 329.393 | 170.02 | 3 | 0.843 | 1.3 | 5096.5 |  | 33797 | 29.493 | 1125800 | 359 | 1089800 | 36.943 | 169.98 | 3 | 0.832 | 0.92 | 4931.3 |  | 32702 | 27.008 | 1088800
360 | 1120400 | 59.518 | 170 | 3 | 0.848 | 1.03 | 5069.3 |  | 33617 | 29.619 | 1119100 | 360 | 1125700 | 329.518 | 170.02 | 3 | 0.843 | 1.21 | 5093.7 |  | 33779 | 29.619 | 1124300 | 360 | 1089000 | 37.051 | 169.98 | 3 | 0.832 | 0.9 | 4926.7 |  | 32671 | 27.116 | 1087900
361 | 1119300 | 59.644 | 170 | 3 | 0.848 | 0.92 | 5064.5 |  | 33585 | 29.745 | 1118000 | 361 | 1125800 | 329.644 | 170.02 | 3 | 0.843 | 1.29 | 5094.1 |  | 33781 | 29.745 | 1124000 | 361 | 1088800 | 37.159 | 169.98 | 3 | 0.832 | 0.88 | 4925.3 |  | 32662 | 27.224 | 1087000
362 | 1119100 | 59.77 | 170 | 3 | 0.848 | 0.95 | 5064 |  | 33582 | 29.872 | 1118200 | 362 | 1124300 | 329.77 | 170.02 | 3 | 0.843 | 1.23 | 5087.1 |  | 33735 | 29.872 | 1122700 | 362 | 1087900 | 37.267 | 169.98 | 3 | 0.832 | 0.86 | 4922.1 |  | 32641 | 27.332 | 1086500
363 | 1118000 | 59.896 | 170 | 3 | 0.848 | 0.97 | 5056.3 |  | 33531 | 29.999 | 1117400 | 363 | 1124000 | 329.896 | 170.02 | 3 | 0.843 | 0.97 | 5087.1 |  | 33735 | 29.999 | 1122200 | 363 | 1087000 | 37.375 | 169.98 | 3 | 0.832 | 0.85 | 4917.7 |  | 32611 | 27.441 | 1086100
364 | 1118200 | 60.023 | 170 | 3 | 0.848 | 0.85 | 5061 |  | 33562 | 30.126 | 1116000 | 364 | 1122700 | 330.023 | 170.02 | 3 | 0.843 | 0.91 | 5078.2 |  | 33676 | 30.126 | 1122000 | 364 | 1086500 | 37.483 | 169.98 | 3 | 0.832 | 0.84 | 4914.6 |  | 32591 | 27.55 | 1085000
365 | 1117400 | 60.15 | 170 | 3 | 0.848 | 1.01 | 5053 |  | 33509 | 30.254 | 1115900 | 365 | 1122200 | 330.15 | 170.02 | 3 | 0.843 | 0.88 | 5077.8 |  | 33673 | 30.254 | 1121400 | 365 | 1086100 | 37.592 | 169.98 | 3 | 0.832 | 0.83 | 4912.9 |  | 32579 | 27.659 | 1085300
366 | 1116000 | 60.277 | 170 | 3 | 0.848 | 0.91 | 5047.9 |  | 33475 | 30.382 | 1114600 | 366 | 1122000 | 330.277 | 170.02 | 3 | 0.843 | 0.97 | 5077.2 |  | 33669 | 30.382 | 1120500 | 366 | 1085000 | 37.701 | 169.98 | 3 | 0.832 | 0.86 | 4908.3 |  | 32549 | 27.768 | 1083800
367 | 1115900 | 60.405 | 169.99 | 3 | 0.848 | 0.97 | 5046.9 |  | 33469 | 30.51 | 1114800 | 367 | 1121400 | 330.405 | 170.02 | 3 | 0.843 | 0.88 | 5074.3 |  | 33650 | 30.51 | 1119900 | 367 | 1085300 | 37.81 | 169.99 | 3 | 0.832 | 0.89 | 4910.6 |  | 32564 | 27.878 | 1084400
368 | 1114600 | 60.533 | 169.99 | 3 | 0.848 | 0.98 | 5041.2 |  | 33430 | 30.638 | 1113700 | 368 | 1120500 | 330.533 | 170.02 | 3 | 0.843 | 0.93 | 5071.2 |  | 33629 | 30.638 | 1119000 | 368 | 1083800 | 37.919 | 169.99 | 3 | 0.832 | 0.92 | 4902.9 |  | 32513 | 27.988 | 1083400
369 | 1114800 | 60.661 | 169.99 | 3 | 0.848 | 0.9 | 5044.5 |  | 33452 | 30.767 | 1113100 | 369 | 1119900 | 330.661 | 170.02 | 3 | 0.843 | 0.95 | 5067 |  | 33602 | 30.767 | 1118100 | 369 | 1084400 | 38.029 | 169.99 | 3 | 0.832 | 0.94 | 4906.6 |  | 32538 | 28.098 | 1083300
370 | 1113700 | 60.789 | 169.99 | 3 | 0.848 | 0.95 | 5038 |  | 33409 | 30.897 | 1112800 | 370 | 1119000 | 330.789 | 170.02 | 3 | 0.843 | 0.88 | 5062.9 |  | 33574 | 30.897 | 1116800 | 370 | 1083400 | 38.139 | 169.99 | 3 | 0.832 | 0.93 | 4901.9 |  | 32507 | 28.208 | 1082900
371 | 1113100 | 60.918 | 169.99 | 3 | 0.848 | 0.9 | 5036.7 |  | 33401 | 31.026 | 1112000 | 371 | 1118100 | 330.918 | 170.02 | 3 | 0.843 | 0.96 | 5058.3 |  | 33544 | 31.026 | 1117500 | 371 | 1083300 | 38.249 | 169.99 | 3 | 0.832 | 0.91 | 4902 |  | 32507 | 28.319 | 1082300
372 | 1112800 | 61.048 | 169.99 | 3 | 0.848 | 0.93 | 5034.9 |  | 33389 | 31.156 | 1110200 | 372 | 1116800 | 331.048 | 170.02 | 3 | 0.843 | 0.93 | 5053.3 |  | 33511 | 31.156 | 1116400 | 372 | 1082900 | 38.359 | 169.99 | 3 | 0.832 | 0.87 | 4900.1 |  | 32495 | 28.43 | 1081600
373 | 1112000 | 61.177 | 170 | 3 | 0.848 | 0.99 | 5029.1 |  | 33350 | 31.286 | 1110900 | 373 | 1117500 | 331.177 | 170.02 | 3 | 0.843 | 0.89 | 5055.6 |  | 33526 | 31.286 | 1115800 | 373 | 1082300 | 38.47 | 169.99 | 3 | 0.832 | 0.84 | 4896.5 |  | 32471 | 28.541 | 1080800
374 | 1110200 | 61.307 | 170 | 3 | 0.848 | 0.96 | 5022.6 |  | 33307 | 31.417 | 1109700 | 374 | 1116400 | 331.307 | 170.02 | 3 | 0.843 | 0.95 | 5050.1 |  | 33489 | 31.417 | 1115300 | 374 | 1081600 | 38.581 | 169.99 | 3 | 0.832 | 0.85 | 4892.5 |  | 32444 | 28.652 | 1080300
375 | 1110900 | 61.437 | 170 | 3 | 0.848 | 0.92 | 5027 |  | 33336 | 31.548 | 1109700 | 375 | 1115800 | 331.437 | 170.02 | 3 | 0.843 | 0.94 | 5046.2 |  | 33464 | 31.548 | 1114500 | 375 | 1080800 | 38.692 | 169.99 | 3 | 0.832 | 0.89 | 4889.9 |  | 32427 | 28.763 | 1080000
376 | 1109700 | 61.568 | 170 | 3 | 0.848 | 0.97 | 5019 |  | 33284 | 31.679 | 1108200 | 376 | 1115300 | 331.568 | 170.02 | 3 | 0.843 | 0.91 | 5045.6 |  | 33460 | 31.679 | 1114300 | 376 | 1080300 | 38.803 | 169.99 | 3 | 0.832 | 0.92 | 4888.3 |  | 32417 | 28.875 | 1079500
377 | 1109700 | 61.699 | 170 | 3 | 0.848 | 0.98 | 5019.3 |  | 33286 | 31.811 | 1107900 | 377 | 1114500 | 331.699 | 170.01 | 3 | 0.843 | 0.94 | 5041.5 |  | 33433 | 31.811 | 1112400 | 377 | 1080000 | 38.914 | 169.99 | 3 | 0.832 | 0.94 | 4887.1 |  | 32409 | 28.987 | 1079300
378 | 1108200 | 61.83 | 170 | 3 | 0.848 | 0.91 | 5014.8 |  | 33255 | 31.943 | 1107700 | 378 | 1114300 | 331.83 | 170.01 | 3 | 0.843 | 0.97 | 5038.9 |  | 33416 | 31.943 | 1112500 | 378 | 1079500 | 39.026 | 169.99 | 3 | 0.832 | 0.9 | 4884.5 |  | 32391 | 29.099 | 1078000
379 | 1107900 | 61.962 | 170 | 3 | 0.848 | 0.87 | 5014.5 |  | 33253 | 32.075 | 1106200 | 379 | 1112400 | 331.962 | 170.01 | 3 | 0.843 | 0.93 | 5032.5 |  | 33373 | 32.075 | 1111600 | 379 | 1079300 | 39.138 | 170 | 3 | 0.832 | 0.84 | 4883.1 |  | 32382 | 29.212 | 1077800
380 | 1107700 | 62.094 | 170 | 3 | 0.848 | 0.98 | 5009.2 |  | 33219 | 32.207 | 1105300 | 380 | 1112500 | 332.094 | 170.01 | 3 | 0.843 | 0.98 | 5034.1 |  | 33384 | 32.207 | 1111400 | 380 | 1078000 | 39.25 | 170 | 3 | 0.832 | 0.84 | 4876.4 |  | 32337 | 29.324 | 1077400
381 | 1106200 | 62.226 | 170 | 3 | 0.848 | 0.95 | 5002.3 |  | 33173 | 32.34 | 1104600 | 381 | 1111600 | 332.226 | 170.01 | 3 | 0.843 | 0.98 | 5027 |  | 33336 | 32.34 | 1110500 | 381 | 1077800 | 39.363 | 169.98 | 3 | 0.832 | 0.89 | 4875 |  | 32328 | 29.437 | 1076700
382 | 1105300 | 62.358 | 170 | 3 | 0.848 | 0.91 | 5001.7 |  | 33168 | 32.474 | 1104400 | 382 | 1111400 | 332.358 | 170.01 | 3 | 0.843 | 0.97 | 5027.2 |  | 33338 | 32.474 | 1110000 | 382 | 1077400 | 39.475 | 169.98 | 3 | 0.832 | 0.94 | 4875.4 |  | 32331 | 29.551 | 1076700
383 | 1104600 | 62.491 | 170 | 3 | 0.848 | 0.94 | 4996.3 |  | 33133 | 32.607 | 1103800 | 383 | 1110500 | 332.491 | 170.01 | 3 | 0.843 | 0.94 | 5023.7 |  | 33314 | 32.607 | 1109400 | 383 | 1076700 | 39.588 | 169.98 | 3 | 0.832 | 0.92 | 4872 |  | 32308 | 29.664 | 1075700
384 | 1104400 | 62.625 | 170 | 3 | 0.848 | 0.97 | 4994.3 |  | 33120 | 32.741 | 1102200 | 384 | 1110000 | 332.625 | 170.01 | 3 | 0.843 | 0.94 | 5022.3 |  | 33305 | 32.741 | 1108400 | 384 | 1076700 | 39.702 | 169.98 | 3 | 0.832 | 0.85 | 4871.6 |  | 32306 | 29.778 | 1074800
385 | 1103800 | 62.758 | 170 | 3 | 0.848 | 0.97 | 4992.4 |  | 33107 | 32.875 | 1101900 | 385 | 1109400 | 332.758 | 170.01 | 3 | 0.843 | 0.96 | 5017 |  | 33270 | 32.875 | 1107800 | 385 | 1075700 | 39.815 | 169.98 | 3 | 0.832 | 0.81 | 4865.6 |  | 32266 | 29.892 | 1074600
386 | 1102200 | 62.892 | 170 | 3 | 0.848 | 0.89 | 4988.3 |  | 33079 | 33.01 | 1101400 | 386 | 1108400 | 332.892 | 170.01 | 3 | 0.843 | 0.98 | 5012.6 |  | 33241 | 33.01 | 1107200 | 386 | 1074800 | 39.929 | 169.98 | 3 | 0.832 | 0.92 | 4861.6 |  | 32239 | 30.006 | 1073800
387 | 1101900 | 63.026 | 170 | 3 | 0.848 | 0.91 | 4986.4 |  | 33067 | 33.145 | 1100700 | 387 | 1107800 | 333.026 | 170.01 | 3 | 0.843 | 0.96 | 5011.3 |  | 33232 | 33.145 | 1106700 | 387 | 1074600 | 40.043 | 169.98 | 3 | 0.832 | 0.94 | 4862.3 |  | 32244 | 30.12 | 1073100
388 | 1101400 | 63.161 | 170 | 3 | 0.848 | 0.95 | 4981.4 |  | 33034 | 33.28 | 1100100 | 388 | 1107200 | 333.161 | 170.01 | 3 | 0.843 | 0.94 | 5009.9 |  | 33223 | 33.28 | 1106100 | 388 | 1073800 | 40.157 | 169.98 | 3 | 0.832 | 0.88 | 4858.1 |  | 32216 | 30.235 | 1072900
389 | 1100700 | 63.296 | 170 | 3 | 0.848 | 0.96 | 4977.6 |  | 33008 | 33.416 | 1099400 | 389 | 1106700 | 333.296 | 170.01 | 3 | 0.843 | 0.94 | 5007 |  | 33204 | 33.416 | 1105100 | 389 | 1073100 | 40.271 | 169.98 | 3 | 0.832 | 0.85 | 4854.2 |  | 32191 | 30.35 | 1071900
390 | 1100100 | 63.431 | 170 | 3 | 0.848 | 0.96 | 4974.5 |  | 32988 | 33.552 | 1098200 | 390 | 1106100 | 333.431 | 170.01 | 3 | 0.843 | 0.96 | 5001.8 |  | 33169 | 33.552 | 1105100 | 390 | 1072900 | 40.386 | 169.98 | 3 | 0.832 | 0.91 | 4853.9 |  | 32188 | 30.465 | 1071300
391 | 1099400 | 63.567 | 170 | 3 | 0.848 | 0.95 | 4973 |  | 32978 | 33.689 | 1097600 | 391 | 1105100 | 333.567 | 170.01 | 3 | 0.843 | 0.95 | 4997.5 |  | 33141 | 33.689 | 1103700 | 391 | 1071900 | 40.501 | 169.98 | 3 | 0.832 | 0.95 | 4850.3 |  | 32165 | 30.58 | 1070800
392 | 1098200 | 63.703 | 170.01 | 3 | 0.848 | 0.92 | 4970.1 |  | 32959 | 33.825 | 1097300 | 392 | 1105100 | 333.703 | 170.01 | 3 | 0.843 | 0.97 | 5001 |  | 33164 | 33.825 | 1103100 | 392 | 1071300 | 40.616 | 169.98 | 3 | 0.832 | 0.87 | 4846.9 |  | 32142 | 30.696 | 1069900
393 | 1097600 | 63.84 | 170.01 | 3 | 0.848 | 0.91 | 4967.3 |  | 32940 | 33.962 | 1096300 | 393 | 1103700 | 333.84 | 170.01 | 3 | 0.843 | 0.96 | 4992.9 |  | 33110 | 33.962 | 1101600 | 393 | 1070800 | 40.731 | 169.98 | 3 | 0.832 | 0.81 | 4843.7 |  | 32121 | 30.812 | 1069400
394 | 1097300 | 63.976 | 170.01 | 3 | 0.848 | 0.93 | 4965.1 |  | 32926 | 34.1 | 1095800 | 394 | 1103100 | 333.976 | 170.01 | 3 | 0.843 | 0.95 | 4990.9 |  | 33097 | 34.1 | 1101900 | 394 | 1069900 | 40.847 | 169.98 | 3 | 0.832 | 0.94 | 4840.6 |  | 32100 | 30.928 | 1069100
395 | 1096300 | 64.113 | 170.01 | 3 | 0.848 | 0.97 | 4957.7 |  | 32877 | 34.238 | 1095000 | 395 | 1101600 | 334.113 | 170.01 | 3 | 0.843 | 0.95 | 4983.6 |  | 33049 | 34.238 | 1101000 | 395 | 1069400 | 40.963 | 169.98 | 3 | 0.832 | 0.94 | 4838.9 |  | 32089 | 31.044 | 1067900
396 | 1095800 | 64.251 | 170.01 | 3 | 0.848 | 0.94 | 4955.6 |  | 32863 | 34.376 | 1094500 | 396 | 1101900 | 334.251 | 170.01 | 3 | 0.843 | 0.95 | 4987.2 |  | 33072 | 34.376 | 1100500 | 396 | 1069100 | 41.079 | 169.98 | 3 | 0.832 | 0.87 | 4836.8 |  | 32075 | 31.161 | 1067600
397 | 1095000 | 64.389 | 170.01 | 3 | 0.848 | 0.95 | 4951.9 |  | 32839 | 34.514 | 1093700 | 397 | 1101000 | 334.389 | 170.01 | 3 | 0.843 | 0.96 | 4980.8 |  | 33030 | 34.514 | 1100300 | 397 | 1067900 | 41.195 | 169.98 | 3 | 0.832 | 0.91 | 4830.4 |  | 32033 | 31.278 | 1067500
398 | 1094500 | 64.527 | 170.01 | 3 | 0.848 | 0.94 | 4951.4 |  | 32835 | 34.653 | 1093000 | 398 | 1100500 | 334.527 | 170.01 | 3 | 0.843 | 0.97 | 4980.2 |  | 33026 | 34.653 | 1099300 | 398 | 1067600 | 41.312 | 169.98 | 3 | 0.832 | 0.96 | 4830.1 |  | 32031 | 31.395 | 1066800
399 | 1093700 | 64.665 | 170.01 | 3 | 0.848 | 0.94 | 4947.5 |  | 32809 | 34.792 | 1092900 | 399 | 1100300 | 334.665 | 170.01 | 3 | 0.843 | 0.96 | 4978.8 |  | 33017 | 34.792 | 1098400 | 399 | 1067500 | 41.429 | 169.98 | 3 | 0.832 | 0.86 | 4829.6 |  | 32028 | 31.512 | 1066100
400 | 1093000 | 64.804 | 170.01 | 3 | 0.848 | 0.94 | 4945.3 |  | 32794 | 34.932 | 1092000 | 400 | 1099300 | 334.804 | 170 | 3 | 0.843 | 0.95 | 4971.2 |  | 32966 | 34.932 | 1097700 | 400 | 1066800 | 41.546 | 169.98 | 3 | 0.832 | 0.9 | 4826.1 |  | 32004 | 31.63 | 1065600
401 | 1092900 | 64.943 | 170.01 | 3 | 0.848 | 0.93 | 4944.4 |  | 32788 | 35.072 | 1091700 | 401 | 1098400 | 334.943 | 170 | 3 | 0.843 | 0.98 | 4968.3 |  | 32947 | 35.072 | 1097500 | 401 | 1066100 | 41.663 | 169.98 | 3 | 0.832 | 0.98 | 4823.3 |  | 31985 | 31.747 | 1064800
402 | 1092000 | 65.083 | 170.01 | 3 | 0.848 | 0.93 | 4941.2 |  | 32767 | 35.212 | 1090200 | 402 | 1097700 | 335.083 | 170 | 3 | 0.843 | 0.98 | 4964.9 |  | 32925 | 35.212 | 1096700 | 402 | 1065600 | 41.781 | 169.99 | 3 | 0.832 | 0.85 | 4821.2 |  | 31972 | 31.866 | 1064500
403 | 1091700 | 65.223 | 170.01 | 3 | 0.848 | 0.92 | 4940.1 |  | 32760 | 35.353 | 1090400 | 403 | 1097500 | 335.223 | 170.01 | 3 | 0.843 | 0.97 | 4964.7 |  | 32923 | 35.353 | 1096300 | 403 | 1064800 | 41.898 | 169.99 | 3 | 0.832 | 0.9 | 4816.5 |  | 31941 | 31.984 | 1063600
404 | 1090200 | 65.363 | 170.01 | 3 | 0.848 | 0.88 | 4933.9 |  | 32719 | 35.494 | 1089800 | 404 | 1096700 | 335.363 | 170.01 | 3 | 0.843 | 0.97 | 4961 |  | 32899 | 35.494 | 1095700 | 404 | 1064500 | 42.017 | 169.99 | 3 | 0.832 | 0.97 | 4815.8 |  | 31936 | 32.103 | 1063100
405 | 1090400 | 65.504 | 170.01 | 3 | 0.848 | 0.92 | 4934 |  | 32720 | 35.635 | 1088500 | 405 | 1096300 | 335.504 | 170.01 | 3 | 0.843 | 0.97 | 4959.5 |  | 32888 | 35.635 | 1095400 | 405 | 1063600 | 42.135 | 169.99 | 3 | 0.832 | 0.85 | 4812.6 |  | 31915 | 32.221 | 1062800
406 | 1089800 | 65.645 | 170.01 | 3 | 0.848 | 0.92 | 4931.8 |  | 32705 | 35.777 | 1088100 | 406 | 1095700 | 335.645 | 170.01 | 3 | 0.843 | 0.97 | 4957.4 |  | 32875 | 35.777 | 1094600 | 406 | 1063100 | 42.254 | 169.99 | 3 | 0.832 | 0.94 | 4808.7 |  | 31888 | 32.341 | 1062200
407 | 1088500 | 65.786 | 170.01 | 3 | 0.848 | 0.92 | 4925.9 |  | 32666 | 35.919 | 1087200 | 407 | 1095400 | 335.786 | 170.01 | 3 | 0.843 | 0.93 | 4955.4 |  | 32862 | 35.919 | 1093900 | 407 | 1062800 | 42.372 | 169.99 | 3 | 0.832 | 0.97 | 4809 |  | 31890 | 32.46 | 1061700
408 | 1088100 | 65.928 | 170.01 | 3 | 0.848 | 0.92 | 4924.4 |  | 32656 | 36.061 | 1086700 | 408 | 1094600 | 335.928 | 170.01 | 3 | 0.843 | 0.97 | 4952.2 |  | 32840 | 36.061 | 1093200 | 408 | 1062200 | 42.492 | 169.99 | 3 | 0.832 | 0.85 | 4804.9 |  | 31863 | 32.58 | 1061000
409 | 1087200 | 66.07 | 170.01 | 3 | 0.848 | 0.91 | 4920.3 |  | 32629 | 36.204 | 1086100 | 409 | 1093900 | 336.07 | 170.01 | 3 | 0.843 | 0.97 | 4947.6 |  | 32810 | 36.204 | 1092700 | 409 | 1061700 | 42.611 | 169.99 | 3 | 0.832 | 0.97 | 4802.4 |  | 31847 | 32.699 | 1060000
410 | 1086700 | 66.212 | 170.01 | 3 | 0.848 | 0.91 | 4917 |  | 32607 | 36.347 | 1085100 | 410 | 1093200 | 336.212 | 170.01 | 3 | 0.843 | 0.97 | 4944.7 |  | 32791 | 36.347 | 1091800 | 410 | 1061000 | 42.731 | 169.99 | 3 | 0.832 | 0.89 | 4800.5 |  | 31834 | 32.82 | 1059300
411 | 1086100 | 66.355 | 170.01 | 3 | 0.848 | 0.91 | 4914 |  | 32587 | 36.491 | 1085100 | 411 | 1092700 | 336.355 | 170.01 | 3 | 0.843 | 0.9 | 4941 |  | 32766 | 36.491 | 1091300 | 411 | 1060000 | 42.85 | 169.99 | 3 | 0.832 | 0.86 | 4794.8 |  | 31797 | 32.94 | 1059600
412 | 1085100 | 66.498 | 170.01 | 3 | 0.848 | 0.91 | 4910.1 |  | 32561 | 36.635 | 1084000 | 412 | 1091800 | 336.498 | 170.01 | 3 | 0.843 | 0.95 | 4939.2 |  | 32754 | 36.635 | 1091200 | 412 | 1059300 | 42.971 | 169.99 | 3 | 0.832 | 0.96 | 4791.5 |  | 31775 | 33.061 | 1059100
413 | 1085100 | 66.642 | 170.01 | 3 | 0.848 | 0.91 | 4910 |  | 32561 | 36.779 | 1082800 | 413 | 1091300 | 336.642 | 170.01 | 3 | 0.843 | 0.96 | 4938.5 |  | 32749 | 36.779 | 1090400 | 413 | 1059600 | 43.091 | 169.99 | 3 | 0.832 | 0.9 | 4793.6 |  | 31788 | 33.182 | 1058000
414 | 1084000 | 66.786 | 170.01 | 3 | 0.848 | 0.91 | 4903.1 |  | 32515 | 36.924 | 1082500 | 414 | 1091200 | 336.786 | 170 | 3 | 0.843 | 0.96 | 4937.2 |  | 32741 | 36.924 | 1090400 | 414 | 1059100 | 43.212 | 169.99 | 3 | 0.832 | 0.94 | 4792 |  | 31778 | 33.303 | 1056600
415 | 1082800 | 66.93 | 170.01 | 3 | 0.848 | 0.9 | 4896.5 |  | 32471 | 37.069 | 1082300 | 415 | 1090400 | 336.93 | 170 | 3 | 0.843 | 0.97 | 4934.4 |  | 32722 | 37.069 | 1088500 | 415 | 1058000 | 43.333 | 169.99 | 3 | 0.832 | 0.87 | 4787.3 |  | 31747 | 33.424 | 1056800
416 | 1082500 | 67.075 | 170.01 | 3 | 0.848 | 0.91 | 4895.4 |  | 32464 | 37.214 | 1081600 | 416 | 1090400 | 337.075 | 170 | 3 | 0.843 | 0.97 | 4934.4 |  | 32722 | 37.214 | 1088100 | 416 | 1056600 | 43.454 | 169.99 | 3 | 0.832 | 0.92 | 4779.7 |  | 31696 | 33.546 | 1055700
417 | 1082300 | 67.22 | 170.01 | 3 | 0.848 | 0.91 | 4894.7 |  | 32459 | 37.36 | 1080700 | 417 | 1088500 | 337.22 | 170 | 3 | 0.843 | 0.97 | 4922.8 |  | 32645 | 37.36 | 1087600 | 417 | 1056800 | 43.575 | 169.99 | 3 | 0.832 | 0.94 | 4781.4 |  | 31708 | 33.668 | 1055400
418 | 1081600 | 67.365 | 170.01 | 3 | 0.848 | 0.91 | 4893.8 |  | 32453 | 37.506 | 1080300 | 418 | 1088100 | 337.365 | 170 | 3 | 0.843 | 0.97 | 4922.5 |  | 32643 | 37.506 | 1087200 | 418 | 1055700 | 43.697 | 169.99 | 3 | 0.832 | 0.89 | 4775 |  | 31665 | 33.79 | 1054700
419 | 1080700 | 67.511 | 170.01 | 3 | 0.848 | 0.92 | 4888.1 |  | 32415 | 37.652 | 1079300 | 419 | 1087600 | 337.511 | 170.01 | 3 | 0.843 | 0.92 | 4919.9 |  | 32626 | 37.652 | 1085900 | 419 | 1055400 | 43.819 | 169.99 | 3 | 0.832 | 0.98 | 4774.8 |  | 31664 | 33.913 | 1054100
420 | 1080300 | 67.657 | 170.02 | 3 | 0.848 | 0.91 | 4889 |  | 32421 | 37.799 | 1078900 | 420 | 1087200 | 337.657 | 170.01 | 3 | 0.843 | 0.96 | 4918.7 |  | 32618 | 37.799 | 1085900 | 420 | 1054700 | 43.941 | 169.99 | 3 | 0.832 | 0.88 | 4772.3 |  | 31647 | 34.035 | 1053800
421 | 1079300 | 67.803 | 170.02 | 3 | 0.848 | 0.89 | 4884.5 |  | 32392 | 37.947 | 1078100 | 421 | 1085900 | 337.803 | 170 | 3 | 0.843 | 0.96 | 4911.3 |  | 32569 | 37.947 | 1085000 | 421 | 1054100 | 44.064 | 170 | 3 | 0.832 | 0.98 | 4769.4 |  | 31628 | 34.158 | 1053500
422 | 1078900 | 67.95 | 170.02 | 3 | 0.848 | 0.92 | 4881.4 |  | 32371 | 38.094 | 1077400 | 422 | 1085900 | 337.95 | 170 | 3 | 0.843 | 0.97 | 4911.7 |  | 32572 | 38.094 | 1084000 | 422 | 1053800 | 44.186 | 170 | 3 | 0.832 | 0.88 | 4767.2 |  | 31613 | 34.282 | 1052800
423 | 1078100 | 68.098 | 170.02 | 3 | 0.848 | 0.87 | 4875.5 |  | 32332 | 38.242 | 1076400 | 423 | 1085000 | 338.098 | 170 | 3 | 0.843 | 0.91 | 4905.5 |  | 32531 | 38.242 | 1083300 | 423 | 1053500 | 44.309 | 170 | 3 | 0.832 | 0.97 | 4765.1 |  | 31600 | 34.405 | 1052400
424 | 1077400 | 68.245 | 170.02 | 3 | 0.848 | 0.89 | 4872.2 |  | 32310 | 38.391 | 1076800 | 424 | 1084000 | 338.245 | 170 | 3 | 0.843 | 0.94 | 4905.7 |  | 32532 | 38.391 | 1082100 | 424 | 1052800 | 44.433 | 170 | 3 | 0.832 | 0.88 | 4763.8 |  | 31591 | 34.529 | 1051500
425 | 1076400 | 68.393 | 170.02 | 3 | 0.848 | 0.9 | 4868.5 |  | 32285 | 38.54 | 1075100 | 425 | 1083300 | 338.393 | 170 | 3 | 0.843 | 0.98 | 4902.8 |  | 32513 | 38.54 | 1081500 | 425 | 1052400 | 44.556 | 170 | 3 | 0.832 | 0.99 | 4761.3 |  | 31574 | 34.653 | 1051200
426 | 1076800 | 68.542 | 170.02 | 3 | 0.848 | 0.87 | 4872.8 |  | 32314 | 38.689 | 1074800 | 426 | 1082100 | 338.542 | 170 | 3 | 0.843 | 0.97 | 4896.3 |  | 32470 | 38.689 | 1080900 | 426 | 1051500 | 44.68 | 170 | 3 | 0.832 | 0.89 | 4757.7 |  | 31550 | 34.777 | 1050800
427 | 1075100 | 68.691 | 170.02 | 3 | 0.848 | 0.84 | 4864.8 |  | 32261 | 38.838 | 1074000 | 427 | 1081500 | 338.691 | 170 | 3 | 0.843 | 0.98 | 4892.3 |  | 32443 | 38.838 | 1079800 | 427 | 1051200 | 44.804 | 170 | 3 | 0.832 | 0.94 | 4754.8 |  | 31531 | 34.902 | 1049500
428 | 1074800 | 68.84 | 170.02 | 3 | 0.848 | 0.84 | 4859.8 |  | 32228 | 38.988 | 1073700 | 428 | 1080900 | 338.84 | 170 | 3 | 0.843 | 0.99 | 4888 |  | 32415 | 38.988 | 1079800 | 428 | 1050800 | 44.928 | 170 | 3 | 0.832 | 0.89 | 4753.8 |  | 31525 | 35.027 | 1049600
429 | 1074000 | 68.989 | 170.02 | 3 | 0.848 | 0.87 | 4857.2 |  | 32210 | 39.138 | 1072700 | 429 | 1079800 | 338.989 | 170 | 3 | 0.843 | 1.02 | 4887.2 |  | 32409 | 39.138 | 1078300 | 429 | 1049500 | 45.053 | 170 | 3 | 0.832 | 0.95 | 4747.1 |  | 31480 | 35.152 | 1049300
430 | 1073700 | 69.139 | 170.02 | 3 | 0.848 | 0.91 | 4855.7 |  | 32201 | 39.289 | 1072300 | 430 | 1079800 | 339.139 | 170 | 3 | 0.843 | 0.98 | 4885.2 |  | 32396 | 39.289 | 1078200 | 430 | 1049600 | 45.178 | 170 | 3 | 0.832 | 0.91 | 4747.3 |  | 31482 | 35.277 | 1047600
431 | 1072700 | 69.289 | 170.02 | 3 | 0.848 | 0.87 | 4854 |  | 32189 | 39.44 | 1071700 | 431 | 1078300 | 339.289 | 170 | 3 | 0.843 | 0.96 | 4877.5 |  | 32345 | 39.44 | 1077000 | 431 | 1049300 | 45.303 | 170 | 3 | 0.832 | 0.96 | 4746.9 |  | 31479 | 35.403 | 1048000
432 | 1072300 | 69.44 | 170.01 | 3 | 0.848 | 0.82 | 4852.3 |  | 32178 | 39.592 | 1071000 | 432 | 1078200 | 339.44 | 170.01 | 3 | 0.843 | 0.92 | 4877.4 |  | 32344 | 39.592 | 1077400 | 432 | 1047600 | 45.428 | 170 | 3 | 0.832 | 0.98 | 4738.7 |  | 31425 | 35.529 | 1046900
433 | 1071700 | 69.591 | 170.01 | 3 | 0.848 | 0.9 | 4847.1 |  | 32143 | 39.744 | 1069700 | 433 | 1077000 | 339.591 | 170.01 | 3 | 0.843 | 1.01 | 4874.2 |  | 32323 | 39.744 | 1075700 | 433 | 1048000 | 45.554 | 170 | 3 | 0.832 | 0.9 | 4742 |  | 31446 | 35.655 | 1046200
434 | 1071000 | 69.743 | 170.01 | 3 | 0.848 | 0.84 | 4846.7 |  | 32141 | 39.896 | 1068900 | 434 | 1077400 | 339.743 | 170.01 | 3 | 0.843 | 0.91 | 4874.1 |  | 32322 | 39.896 | 1074800 | 434 | 1046900 | 45.68 | 170 | 3 | 0.832 | 0.95 | 4735.8 |  | 31405 | 35.781 | 1046300
435 | 1069700 | 69.895 | 170.01 | 3 | 0.848 | 0.8 | 4840.4 |  | 32099 | 40.048 | 1069300 | 435 | 1075700 | 339.895 | 170.01 | 3 | 0.843 | 0.93 | 4865.2 |  | 32264 | 40.048 | 1074800 | 435 | 1046200 | 45.806 | 170 | 3 | 0.832 | 0.89 | 4733.6 |  | 31391 | 35.908 | 1045000
436 | 1068900 | 70.047 | 170.01 | 3 | 0.848 | 0.84 | 4833.3 |  | 32051 | 40.202 | 1067600 | 436 | 1074800 | 340.047 | 170.01 | 3 | 0.843 | 1.01 | 4860.3 |  | 32231 | 40.202 | 1073300 | 436 | 1046300 | 45.932 | 170 | 3 | 0.832 | 0.98 | 4732.8 |  | 31385 | 36.035 | 1044600
437 | 1069300 | 70.199 | 170.02 | 3 | 0.848 | 0.84 | 4835.6 |  | 32067 | 40.355 | 1066800 | 437 | 1074800 | 340.199 | 170.01 | 3 | 0.843 | 0.99 | 4863.1 |  | 32249 | 40.355 | 1072400 | 437 | 1045000 | 46.059 | 170 | 3 | 0.832 | 0.95 | 4727.5 |  | 31350 | 36.162 | 1044000
438 | 1067600 | 70.353 | 170.02 | 3 | 0.848 | 0.8 | 4831.8 |  | 32042 | 40.509 | 1066900 | 438 | 1073300 | 340.353 | 170.01 | 3 | 0.843 | 0.98 | 4855.3 |  | 32198 | 40.509 | 1072000 | 438 | 1044600 | 46.186 | 170 | 3 | 0.832 | 0.93 | 4726.1 |  | 31341 | 36.29 | 1044000
439 | 1066800 | 70.506 | 170.02 | 3 | 0.848 | 0.83 | 4824.4 |  | 31993 | 40.663 | 1065700 | 439 | 1072400 | 340.506 | 170.01 | 3 | 0.843 | 1 | 4849.4 |  | 32159 | 40.663 | 1071000 | 439 | 1044000 | 46.313 | 170 | 3 | 0.832 | 0.95 | 4722.3 |  | 31316 | 36.418 | 1043300
440 | 1066900 | 70.66 | 170.02 | 3 | 0.848 | 0.82 | 4824.8 |  | 31995 | 40.818 | 1064900 | 440 | 1072000 | 340.66 | 170.01 | 3 | 0.843 | 0.98 | 4851.9 |  | 32175 | 40.818 | 1070000 | 440 | 1044000 | 46.441 | 170 | 3 | 0.832 | 0.89 | 4724.1 |  | 31328 | 36.546 | 1042900
441 | 1065700 | 70.814 | 170.02 | 3 | 0.848 | 0.82 | 4820.7 |  | 31968 | 40.973 | 1064600 | 441 | 1071000 | 340.814 | 170.01 | 3 | 0.843 | 0.98 | 4844.8 |  | 32128 | 40.973 | 1069600 | 441 | 1043300 | 46.569 | 170 | 3 | 0.832 | 0.93 | 4720.6 |  | 31304 | 36.674 | 1042400
442 | 1064900 | 70.969 | 170.02 | 3 | 0.848 | 0.88 | 4815.8 |  | 31936 | 41.128 | 1063900 | 442 | 1070000 | 340.969 | 170.01 | 3 | 0.843 | 0.97 | 4837.9 |  | 32082 | 41.128 | 1068600 | 442 | 1042900 | 46.697 | 170 | 3 | 0.832 | 0.96 | 4718.2 |  | 31288 | 36.803 | 1041800
443 | 1064600 | 71.124 | 170.02 | 3 | 0.848 | 0.8 | 4815.3 |  | 31932 | 41.284 | 1062900 | 443 | 1069600 | 341.124 | 170.01 | 3 | 0.843 | 0.96 | 4839.2 |  | 32091 | 41.284 | 1068600 | 443 | 1042400 | 46.825 | 169.99 | 3 | 0.832 | 0.94 | 4716.8 |  | 31279 | 36.932 | 1040800
444 | 1063900 | 71.279 | 170.02 | 3 | 0.848 | 0.84 | 4812.6 |  | 31915 | 41.44 | 1062000 | 444 | 1068600 | 341.279 | 170.01 | 3 | 0.843 | 1 | 4833 |  | 32050 | 41.44 | 1067800 | 444 | 1041800 | 46.954 | 169.99 | 3 | 0.832 | 0.93 | 4712.8 |  | 31253 | 37.061 | 1040900
445 | 1062900 | 71.435 | 170.02 | 3 | 0.848 | 0.87 | 4806.6 |  | 31875 | 41.597 | 1061100 | 445 | 1068600 | 341.435 | 170.01 | 3 | 0.843 | 0.91 | 4833.7 |  | 32055 | 41.597 | 1067000 | 445 | 1040800 | 47.083 | 169.99 | 3 | 0.832 | 0.95 | 4708.8 |  | 31226 | 37.19 | 1039200
446 | 1062000 | 71.591 | 170.02 | 3 | 0.848 | 0.81 | 4805.8 |  | 31870 | 41.754 | 1059900 | 446 | 1067800 | 341.591 | 170.01 | 3 | 0.843 | 0.89 | 4832.7 |  | 32048 | 41.754 | 1065500 | 446 | 1040900 | 47.212 | 169.99 | 3 | 0.832 | 0.92 | 4710.3 |  | 31236 | 37.32 | 1039100
447 | 1061100 | 71.748 | 170.02 | 3 | 0.848 | 0.88 | 4798.9 |  | 31824 | 41.911 | 1059200 | 447 | 1067000 | 341.748 | 170.01 | 3 | 0.843 | 1 | 4828.9 |  | 32023 | 41.911 | 1065900 | 447 | 1039200 | 47.341 | 169.99 | 3 | 0.832 | 0.96 | 4700.3 |  | 31170 | 37.45 | 1039000
448 | 1059900 | 71.905 | 170.02 | 3 | 0.848 | 0.75 | 4795.4 |  | 31800 | 42.069 | 1059600 | 448 | 1065500 | 341.905 | 170.01 | 3 | 0.843 | 0.94 | 4820.4 |  | 31966 | 42.069 | 1064900 | 448 | 1039100 | 47.471 | 169.99 | 3 | 0.832 | 0.96 | 4701 |  | 31174 | 37.58 | 1038200
449 | 1059200 | 72.062 | 170.02 | 3 | 0.848 | 0.87 | 4789.2 |  | 31759 | 42.227 | 1058500 | 449 | 1065900 | 342.062 | 170.01 | 3 | 0.843 | 1.01 | 4823.9 |  | 31989 | 42.227 | 1063300 | 449 | 1039000 | 47.601 | 169.99 | 3 | 0.832 | 0.92 | 4701.4 |  | 31177 | 37.711 | 1037500
450 | 1059600 | 72.22 | 170.02 | 3 | 0.848 | 0.8 | 4794.6 |  | 31795 | 42.386 | 1057700 | 450 | 1064900 | 342.22 | 170.01 | 3 | 0.843 | 0.93 | 4818.4 |  | 31953 | 42.386 | 1062300 | 450 | 1038200 | 47.731 | 169.99 | 3 | 0.832 | 0.95 | 4696.4 |  | 31144 | 37.842 | 1036600
451 | 1058500 | 72.378 | 170.02 | 3 | 0.848 | 0.79 | 4786.8 |  | 31743 | 42.545 | 1057100 | 451 | 1063300 | 342.378 | 170.01 | 3 | 0.843 | 1 | 4811.1 |  | 31905 | 42.545 | 1062200 | 451 | 1037500 | 47.862 | 170 | 3 | 0.832 | 0.98 | 4692.7 |  | 31119 | 37.973 | 1036600
452 | 1057700 | 72.537 | 170.03 | 3 | 0.848 | 0.8 | 4783.6 |  | 31722 | 42.704 | 1056400 | 452 | 1062300 | 342.537 | 170.01 | 3 | 0.843 | 0.95 | 4806.1 |  | 31871 | 42.704 | 1061100 | 452 | 1036600 | 47.993 | 170 | 3 | 0.832 | 0.91 | 4690.8 |  | 31107 | 38.104 | 1035700
453 | 1057100 | 72.696 | 170.03 | 3 | 0.848 | 0.85 | 4782.4 |  | 31714 | 42.864 | 1055400 | 453 | 1062200 | 342.696 | 170.01 | 3 | 0.843 | 0.96 | 4802.8 |  | 31849 | 42.864 | 1060100 | 453 | 1036600 | 48.124 | 170 | 3 | 0.832 | 0.95 | 4690.2 |  | 31103 | 38.236 | 1035200
454 | 1056400 | 72.855 | 170.03 | 3 | 0.848 | 0.79 | 4778.4 |  | 31688 | 43.024 | 1055100 | 454 | 1061100 | 342.855 | 170.01 | 3 | 0.843 | 0.95 | 4802.4 |  | 31847 | 43.024 | 1059700 | 454 | 1035700 | 48.255 | 170 | 3 | 0.832 | 0.99 | 4684.6 |  | 31066 | 38.368 | 1034800
455 | 1055400 | 73.015 | 170.03 | 3 | 0.848 | 0.85 | 4773.8 |  | 31657 | 43.185 | 1053600 | 455 | 1060100 | 343.015 | 170.01 | 3 | 0.843 | 1 | 4794.8 |  | 31797 | 43.185 | 1058900 | 455 | 1035200 | 48.387 | 170 | 3 | 0.832 | 0.97 | 4683.8 |  | 31061 | 38.5 | 1033900
456 | 1055100 | 73.175 | 170.03 | 3 | 0.848 | 0.71 | 4773.8 |  | 31657 | 43.346 | 1053100 | 456 | 1059700 | 343.175 | 170.01 | 3 | 0.843 | 0.89 | 4793.6 |  | 31788 | 43.346 | 1057700 | 456 | 1034800 | 48.519 | 170 | 3 | 0.832 | 0.9 | 4682.2 |  | 31050 | 38.633 | 1033000
457 | 1053600 | 73.336 | 170.03 | 3 | 0.848 | 0.86 | 4763.6 |  | 31589 | 43.507 | 1052200 | 457 | 1058900 | 343.336 | 170.01 | 3 | 0.843 | 1 | 4789.2 |  | 31760 | 43.507 | 1057400 | 457 | 1033900 | 48.651 | 170 | 3 | 0.832 | 0.94 | 4676.9 |  | 31015 | 38.765 | 1032400
458 | 1053100 | 73.497 | 170.03 | 3 | 0.848 | 0.74 | 4765.4 |  | 31602 | 43.669 | 1052000 | 458 | 1057700 | 343.497 | 170.01 | 3 | 0.843 | 0.92 | 4784.7 |  | 31730 | 43.669 | 1056400 | 458 | 1033000 | 48.784 | 170 | 3 | 0.832 | 0.95 | 4672.6 |  | 30986 | 38.899 | 1032300
459 | 1052200 | 73.658 | 170.03 | 3 | 0.848 | 0.81 | 4758 |  | 31552 | 43.832 | 1051300 | 459 | 1057400 | 343.658 | 170.01 | 3 | 0.843 | 0.98 | 4785.6 |  | 31736 | 43.832 | 1055500 | 459 | 1032400 | 48.916 | 170 | 3 | 0.832 | 0.93 | 4670.9 |  | 30975 | 39.032 | 1031000
460 | 1052000 | 73.82 | 170.02 | 3 | 0.848 | 0.78 | 4761.3 |  | 31574 | 43.994 | 1050200 | 460 | 1056400 | 343.82 | 170.01 | 3 | 0.843 | 0.96 | 4779 |  | 31692 | 43.994 | 1054900 | 460 | 1032300 | 49.05 | 170 | 3 | 0.832 | 0.95 | 4671.1 |  | 30976 | 39.166 | 1030700
461 | 1051300 | 73.983 | 170.02 | 3 | 0.848 | 0.75 | 4756 |  | 31539 | 44.157 | 1049600 | 461 | 1055500 | 343.983 | 170.01 | 3 | 0.843 | 0.93 | 4775.2 |  | 31666 | 44.157 | 1054700 | 461 | 1031000 | 49.183 | 170 | 3 | 0.832 | 0.92 | 4665.2 |  | 30937 | 39.3 | 1029800
462 | 1050200 | 74.145 | 170.02 | 3 | 0.848 | 0.83 | 4750.7 |  | 31504 | 44.321 | 1049000 | 462 | 1054900 | 344.145 | 170.01 | 3 | 0.843 | 0.99 | 4771.4 |  | 31642 | 44.321 | 1054300 | 462 | 1030700 | 49.317 | 169.99 | 3 | 0.832 | 0.94 | 4662.5 |  | 30919 | 39.434 | 1029700
463 | 1049600 | 74.308 | 170.02 | 3 | 0.848 | 0.75 | 4749.2 |  | 31494 | 44.485 | 1048300 | 463 | 1054700 | 344.308 | 170.01 | 3 | 0.843 | 0.9 | 4771 |  | 31639 | 44.485 | 1053200 | 463 | 1029800 | 49.451 | 169.99 | 3 | 0.832 | 0.95 | 4659.1 |  | 30897 | 39.568 | 1029100
464 | 1049000 | 74.472 | 170.01 | 3 | 0.848 | 0.82 | 4744.2 |  | 31461 | 44.649 | 1047700 | 464 | 1054300 | 344.472 | 170.01 | 3 | 0.843 | 0.96 | 4771.1 |  | 31640 | 44.649 | 1052800 | 464 | 1029700 | 49.585 | 169.99 | 3 | 0.832 | 0.97 | 4658.7 |  | 30894 | 39.703 | 1028600
465 | 1048300 | 74.636 | 170.01 | 3 | 0.848 | 0.8 | 4743.1 |  | 31453 | 44.814 | 1046700 | 465 | 1053200 | 344.636 | 170.01 | 3 | 0.843 | 0.96 | 4764.5 |  | 31595 | 44.814 | 1052500 | 465 | 1029100 | 49.719 | 169.99 | 3 | 0.832 | 0.97 | 4656.5 |  | 30880 | 39.838 | 1027400
466 | 1047700 | 74.8 | 170.01 | 3 | 0.848 | 0.74 | 4739.4 |  | 31429 | 44.98 | 1046000 | 466 | 1052800 | 344.8 | 170.01 | 3 | 0.843 | 0.91 | 4764.4 |  | 31595 | 44.98 | 1050900 | 466 | 1028600 | 49.854 | 169.99 | 3 | 0.832 | 0.97 | 4652.9 |  | 30855 | 39.974 | 1027000
467 | 1046700 | 74.965 | 170.01 | 3 | 0.848 | 0.79 | 4733.4 |  | 31390 | 45.145 | 1045600 | 467 | 1052500 | 344.965 | 170.01 | 3 | 0.843 | 0.96 | 4759.6 |  | 31563 | 45.145 | 1050200 | 467 | 1027400 | 49.989 | 169.99 | 3 | 0.832 | 0.94 | 4647.4 |  | 30819 | 40.109 | 1026300
468 | 1046000 | 75.131 | 170.01 | 3 | 0.848 | 0.8 | 4733.5 |  | 31390 | 45.311 | 1044600 | 468 | 1050900 | 345.131 | 170.01 | 3 | 0.843 | 1 | 4755.3 |  | 31534 | 45.311 | 1049800 | 468 | 1027000 | 50.125 | 169.99 | 3 | 0.832 | 0.95 | 4646.1 |  | 30810 | 40.245 | 1026200
469 | 1045600 | 75.296 | 170.01 | 3 | 0.848 | 0.67 | 4731.6 |  | 31378 | 45.478 | 1043600 | 469 | 1050200 | 345.296 | 170.01 | 3 | 0.843 | 0.88 | 4751.1 |  | 31507 | 45.478 | 1048900 | 469 | 1026300 | 50.26 | 169.99 | 3 | 0.832 | 0.94 | 4643.7 |  | 30794 | 40.382 | 1025200
470 | 1044600 | 75.462 | 170.01 | 3 | 0.848 | 0.81 | 4723.1 |  | 31321 | 45.645 | 1043400 | 470 | 1049800 | 345.462 | 170.01 | 3 | 0.843 | 0.94 | 4750.1 |  | 31500 | 45.645 | 1048200 | 470 | 1026200 | 50.396 | 169.99 | 3 | 0.832 | 0.93 | 4642.8 |  | 30789 | 40.518 | 1025100
471 | 1043600 | 75.629 | 170.01 | 3 | 0.848 | 0.81 | 4721.7 |  | 31312 | 45.812 | 1042800 | 471 | 1048900 | 345.629 | 170.01 | 3 | 0.843 | 0.94 | 4744.3 |  | 31462 | 45.812 | 1047900 | 471 | 1025200 | 50.533 | 169.99 | 3 | 0.832 | 0.92 | 4639.1 |  | 30764 | 40.655 | 1024100
472 | 1043400 | 75.796 | 170.02 | 3 | 0.848 | 0.73 | 4720.5 |  | 31304 | 45.98 | 1041800 | 472 | 1048200 | 345.796 | 170.01 | 3 | 0.843 | 0.92 | 4742.7 |  | 31451 | 45.98 | 1046400 | 472 | 1025100 | 50.669 | 169.99 | 3 | 0.832 | 0.92 | 4637.8 |  | 30755 | 40.792 | 1023800
473 | 1042800 | 75.963 | 170.02 | 3 | 0.848 | 0.71 | 4715.7 |  | 31272 | 46.148 | 1041300 | 473 | 1047900 | 345.963 | 170.01 | 3 | 0.843 | 0.87 | 4738.9 |  | 31426 | 46.148 | 1046400 | 473 | 1024100 | 50.806 | 169.99 | 3 | 0.832 | 0.93 | 4632.5 |  | 30720 | 40.929 | 1023200
474 | 1041800 | 76.131 | 170.02 | 3 | 0.848 | 0.81 | 4711.5 |  | 31244 | 46.317 | 1040500 | 474 | 1046400 | 346.131 | 170.01 | 3 | 0.843 | 0.95 | 4735 |  | 31400 | 46.317 | 1045400 | 474 | 1023800 | 50.943 | 170 | 3 | 0.832 | 0.93 | 4631.1 |  | 30711 | 41.067 | 1022400
475 | 1041300 | 76.299 | 170.02 | 3 | 0.848 | 0.8 | 4711.4 |  | 31244 | 46.486 | 1039800 | 475 | 1046400 | 346.299 | 170.01 | 3 | 0.843 | 0.95 | 4733.8 |  | 31392 | 46.486 | 1044300 | 475 | 1023200 | 51.08 | 170 | 3 | 0.832 | 0.97 | 4627.9 |  | 30690 | 41.205 | 1022200
476 | 1040500 | 76.468 | 170.02 | 3 | 0.848 | 0.73 | 4706.8 |  | 31213 | 46.655 | 1038800 | 476 | 1045400 | 346.468 | 170.02 | 3 | 0.843 | 0.91 | 4730.7 |  | 31371 | 46.655 | 1044300 | 476 | 1022400 | 51.218 | 170 | 3 | 0.832 | 0.98 | 4624.4 |  | 30667 | 41.344 | 1021000
477 | 1039800 | 76.637 | 170.02 | 3 | 0.848 | 0.7 | 4702 |  | 31181 | 46.825 | 1037900 | 477 | 1044300 | 346.637 | 170.02 | 3 | 0.843 | 0.84 | 4724.1 |  | 31327 | 46.825 | 1043600 | 477 | 1022200 | 51.356 | 170 | 3 | 0.832 | 0.97 | 4624.7 |  | 30669 | 41.482 | 1021000
478 | 1038800 | 76.806 | 170.02 | 3 | 0.848 | 0.79 | 4698.2 |  | 31156 | 46.996 | 1037200 | 478 | 1044300 | 346.806 | 170.02 | 3 | 0.843 | 0.92 | 4722.7 |  | 31319 | 46.996 | 1042700 | 478 | 1021000 | 51.495 | 170 | 3 | 0.832 | 0.93 | 4620 |  | 30637 | 41.621 | 1020100
479 | 1037900 | 76.976 | 170.01 | 3 | 0.848 | 0.82 | 4695.8 |  | 31140 | 47.167 | 1036400 | 479 | 1043600 | 346.976 | 170.02 | 3 | 0.843 | 0.96 | 4721.5 |  | 31310 | 47.167 | 1042300 | 479 | 1021000 | 51.633 | 169.99 | 3 | 0.832 | 0.93 | 4620.1 |  | 30638 | 41.76 | 1019800
480 | 1037200 | 77.147 | 170.01 | 3 | 0.848 | 0.8 | 4693.6 |  | 31125 | 47.338 | 1035600 | 480 | 1042700 | 347.147 | 170.02 | 3 | 0.843 | 0.99 | 4717.2 |  | 31282 | 47.338 | 1041200 | 480 | 1020100 | 51.772 | 169.99 | 3 | 0.832 | 0.93 | 4616.1 |  | 30611 | 41.9 | 1019200
481 | 1036400 | 77.318 | 170.01 | 3 | 0.848 | 0.74 | 4688.9 |  | 31094 | 47.51 | 1035000 | 481 | 1042300 | 347.318 | 170.02 | 3 | 0.843 | 0.89 | 4715.5 |  | 31271 | 47.51 | 1040000 | 481 | 1019800 | 51.911 | 169.99 | 3 | 0.832 | 0.97 | 4614.6 |  | 30602 | 42.039 | 1018300
482 | 1035600 | 77.489 | 170.01 | 3 | 0.848 | 0.71 | 4683.9 |  | 31061 | 47.682 | 1034500 | 482 | 1041200 | 347.489 | 170.02 | 3 | 0.843 | 0.84 | 4709.9 |  | 31233 | 47.682 | 1039700 | 482 | 1019200 | 52.051 | 169.99 | 3 | 0.832 | 0.93 | 4611.9 |  | 30584 | 42.18 | 1017600
483 | 1035000 | 77.661 | 170.01 | 3 | 0.848 | 0.71 | 4680.6 |  | 31039 | 47.854 | 1033600 | 483 | 1040000 | 347.661 | 170.02 | 3 | 0.843 | 0.86 | 4707.1 |  | 31215 | 47.854 | 1038700 | 483 | 1018300 | 52.19 | 169.99 | 3 | 0.832 | 0.93 | 4608.3 |  | 30560 | 42.32 | 1017100
484 | 1034500 | 77.833 | 170.01 | 3 | 0.848 | 0.75 | 4678.1 |  | 31023 | 48.027 | 1032800 | 484 | 1039700 | 347.833 | 170.02 | 3 | 0.843 | 0.88 | 4701.7 |  | 31179 | 48.027 | 1038000 | 484 | 1017600 | 52.331 | 169.99 | 3 | 0.832 | 0.93 | 4605.1 |  | 30539 | 42.461 | 1016500
485 | 1033600 | 78.005 | 170.01 | 3 | 0.848 | 0.79 | 4674.5 |  | 30999 | 48.201 | 1032100 | 485 | 1038700 | 348.005 | 170.01 | 3 | 0.843 | 0.91 | 4698.4 |  | 31157 | 48.201 | 1037600 | 485 | 1017100 | 52.471 | 169.99 | 3 | 0.832 | 0.94 | 4602.4 |  | 30521 | 42.602 | 1016000
486 | 1032800 | 78.178 | 170.01 | 3 | 0.848 | 0.8 | 4672.8 |  | 30987 | 48.375 | 1031400 | 486 | 1038000 | 348.178 | 170.01 | 3 | 0.843 | 0.93 | 4695.6 |  | 31139 | 48.375 | 1036600 | 486 | 1016500 | 52.612 | 169.98 | 3 | 0.832 | 0.94 | 4600.1 |  | 30506 | 42.743 | 1014900
487 | 1032100 | 78.352 | 170.02 | 3 | 0.848 | 0.8 | 4670.5 |  | 30972 | 48.549 | 1030200 | 487 | 1037600 | 348.352 | 170.01 | 3 | 0.843 | 0.93 | 4693.7 |  | 31126 | 48.549 | 1035400 | 487 | 1016000 | 52.753 | 169.98 | 3 | 0.832 | 0.94 | 4597.5 |  | 30488 | 42.885 | 1014800
488 | 1031400 | 78.526 | 170.01 | 3 | 0.848 | 0.78 | 4667.3 |  | 30951 | 48.724 | 1029600 | 488 | 1036600 | 348.526 | 170.01 | 3 | 0.843 | 0.93 | 4690.3 |  | 31104 | 48.724 | 1035600 | 488 | 1014900 | 52.894 | 169.98 | 3 | 0.832 | 0.95 | 4592.4 |  | 30455 | 43.026 | 1013900
489 | 1030200 | 78.7 | 170.01 | 3 | 0.848 | 0.76 | 4661.9 |  | 30915 | 48.899 | 1029300 | 489 | 1035400 | 348.7 | 170.01 | 3 | 0.843 | 0.89 | 4683.8 |  | 31060 | 48.899 | 1034400 | 489 | 1014800 | 53.036 | 169.98 | 3 | 0.832 | 0.94 | 4592 |  | 30452 | 43.169 | 1013400
490 | 1029600 | 78.875 | 170.01 | 3 | 0.848 | 0.74 | 4659.6 |  | 30900 | 49.075 | 1028400 | 490 | 1035600 | 348.875 | 170.01 | 3 | 0.843 | 0.87 | 4685.4 |  | 31071 | 49.075 | 1033500 | 490 | 1013900 | 53.177 | 169.98 | 3 | 0.832 | 0.94 | 4587.3 |  | 30421 | 43.311 | 1012400
491 | 1029300 | 79.05 | 170.01 | 3 | 0.848 | 0.72 | 4656.5 |  | 30880 | 49.251 | 1027400 | 491 | 1034400 | 349.05 | 170.01 | 3 | 0.843 | 0.93 | 4682.5 |  | 31052 | 49.251 | 1032500 | 491 | 1013400 | 53.32 | 169.99 | 3 | 0.832 | 0.95 | 4585.4 |  | 30408 | 43.454 | 1012200
492 | 1028400 | 79.226 | 170.01 | 3 | 0.848 | 0.71 | 4653.7 |  | 30861 | 49.428 | 1026900 | 492 | 1033500 | 349.226 | 170.01 | 3 | 0.843 | 0.86 | 4675.3 |  | 31004 | 49.428 | 1031900 | 492 | 1012400 | 53.462 | 169.99 | 3 | 0.832 | 0.96 | 4580.9 |  | 30378 | 43.597 | 1010900
493 | 1027400 | 79.402 | 170.01 | 3 | 0.848 | 0.7 | 4647.7 |  | 30821 | 49.605 | 1026400 | 493 | 1032500 | 349.402 | 170.01 | 3 | 0.843 | 0.89 | 4673 |  | 30989 | 49.605 | 1032000 | 493 | 1012200 | 53.605 | 169.99 | 3 | 0.832 | 0.96 | 4580.4 |  | 30375 | 43.74 | 1010500
494 | 1026900 | 79.579 | 170.01 | 3 | 0.848 | 0.7 | 4646 |  | 30810 | 49.782 | 1025300 | 494 | 1031900 | 349.579 | 170.01 | 3 | 0.843 | 0.89 | 4668.2 |  | 30957 | 49.782 | 1030700 | 494 | 1010900 | 53.748 | 169.99 | 3 | 0.832 | 0.95 | 4574.3 |  | 30334 | 43.884 | 1009500
495 | 1026400 | 79.756 | 170.01 | 3 | 0.848 | 0.7 | 4641.8 |  | 30782 | 49.96 | 1024600 | 495 | 1032000 | 349.756 | 170.01 | 3 | 0.843 | 0.86 | 4668.5 |  | 30959 | 49.96 | 1029600 | 495 | 1010500 | 53.891 | 169.99 | 3 | 0.832 | 0.96 | 4572.3 |  | 30321 | 44.028 | 1009000
496 | 1025300 | 79.933 | 170.01 | 3 | 0.848 | 0.7 | 4638.4 |  | 30759 | 50.139 | 1024000 | 496 | 1030700 | 349.933 | 170.01 | 3 | 0.843 | 0.9 | 4664.4 |  | 30932 | 50.139 | 1028900 | 496 | 1009500 | 54.035 | 169.99 | 3 | 0.832 | 0.97 | 4567.2 |  | 30287 | 44.173 | 1009500
497 | 1024600 | 80.111 | 170.02 | 3 | 0.848 | 0.71 | 4635.7 |  | 30742 | 50.318 | 1023500 | 497 | 1029600 | 350.111 | 170.01 | 3 | 0.843 | 0.91 | 4657.5 |  | 30886 | 50.318 | 1028300 | 497 | 1009000 | 54.179 | 169.99 | 3 | 0.832 | 0.96 | 4565.1 |  | 30273 | 44.317 | 1008200
498 | 1024000 | 80.29 | 170.02 | 3 | 0.848 | 0.73 | 4633.9 |  | 30730 | 50.497 | 1022500 | 498 | 1028900 | 350.29 | 170 | 3 | 0.843 | 0.94 | 4654.9 |  | 30869 | 50.497 | 1027500 | 498 | 1009500 | 54.324 | 169.99 | 3 | 0.832 | 0.96 | 4567.4 |  | 30289 | 44.462 | 1006700
499 | 1023500 | 80.469 | 170.02 | 3 | 0.848 | 0.74 | 4631.6 |  | 30714 | 50.677 | 1021800 | 499 | 1028300 | 350.469 | 170.01 | 3 | 0.843 | 0.98 | 4653 |  | 30856 | 50.677 | 1027000 | 499 | 1008200 | 54.468 | 169.99 | 3 | 0.832 | 0.97 | 4560.4 |  | 30242 | 44.607 | 1006600
500 | 1022500 | 80.648 | 170.02 | 3 | 0.848 | 0.76 | 4626.4 |  | 30680 | 50.857 | 1021200 | 500 | 1027500 | 350.648 | 170.01 | 3 | 0.843 | 0.95 | 4649 |  | 30830 | 50.857 | 1026100 | 500 | 1006700 | 54.613 | 169.99 | 3 | 0.832 | 0.97 | 4554.2 |  | 30201 | 44.753 | 1004800
501 | 1021800 | 80.828 | 170.02 | 3 | 0.848 | 0.75 | 4623.6 |  | 30661 | 51.038 | 1020800 | 501 | 1027000 | 350.828 | 170.01 | 3 | 0.843 | 0.95 | 4646.1 |  | 30810 | 51.038 | 1025300 | 501 | 1006600 | 54.758 | 169.99 | 3 | 0.832 | 0.98 | 4553.1 |  | 30194 | 44.899 | 1006000
502 | 1021200 | 81.008 | 170.02 | 3 | 0.848 | 0.74 | 4621 |  | 30644 | 51.219 | 1020000 | 502 | 1026100 | 351.008 | 170.01 | 3 | 0.843 | 0.95 | 4641.9 |  | 30783 | 51.219 | 1025000 | 502 | 1004800 | 54.904 | 169.99 | 3 | 0.832 | 0.93 | 4545 |  | 30140 | 45.045 | 1004900
503 | 1020800 | 81.189 | 170.02 | 3 | 0.848 | 0.69 | 4618.5 |  | 30627 | 51.401 | 1018400 | 503 | 1025300 | 351.189 | 170.01 | 3 | 0.843 | 0.92 | 4638 |  | 30757 | 51.401 | 1024300 | 503 | 1006000 | 55.05 | 169.99 | 3 | 0.832 | 0.98 | 4552.5 |  | 30190 | 45.192 | 1004600
504 | 1020000 | 81.37 | 170.02 | 3 | 0.848 | 0.86 | 4614.8 |  | 30603 | 51.583 | 1017900 | 504 | 1025000 | 351.37 | 170.01 | 3 | 0.843 | 0.93 | 4638.3 |  | 30759 | 51.583 | 1022600 | 504 | 1004900 | 55.196 | 169.99 | 3 | 0.832 | 0.98 | 4546.9 |  | 30152 | 45.338 | 1003600
505 | 1018400 | 81.552 | 170.02 | 3 | 0.848 | 1.1 | 4605.5 |  | 30541 | 51.766 | 1016800 | 505 | 1024300 | 351.552 | 170.01 | 3 | 0.843 | 0.88 | 4632.2 |  | 30718 | 51.766 | 1022300 | 505 | 1004600 | 55.343 | 169.99 | 3 | 0.832 | 0.97 | 4546 |  | 30147 | 45.485 | 1002900
506 | 1017900 | 81.734 | 170.02 | 3 | 0.848 | 1.13 | 4603.6 |  | 30529 | 51.949 | 1016700 | 506 | 1022600 | 351.734 | 170 | 3 | 0.843 | 0.85 | 4624.3 |  | 30666 | 51.949 | 1021500 | 506 | 1003600 | 55.489 | 169.99 | 3 | 0.832 | 0.91 | 4539.9 |  | 30106 | 45.633 | 1002200
507 | 1016800 | 81.917 | 170.02 | 3 | 0.848 | 1.2 | 4600.3 |  | 30507 | 52.132 | 1016000 | 507 | 1022300 | 351.917 | 170 | 3 | 0.843 | 0.97 | 4626.9 |  | 30683 | 52.132 | 1021100 | 507 | 1002900 | 55.636 | 169.98 | 3 | 0.832 | 0.98 | 4536.1 |  | 30081 | 45.781 | 1001600
508 | 1016700 | 82.1 | 170.02 | 3 | 0.848 | 1.19 | 4600.9 |  | 30510 | 52.316 | 1015600 | 508 | 1021500 | 352.1 | 170 | 3 | 0.843 | 0.96 | 4622.1 |  | 30651 | 52.316 | 1020700 | 508 | 1002200 | 55.784 | 169.98 | 3 | 0.832 | 0.99 | 4533 |  | 30060 | 45.929 | 1001300
509 | 1016000 | 82.283 | 170.02 | 3 | 0.848 | 1.12 | 4596.7 |  | 30483 | 52.501 | 1014000 | 509 | 1021100 | 352.283 | 170 | 3 | 0.843 | 0.94 | 4619.9 |  | 30637 | 52.501 | 1019900 | 509 | 1001600 | 55.932 | 169.98 | 3 | 0.832 | 0.98 | 4532.2 |  | 30055 | 46.077 | 999780
510 | 1015600 | 82.467 | 170.02 | 3 | 0.848 | 1.11 | 4593.2 |  | 30460 | 52.686 | 1013200 | 510 | 1020700 | 352.467 | 170 | 3 | 0.843 | 0.88 | 4617.3 |  | 30619 | 52.686 | 1018800 | 510 | 1001300 | 56.08 | 169.99 | 3 | 0.832 | 0.97 | 4531 |  | 30047 | 46.226 | 998990
511 | 1014000 | 82.652 | 170.02 | 3 | 0.848 | 1.07 | 4585.3 |  | 30407 | 52.871 | 1012900 | 511 | 1019900 | 352.652 | 170 | 3 | 0.843 | 0.85 | 4614.7 |  | 30602 | 52.871 | 1017900 | 511 | 999780 | 56.228 | 169.99 | 3 | 0.832 | 0.97 | 4522.2 |  | 29989 | 46.375 | 998850
512 | 1013200 | 82.837 | 170.02 | 3 | 0.848 | 1.15 | 4584.6 |  | 30402 | 53.057 | 1012100 | 512 | 1018800 | 352.837 | 170 | 3 | 0.843 | 0.94 | 4611.2 |  | 30579 | 53.057 | 1017300 | 512 | 998990 | 56.377 | 169.99 | 3 | 0.832 | 0.93 | 4519.3 |  | 29970 | 46.524 | 998310
513 | 1012900 | 83.022 | 170.02 | 3 | 0.848 | 1.16 | 4583.6 |  | 30396 | 53.243 | 1011300 | 513 | 1017900 | 353.022 | 170.01 | 3 | 0.843 | 0.99 | 4606.2 |  | 30546 | 53.243 | 1016700 | 513 | 998850 | 56.526 | 169.99 | 3 | 0.832 | 1 | 4518 |  | 29961 | 46.674 | 998160
514 | 1012100 | 83.208 | 170.01 | 3 | 0.848 | 1.1 | 4577.8 |  | 30358 | 53.43 | 1010500 | 514 | 1017300 | 353.208 | 170.01 | 3 | 0.843 | 0.92 | 4602.8 |  | 30523 | 53.43 | 1016200 | 514 | 998310 | 56.675 | 169.99 | 3 | 0.832 | 0.99 | 4517.2 |  | 29956 | 46.824 | 996800
515 | 1011300 | 83.394 | 170.01 | 3 | 0.848 | 1.09 | 4572.8 |  | 30324 | 53.617 | 1009500 | 515 | 1016700 | 353.394 | 170.01 | 3 | 0.843 | 0.85 | 4597.8 |  | 30490 | 53.617 | 1014600 | 515 | 998160 | 56.825 | 170 | 3 | 0.832 | 0.97 | 4516.8 |  | 29953 | 46.974 | 996230
516 | 1010500 | 83.581 | 170.01 | 3 | 0.848 | 1.18 | 4571.5 |  | 30315 | 53.805 | 1009000 | 516 | 1016200 | 353.581 | 170.01 | 3 | 0.843 | 0.92 | 4598.3 |  | 30494 | 53.805 | 1014200 | 516 | 996800 | 56.975 | 170 | 3 | 0.832 | 0.99 | 4508.6 |  | 29899 | 47.125 | 995970
517 | 1009500 | 83.768 | 170.01 | 3 | 0.848 | 1.12 | 4568 |  | 30293 | 53.994 | 1008000 | 517 | 1014600 | 353.768 | 170.01 | 3 | 0.843 | 0.99 | 4591.5 |  | 30448 | 53.994 | 1013400 | 517 | 996230 | 57.125 | 170 | 3 | 0.832 | 0.95 | 4506.3 |  | 29883 | 47.276 | 995590
518 | 1009000 | 83.956 | 170.01 | 3 | 0.848 | 1.06 | 4564.6 |  | 30270 | 54.182 | 1007300 | 518 | 1014200 | 353.956 | 170.01 | 3 | 0.843 | 0.87 | 4587 |  | 30418 | 54.182 | 1012500 | 518 | 995970 | 57.276 | 170 | 3 | 0.832 | 0.98 | 4507 |  | 29888 | 47.427 | 994680
519 | 1008000 | 84.145 | 170.01 | 3 | 0.848 | 1.14 | 4559.2 |  | 30234 | 54.372 | 1005600 | 519 | 1013400 | 354.145 | 170.01 | 3 | 0.843 | 0.92 | 4586.5 |  | 30415 | 54.372 | 1012100 | 519 | 995590 | 57.427 | 170 | 3 | 0.832 | 0.92 | 4505 |  | 29875 | 47.579 | 994230
520 | 1007300 | 84.333 | 170.01 | 3 | 0.848 | 1.16 | 4557.7 |  | 30224 | 54.561 | 1005400 | 520 | 1012500 | 354.333 | 170.01 | 3 | 0.843 | 0.96 | 4580.9 |  | 30378 | 54.561 | 1011500 | 520 | 994680 | 57.578 | 170 | 3 | 0.832 | 1 | 4499.5 |  | 29839 | 47.731 | 993590
521 | 1005600 | 84.523 | 170.01 | 3 | 0.848 | 1.08 | 4548 |  | 30160 | 54.752 | 1005100 | 521 | 1012100 | 354.523 | 170.01 | 3 | 0.843 | 0.89 | 4578.7 |  | 30363 | 54.752 | 1010700 | 521 | 994230 | 57.73 | 170 | 3 | 0.832 | 1 | 4497.4 |  | 29824 | 47.883 | 992240
522 | 1005400 | 84.712 | 170.01 | 3 | 0.848 | 1.17 | 4547.8 |  | 30159 | 54.942 | 1003100 | 522 | 1011500 | 354.712 | 170.01 | 3 | 0.843 | 0.94 | 4574.7 |  | 30337 | 54.942 | 1009600 | 522 | 993590 | 57.882 | 170 | 3 | 0.832 | 0.99 | 4495.4 |  | 29811 | 48.035 | 992070
523 | 1005100 | 84.903 | 170.01 | 3 | 0.848 | 1.12 | 4547.6 |  | 30157 | 55.133 | 1003000 | 523 | 1010700 | 354.903 | 170.01 | 3 | 0.843 | 0.91 | 4572.7 |  | 30324 | 55.133 | 1009000 | 523 | 992240 | 58.034 | 170 | 3 | 0.832 | 1 | 4488.3 |  | 29764 | 48.188 | 990920
524 | 1003100 | 85.093 | 170.01 | 3 | 0.848 | 1.1 | 4536 |  | 30080 | 55.325 | 1002000 | 524 | 1009600 | 355.093 | 170.01 | 3 | 0.843 | 0.85 | 4568.1 |  | 30293 | 55.325 | 1008000 | 524 | 992070 | 58.186 | 170 | 3 | 0.832 | 0.96 | 4488 |  | 29762 | 48.341 | 990360
525 | 1003000 | 85.284 | 170.01 | 3 | 0.848 | 1.17 | 4539 |  | 30100 | 55.517 | 1001200 | 525 | 1009000 | 355.284 | 170.01 | 3 | 0.843 | 0.95 | 4566.9 |  | 30285 | 55.517 | 1006900 | 525 | 990920 | 58.339 | 170 | 3 | 0.832 | 0.98 | 4483.7 |  | 29733 | 48.495 | 990100
526 | 1002000 | 85.476 | 170.01 | 3 | 0.848 | 1.06 | 4533.5 |  | 30063 | 55.71 | 1000800 | 526 | 1008000 | 355.476 | 170.01 | 3 | 0.843 | 0.9 | 4561 |  | 30246 | 55.71 | 1006600 | 526 | 990360 | 58.492 | 170 | 3 | 0.832 | 1.02 | 4480.7 |  | 29713 | 48.649 | 989020
527 | 1001200 | 85.668 | 170.01 | 3 | 0.848 | 1.14 | 4527.9 |  | 30027 | 55.903 | 999750 | 527 | 1006900 | 355.668 | 170.01 | 3 | 0.843 | 0.93 | 4556.7 |  | 30217 | 55.903 | 1005800 | 527 | 990100 | 58.646 | 170 | 3 | 0.832 | 1.01 | 4479.8 |  | 29707 | 48.803 | 988490
528 | 1000800 | 85.861 | 170.01 | 3 | 0.848 | 1.08 | 4528.8 |  | 30033 | 56.097 | 998740 | 528 | 1006600 | 355.861 | 170.01 | 3 | 0.843 | 0.91 | 4554.6 |  | 30204 | 56.097 | 1004900 | 528 | 989020 | 58.8 | 170 | 3 | 0.832 | 0.92 | 4475.7 |  | 29681 | 48.958 | 988020
529 | 999750 | 86.054 | 170.02 | 3 | 0.848 | 1.16 | 4522 |  | 29987 | 56.291 | 998100 | 529 | 1005800 | 356.054 | 170.01 | 3 | 0.843 | 0.91 | 4548.6 |  | 30164 | 56.291 | 1004000 | 529 | 988490 | 58.954 | 170 | 3 | 0.832 | 1.03 | 4471.2 |  | 29650 | 49.112 | 987580
530 | 998740 | 86.248 | 170.02 | 3 | 0.848 | 1.07 | 4519.3 |  | 29969 | 56.486 | 997800 | 530 | 1004900 | 356.248 | 170.02 | 3 | 0.843 | 0.92 | 4546.5 |  | 30150 | 56.486 | 1003200 | 530 | 988020 | 59.109 | 169.99 | 3 | 0.832 | 0.99 | 4470.6 |  | 29646 | 49.268 | 986460
531 | 998100 | 86.442 | 170.01 | 3 | 0.848 | 1.12 | 4513.8 |  | 29933 | 56.681 | 996520 | 531 | 1004000 | 356.442 | 170.02 | 3 | 0.843 | 0.87 | 4540 |  | 30107 | 56.681 | 1002500 | 531 | 987580 | 59.263 | 169.99 | 3 | 0.832 | 0.94 | 4468.9 |  | 29635 | 49.423 | 985890
532 | 997800 | 86.637 | 170.01 | 3 | 0.848 | 1.12 | 4515.1 |  | 29942 | 56.877 | 995720 | 532 | 1003200 | 356.637 | 170.02 | 3 | 0.843 | 0.92 | 4538.2 |  | 30095 | 56.877 | 1002000 | 532 | 986460 | 59.419 | 169.99 | 3 | 0.832 | 1.03 | 4461.9 |  | 29589 | 49.579 | 985130
533 | 996520 | 86.832 | 170.01 | 3 | 0.848 | 1.15 | 4506 |  | 29881 | 57.073 | 994580 | 533 | 1002500 | 356.832 | 170.02 | 3 | 0.843 | 0.87 | 4533.3 |  | 30063 | 57.073 | 1000500 | 533 | 985890 | 59.574 | 169.99 | 3 | 0.832 | 0.92 | 4460.9 |  | 29582 | 49.735 | 984520
534 | 995720 | 87.028 | 170.01 | 3 | 0.848 | 1.08 | 4505.9 |  | 29881 | 57.269 | 994170 | 534 | 1002000 | 357.028 | 170.02 | 3 | 0.843 | 0.9 | 4533.6 |  | 30064 | 57.269 | 1000700 | 534 | 985130 | 59.73 | 169.99 | 3 | 0.832 | 1.03 | 4455.6 |  | 29547 | 49.892 | 984150
535 | 994580 | 87.224 | 170.01 | 3 | 0.848 | 1.16 | 4497.6 |  | 29826 | 57.467 | 993480 | 535 | 1000500 | 357.224 | 170.01 | 3 | 0.843 | 0.88 | 4524.4 |  | 30003 | 57.467 | 999000 | 535 | 984520 | 59.886 | 169.99 | 3 | 0.832 | 1 | 4455 |  | 29543 | 50.049 | 982970
536 | 994170 | 87.42 | 170.01 | 3 | 0.848 | 1.08 | 4498.9 |  | 29834 | 57.664 | 992590 | 536 | 1000700 | 357.42 | 170.01 | 3 | 0.843 | 0.86 | 4527 |  | 30020 | 57.664 | 998940 | 536 | 984150 | 60.043 | 169.99 | 3 | 0.832 | 1.04 | 4452.7 |  | 29528 | 50.206 | 981850
537 | 993480 | 87.618 | 170.01 | 3 | 0.848 | 1.16 | 4496 |  | 29815 | 57.862 | 991970 | 537 | 999000 | 357.618 | 170.01 | 3 | 0.843 | 0.91 | 4517.7 |  | 29959 | 57.862 | 998130 | 537 | 982970 | 60.2 | 169.99 | 3 | 0.832 | 0.96 | 4447.8 |  | 29495 | 50.363 | 981470
538 | 992590 | 87.815 | 170.01 | 3 | 0.848 | 1.1 | 4491.1 |  | 29782 | 58.061 | 990700 | 538 | 998940 | 357.815 | 170.01 | 3 | 0.843 | 0.84 | 4518.6 |  | 29965 | 58.061 | 996710 | 538 | 981850 | 60.357 | 170 | 3 | 0.832 | 1.02 | 4441.4 |  | 29453 | 50.521 | 980700
539 | 991970 | 88.013 | 170.01 | 3 | 0.848 | 1.09 | 4488.9 |  | 29768 | 58.26 | 990660 | 539 | 998130 | 358.013 | 170.01 | 3 | 0.843 | 0.9 | 4516.8 |  | 29953 | 58.26 | 996130 | 539 | 981470 | 60.514 | 170 | 3 | 0.832 | 1.03 | 4439.2 |  | 29438 | 50.679 | 980660
540 | 990700 | 88.212 | 170.01 | 3 | 0.848 | 1.15 | 4480 |  | 29709 | 58.46 | 989080 | 540 | 996710 | 358.212 | 170.01 | 3 | 0.843 | 0.87 | 4507.9 |  | 29894 | 58.46 | 995240 | 540 | 980700 | 60.672 | 170 | 3 | 0.832 | 1.02 | 4437.5 |  | 29427 | 50.838 | 979430
541 | 990660 | 88.411 | 170.01 | 3 | 0.848 | 1.08 | 4482.8 |  | 29727 | 58.66 | 988370 | 541 | 996130 | 358.411 | 170.01 | 3 | 0.843 | 0.85 | 4506.7 |  | 29886 | 58.66 | 994770 | 541 | 980660 | 60.83 | 170 | 3 | 0.832 | 1.04 | 4435.9 |  | 29417 | 50.997 | 978960
542 | 989080 | 88.611 | 170.01 | 3 | 0.848 | 1.14 | 4476.2 |  | 29684 | 58.861 | 987820 | 542 | 995240 | 358.611 | 170.01 | 3 | 0.843 | 0.96 | 4501.6 |  | 29852 | 58.861 | 993930 | 542 | 979430 | 60.989 | 170 | 3 | 0.832 | 0.99 | 4431.1 |  | 29385 | 51.156 | 977750
543 | 988370 | 88.811 | 170.01 | 3 | 0.848 | 1.13 | 4469.2 |  | 29637 | 59.062 | 987010 | 543 | 994770 | 358.811 | 170.01 | 3 | 0.843 | 0.86 | 4499.6 |  | 29839 | 59.062 | 992980 | 543 | 978960 | 61.148 | 170 | 3 | 0.832 | 0.98 | 4428.5 |  | 29367 | 51.316 | 977960
544 | 987820 | 89.012 | 170.01 | 3 | 0.848 | 1.07 | 4469.9 |  | 29642 | 59.264 | 986070 | 544 | 993930 | 359.012 | 170.01 | 3 | 0.843 | 0.92 | 4498.2 |  | 29829 | 59.264 | 991990 | 544 | 977750 | 61.307 | 170 | 3 | 0.832 | 0.98 | 4424.3 |  | 29339 | 51.475 | 976860
545 | 987010 | 89.213 | 170.01 | 3 | 0.848 | 1.12 | 4465.3 |  | 29612 | 59.466 | 985340 | 545 | 992980 | 359.213 | 170.01 | 3 | 0.843 | 0.89 | 4490.5 |  | 29778 | 59.466 | 991080 | 545 | 977960 | 61.467 | 170 | 3 | 0.832 | 0.98 | 4423.7 |  | 29336 | 51.636 | 976460
546 | 986070 | 89.415 | 170.01 | 3 | 0.848 | 1.15 | 4459.3 |  | 29572 | 59.669 | 985010 | 546 | 991990 | 359.415 | 170.01 | 3 | 0.843 | 0.91 | 4487.6 |  | 29759 | 59.669 | 990340 | 546 | 976860 | 61.626 | 170 | 3 | 0.832 | 0.99 | 4420.4 |  | 29314 | 51.796 | 975220
547 | 985340 | 89.617 | 170.01 | 3 | 0.848 | 1.1 | 4459 |  | 29570 | 59.872 | 984040 | 547 | 991080 | 359.617 | 170.01 | 3 | 0.843 | 0.91 | 4484.8 |  | 29741 | 59.872 | 989600 | 547 | 976460 | 61.787 | 170 | 3 | 0.832 | 1.02 | 4416.9 |  | 29290 | 51.957 | 975080
548 | 985010 | 89.82 | 170.01 | 3 | 0.848 | 1.09 | 4456.5 |  | 29553 | 60.076 | 983260 | 548 | 990340 | 359.82 | 170.01 | 3 | 0.843 | 0.9 | 4480.2 |  | 29710 | 60.076 | 988390 | 548 | 975220 | 61.947 | 170 | 3 | 0.832 | 1.01 | 4412.3 |  | 29260 | 52.118 | 974630
549 | 984040 | 90.023 | 170.01 | 3 | 0.848 | 1.13 | 4451.4 |  | 29519 | 60.281 | 982130 | 549 | 989600 | 360.023 | 170.01 | 3 | 0.843 | 0.91 | 4475.5 |  | 29679 | 60.281 | 987940 | 549 | 975080 | 62.108 | 169.99 | 3 | 0.832 | 1.01 | 4411.4 |  | 29254 | 52.28 | 973810
550 | 983260 | 90.227 | 170.01 | 3 | 0.848 | 1.13 | 4446.4 |  | 29486 | 60.485 | 981630 | 550 | 988390 | 360.227 | 170.01 | 3 | 0.843 | 0.9 | 4471.5 |  | 29652 | 60.485 | 986840 | 550 | 974630 | 62.269 | 169.99 | 3 | 0.832 | 1.02 | 4409.2 |  | 29240 | 52.442 | 973650
551 | 982130 | 90.432 | 170.01 | 3 | 0.848 | 1.08 | 4444.2 |  | 29472 | 60.691 | 980670 | 551 | 987940 | 360.432 | 170.02 | 3 | 0.843 | 0.92 | 4470.4 |  | 29645 | 60.691 | 986070 | 551 | 973810 | 62.431 | 170 | 3 | 0.832 | 0.97 | 4406.9 |  | 29224 | 52.604 | 972610
552 | 981630 | 90.636 | 170.01 | 3 | 0.848 | 1.07 | 4441.9 |  | 29456 | 60.897 | 979920 | 552 | 986840 | 360.636 | 170.02 | 3 | 0.843 | 0.91 | 4464.5 |  | 29606 | 60.897 | 985020 | 552 | 973650 | 62.593 | 169.99 | 3 | 0.832 | 1 | 4404.4 |  | 29208 | 52.767 | 971810
553 | 980670 | 90.842 | 170.01 | 3 | 0.848 | 1.07 | 4435.2 |  | 29412 | 61.103 | 979180 | 553 | 986070 | 360.842 | 170.02 | 3 | 0.843 | 0.89 | 4462.1 |  | 29590 | 61.103 | 984700 | 553 | 972610 | 62.755 | 169.99 | 3 | 0.832 | 1.08 | 4400.4 |  | 29181 | 52.93 | 971590
554 | 979920 | 91.048 | 170.01 | 3 | 0.848 | 1.09 | 4431.9 |  | 29390 | 61.31 | 978550 | 554 | 985020 | 361.048 | 170.02 | 3 | 0.843 | 0.9 | 4457.9 |  | 29562 | 61.31 | 983650 | 554 | 971810 | 62.918 | 170 | 3 | 0.832 | 0.95 | 4397.5 |  | 29162 | 53.093 | 970630
555 | 979180 | 91.254 | 170.01 | 3 | 0.848 | 1.11 | 4428.7 |  | 29369 | 61.518 | 978070 | 555 | 984700 | 361.254 | 170.02 | 3 | 0.843 | 0.87 | 4456.6 |  | 29553 | 61.518 | 982920 | 555 | 971590 | 63.081 | 170 | 3 | 0.832 | 1.02 | 4394.8 |  | 29144 | 53.257 | 970190
556 | 978550 | 91.461 | 170.01 | 3 | 0.848 | 1.1 | 4427.4 |  | 29360 | 61.726 | 977120 | 556 | 983650 | 361.461 | 170.01 | 3 | 0.843 | 0.88 | 4450.6 |  | 29514 | 61.726 | 982610 | 556 | 970630 | 63.244 | 170 | 3 | 0.832 | 0.99 | 4392.1 |  | 29126 | 53.421 | 969590
557 | 978070 | 91.669 | 170.01 | 3 | 0.848 | 1.1 | 4425.7 |  | 29349 | 61.934 | 975880 | 557 | 982920 | 361.669 | 170.01 | 3 | 0.843 | 0.9 | 4447.7 |  | 29495 | 61.934 | 981030 | 557 | 970190 | 63.408 | 170 | 3 | 0.832 | 1.03 | 4389 |  | 29106 | 53.585 | 968400
558 | 977120 | 91.877 | 170.01 | 3 | 0.848 | 1.08 | 4420.6 |  | 29315 | 62.144 | 975440 | 558 | 982610 | 361.877 | 170.01 | 3 | 0.843 | 0.91 | 4445.7 |  | 29481 | 62.144 | 980510 | 558 | 969590 | 63.572 | 170 | 3 | 0.832 | 1.03 | 4386.7 |  | 29090 | 53.75 | 968190
559 | 975880 | 92.085 | 170.01 | 3 | 0.848 | 1.08 | 4414.5 |  | 29275 | 62.353 | 974530 | 559 | 981030 | 362.085 | 170.01 | 3 | 0.843 | 0.89 | 4437.9 |  | 29429 | 62.353 | 979710 | 559 | 968400 | 63.736 | 170 | 3 | 0.832 | 1.03 | 4382.2 |  | 29060 | 53.915 | 967870
560 | 975440 | 92.295 | 170.01 | 3 | 0.848 | 1.05 | 4412.6 |  | 29262 | 62.563 | 974000 | 560 | 980510 | 362.295 | 170.01 | 3 | 0.843 | 0.94 | 4437.4 |  | 29426 | 62.563 | 979270 | 560 | 968190 | 63.901 | 170 | 3 | 0.832 | 0.97 | 4379.6 |  | 29043 | 54.081 | 967530
561 | 974530 | 92.504 | 170.01 | 3 | 0.848 | 1.06 | 4407.9 |  | 29231 | 62.774 | 972940 | 561 | 979710 | 362.504 | 170.02 | 3 | 0.843 | 0.92 | 4433.7 |  | 29402 | 62.774 | 978130 | 561 | 967870 | 64.066 | 169.99 | 3 | 0.832 | 1.01 | 4378 |  | 29032 | 54.246 | 966560
562 | 974000 | 92.714 | 170.01 | 3 | 0.848 | 1.06 | 4405 |  | 29212 | 62.986 | 971980 | 562 | 979270 | 362.714 | 170.02 | 3 | 0.843 | 0.94 | 4431.5 |  | 29388 | 62.986 | 977470 | 562 | 967530 | 64.232 | 169.99 | 3 | 0.832 | 1.01 | 4378 |  | 29033 | 54.413 | 966090
563 | 972940 | 92.925 | 170.01 | 3 | 0.848 | 1.06 | 4399.7 |  | 29176 | 63.197 | 970620 | 563 | 978130 | 362.925 | 170.02 | 3 | 0.843 | 0.92 | 4425.9 |  | 29350 | 63.197 | 976110 | 563 | 966560 | 64.397 | 169.99 | 3 | 0.832 | 1.01 | 4373.8 |  | 29005 | 54.579 | 964950
564 | 971980 | 93.137 | 170.01 | 3 | 0.848 | 1.08 | 4395.2 |  | 29147 | 63.41 | 970250 | 564 | 977470 | 363.137 | 170.02 | 3 | 0.843 | 0.92 | 4421.3 |  | 29319 | 63.41 | 975890 | 564 | 966090 | 64.564 | 169.99 | 3 | 0.832 | 1.06 | 4369.7 |  | 28977 | 54.746 | 963640
565 | 970620 | 93.348 | 170.01 | 3 | 0.848 | 1.06 | 4389.4 |  | 29108 | 63.623 | 969760 | 565 | 976110 | 363.348 | 170.02 | 3 | 0.843 | 0.91 | 4413.9 |  | 29271 | 63.623 | 974810 | 565 | 964950 | 64.73 | 169.99 | 3 | 0.832 | 1.03 | 4366.1 |  | 28953 | 54.913 | 963960
566 | 970250 | 93.561 | 170.01 | 3 | 0.848 | 1.06 | 4388.4 |  | 29101 | 63.836 | 968850 | 566 | 975890 | 363.561 | 170.02 | 3 | 0.843 | 0.92 | 4416 |  | 29285 | 63.836 | 974040 | 566 | 963640 | 64.897 | 169.99 | 3 | 0.832 | 1 | 4360.4 |  | 28916 | 55.081 | 962870
567 | 969760 | 93.774 | 170.01 | 3 | 0.848 | 1.06 | 4386.1 |  | 29086 | 64.05 | 967710 | 567 | 974810 | 363.774 | 170.02 | 3 | 0.843 | 0.92 | 4411.5 |  | 29255 | 64.05 | 973020 | 567 | 963960 | 65.064 | 169.99 | 3 | 0.832 | 0.98 | 4360.4 |  | 28916 | 55.249 | 961810
568 | 968850 | 93.987 | 170.02 | 3 | 0.848 | 1.09 | 4381.3 |  | 29054 | 64.265 | 966760 | 568 | 974040 | 363.987 | 170.02 | 3 | 0.843 | 0.92 | 4408.3 |  | 29234 | 64.265 | 971730 | 568 | 962870 | 65.232 | 169.99 | 3 | 0.832 | 1.01 | 4355.5 |  | 28883 | 55.417 | 961230
569 | 967710 | 94.201 | 170.02 | 3 | 0.848 | 1.1 | 4375.8 |  | 29018 | 64.48 | 966370 | 569 | 973020 | 364.201 | 170.02 | 3 | 0.843 | 0.92 | 4400.3 |  | 29181 | 64.48 | 972150 | 569 | 961810 | 65.4 | 169.99 | 3 | 0.832 | 1.11 | 4350.5 |  | 28850 | 55.586 | 960870
570 | 966760 | 94.416 | 170.03 | 3 | 0.848 | 1.09 | 4372.8 |  | 28998 | 64.695 | 965680 | 570 | 971730 | 364.416 | 170.02 | 3 | 0.843 | 0.91 | 4394.5 |  | 29142 | 64.695 | 971080 | 570 | 961230 | 65.568 | 169.99 | 3 | 0.832 | 0.99 | 4349.9 |  | 28846 | 55.755 | 959940
571 | 966370 | 94.631 | 170.03 | 3 | 0.848 | 1.07 | 4370.9 |  | 28985 | 64.912 | 964880 | 571 | 972150 | 364.631 | 170.02 | 3 | 0.843 | 0.91 | 4399.9 |  | 29178 | 64.912 | 970140 | 571 | 960870 | 65.737 | 169.99 | 3 | 0.832 | 0.98 | 4346.4 |  | 28823 | 55.924 | 959130
572 | 965680 | 94.846 | 170.03 | 3 | 0.848 | 1.08 | 4370 |  | 28979 | 65.128 | 963990 | 572 | 971080 | 364.846 | 170.01 | 3 | 0.843 | 0.94 | 4394.8 |  | 29144 | 65.128 | 969180 | 572 | 959940 | 65.906 | 169.99 | 3 | 0.832 | 0.98 | 4341.8 |  | 28792 | 56.094 | 958680
573 | 964880 | 95.063 | 170.03 | 3 | 0.848 | 1.07 | 4366 |  | 28953 | 65.346 | 963230 | 573 | 970140 | 365.063 | 170.01 | 3 | 0.843 | 0.92 | 4389 |  | 29106 | 65.346 | 968390 | 573 | 959130 | 66.075 | 169.99 | 3 | 0.832 | 1.05 | 4338.3 |  | 28769 | 56.264 | 957850
574 | 963990 | 95.279 | 170.01 | 3 | 0.848 | 1.06 | 4362.5 |  | 28930 | 65.564 | 962070 | 574 | 969180 | 365.279 | 170.01 | 3 | 0.843 | 0.92 | 4384.3 |  | 29074 | 65.564 | 967620 | 574 | 958680 | 66.245 | 169.99 | 3 | 0.832 | 1.04 | 4338.1 |  | 28768 | 56.434 | 957030
575 | 963230 | 95.497 | 170.01 | 3 | 0.848 | 1.07 | 4358.7 |  | 28904 | 65.782 | 961020 | 575 | 968390 | 365.497 | 170.01 | 3 | 0.843 | 0.94 | 4381.6 |  | 29056 | 65.782 | 966720 | 575 | 957850 | 66.415 | 169.99 | 3 | 0.832 | 1.02 | 4334.4 |  | 28744 | 56.605 | 956330
576 | 962070 | 95.715 | 170.01 | 3 | 0.848 | 1.08 | 4352.2 |  | 28861 | 66.001 | 960930 | 576 | 967620 | 365.715 | 170.01 | 3 | 0.843 | 0.92 | 4376.7 |  | 29024 | 66.001 | 966030 | 576 | 957030 | 66.585 | 169.99 | 3 | 0.832 | 1 | 4330.7 |  | 28719 | 56.776 | 955890
577 | 961020 | 95.933 | 170.01 | 3 | 0.848 | 1.08 | 4345.5 |  | 28817 | 66.22 | 960070 | 577 | 966720 | 365.933 | 170.01 | 3 | 0.843 | 0.95 | 4372.9 |  | 28998 | 66.22 | 965610 | 577 | 956330 | 66.756 | 169.99 | 3 | 0.832 | 1 | 4325.8 |  | 28686 | 56.948 | 955300
578 | 960930 | 96.152 | 170.02 | 3 | 0.848 | 1.09 | 4346.5 |  | 28823 | 66.441 | 958990 | 578 | 966030 | 366.152 | 170.01 | 3 | 0.843 | 0.93 | 4368.5 |  | 28970 | 66.441 | 964720 | 578 | 955890 | 66.927 | 169.99 | 3 | 0.832 | 0.99 | 4324 |  | 28674 | 57.12 | 954130
579 | 960070 | 96.371 | 170.02 | 3 | 0.848 | 1.08 | 4345.1 |  | 28814 | 66.661 | 958120 | 579 | 965610 | 366.371 | 170.02 | 3 | 0.843 | 0.94 | 4369.9 |  | 28979 | 66.661 | 963300 | 579 | 955300 | 67.099 | 169.99 | 3 | 0.832 | 1.03 | 4321.1 |  | 28655 | 57.292 | 953840
580 | 958990 | 96.592 | 170.02 | 3 | 0.848 | 1.06 | 4339.4 |  | 28776 | 66.883 | 956690 | 580 | 964720 | 366.592 | 170.02 | 3 | 0.843 | 0.96 | 4365.5 |  | 28949 | 66.883 | 962590 | 580 | 954130 | 67.271 | 169.99 | 3 | 0.832 | 1.06 | 4317.4 |  | 28630 | 57.465 | 952920
581 | 958120 | 96.812 | 170.02 | 3 | 0.848 | 1.04 | 4333 |  | 28734 | 67.104 | 956380 | 581 | 963300 | 366.812 | 170.02 | 3 | 0.843 | 0.94 | 4358.3 |  | 28902 | 67.104 | 961540 | 581 | 953840 | 67.443 | 169.99 | 3 | 0.832 | 1.05 | 4315.7 |  | 28619 | 57.638 | 952170
582 | 956690 | 97.034 | 170.02 | 3 | 0.848 | 1.07 | 4326.5 |  | 28691 | 67.327 | 955510 | 582 | 962590 | 367.034 | 170.02 | 3 | 0.843 | 0.94 | 4355.6 |  | 28884 | 67.327 | 960940 | 582 | 952920 | 67.616 | 169.99 | 3 | 0.832 | 1.07 | 4312.2 |  | 28596 | 57.811 | 952200
583 | 956380 | 97.255 | 170.01 | 3 | 0.848 | 1.06 | 4327.2 |  | 28696 | 67.55 | 954870 | 583 | 961540 | 367.255 | 170.02 | 3 | 0.843 | 0.98 | 4348.6 |  | 28838 | 67.55 | 959640 | 583 | 952170 | 67.789 | 169.99 | 3 | 0.832 | 1.04 | 4308.9 |  | 28574 | 57.985 | 950550
584 | 955510 | 97.478 | 170.01 | 3 | 0.848 | 1.02 | 4323.9 |  | 28674 | 67.773 | 954400 | 584 | 960940 | 367.478 | 170.02 | 3 | 0.843 | 0.94 | 4346.7 |  | 28825 | 67.773 | 959680 | 584 | 952200 | 67.962 | 169.99 | 3 | 0.832 | 1.04 | 4307.9 |  | 28568 | 58.159 | 950170
585 | 954870 | 97.701 | 170.01 | 3 | 0.848 | 1.14 | 4318.2 |  | 28636 | 67.997 | 952700 | 585 | 959640 | 367.701 | 170.02 | 3 | 0.843 | 0.96 | 4340.4 |  | 28783 | 67.997 | 958920 | 585 | 950550 | 68.136 | 169.99 | 3 | 0.832 | 1.01 | 4301.8 |  | 28527 | 58.334 | 949560
586 | 954400 | 97.924 | 170.01 | 3 | 0.848 | 1.06 | 4318.7 |  | 28639 | 68.222 | 952190 | 586 | 959680 | 367.924 | 170.02 | 3 | 0.843 | 0.99 | 4340.1 |  | 28781 | 68.222 | 958100 | 586 | 950170 | 68.31 | 169.99 | 3 | 0.832 | 1.01 | 4298.4 |  | 28505 | 58.509 | 948570
587 | 952700 | 98.148 | 170.01 | 3 | 0.848 | 1.02 | 4310.9 |  | 28588 | 68.447 | 951350 | 587 | 958920 | 368.148 | 170.02 | 3 | 0.843 | 0.95 | 4337.9 |  | 28767 | 68.447 | 957210 | 587 | 949560 | 68.485 | 169.99 | 3 | 0.832 | 1.01 | 4296.1 |  | 28489 | 58.684 | 948180
588 | 952190 | 98.373 | 170.01 | 3 | 0.848 | 1.08 | 4306.7 |  | 28560 | 68.673 | 950670 | 588 | 958100 | 368.373 | 170.02 | 3 | 0.843 | 0.96 | 4333.3 |  | 28736 | 68.673 | 956470 | 588 | 948570 | 68.66 | 169.99 | 3 | 0.832 | 1.01 | 4290.7 |  | 28454 | 58.859 | 947150
589 | 951350 | 98.598 | 170.01 | 3 | 0.848 | 1.04 | 4303.8 |  | 28540 | 68.899 | 949650 | 589 | 957210 | 368.598 | 170.02 | 3 | 0.843 | 0.98 | 4328.5 |  | 28705 | 68.899 | 955680 | 589 | 948180 | 68.835 | 169.99 | 3 | 0.832 | 1.01 | 4289.8 |  | 28447 | 59.035 | 946570
590 | 950670 | 98.824 | 170.01 | 3 | 0.848 | 1.02 | 4301.9 |  | 28528 | 69.126 | 949430 | 590 | 956470 | 368.824 | 170.02 | 3 | 0.843 | 0.94 | 4327.7 |  | 28699 | 69.126 | 955200 | 590 | 947150 | 69.01 | 169.99 | 3 | 0.832 | 0.97 | 4284.3 |  | 28411 | 59.212 | 945690
591 | 949650 | 99.05 | 170.01 | 3 | 0.848 | 1.08 | 4294.4 |  | 28478 | 69.354 | 947750 | 591 | 955680 | 369.05 | 170.01 | 3 | 0.843 | 0.96 | 4322.7 |  | 28666 | 69.354 | 953890 | 591 | 946570 | 69.186 | 169.99 | 3 | 0.832 | 1.01 | 4282 |  | 28396 | 59.389 | 945130
592 | 949430 | 99.277 | 170.01 | 3 | 0.848 | 1.04 | 4296.1 |  | 28489 | 69.582 | 947010 | 592 | 955200 | 369.277 | 170.01 | 3 | 0.843 | 0.96 | 4323.1 |  | 28669 | 69.582 | 953410 | 592 | 945690 | 69.363 | 169.99 | 3 | 0.832 | 1.01 | 4277.6 |  | 28367 | 59.566 | 943710
593 | 947750 | 99.505 | 170.01 | 3 | 0.848 | 1.08 | 4287.4 |  | 28432 | 69.811 | 946280 | 593 | 953890 | 369.505 | 170.01 | 3 | 0.843 | 0.94 | 4314.7 |  | 28613 | 69.811 | 952880 | 593 | 945130 | 69.54 | 169.99 | 3 | 0.832 | 1.02 | 4275.4 |  | 28352 | 59.743 | 942970
594 | 947010 | 99.733 | 170.01 | 3 | 0.848 | 1.02 | 4284 |  | 28409 | 70.04 | 945530 | 594 | 953410 | 369.733 | 170.01 | 3 | 0.843 | 0.97 | 4313.7 |  | 28606 | 70.04 | 951490 | 594 | 943710 | 69.717 | 169.99 | 3 | 0.832 | 1.03 | 4269.3 |  | 28312 | 59.921 | 942930
595 | 946280 | 99.962 | 170.01 | 3 | 0.848 | 1.1 | 4280.2 |  | 28384 | 70.27 | 944580 | 595 | 952880 | 369.962 | 170.01 | 3 | 0.843 | 0.93 | 4311.2 |  | 28590 | 70.27 | 950820 | 595 | 942970 | 69.894 | 170 | 3 | 0.832 | 1.04 | 4265.3 |  | 28285 | 60.099 | 941820
596 | 945530 | 100.191 | 170.01 | 3 | 0.848 | 1.04 | 4279.1 |  | 28376 | 70.501 | 943810 | 596 | 951490 | 370.191 | 170.01 | 3 | 0.843 | 0.97 | 4305.3 |  | 28551 | 70.501 | 949690 | 596 | 942930 | 70.072 | 170 | 3 | 0.832 | 1.03 | 4265.9 |  | 28289 | 60.278 | 941510
597 | 944580 | 100.421 | 170.02 | 3 | 0.847 | 1.06 | 4271.9 |  | 28329 | 70.732 | 941990 | 597 | 950820 | 370.421 | 170.01 | 3 | 0.843 | 0.93 | 4301.8 |  | 28527 | 70.732 | 949370 | 597 | 941820 | 70.25 | 170 | 3 | 0.832 | 1.04 | 4261.9 |  | 28262 | 60.457 | 940680
598 | 943810 | 100.652 | 170.02 | 3 | 0.848 | 1.02 | 4271.4 |  | 28325 | 70.963 | 941850 | 598 | 949690 | 370.652 | 170.01 | 3 | 0.843 | 1 | 4297.7 |  | 28500 | 70.963 | 947620 | 598 | 941510 | 70.429 | 170 | 3 | 0.832 | 1.08 | 4260.4 |  | 28253 | 60.636 | 940060
599 | 941990 | 100.883 | 170.02 | 3 | 0.847 | 1.07 | 4259.9 |  | 28250 | 71.196 | 940320 | 599 | 949370 | 370.883 | 170.01 | 3 | 0.843 | 0.95 | 4295.4 |  | 28485 | 71.196 | 946690 | 599 | 940680 | 70.608 | 170 | 3 | 0.832 | 1.11 | 4256.1 |  | 28224 | 60.816 | 939680
600 | 941850 | 101.114 | 170.02 | 3 | 0.848 | 1.01 | 4262.6 |  | 28267 | 71.428 | 940140 | 600 | 947620 | 371.114 | 170.01 | 3 | 0.843 | 0.99 | 4285.7 |  | 28420 | 71.428 | 946060 | 600 | 940060 | 70.787 | 170 | 3 | 0.832 | 1.09 | 4254.1 |  | 28211 | 60.996 | 939090
601 | 940320 | 101.347 | 170.02 | 3 | 0.848 | 1.08 | 4252.3 |  | 28199 | 71.662 | 939340 | 601 | 946690 | 371.347 | 170.01 | 3 | 0.843 | 0.97 | 4283.2 |  | 28404 | 71.662 | 944970 | 601 | 939680 | 70.967 | 170 | 3 | 0.832 | 1.07 | 4251.9 |  | 28196 | 61.177 | 938290
602 | 940140 | 101.579 | 170.02 | 3 | 0.848 | 1.07 | 4254.8 |  | 28216 | 71.896 | 938450 | 602 | 946060 | 371.579 | 170.01 | 3 | 0.843 | 0.97 | 4280.5 |  | 28386 | 71.896 | 944140 | 602 | 939090 | 71.147 | 170 | 3 | 0.832 | 1.03 | 4249.3 |  | 28179 | 61.358 | 937140
603 | 939340 | 101.813 | 170.01 | 3 | 0.848 | 1.06 | 4247.4 |  | 28166 | 72.131 | 937740 | 603 | 944970 | 371.813 | 170.02 | 3 | 0.843 | 1.01 | 4275.9 |  | 28355 | 72.131 | 943580 | 603 | 938290 | 71.328 | 170 | 3 | 0.832 | 1.04 | 4244.7 |  | 28149 | 61.539 | 936700
604 | 938450 | 102.047 | 170.02 | 3 | 0.848 | 1.07 | 4245.9 |  | 28157 | 72.366 | 936530 | 604 | 944140 | 372.047 | 170.02 | 3 | 0.843 | 0.95 | 4271.8 |  | 28328 | 72.366 | 942480 | 604 | 937140 | 71.509 | 170 | 3 | 0.832 | 1.03 | 4239.1 |  | 28111 | 61.721 | 936220
605 | 937740 | 102.282 | 170.02 | 3 | 0.848 | 1.01 | 4241.8 |  | 28129 | 72.602 | 935600 | 605 | 943580 | 372.282 | 170.02 | 3 | 0.843 | 1.01 | 4270.4 |  | 28319 | 72.602 | 941510 | 605 | 936700 | 71.69 | 169.99 | 3 | 0.832 | 1.04 | 4237.2 |  | 28099 | 61.903 | 935930
606 | 936530 | 102.517 | 170.02 | 3 | 0.848 | 1.1 | 4234.9 |  | 28083 | 72.838 | 935130 | 606 | 942480 | 372.517 | 170.02 | 3 | 0.843 | 0.99 | 4263.6 |  | 28274 | 72.838 | 941150 | 606 | 936220 | 71.872 | 169.99 | 3 | 0.832 | 1.08 | 4236.1 |  | 28092 | 62.086 | 935460
607 | 935600 | 102.753 | 170.02 | 3 | 0.848 | 1.09 | 4233.5 |  | 28075 | 73.075 | 934450 | 607 | 941510 | 372.753 | 170.02 | 3 | 0.843 | 0.94 | 4260 |  | 28250 | 73.075 | 939920 | 607 | 935930 | 72.054 | 169.99 | 3 | 0.832 | 1.09 | 4235.1 |  | 28085 | 62.269 | 934330
608 | 935130 | 102.989 | 170.02 | 3 | 0.848 | 1.02 | 4231.5 |  | 28061 | 73.313 | 933320 | 608 | 941150 | 372.989 | 170.02 | 3 | 0.843 | 0.99 | 4258.2 |  | 28238 | 73.313 | 939390 | 608 | 935460 | 72.237 | 169.99 | 3 | 0.832 | 1.08 | 4232.7 |  | 28069 | 62.452 | 933520
609 | 934450 | 103.226 | 170.02 | 3 | 0.848 | 1.05 | 4225.9 |  | 28024 | 73.551 | 932240 | 609 | 939920 | 373.226 | 170.02 | 3 | 0.843 | 1 | 4251.4 |  | 28193 | 73.551 | 938520 | 609 | 934330 | 72.42 | 170 | 3 | 0.832 | 1.04 | 4227.8 |  | 28036 | 62.635 | 933030
610 | 933320 | 103.464 | 170.02 | 3 | 0.848 | 1.09 | 4223.3 |  | 28007 | 73.79 | 931470 | 610 | 939390 | 373.464 | 170.02 | 3 | 0.843 | 0.96 | 4250.3 |  | 28186 | 73.79 | 937610 | 610 | 933520 | 72.603 | 170 | 3 | 0.832 | 1.05 | 4222.5 |  | 28002 | 62.82 | 932180
611 | 932240 | 103.702 | 170.02 | 3 | 0.847 | 1.03 | 4218.8 |  | 27977 | 74.03 | 930280 | 611 | 938520 | 373.702 | 170.02 | 3 | 0.843 | 0.96 | 4244 |  | 28144 | 74.03 | 936860 | 611 | 933030 | 72.786 | 170 | 3 | 0.832 | 1.04 | 4221.2 |  | 27993 | 63.004 | 931760
612 | 931470 | 103.941 | 170.02 | 3 | 0.848 | 1.01 | 4213.4 |  | 27941 | 74.27 | 929750 | 612 | 937610 | 373.941 | 170.02 | 3 | 0.843 | 0.98 | 4240 |  | 28118 | 74.27 | 936330 | 612 | 932180 | 72.971 | 170 | 3 | 0.832 | 1.12 | 4217.7 |  | 27970 | 63.189 | 931640
613 | 930280 | 104.181 | 170.02 | 3 | 0.848 | 1.04 | 4206.9 |  | 27898 | 74.511 | 929010 | 613 | 936860 | 374.181 | 170.02 | 3 | 0.843 | 1 | 4238.4 |  | 28107 | 74.511 | 935190 | 613 | 931760 | 73.155 | 170 | 3 | 0.832 | 1.03 | 4216 |  | 27958 | 63.374 | 930340
614 | 929750 | 104.421 | 170.02 | 3 | 0.848 | 1.08 | 4205.2 |  | 27886 | 74.752 | 928070 | 614 | 936330 | 374.421 | 170.02 | 3 | 0.843 | 0.94 | 4236 |  | 28091 | 74.752 | 934570 | 614 | 931640 | 73.34 | 170 | 3 | 0.832 | 1.05 | 4214.4 |  | 27947 | 63.56 | 930120
615 | 929010 | 104.662 | 170.02 | 3 | 0.848 | 1.12 | 4203.8 |  | 27878 | 74.994 | 927200 | 615 | 935190 | 374.662 | 170.02 | 3 | 0.843 | 0.89 | 4231.5 |  | 28061 | 74.994 | 933620 | 615 | 930340 | 73.525 | 170 | 3 | 0.832 | 1.08 | 4209 |  | 27912 | 63.746 | 929650
616 | 928070 | 104.903 | 170.02 | 3 | 0.848 | 1.03 | 4199.7 |  | 27850 | 75.237 | 926590 | 616 | 934570 | 374.903 | 170.02 | 3 | 0.843 | 0.96 | 4228.6 |  | 28042 | 75.237 | 933010 | 616 | 930120 | 73.711 | 170 | 3 | 0.832 | 1.09 | 4208.8 |  | 27911 | 63.932 | 928200
617 | 927200 | 105.145 | 170.02 | 3 | 0.848 | 0.98 | 4194 |  | 27813 | 75.48 | 925440 | 617 | 933620 | 375.145 | 170.02 | 3 | 0.843 | 0.96 | 4222.6 |  | 28002 | 75.48 | 931850 | 617 | 929650 | 73.897 | 170 | 3 | 0.832 | 1.07 | 4205.7 |  | 27890 | 64.119 | 928200
618 | 926590 | 105.388 | 170.02 | 3 | 0.848 | 0.98 | 4190 |  | 27786 | 75.724 | 924980 | 618 | 933010 | 375.388 | 170.02 | 3 | 0.843 | 0.99 | 4223.7 |  | 28010 | 75.724 | 931230 | 618 | 928200 | 74.083 | 170 | 3 | 0.832 | 1.04 | 4199.3 |  | 27847 | 64.306 | 927170
619 | 925440 | 105.631 | 170.02 | 3 | 0.848 | 1.02 | 4185.3 |  | 27755 | 75.968 | 924550 | 619 | 931850 | 375.631 | 170.02 | 3 | 0.843 | 0.99 | 4215.7 |  | 27956 | 75.968 | 930490 | 619 | 928200 | 74.27 | 170 | 3 | 0.832 | 1.11 | 4199.4 |  | 27848 | 64.494 | 926910
620 | 924980 | 105.875 | 170.02 | 3 | 0.848 | 1.07 | 4183 |  | 27739 | 76.213 | 923320 | 620 | 931230 | 375.875 | 170.02 | 3 | 0.843 | 0.99 | 4213.5 |  | 27942 | 76.213 | 929610 | 620 | 927170 | 74.457 | 170 | 3 | 0.832 | 1.03 | 4195.6 |  | 27823 | 64.682 | 925880
621 | 924550 | 106.119 | 170.01 | 3 | 0.848 | 1.05 | 4183.1 |  | 27740 | 76.459 | 922930 | 621 | 930490 | 376.119 | 170.01 | 3 | 0.843 | 0.96 | 4211.2 |  | 27926 | 76.459 | 928580 | 621 | 926910 | 74.645 | 170 | 3 | 0.832 | 1.04 | 4193.2 |  | 27807 | 64.87 | 924980
622 | 923320 | 106.364 | 170.01 | 3 | 0.848 | 1.1 | 4177.8 |  | 27705 | 76.705 | 921730 | 622 | 929610 | 376.364 | 170.01 | 3 | 0.843 | 0.94 | 4205.5 |  | 27889 | 76.705 | 927700 | 622 | 925880 | 74.833 | 170 | 3 | 0.832 | 1.07 | 4188.3 |  | 27775 | 65.059 | 924130
623 | 922930 | 106.61 | 170.01 | 3 | 0.848 | 1.06 | 4176.7 |  | 27698 | 76.952 | 921160 | 623 | 928580 | 376.61 | 170.01 | 3 | 0.843 | 0.94 | 4199.7 |  | 27850 | 76.952 | 927170 | 623 | 924980 | 75.021 | 170 | 3 | 0.832 | 1.09 | 4185.6 |  | 27757 | 65.249 | 923840
624 | 921730 | 106.856 | 170.01 | 3 | 0.848 | 1.07 | 4170.9 |  | 27659 | 77.2 | 920220 | 624 | 927700 | 376.856 | 170 | 3 | 0.843 | 0.92 | 4198.1 |  | 27839 | 77.2 | 925670 | 624 | 924130 | 75.21 | 170 | 3 | 0.832 | 1.04 | 4180.1 |  | 27720 | 65.438 | 923230
625 | 921160 | 107.103 | 170.01 | 3 | 0.848 | 1.06 | 4168.2 |  | 27641 | 77.448 | 919520 | 625 | 927170 | 377.103 | 170 | 3 | 0.843 | 0.9 | 4195.7 |  | 27824 | 77.448 | 924610 | 625 | 923840 | 75.4 | 170 | 3 | 0.832 | 1.08 | 4180.4 |  | 27722 | 65.628 | 922100
626 | 920220 | 107.351 | 170.01 | 3 | 0.848 | 1.06 | 4164.1 |  | 27614 | 77.697 | 918430 | 626 | 925670 | 377.351 | 170 | 3 | 0.843 | 0.94 | 4186.1 |  | 27760 | 77.697 | 924510 | 626 | 923230 | 75.589 | 170 | 3 | 0.832 | 1.05 | 4176.6 |  | 27697 | 65.819 | 921610
627 | 919520 | 107.599 | 170.01 | 3 | 0.848 | 1.1 | 4161 |  | 27593 | 77.946 | 917620 | 627 | 924610 | 377.599 | 170 | 3 | 0.843 | 0.97 | 4182.1 |  | 27733 | 77.946 | 923180 | 627 | 922100 | 75.779 | 170 | 3 | 0.832 | 1.04 | 4170.7 |  | 27658 | 66.01 | 921300
628 | 918430 | 107.848 | 170.01 | 3 | 0.848 | 1.07 | 4156 |  | 27560 | 78.197 | 917060 | 628 | 924510 | 377.848 | 170 | 3 | 0.843 | 0.93 | 4183.8 |  | 27744 | 78.197 | 922520 | 628 | 921610 | 75.97 | 170 | 3 | 0.832 | 1.06 | 4169.7 |  | 27651 | 66.201 | 920690
629 | 917620 | 108.097 | 170.01 | 3 | 0.848 | 1.09 | 4152.4 |  | 27536 | 78.447 | 916280 | 629 | 923180 | 378.097 | 170.01 | 3 | 0.843 | 0.92 | 4177.8 |  | 27705 | 78.447 | 921670 | 629 | 921300 | 76.161 | 170 | 3 | 0.832 | 1.05 | 4167.4 |  | 27636 | 66.392 | 919690
630 | 917060 | 108.348 | 170.02 | 3 | 0.848 | 1.04 | 4150.1 |  | 27521 | 78.699 | 915090 | 630 | 922520 | 378.348 | 170.01 | 3 | 0.843 | 0.98 | 4173.6 |  | 27677 | 78.699 | 920850 | 630 | 920690 | 76.352 | 170 | 3 | 0.832 | 1.08 | 4166.1 |  | 27627 | 66.585 | 919000
631 | 916280 | 108.598 | 170.02 | 3 | 0.848 | 1.02 | 4146.1 |  | 27495 | 78.951 | 914350 | 631 | 921670 | 378.598 | 170.01 | 3 | 0.843 | 1.01 | 4170.1 |  | 27654 | 78.951 | 920070 | 631 | 919690 | 76.543 | 170 | 3 | 0.832 | 1.04 | 4160.7 |  | 27591 | 66.777 | 918510
632 | 915090 | 108.85 | 170.02 | 3 | 0.848 | 1 | 4139.9 |  | 27454 | 79.204 | 913330 | 632 | 920850 | 378.85 | 170.01 | 3 | 0.843 | 0.97 | 4165.5 |  | 27623 | 79.204 | 919330 | 632 | 919000 | 76.736 | 170 | 3 | 0.832 | 1.05 | 4157.5 |  | 27570 | 66.97 | 917630
633 | 914350 | 109.102 | 170.02 | 3 | 0.847 | 0.97 | 4134.9 |  | 27420 | 79.457 | 912540 | 633 | 920070 | 379.102 | 170.01 | 3 | 0.843 | 1.02 | 4162.7 |  | 27605 | 79.457 | 918460 | 633 | 918510 | 76.928 | 170 | 3 | 0.832 | 1.06 | 4156 |  | 27560 | 67.163 | 917330
634 | 913330 | 109.355 | 170.02 | 3 | 0.847 | 1.02 | 4130.8 |  | 27393 | 79.711 | 912090 | 634 | 919330 | 379.355 | 170.01 | 3 | 0.843 | 1 | 4159 |  | 27580 | 79.711 | 917270 | 634 | 917630 | 77.121 | 170 | 3 | 0.832 | 1.1 | 4150.8 |  | 27526 | 67.357 | 916190
635 | 912540 | 109.608 | 170.02 | 3 | 0.847 | 1.05 | 4128 |  | 27375 | 79.966 | 911180 | 635 | 918460 | 379.608 | 170.01 | 3 | 0.843 | 0.97 | 4154.7 |  | 27551 | 79.966 | 916290 | 635 | 917330 | 77.314 | 170 | 3 | 0.832 | 1.04 | 4150.9 |  | 27527 | 67.551 | 915800
636 | 912090 | 109.862 | 170.01 | 3 | 0.848 | 1.09 | 4127 |  | 27368 | 80.221 | 910250 | 636 | 917270 | 379.862 | 170.01 | 3 | 0.843 | 0.89 | 4147.1 |  | 27501 | 80.221 | 915910 | 636 | 916190 | 77.508 | 170 | 3 | 0.832 | 1.08 | 4144.1 |  | 27482 | 67.746 | 914910
637 | 911180 | 110.117 | 170.01 | 3 | 0.848 | 1.02 | 4122.6 |  | 27339 | 80.477 | 909350 | 637 | 916290 | 380.117 | 170.01 | 3 | 0.843 | 0.98 | 4146.4 |  | 27496 | 80.477 | 914380 | 637 | 915800 | 77.702 | 170 | 3 | 0.832 | 1.02 | 4143.9 |  | 27480 | 67.941 | 914260
638 | 910250 | 110.372 | 170 | 3 | 0.848 | 0.98 | 4117.6 |  | 27306 | 80.734 | 908510 | 638 | 915910 | 380.372 | 170 | 3 | 0.843 | 0.97 | 4143.4 |  | 27477 | 80.734 | 913900 | 638 | 914910 | 77.897 | 170 | 3 | 0.832 | 1.09 | 4138.7 |  | 27446 | 68.136 | 914200
639 | 909350 | 110.628 | 170 | 3 | 0.848 | 1.03 | 4112.6 |  | 27273 | 80.991 | 907510 | 639 | 914380 | 380.628 | 170 | 3 | 0.843 | 1.02 | 4139.7 |  | 27452 | 80.991 | 912550 | 639 | 914260 | 78.092 | 170 | 3 | 0.832 | 1.06 | 4136.9 |  | 27434 | 68.332 | 912890
640 | 908510 | 110.885 | 170 | 3 | 0.848 | 1.04 | 4109.4 |  | 27251 | 81.249 | 906860 | 640 | 913900 | 380.885 | 170 | 3 | 0.843 | 0.93 | 4134.2 |  | 27416 | 81.249 | 912230 | 640 | 914200 | 78.287 | 170 | 3 | 0.832 | 1.12 | 4135.7 |  | 27426 | 68.528 | 912370
641 | 907510 | 111.142 | 170.01 | 3 | 0.848 | 1 | 4106.2 |  | 27230 | 81.508 | 906100 | 641 | 912550 | 381.142 | 170 | 3 | 0.843 | 1.01 | 4126.7 |  | 27366 | 81.508 | 911570 | 641 | 912890 | 78.483 | 170 | 3 | 0.832 | 1.06 | 4130.7 |  | 27393 | 68.725 | 912210
642 | 906860 | 111.4 | 170.01 | 3 | 0.848 | 1 | 4100.7 |  | 27193 | 81.767 | 905680 | 642 | 912230 | 381.4 | 170.01 | 3 | 0.843 | 0.98 | 4125.9 |  | 27361 | 81.767 | 910180 | 642 | 912370 | 78.679 | 170 | 3 | 0.832 | 1.04 | 4128.8 |  | 27380 | 68.922 | 911220
643 | 906100 | 111.659 | 170.01 | 3 | 0.847 | 1.02 | 4099.4 |  | 27185 | 82.027 | 904180 | 643 | 911570 | 381.659 | 170.01 | 3 | 0.843 | 1 | 4123.3 |  | 27344 | 82.027 | 909440 | 643 | 912210 | 78.876 | 170 | 3 | 0.832 | 1.05 | 4126.9 |  | 27368 | 69.119 | 910840
644 | 905680 | 111.918 | 170.01 | 3 | 0.848 | 1.06 | 4098.5 |  | 27179 | 82.288 | 903790 | 644 | 910180 | 381.918 | 170.01 | 3 | 0.843 | 0.98 | 4115.5 |  | 27292 | 82.288 | 909160 | 644 | 911220 | 79.073 | 170 | 3 | 0.832 | 1.05 | 4123.3 |  | 27344 | 69.317 | 910150
645 | 904180 | 112.178 | 170 | 3 | 0.847 | 0.95 | 4090.5 |  | 27126 | 82.549 | 902920 | 645 | 909440 | 382.178 | 170.01 | 3 | 0.843 | 1.04 | 4114.8 |  | 27287 | 82.549 | 907920 | 645 | 910840 | 79.27 | 170 | 3 | 0.832 | 1.08 | 4120 |  | 27322 | 69.516 | 909400
646 | 903790 | 112.439 | 170 | 3 | 0.848 | 1.08 | 4087.3 |  | 27105 | 82.811 | 901670 | 646 | 909160 | 382.439 | 170.01 | 3 | 0.843 | 0.98 | 4114 |  | 27282 | 82.811 | 906820 | 646 | 910150 | 79.468 | 170 | 3 | 0.832 | 1.05 | 4117 |  | 27302 | 69.714 | 908600
647 | 902920 | 112.7 | 170 | 3 | 0.848 | 0.97 | 4084.5 |  | 27086 | 83.074 | 900780 | 647 | 907920 | 382.7 | 170.01 | 3 | 0.843 | 1 | 4107.8 |  | 27241 | 83.074 | 906360 | 647 | 909400 | 79.667 | 170 | 3 | 0.832 | 1.06 | 4113.9 |  | 27281 | 69.914 | 908080
648 | 901670 | 112.962 | 170 | 3 | 0.848 | 1.05 | 4077.9 |  | 27043 | 83.337 | 900050 | 648 | 906820 | 382.962 | 170.01 | 3 | 0.843 | 1.06 | 4102.7 |  | 27207 | 83.337 | 905260 | 648 | 908600 | 79.865 | 170 | 3 | 0.832 | 1.07 | 4109.9 |  | 27255 | 70.113 | 907280
649 | 900780 | 113.225 | 170 | 3 | 0.848 | 1 | 4076.1 |  | 27031 | 83.601 | 899200 | 649 | 906360 | 383.225 | 170 | 3 | 0.843 | 0.98 | 4101.4 |  | 27198 | 83.601 | 903910 | 649 | 908080 | 80.065 | 170 | 3 | 0.832 | 1.05 | 4109 |  | 27248 | 70.313 | 906540
650 | 900050 | 113.488 | 170 | 3 | 0.847 | 0.97 | 4070.3 |  | 26992 | 83.866 | 898110 | 650 | 905260 | 383.488 | 170 | 3 | 0.843 | 1.05 | 4096.4 |  | 27165 | 83.866 | 903910 | 650 | 907280 | 80.264 | 170 | 3 | 0.832 | 1.09 | 4104.3 |  | 27218 | 70.514 | 905920
651 | 899200 | 113.752 | 169.99 | 3 | 0.848 | 1.07 | 4067.4 |  | 26972 | 84.131 | 897630 | 651 | 903910 | 383.752 | 170.01 | 3 | 0.843 | 0.96 | 4087.3 |  | 27105 | 84.131 | 902720 | 651 | 906540 | 80.464 | 170 | 3 | 0.832 | 1.1 | 4100.9 |  | 27195 | 70.715 | 904920
652 | 898110 | 114.017 | 169.99 | 3 | 0.848 | 0.97 | 4062.1 |  | 26938 | 84.397 | 896860 | 652 | 903910 | 384.017 | 170.01 | 3 | 0.843 | 1 | 4089.6 |  | 27120 | 84.397 | 902110 | 652 | 905920 | 80.665 | 170 | 3 | 0.832 | 1.04 | 4099.4 |  | 27185 | 70.916 | 904490
653 | 897630 | 114.282 | 169.99 | 3 | 0.848 | 1.03 | 4059.8 |  | 26922 | 84.664 | 896000 | 653 | 902720 | 384.282 | 170.01 | 3 | 0.843 | 0.97 | 4084.3 |  | 27085 | 84.664 | 901160 | 653 | 904920 | 80.866 | 170 | 3 | 0.832 | 1.06 | 4094.3 |  | 27151 | 71.118 | 903560
654 | 896860 | 114.548 | 169.99 | 3 | 0.848 | 0.98 | 4056.1 |  | 26898 | 84.931 | 894830 | 654 | 902110 | 384.548 | 170.01 | 3 | 0.843 | 1.01 | 4081.7 |  | 27067 | 84.931 | 900070 | 654 | 904490 | 81.067 | 170 | 3 | 0.832 | 1.08 | 4091.4 |  | 27132 | 71.32 | 903130
655 | 896000 | 114.815 | 170 | 3 | 0.848 | 1.01 | 4052.6 |  | 26874 | 85.199 | 894540 | 655 | 901160 | 384.815 | 170 | 3 | 0.843 | 0.97 | 4077.1 |  | 27037 | 85.199 | 899120 | 655 | 903560 | 81.269 | 170 | 3 | 0.832 | 1.08 | 4088.6 |  | 27114 | 71.522 | 902030
656 | 894830 | 115.082 | 170 | 3 | 0.847 | 1.02 | 4046.8 |  | 26836 | 85.468 | 892970 | 656 | 900070 | 385.082 | 170 | 3 | 0.843 | 1 | 4072.4 |  | 27006 | 85.468 | 898520 | 656 | 903130 | 81.471 | 170 | 3 | 0.832 | 1.08 | 4086.3 |  | 27098 | 71.725 | 901000
657 | 894540 | 115.35 | 170 | 3 | 0.848 | 0.97 | 4048.4 |  | 26847 | 85.737 | 892520 | 657 | 899120 | 385.35 | 170 | 3 | 0.843 | 1.06 | 4068.9 |  | 26983 | 85.737 | 897430 | 657 | 902030 | 81.673 | 170 | 3 | 0.832 | 1.06 | 4082.2 |  | 27071 | 71.929 | 900380
658 | 892970 | 115.619 | 170 | 3 | 0.848 | 1 | 4038.8 |  | 26783 | 86.007 | 891250 | 658 | 898520 | 385.619 | 170.01 | 3 | 0.843 | 1 | 4064.7 |  | 26955 | 86.007 | 897190 | 658 | 901000 | 81.876 | 169.99 | 3 | 0.832 | 1.11 | 4075.4 |  | 27026 | 72.133 | 899630
659 | 892520 | 115.888 | 170 | 3 | 0.848 | 1.02 | 4038.5 |  | 26781 | 86.278 | 890400 | 659 | 897430 | 385.888 | 170.01 | 3 | 0.843 | 1.08 | 4061 |  | 26931 | 86.278 | 895900 | 659 | 900380 | 82.08 | 169.99 | 3 | 0.832 | 1.13 | 4073.5 |  | 27013 | 72.337 | 898570
660 | 891250 | 116.158 | 170 | 3 | 0.848 | 0.98 | 4031.1 |  | 26732 | 86.55 | 889620 | 660 | 897190 | 386.158 | 170.01 | 3 | 0.843 | 0.99 | 4059.9 |  | 26923 | 86.55 | 894740 | 660 | 899630 | 82.284 | 169.99 | 3 | 0.832 | 1.08 | 4070.9 |  | 26996 | 72.542 | 897870
661 | 890400 | 116.429 | 170 | 3 | 0.848 | 1.04 | 4026.7 |  | 26703 | 86.822 | 888350 | 661 | 895900 | 386.429 | 170.01 | 3 | 0.843 | 1.03 | 4052.6 |  | 26874 | 86.822 | 893820 | 661 | 898570 | 82.488 | 170 | 3 | 0.832 | 1.11 | 4065.7 |  | 26962 | 72.747 | 897350
662 | 889620 | 116.701 | 170 | 3 | 0.848 | 0.98 | 4023.5 |  | 26681 | 87.095 | 887860 | 662 | 894740 | 386.701 | 170.01 | 3 | 0.843 | 1.06 | 4048.1 |  | 26845 | 87.095 | 893290 | 662 | 897870 | 82.693 | 170 | 3 | 0.832 | 1.09 | 4061.3 |  | 26932 | 72.953 | 896710
663 | 888350 | 116.973 | 170.01 | 3 | 0.848 | 0.99 | 4019.6 |  | 26656 | 87.369 | 887040 | 663 | 893820 | 386.973 | 170.01 | 3 | 0.843 | 1.01 | 4043 |  | 26811 | 87.369 | 892600 | 663 | 897350 | 82.898 | 170 | 3 | 0.832 | 1.1 | 4058.9 |  | 26917 | 73.159 | 896090
664 | 887860 | 117.246 | 170.01 | 3 | 0.848 | 1.05 | 4015.4 |  | 26628 | 87.643 | 886030 | 664 | 893290 | 387.246 | 170.01 | 3 | 0.843 | 1.07 | 4043.4 |  | 26814 | 87.643 | 891490 | 664 | 896710 | 83.104 | 170 | 3 | 0.832 | 1.15 | 4056.9 |  | 26903 | 73.365 | 895420
665 | 887040 | 117.52 | 170.01 | 3 | 0.847 | 1 | 4013.5 |  | 26616 | 87.918 | 884650 | 665 | 892600 | 387.52 | 170 | 3 | 0.843 | 1.01 | 4038.8 |  | 26783 | 87.918 | 890580 | 665 | 896090 | 83.31 | 170 | 3 | 0.832 | 1.1 | 4054.9 |  | 26890 | 73.572 | 894620
666 | 886030 | 117.794 | 170.01 | 3 | 0.847 | 0.96 | 4009.4 |  | 26588 | 88.194 | 883680 | 666 | 891490 | 387.794 | 170 | 3 | 0.843 | 1.01 | 4033.1 |  | 26745 | 88.194 | 889470 | 666 | 895420 | 83.516 | 170 | 3 | 0.832 | 1.09 | 4051.6 |  | 26868 | 73.78 | 893520
667 | 884650 | 118.069 | 170.01 | 3 | 0.848 | 1.02 | 4001.8 |  | 26538 | 88.47 | 882830 | 667 | 890580 | 388.069 | 170 | 3 | 0.843 | 0.99 | 4030.8 |  | 26730 | 88.47 | 888680 | 667 | 894620 | 83.723 | 169.99 | 3 | 0.832 | 1.09 | 4047.6 |  | 26842 | 73.988 | 892940
668 | 883680 | 118.345 | 170.01 | 3 | 0.847 | 0.97 | 3995.7 |  | 26497 | 88.747 | 882110 | 668 | 889470 | 388.345 | 170 | 3 | 0.843 | 0.99 | 4023.7 |  | 26683 | 88.747 | 887450 | 668 | 893520 | 83.931 | 169.99 | 3 | 0.832 | 1.09 | 4042.5 |  | 26808 | 74.196 | 891840
669 | 882830 | 118.621 | 170.01 | 3 | 0.848 | 1.02 | 3992.2 |  | 26474 | 89.025 | 881390 | 669 | 888680 | 388.621 | 170 | 3 | 0.843 | 1.04 | 4020.7 |  | 26663 | 89.025 | 887300 | 669 | 892940 | 84.139 | 169.99 | 3 | 0.832 | 1.13 | 4040 |  | 26791 | 74.405 | 891220
670 | 882110 | 118.898 | 170.01 | 3 | 0.848 | 1.02 | 3989.3 |  | 26455 | 89.304 | 880330 | 670 | 887450 | 388.898 | 170 | 3 | 0.843 | 1.04 | 4015.2 |  | 26627 | 89.304 | 886130 | 670 | 891840 | 84.347 | 170 | 3 | 0.832 | 1.11 | 4034 |  | 26751 | 74.614 | 890740
671 | 881390 | 119.176 | 170.01 | 3 | 0.847 | 0.95 | 3989.3 |  | 26455 | 89.583 | 879560 | 671 | 887300 | 389.176 | 170 | 3 | 0.843 | 1.01 | 4013.9 |  | 26618 | 89.583 | 885020 | 671 | 891220 | 84.556 | 170 | 3 | 0.832 | 1.11 | 4031.1 |  | 26732 | 74.824 | 889990
672 | 880330 | 119.455 | 170.01 | 3 | 0.848 | 0.99 | 3983.2 |  | 26414 | 89.863 | 878720 | 672 | 886130 | 389.455 | 170 | 3 | 0.843 | 1.06 | 4009.7 |  | 26590 | 89.863 | 884360 | 672 | 890740 | 84.765 | 170 | 3 | 0.832 | 1.11 | 4029.1 |  | 26719 | 75.034 | 889150
673 | 879560 | 119.734 | 170 | 3 | 0.848 | 0.98 | 3978.8 |  | 26385 | 90.144 | 877600 | 673 | 885020 | 389.734 | 170 | 3 | 0.843 | 1.01 | 4003.5 |  | 26549 | 90.144 | 883470 | 673 | 889990 | 84.975 | 170 | 3 | 0.832 | 1.12 | 4025.9 |  | 26698 | 75.244 | 888580
674 | 878720 | 120.014 | 170 | 3 | 0.847 | 0.95 | 3974.5 |  | 26356 | 90.425 | 876480 | 674 | 884360 | 390.014 | 170 | 3 | 0.843 | 1 | 4000.6 |  | 26530 | 90.425 | 882390 | 674 | 889150 | 85.185 | 170 | 3 | 0.832 | 1.11 | 4022.5 |  | 26675 | 75.455 | 887890
675 | 877600 | 120.295 | 170 | 3 | 0.848 | 1.02 | 3968.9 |  | 26320 | 90.707 | 875610 | 675 | 883470 | 390.295 | 170 | 3 | 0.843 | 1.03 | 3996.6 |  | 26504 | 90.707 | 881920 | 675 | 888580 | 85.395 | 170 | 3 | 0.832 | 1.12 | 4020 |  | 26659 | 75.667 | 887190
676 | 876480 | 120.576 | 170 | 3 | 0.848 | 0.98 | 3964.1 |  | 26287 | 90.99 | 874680 | 676 | 882390 | 390.576 | 170 | 3 | 0.843 | 1 | 3991 |  | 26466 | 90.99 | 880930 | 676 | 887890 | 85.606 | 170 | 3 | 0.832 | 1.11 | 4016.8 |  | 26637 | 75.879 | 886140
677 | 875610 | 120.858 | 170.01 | 3 | 0.848 | 0.99 | 3959.9 |  | 26260 | 91.274 | 873660 | 677 | 881920 | 390.858 | 170 | 3 | 0.843 | 1.03 | 3989.5 |  | 26456 | 91.274 | 879840 | 677 | 887190 | 85.818 | 170 | 3 | 0.832 | 1.12 | 4013.7 |  | 26617 | 76.091 | 885590
678 | 874680 | 121.141 | 170.01 | 3 | 0.848 | 1.03 | 3954.7 |  | 26226 | 91.558 | 872920 | 678 | 880930 | 391.141 | 170 | 3 | 0.843 | 1.03 | 3985.2 |  | 26428 | 91.558 | 878920 | 678 | 886140 | 86.03 | 170 | 3 | 0.832 | 1.13 | 4009.3 |  | 26587 | 76.304 | 884680
679 | 873660 | 121.425 | 170.01 | 3 | 0.847 | 1 | 3950.7 |  | 26199 | 91.843 | 872400 | 679 | 879840 | 391.425 | 170.01 | 3 | 0.843 | 1.01 | 3979.7 |  | 26391 | 91.843 | 878210 | 679 | 885590 | 86.242 | 169.99 | 3 | 0.832 | 1.13 | 4005.7 |  | 26564 | 76.517 | 884380
680 | 872920 | 121.709 | 170.01 | 3 | 0.847 | 0.98 | 3947.9 |  | 26180 | 92.129 | 871360 | 680 | 878920 | 391.709 | 170.01 | 3 | 0.843 | 1.05 | 3978.3 |  | 26382 | 92.129 | 876910 | 680 | 884680 | 86.455 | 169.99 | 3 | 0.832 | 1.12 | 4001.7 |  | 26537 | 76.731 | 883820
681 | 872400 | 121.994 | 170.01 | 3 | 0.848 | 1.03 | 3946.3 |  | 26170 | 92.415 | 870980 | 681 | 878210 | 391.994 | 170.01 | 3 | 0.843 | 0.99 | 3974.9 |  | 26359 | 92.415 | 875940 | 681 | 884380 | 86.668 | 169.99 | 3 | 0.832 | 1.12 | 4000.5 |  | 26529 | 76.945 | 883060
682 | 871360 | 122.28 | 170.01 | 3 | 0.847 | 0.96 | 3941.2 |  | 26136 | 92.703 | 869970 | 682 | 876910 | 392.28 | 170.01 | 3 | 0.843 | 0.99 | 3966.9 |  | 26307 | 92.703 | 875240 | 682 | 883820 | 86.882 | 169.99 | 3 | 0.832 | 1.12 | 3998.2 |  | 26514 | 77.159 | 881910
683 | 870980 | 122.566 | 170.01 | 3 | 0.848 | 1.02 | 3941.8 |  | 26140 | 92.991 | 868630 | 683 | 875940 | 392.566 | 170.01 | 3 | 0.843 | 1.02 | 3962.6 |  | 26277 | 92.991 | 873930 | 683 | 883060 | 87.096 | 169.99 | 3 | 0.832 | 1.13 | 3994.6 |  | 26490 | 77.375 | 881390
684 | 869970 | 122.854 | 170.01 | 3 | 0.847 | 0.96 | 3936.9 |  | 26107 | 93.279 | 867310 | 684 | 875240 | 392.854 | 170.01 | 3 | 0.843 | 1.04 | 3960.7 |  | 26265 | 93.279 | 873350 | 684 | 881910 | 87.31 | 169.99 | 3 | 0.832 | 1.13 | 3989.2 |  | 26455 | 77.59 | 880580
685 | 868630 | 123.142 | 170.01 | 3 | 0.848 | 0.99 | 3930.7 |  | 26066 | 93.569 | 866470 | 685 | 873930 | 393.142 | 170.01 | 3 | 0.843 | 1.01 | 3952.5 |  | 26211 | 93.569 | 872510 | 685 | 881390 | 87.526 | 169.98 | 3 | 0.832 | 1.14 | 3988 |  | 26446 | 77.806 | 879870
686 | 867310 | 123.43 | 170.01 | 3 | 0.847 | 0.98 | 3924 |  | 26022 | 93.859 | 865850 | 686 | 873350 | 393.43 | 170.01 | 3 | 0.843 | 1.05 | 3951.6 |  | 26205 | 93.859 | 871570 | 686 | 880580 | 87.741 | 169.99 | 3 | 0.832 | 1.14 | 3984.2 |  | 26421 | 78.023 | 879110
687 | 866470 | 123.72 | 170.02 | 3 | 0.847 | 0.95 | 3918 |  | 25982 | 94.15 | 865360 | 687 | 872510 | 393.72 | 170.01 | 3 | 0.843 | 1.03 | 3948.5 |  | 26184 | 94.15 | 870310 | 687 | 879870 | 87.957 | 169.99 | 3 | 0.832 | 1.14 | 3981.4 |  | 26403 | 78.239 | 878500
688 | 865850 | 124.01 | 170.02 | 3 | 0.848 | 1.02 | 3915.9 |  | 25968 | 94.442 | 864220 | 688 | 871570 | 394.01 | 170.01 | 3 | 0.843 | 0.99 | 3942.9 |  | 26147 | 94.442 | 869610 | 688 | 879110 | 88.174 | 169.98 | 3 | 0.832 | 1.14 | 3978 |  | 26380 | 78.457 | 877710
689 | 865360 | 124.301 | 170.02 | 3 | 0.848 | 1.01 | 3915.9 |  | 25968 | 94.734 | 863180 | 689 | 870310 | 394.301 | 170.01 | 3 | 0.843 | 1.01 | 3937.2 |  | 26109 | 94.734 | 868910 | 689 | 878500 | 88.39 | 169.99 | 3 | 0.832 | 1.15 | 3974.6 |  | 26357 | 78.675 | 877020
690 | 864220 | 124.593 | 170.01 | 3 | 0.848 | 0.98 | 3911 |  | 25935 | 95.027 | 862270 | 690 | 869610 | 394.593 | 170.01 | 3 | 0.843 | 1.06 | 3935.3 |  | 26097 | 95.027 | 867920 | 690 | 877710 | 88.608 | 169.99 | 3 | 0.832 | 1.16 | 3970.1 |  | 26328 | 78.893 | 876250
691 | 863180 | 124.885 | 170.01 | 3 | 0.848 | 1 | 3904.9 |  | 25895 | 95.321 | 861430 | 691 | 868910 | 394.885 | 170.01 | 3 | 0.843 | 1.01 | 3928.7 |  | 26053 | 95.321 | 866720 | 691 | 877020 | 88.826 | 169.99 | 3 | 0.832 | 1.17 | 3966.9 |  | 26306 | 79.112 | 875540
692 | 862270 | 125.178 | 170.01 | 3 | 0.847 | 0.99 | 3899 |  | 25856 | 95.616 | 860810 | 692 | 867920 | 395.178 | 170.01 | 3 | 0.843 | 1.04 | 3928.4 |  | 26051 | 95.616 | 865650 | 692 | 876250 | 89.044 | 169.99 | 3 | 0.832 | 1.17 | 3964.4 |  | 26289 | 79.331 | 874620
693 | 861430 | 125.472 | 170.01 | 3 | 0.847 | 0.96 | 3896 |  | 25836 | 95.911 | 859330 | 693 | 866720 | 395.472 | 170.01 | 3 | 0.843 | 1.03 | 3922 |  | 26008 | 95.911 | 865050 | 693 | 875540 | 89.263 | 169.99 | 3 | 0.832 | 1.16 | 3961.9 |  | 26273 | 79.551 | 873900
694 | 860810 | 125.767 | 170.01 | 3 | 0.847 | 0.99 | 3894.8 |  | 25828 | 96.208 | 858870 | 694 | 865650 | 395.767 | 170.01 | 3 | 0.843 | 1.02 | 3913.6 |  | 25953 | 96.208 | 863980 | 694 | 874620 | 89.482 | 169.99 | 3 | 0.832 | 1.17 | 3956.9 |  | 26240 | 79.771 | 873270
695 | 859330 | 126.062 | 170.01 | 3 | 0.847 | 0.99 | 3885.6 |  | 25767 | 96.505 | 857640 | 695 | 865050 | 396.062 | 170.01 | 3 | 0.843 | 1.05 | 3913.4 |  | 25951 | 96.505 | 863340 | 695 | 873900 | 89.702 | 169.99 | 3 | 0.832 | 1.18 | 3952.8 |  | 26213 | 79.992 | 872530
696 | 858870 | 126.359 | 170.01 | 3 | 0.847 | 0.97 | 3886.2 |  | 25771 | 96.802 | 856680 | 696 | 863980 | 396.359 | 170.01 | 3 | 0.843 | 1.05 | 3907.9 |  | 25915 | 96.802 | 862580 | 696 | 873270 | 89.922 | 169.99 | 3 | 0.832 | 1.19 | 3950.6 |  | 26198 | 80.213 | 871560
697 | 857640 | 126.656 | 170.01 | 3 | 0.847 | 1 | 3878.5 |  | 25720 | 97.101 | 856020 | 697 | 863340 | 396.656 | 170.01 | 3 | 0.843 | 1.04 | 3906.5 |  | 25905 | 97.101 | 861850 | 697 | 872530 | 90.143 | 169.99 | 3 | 0.832 | 1.18 | 3948.3 |  | 26183 | 80.434 | 870860
698 | 856680 | 126.953 | 170.01 | 3 | 0.847 | 0.96 | 3874.5 |  | 25693 | 97.4 | 854840 | 698 | 862580 | 396.953 | 170.01 | 3 | 0.843 | 1.01 | 3900.7 |  | 25868 | 97.4 | 860240 | 698 | 871560 | 90.364 | 169.98 | 3 | 0.832 | 1.19 | 3943.3 |  | 26150 | 80.656 | 870210
699 | 856020 | 127.252 | 170.01 | 3 | 0.847 | 0.97 | 3873.3 |  | 25686 | 97.7 | 854470 | 699 | 861850 | 397.252 | 170.01 | 3 | 0.843 | 1.08 | 3899.6 |  | 25860 | 97.7 | 859520 | 699 | 870860 | 90.585 | 169.98 | 3 | 0.832 | 1.21 | 3939.1 |  | 26122 | 80.879 | 869500
700 | 854840 | 127.551 | 170.01 | 3 | 0.847 | 1.01 | 3865.5 |  | 25634 | 98.001 | 853100 | 700 | 860240 | 397.551 | 170 | 3 | 0.843 | 1.05 | 3891.6 |  | 25807 | 98.001 | 858380 | 700 | 870210 | 90.807 | 169.98 | 3 | 0.832 | 1.21 | 3936.6 |  | 26106 | 81.102 | 868380
701 | 854470 | 127.851 | 170.01 | 3 | 0.847 | 0.97 | 3866.8 |  | 25643 | 98.302 | 852450 | 701 | 859520 | 397.851 | 170.01 | 3 | 0.843 | 1.06 | 3888 |  | 25783 | 98.302 | 857870 | 701 | 869500 | 91.03 | 169.98 | 3 | 0.832 | 1.2 | 3934.6 |  | 26092 | 81.325 | 867920
702 | 853100 | 128.152 | 170.01 | 3 | 0.847 | 0.97 | 3858.2 |  | 25586 | 98.605 | 851240 | 702 | 858380 | 398.152 | 170.01 | 3 | 0.843 | 1.02 | 3883 |  | 25750 | 98.605 | 856730 | 702 | 868380 | 91.253 | 169.98 | 3 | 0.832 | 0.78 | 3926.7 |  | 26040 | 81.549 | 866890
703 | 852450 | 128.453 | 170.02 | 3 | 0.847 | 0.98 | 3857.2 |  | 25579 | 98.908 | 850710 | 703 | 857870 | 398.453 | 170.01 | 3 | 0.843 | 1.07 | 3880.5 |  | 25733 | 98.908 | 856280 | 703 | 867920 | 91.476 | 169.98 | 3 | 0.832 | 1.11 | 3928.6 |  | 26052 | 81.774 | 865740
704 | 851240 | 128.756 | 170.02 | 3 | 0.847 | 0.97 | 3849.7 |  | 25529 | 99.212 | 849710 | 704 | 856730 | 398.756 | 170.01 | 3 | 0.843 | 1.03 | 3875.1 |  | 25698 | 99.212 | 854660 | 704 | 866890 | 91.7 | 169.98 | 3 | 0.832 | 1.06 | 3922.6 |  | 26013 | 81.999 | 864830
705 | 850710 | 129.059 | 170.02 | 3 | 0.847 | 0.98 | 3849.9 |  | 25530 | 99.516 | 848740 | 705 | 856280 | 399.059 | 170.01 | 3 | 0.843 | 1.05 | 3874.1 |  | 25691 | 99.516 | 854000 | 705 | 865740 | 91.925 | 169.98 | 3 | 0.832 | 1.09 | 3916 |  | 25969 | 82.224 | 864520
706 | 849710 | 129.363 | 170.02 | 3 | 0.847 | 0.96 | 3843.9 |  | 25491 | 99.822 | 848010 | 706 | 854660 | 399.363 | 170.01 | 3 | 0.843 | 1.06 | 3865.1 |  | 25631 | 99.822 | 853140 | 706 | 864830 | 92.15 | 169.98 | 3 | 0.832 | 1.1 | 3912.8 |  | 25948 | 82.45 | 863660
707 | 848740 | 129.667 | 170.02 | 3 | 0.847 | 1.01 | 3839.1 |  | 25459 | 100.128 | 846990 | 707 | 854000 | 399.667 | 170.01 | 3 | 0.843 | 1.02 | 3864.1 |  | 25625 | 100.128 | 852060 | 707 | 864520 | 92.375 | 169.98 | 3 | 0.832 | 1.12 | 3910.7 |  | 25934 | 82.677 | 863050
708 | 848010 | 129.973 | 170.01 | 3 | 0.847 | 0.9 | 3837.3 |  | 25447 | 100.435 | 846030 | 708 | 853140 | 399.973 | 170.01 | 3 | 0.843 | 1.06 | 3859.5 |  | 25594 | 100.435 | 851360 | 708 | 863660 | 92.601 | 169.98 | 3 | 0.832 | 1.13 | 3906.6 |  | 25906 | 82.903 | 862360
709 | 846990 | 130.279 | 170.02 | 3 | 0.847 | 0.94 | 3830 |  | 25398 | 100.743 | 846390 | 709 | 852060 | 400.279 | 170.01 | 3 | 0.843 | 1.06 | 3856.8 |  | 25576 | 100.743 | 850090 | 709 | 863050 | 92.828 | 169.98 | 3 | 0.832 | 1.12 | 3905.1 |  | 25897 | 83.131 | 862020
710 | 846030 | 130.586 | 170.02 | 3 | 0.847 | 0.99 | 3825.9 |  | 25372 | 101.052 | 844930 | 710 | 851360 | 400.586 | 170.01 | 3 | 0.843 | 1.01 | 3852.4 |  | 25547 | 101.052 | 849340 | 710 | 862360 | 93.054 | 169.98 | 3 | 0.832 | 1.13 | 3901.3 |  | 25871 | 83.359 | 861400
711 | 846390 | 130.894 | 170.02 | 3 | 0.847 | 0.93 | 3830.1 |  | 25399 | 101.361 | 843830 | 711 | 850090 | 400.894 | 170.02 | 3 | 0.843 | 1.05 | 3845.7 |  | 25503 | 101.361 | 848390 | 711 | 862020 | 93.282 | 169.98 | 3 | 0.832 | 1.08 | 3900.6 |  | 25867 | 83.587 | 861360
712 | 844930 | 131.203 | 170.02 | 3 | 0.847 | 0.89 | 3821.3 |  | 25341 | 101.671 | 843040 | 712 | 849340 | 401.203 | 170.02 | 3 | 0.843 | 1.08 | 3844.4 |  | 25494 | 101.671 | 847450 | 712 | 861400 | 93.51 | 169.98 | 3 | 0.832 | 1.14 | 3896.3 |  | 25838 | 83.816 | 860300
713 | 843830 | 131.512 | 170.02 | 3 | 0.847 | 0.94 | 3816 |  | 25306 | 101.982 | 842210 | 713 | 848390 | 401.512 | 170.01 | 3 | 0.843 | 1.03 | 3839.4 |  | 25461 | 101.982 | 846580 | 713 | 861360 | 93.738 | 169.98 | 3 | 0.832 | 1.09 | 3897.7 |  | 25847 | 84.045 | 859990
714 | 843040 | 131.822 | 170.02 | 3 | 0.847 | 0.95 | 3814.2 |  | 25293 | 102.294 | 841110 | 714 | 847450 | 401.822 | 170.01 | 3 | 0.843 | 1.02 | 3834 |  | 25425 | 102.294 | 845380 | 714 | 860300 | 93.967 | 169.98 | 3 | 0.832 | 1.12 | 3892 |  | 25810 | 84.275 | 859480
715 | 842210 | 132.133 | 170.01 | 3 | 0.847 | 0.94 | 3811.7 |  | 25277 | 102.606 | 840350 | 715 | 846580 | 402.133 | 170.01 | 3 | 0.843 | 1.06 | 3829.6 |  | 25395 | 102.606 | 844880 | 715 | 859990 | 94.196 | 169.99 | 3 | 0.832 | 1.11 | 3890.9 |  | 25803 | 84.505 | 859020
716 | 841110 | 132.445 | 170.01 | 3 | 0.847 | 0.9 | 3805.7 |  | 25238 | 102.92 | 838920 | 716 | 845380 | 402.445 | 170 | 3 | 0.843 | 1.07 | 3823.5 |  | 25356 | 102.92 | 844320 | 716 | 859480 | 94.426 | 169.98 | 3 | 0.832 | 1.12 | 3887.9 |  | 25783 | 84.736 | 857970
717 | 840350 | 132.757 | 170.02 | 3 | 0.847 | 0.91 | 3800.4 |  | 25202 | 103.234 | 838240 | 717 | 844880 | 402.757 | 170 | 3 | 0.843 | 1.06 | 3821.8 |  | 25344 | 103.234 | 842760 | 717 | 859020 | 94.656 | 169.98 | 3 | 0.832 | 1.08 | 3887 |  | 25776 | 84.967 | 857740
718 | 838920 | 133.071 | 170.02 | 3 | 0.847 | 0.92 | 3794.7 |  | 25165 | 103.549 | 837120 | 718 | 844320 | 403.071 | 170.01 | 3 | 0.843 | 1.03 | 3821.3 |  | 25341 | 103.549 | 842000 | 718 | 857970 | 94.887 | 169.98 | 3 | 0.832 | 1.11 | 3880.9 |  | 25736 | 85.199 | 856990
719 | 838240 | 133.385 | 170.02 | 3 | 0.847 | 0.95 | 3790.2 |  | 25134 | 103.865 | 836320 | 719 | 842760 | 403.385 | 170.01 | 3 | 0.843 | 1.05 | 3812.2 |  | 25280 | 103.865 | 841020 | 719 | 857740 | 95.118 | 169.98 | 3 | 0.832 | 1.13 | 3881.2 |  | 25738 | 85.431 | 856340
720 | 837120 | 133.7 | 170.02 | 3 | 0.847 | 0.98 | 3787.4 |  | 25116 | 104.181 | 835510 | 720 | 842000 | 403.7 | 170.01 | 3 | 0.843 | 0.99 | 3808.8 |  | 25258 | 104.181 | 840350 | 720 | 856990 | 95.35 | 169.98 | 3 | 0.832 | 1.09 | 3876.6 |  | 25707 | 85.664 | 855630
721 | 836320 | 134.016 | 170.02 | 3 | 0.847 | 0.95 | 3784 |  | 25093 | 104.499 | 834350 | 721 | 841020 | 404.016 | 170.01 | 3 | 0.843 | 1.04 | 3805.5 |  | 25236 | 104.499 | 839620 | 721 | 856340 | 95.582 | 169.98 | 3 | 0.832 | 1.12 | 3874 |  | 25691 | 85.897 | 854820
722 | 835510 | 134.332 | 170.02 | 3 | 0.847 | 0.96 | 3781.3 |  | 25075 | 104.817 | 833460 | 722 | 840350 | 404.332 | 170 | 3 | 0.843 | 1.02 | 3802.5 |  | 25216 | 104.817 | 838570 | 722 | 855630 | 95.815 | 169.99 | 3 | 0.832 | 1.09 | 3871.2 |  | 25672 | 86.131 | 853770
723 | 834350 | 134.65 | 170.01 | 3 | 0.847 | 0.96 | 3775.8 |  | 25039 | 105.136 | 832280 | 723 | 839620 | 404.65 | 170.01 | 3 | 0.843 | 1.01 | 3798.3 |  | 25188 | 105.136 | 837680 | 723 | 854820 | 96.048 | 169.99 | 3 | 0.832 | 1.1 | 3866.9 |  | 25643 | 86.365 | 853850
724 | 833460 | 134.968 | 170.01 | 3 | 0.847 | 0.95 | 3771.7 |  | 25012 | 105.456 | 831290 | 724 | 838570 | 404.968 | 170.01 | 3 | 0.843 | 1.01 | 3793.3 |  | 25155 | 105.456 | 836680 | 724 | 853770 | 96.282 | 170 | 3 | 0.832 | 1.12 | 3863.1 |  | 25618 | 86.6 | 852620
725 | 832280 | 135.287 | 170.01 | 3 | 0.847 | 0.96 | 3766 |  | 24974 | 105.777 | 830640 | 725 | 837680 | 405.287 | 170.01 | 3 | 0.843 | 1.01 | 3789.7 |  | 25132 | 105.777 | 835990 | 725 | 853850 | 96.516 | 170 | 3 | 0.832 | 1.1 | 3862.5 |  | 25614 | 86.835 | 852170
726 | 831290 | 135.607 | 170.01 | 3 | 0.847 | 0.97 | 3762.2 |  | 24949 | 106.098 | 829420 | 726 | 836680 | 405.607 | 170 | 3 | 0.843 | 1.04 | 3786.3 |  | 25108 | 106.098 | 834510 | 726 | 852620 | 96.751 | 170 | 3 | 0.832 | 1.1 | 3858.1 |  | 25585 | 87.071 | 851470
727 | 830640 | 135.928 | 170.01 | 3 | 0.847 | 0.95 | 3759.4 |  | 24930 | 106.42 | 827760 | 727 | 835990 | 405.928 | 170 | 3 | 0.843 | 1.03 | 3782.8 |  | 25086 | 106.42 | 833880 | 727 | 852170 | 96.986 | 170 | 3 | 0.832 | 1.07 | 3856.2 |  | 25572 | 87.307 | 850470
728 | 829420 | 136.249 | 170.01 | 3 | 0.847 | 0.94 | 3753.4 |  | 24891 | 106.744 | 827350 | 728 | 834510 | 406.249 | 170 | 3 | 0.843 | 1.03 | 3776.6 |  | 25044 | 106.744 | 832990 | 728 | 851470 | 97.222 | 169.99 | 3 | 0.832 | 1.08 | 3851.3 |  | 25540 | 87.544 | 849840
729 | 827760 | 136.571 | 170.01 | 3 | 0.847 | 0.95 | 3742.8 |  | 24820 | 107.068 | 826520 | 729 | 833880 | 406.571 | 170.01 | 3 | 0.843 | 1.04 | 3772 |  | 25014 | 107.068 | 832380 | 729 | 850470 | 97.458 | 169.99 | 3 | 0.832 | 1.09 | 3847.5 |  | 25514 | 87.781 | 849420
730 | 827350 | 136.895 | 170.01 | 3 | 0.847 | 0.91 | 3740.8 |  | 24807 | 107.392 | 825690 | 730 | 832990 | 406.895 | 170.02 | 3 | 0.843 | 1.06 | 3767.8 |  | 24986 | 107.392 | 831430 | 730 | 849840 | 97.695 | 170 | 3 | 0.832 | 1.08 | 3845.7 |  | 25502 | 88.019 | 848270
731 | 826520 | 137.219 | 170.01 | 3 | 0.847 | 0.91 | 3737.4 |  | 24785 | 107.718 | 824990 | 731 | 832380 | 407.219 | 170.01 | 3 | 0.843 | 1.04 | 3765.2 |  | 24968 | 107.718 | 830560 | 731 | 849420 | 97.932 | 170 | 3 | 0.832 | 1.07 | 3843.2 |  | 25486 | 88.257 | 847440
732 | 825690 | 137.543 | 170.01 | 3 | 0.847 | 0.92 | 3735.7 |  | 24773 | 108.044 | 824070 | 732 | 831430 | 407.543 | 170 | 3 | 0.843 | 1.04 | 3761.9 |  | 24947 | 108.044 | 829120 | 732 | 848270 | 98.17 | 170 | 3 | 0.832 | 1.06 | 3837 |  | 25445 | 88.496 | 846910
733 | 824990 | 137.869 | 170.01 | 3 | 0.847 | 0.96 | 3733.2 |  | 24756 | 108.372 | 823070 | 733 | 830560 | 407.869 | 170.01 | 3 | 0.843 | 1.01 | 3757.8 |  | 24920 | 108.372 | 828750 | 733 | 847440 | 98.408 | 170 | 3 | 0.832 | 1.09 | 3833.2 |  | 25420 | 88.735 | 845970
734 | 824070 | 138.195 | 170.01 | 3 | 0.847 | 0.93 | 3728.7 |  | 24727 | 108.7 | 822090 | 734 | 829120 | 408.195 | 170 | 3 | 0.843 | 1.02 | 3751.5 |  | 24878 | 108.7 | 827430 | 734 | 846910 | 98.647 | 170 | 3 | 0.832 | 1.13 | 3832.2 |  | 25413 | 88.975 | 845140
735 | 823070 | 138.523 | 170.01 | 3 | 0.847 | 0.89 | 3723.7 |  | 24694 | 109.029 | 821560 | 735 | 828750 | 408.523 | 170 | 3 | 0.843 | 1.05 | 3750.2 |  | 24869 | 109.029 | 826680 | 735 | 845970 | 98.886 | 169.99 | 3 | 0.832 | 1.07 | 3827.3 |  | 25381 | 89.215 | 844550
736 | 822090 | 138.851 | 170.01 | 3 | 0.847 | 0.9 | 3718 |  | 24656 | 109.359 | 820980 | 736 | 827430 | 408.851 | 170 | 3 | 0.843 | 1.06 | 3745.6 |  | 24839 | 109.359 | 826120 | 736 | 845140 | 99.126 | 169.99 | 3 | 0.832 | 1.05 | 3822.8 |  | 25351 | 89.456 | 843930
737 | 821560 | 139.18 | 170.01 | 3 | 0.847 | 0.92 | 3717.6 |  | 24653 | 109.689 | 819760 | 737 | 826680 | 409.18 | 169.99 | 3 | 0.843 | 1.01 | 3739.6 |  | 24799 | 109.689 | 825310 | 737 | 844550 | 99.366 | 169.99 | 3 | 0.832 | 1.09 | 3820 |  | 25332 | 89.697 | 842950
738 | 820980 | 139.51 | 170.01 | 3 | 0.847 | 0.88 | 3714.2 |  | 24631 | 110.021 | 819210 | 738 | 826120 | 409.51 | 170 | 3 | 0.843 | 1.03 | 3738.3 |  | 24791 | 110.021 | 823740 | 738 | 843930 | 99.607 | 169.99 | 3 | 0.832 | 1.13 | 3818 |  | 25319 | 89.939 | 842390
739 | 819760 | 139.84 | 170.01 | 3 | 0.847 | 0.87 | 3707.4 |  | 24586 | 110.353 | 817760 | 739 | 825310 | 409.84 | 170 | 3 | 0.843 | 1.03 | 3735.4 |  | 24771 | 110.353 | 822780 | 739 | 842950 | 99.848 | 169.99 | 3 | 0.832 | 1.09 | 3814.4 |  | 25295 | 90.182 | 841240
740 | 819210 | 140.172 | 170.01 | 3 | 0.847 | 0.9 | 3707 |  | 24583 | 110.687 | 816960 | 740 | 823740 | 410.172 | 170.01 | 3 | 0.843 | 1.03 | 3726.4 |  | 24712 | 110.687 | 821680 | 740 | 842390 | 100.09 | 169.99 | 3 | 0.832 | 1.08 | 3811.7 |  | 25277 | 90.424 | 840520
741 | 817760 | 140.504 | 170.01 | 3 | 0.847 | 0.86 | 3699.6 |  | 24534 | 111.021 | 816460 | 741 | 822780 | 410.504 | 170.01 | 3 | 0.843 | 1.04 | 3721.5 |  | 24679 | 111.021 | 821010 | 741 | 841240 | 100.333 | 169.98 | 3 | 0.832 | 1.12 | 3806.6 |  | 25243 | 90.668 | 839550
742 | 816960 | 140.838 | 170.01 | 3 | 0.847 | 0.89 | 3694.8 |  | 24502 | 111.356 | 815130 | 742 | 821680 | 410.838 | 170 | 3 | 0.843 | 1.03 | 3717.1 |  | 24650 | 111.356 | 819900 | 742 | 840520 | 100.575 | 169.98 | 3 | 0.832 | 1.07 | 3802.7 |  | 25217 | 90.912 | 839010
743 | 816460 | 141.172 | 170.01 | 3 | 0.847 | 0.89 | 3694.5 |  | 24500 | 111.691 | 814760 | 743 | 821010 | 411.172 | 169.99 | 3 | 0.843 | 1.1 | 3716.1 |  | 24643 | 111.691 | 818780 | 743 | 839550 | 100.819 | 169.98 | 3 | 0.832 | 1.06 | 3797.6 |  | 25184 | 91.156 | 838080
744 | 815130 | 141.507 | 170.01 | 3 | 0.847 | 0.9 | 3686.3 |  | 24445 | 112.028 | 813470 | 744 | 819900 | 411.507 | 170 | 3 | 0.843 | 1.01 | 3708.9 |  | 24595 | 112.028 | 817890 | 744 | 839010 | 101.063 | 169.98 | 3 | 0.832 | 1.07 | 3795.1 |  | 25167 | 91.401 | 837200
745 | 814760 | 141.842 | 170.01 | 3 | 0.847 | 0.88 | 3687 |  | 24450 | 112.366 | 812840 | 745 | 818780 | 411.842 | 170 | 3 | 0.843 | 1.02 | 3704.9 |  | 24569 | 112.366 | 816800 | 745 | 838080 | 101.307 | 169.98 | 3 | 0.832 | 1.11 | 3790.6 |  | 25137 | 91.647 | 836450
746 | 813470 | 142.179 | 170.02 | 3 | 0.847 | 0.85 | 3678.8 |  | 24396 | 112.704 | 811410 | 746 | 817890 | 412.179 | 170 | 3 | 0.843 | 0.98 | 3701.8 |  | 24549 | 112.704 | 815730 | 746 | 837200 | 101.552 | 169.98 | 3 | 0.832 | 1.09 | 3787.1 |  | 25114 | 91.893 | 835590
747 | 812840 | 142.517 | 170.02 | 3 | 0.847 | 0.88 | 3678 |  | 24391 | 113.043 | 811160 | 747 | 816800 | 412.517 | 170 | 3 | 0.843 | 1.05 | 3696.1 |  | 24511 | 113.043 | 814910 | 747 | 836450 | 101.798 | 169.99 | 3 | 0.832 | 1.09 | 3783.5 |  | 25090 | 92.139 | 835310
748 | 811410 | 142.855 | 170.02 | 3 | 0.847 | 0.88 | 3669.2 |  | 24332 | 113.383 | 809490 | 748 | 815730 | 412.855 | 170 | 3 | 0.843 | 1.02 | 3691.5 |  | 24480 | 113.383 | 813580 | 748 | 835590 | 102.044 | 169.99 | 3 | 0.832 | 1.11 | 3780.2 |  | 25068 | 92.386 | 834540
749 | 811160 | 143.194 | 170.02 | 3 | 0.847 | 0.81 | 3670.8 |  | 24343 | 113.724 | 808480 | 749 | 814910 | 413.194 | 170 | 3 | 0.843 | 1 | 3687.3 |  | 24452 | 113.724 | 812420 | 749 | 835310 | 102.29 | 169.99 | 3 | 0.832 | 1.12 | 3778.4 |  | 25057 | 92.634 | 833780
750 | 809490 | 143.534 | 170.01 | 3 | 0.847 | 0.86 | 3661.2 |  | 24279 | 114.066 | 807730 | 750 | 813580 | 413.534 | 170 | 3 | 0.843 | 1.01 | 3679.6 |  | 24401 | 114.066 | 811530 | 750 | 834540 | 102.537 | 169.99 | 3 | 0.832 | 1.09 | 3774.7 |  | 25032 | 92.882 | 832960
751 | 808480 | 143.875 | 170.01 | 3 | 0.847 | 0.86 | 3657.3 |  | 24254 | 114.409 | 806300 | 751 | 812420 | 413.875 | 170 | 3 | 0.843 | 1 | 3675.7 |  | 24375 | 114.409 | 810410 | 751 | 833780 | 102.785 | 169.98 | 3 | 0.832 | 1.09 | 3771.9 |  | 25013 | 93.131 | 831900
752 | 807730 | 144.217 | 170 | 3 | 0.847 | 0.83 | 3655.2 |  | 24239 | 114.753 | 805410 | 752 | 811530 | 414.217 | 170 | 3 | 0.843 | 1.04 | 3672.2 |  | 24352 | 114.753 | 810040 | 752 | 832960 | 103.033 | 169.98 | 3 | 0.832 | 1.11 | 3767.7 |  | 24985 | 93.38 | 831140
753 | 806300 | 144.56 | 170 | 3 | 0.847 | 0.85 | 3646.4 |  | 24181 | 115.097 | 804770 | 753 | 810410 | 414.56 | 170 | 3 | 0.843 | 1.04 | 3666.8 |  | 24316 | 115.097 | 809070 | 753 | 831900 | 103.282 | 169.98 | 3 | 0.832 | 1.08 | 3762.8 |  | 24953 | 93.63 | 830340
754 | 805410 | 144.904 | 170.01 | 3 | 0.847 | 0.88 | 3641.6 |  | 24149 | 115.442 | 803350 | 754 | 810040 | 414.904 | 170 | 3 | 0.843 | 0.96 | 3663.9 |  | 24297 | 115.442 | 808030 | 754 | 831140 | 103.531 | 169.98 | 3 | 0.832 | 1.08 | 3759.5 |  | 24931 | 93.88 | 829840
755 | 804770 | 145.248 | 170.01 | 3 | 0.847 | 0.83 | 3641.9 |  | 24151 | 115.789 | 802040 | 755 | 809070 | 415.248 | 170 | 3 | 0.843 | 0.97 | 3660.7 |  | 24276 | 115.789 | 806700 | 755 | 830340 | 103.781 | 169.98 | 3 | 0.832 | 1.11 | 3756.2 |  | 24909 | 94.131 | 828990
756 | 803350 | 145.593 | 170.01 | 3 | 0.847 | 0.82 | 3633.2 |  | 24094 | 116.136 | 801090 | 756 | 808030 | 415.593 | 170 | 3 | 0.843 | 1.04 | 3656.6 |  | 24249 | 116.136 | 805950 | 756 | 829840 | 104.031 | 169.98 | 3 | 0.832 | 1.1 | 3754.6 |  | 24898 | 94.382 | 828280
757 | 802040 | 145.94 | 170.01 | 3 | 0.847 | 0.88 | 3626.9 |  | 24052 | 116.484 | 800250 | 757 | 806700 | 415.94 | 170 | 3 | 0.843 | 1.01 | 3648.1 |  | 24192 | 116.484 | 805670 | 757 | 828990 | 104.282 | 169.98 | 3 | 0.832 | 1.11 | 3751.1 |  | 24875 | 94.634 | 827520
758 | 801090 | 146.287 | 170.01 | 3 | 0.847 | 0.87 | 3622.4 |  | 24022 | 116.833 | 799310 | 758 | 805950 | 416.287 | 170 | 3 | 0.843 | 0.98 | 3645.2 |  | 24173 | 116.833 | 804590 | 758 | 828280 | 104.533 | 169.98 | 3 | 0.832 | 1.13 | 3748.1 |  | 24855 | 94.886 | 826550
759 | 800250 | 146.635 | 170.01 | 3 | 0.847 | 0.83 | 3621.4 |  | 24015 | 117.183 | 798530 | 759 | 805670 | 416.635 | 170 | 3 | 0.843 | 0.98 | 3646.4 |  | 24181 | 117.183 | 803220 | 759 | 827520 | 104.785 | 169.98 | 3 | 0.832 | 1.13 | 3744.5 |  | 24832 | 95.139 | 825660
760 | 799310 | 146.984 | 170.01 | 3 | 0.847 | 0.84 | 3617.5 |  | 23989 | 117.533 | 797860 | 760 | 804590 | 416.984 | 170 | 3 | 0.843 | 0.98 | 3640.4 |  | 24141 | 117.533 | 802240 | 760 | 826550 | 105.037 | 169.98 | 3 | 0.832 | 1.11 | 3739.6 |  | 24799 | 95.393 | 824510
761 | 798530 | 147.334 | 170.01 | 3 | 0.847 | 0.87 | 3613 |  | 23960 | 117.885 | 796520 | 761 | 803220 | 417.334 | 170 | 3 | 0.843 | 1.06 | 3634.8 |  | 24104 | 117.885 | 801880 | 761 | 825660 | 105.29 | 169.98 | 3 | 0.832 | 1.09 | 3735.2 |  | 24770 | 95.647 | 823880
762 | 797860 | 147.684 | 170.01 | 3 | 0.847 | 0.81 | 3609.8 |  | 23938 | 118.238 | 795820 | 762 | 802240 | 417.684 | 170 | 3 | 0.843 | 1.03 | 3627.5 |  | 24056 | 118.238 | 801130 | 762 | 824510 | 105.544 | 169.98 | 3 | 0.832 | 1.1 | 3730 |  | 24735 | 95.901 | 823400
763 | 796520 | 148.036 | 170 | 3 | 0.847 | 0.81 | 3602 |  | 23886 | 118.591 | 795200 | 763 | 801880 | 418.036 | 170 | 3 | 0.843 | 0.99 | 3627.2 |  | 24053 | 118.591 | 799840 | 763 | 823880 | 105.798 | 169.98 | 3 | 0.832 | 1.12 | 3727.6 |  | 24719 | 96.156 | 822590
764 | 795820 | 148.389 | 170.01 | 3 | 0.847 | 0.84 | 3599 |  | 23867 | 118.945 | 794440 | 764 | 801130 | 418.389 | 170 | 3 | 0.843 | 1.01 | 3624.8 |  | 24037 | 118.945 | 798620 | 764 | 823400 | 106.052 | 169.99 | 3 | 0.832 | 1.14 | 3725.7 |  | 24707 | 96.412 | 821550
765 | 795200 | 148.742 | 170.01 | 3 | 0.847 | 0.83 | 3596.9 |  | 23853 | 119.301 | 793340 | 765 | 799840 | 418.742 | 170 | 3 | 0.843 | 1.01 | 3618.3 |  | 23995 | 119.301 | 797840 | 765 | 822590 | 106.307 | 169.99 | 3 | 0.832 | 1.1 | 3721.3 |  | 24678 | 96.668 | 820660
766 | 794440 | 149.096 | 170.01 | 3 | 0.847 | 0.82 | 3593.2 |  | 23828 | 119.657 | 792540 | 766 | 798620 | 419.096 | 170 | 3 | 0.843 | 1.05 | 3613.1 |  | 23960 | 119.657 | 796560 | 766 | 821550 | 106.563 | 169.98 | 3 | 0.832 | 1.11 | 3716.2 |  | 24644 | 96.925 | 820170
767 | 793340 | 149.452 | 170.01 | 3 | 0.847 | 0.84 | 3587.8 |  | 23792 | 120.014 | 791030 | 767 | 797840 | 419.452 | 170 | 3 | 0.843 | 1.03 | 3609.5 |  | 23936 | 120.014 | 795870 | 767 | 820660 | 106.819 | 169.98 | 3 | 0.832 | 1.13 | 3712.5 |  | 24619 | 97.182 | 819110
768 | 792540 | 149.808 | 170.01 | 3 | 0.847 | 0.82 | 3585.1 |  | 23774 | 120.372 | 790160 | 768 | 796560 | 419.808 | 170 | 3 | 0.843 | 1.03 | 3601.4 |  | 23882 | 120.372 | 795080 | 768 | 820170 | 107.076 | 169.98 | 3 | 0.832 | 1.13 | 3710.8 |  | 24608 | 97.44 | 818290
769 | 791030 | 150.165 | 170.01 | 3 | 0.847 | 0.84 | 3577.3 |  | 23723 | 120.731 | 789580 | 769 | 795870 | 420.165 | 170 | 3 | 0.843 | 1.04 | 3600.9 |  | 23879 | 120.731 | 793990 | 769 | 819110 | 107.333 | 169.98 | 3 | 0.832 | 1.08 | 3706.5 |  | 24580 | 97.698 | 817700
770 | 790160 | 150.523 | 170.01 | 3 | 0.847 | 0.83 | 3575 |  | 23707 | 121.091 | 788720 | 770 | 795080 | 420.523 | 170 | 3 | 0.843 | 1.05 | 3597 |  | 23853 | 121.091 | 793300 | 770 | 818290 | 107.591 | 169.98 | 3 | 0.832 | 1.15 | 3701.3 |  | 24545 | 97.957 | 816810
771 | 789580 | 150.882 | 170.01 | 3 | 0.847 | 0.77 | 3573.2 |  | 23695 | 121.451 | 787300 | 771 | 793990 | 420.882 | 170 | 3 | 0.843 | 1.06 | 3591.5 |  | 23817 | 121.451 | 791470 | 771 | 817700 | 107.849 | 169.98 | 3 | 0.832 | 1.11 | 3700.1 |  | 24537 | 98.217 | 815680
772 | 788720 | 151.242 | 170.01 | 3 | 0.847 | 0.8 | 3568.8 |  | 23666 | 121.813 | 785830 | 772 | 793300 | 421.242 | 170 | 3 | 0.843 | 1.05 | 3590.2 |  | 23808 | 121.813 | 790560 | 772 | 816810 | 108.108 | 169.98 | 3 | 0.832 | 1.08 | 3696.1 |  | 24510 | 98.477 | 815020
773 | 787300 | 151.602 | 170 | 3 | 0.847 | 0.82 | 3559.6 |  | 23606 | 122.176 | 785130 | 773 | 791470 | 421.602 | 170 | 3 | 0.843 | 1.1 | 3581.3 |  | 23749 | 122.176 | 789390 | 773 | 815680 | 108.368 | 169.98 | 3 | 0.832 | 1.13 | 3689.5 |  | 24467 | 98.737 | 814420
774 | 785830 | 151.964 | 170 | 3 | 0.847 | 0.81 | 3553.6 |  | 23566 | 122.539 | 784050 | 774 | 790560 | 421.964 | 170 | 3 | 0.843 | 1.11 | 3576.3 |  | 23716 | 122.539 | 788840 | 774 | 815020 | 108.628 | 169.98 | 3 | 0.832 | 1.11 | 3687.7 |  | 24455 | 98.999 | 813510
775 | 785130 | 152.327 | 170 | 3 | 0.847 | 0.8 | 3552 |  | 23555 | 122.904 | 782410 | 775 | 789390 | 422.327 | 170 | 3 | 0.843 | 1.12 | 3571.1 |  | 23682 | 122.904 | 787640 | 775 | 814420 | 108.888 | 169.98 | 3 | 0.832 | 1.1 | 3684.8 |  | 24435 | 99.26 | 812560
776 | 784050 | 152.69 | 170 | 3 | 0.847 | 0.81 | 3548.1 |  | 23529 | 123.269 | 781750 | 776 | 788840 | 422.69 | 170 | 3 | 0.843 | 1.09 | 3569.8 |  | 23673 | 123.269 | 786510 | 776 | 813510 | 109.15 | 169.99 | 3 | 0.832 | 1.15 | 3679.9 |  | 24403 | 99.522 | 811330
777 | 782410 | 153.055 | 170.01 | 3 | 0.847 | 0.81 | 3538.3 |  | 23464 | 123.635 | 780950 | 777 | 787640 | 423.055 | 170 | 3 | 0.843 | 1.12 | 3563.6 |  | 23632 | 123.635 | 786070 | 777 | 812560 | 109.411 | 169.99 | 3 | 0.832 | 1.09 | 3675.8 |  | 24376 | 99.785 | 810870
778 | 781750 | 153.42 | 170.01 | 3 | 0.847 | 0.82 | 3535.4 |  | 23445 | 124.003 | 779720 | 778 | 786510 | 423.42 | 170 | 3 | 0.843 | 1.13 | 3557.7 |  | 23593 | 124.003 | 785000 | 778 | 811330 | 109.673 | 169.99 | 3 | 0.832 | 1.13 | 3670.3 |  | 24340 | 100.049 | 809710
779 | 780950 | 153.786 | 170 | 3 | 0.847 | 0.81 | 3533.8 |  | 23434 | 124.371 | 778880 | 779 | 786070 | 423.786 | 170.01 | 3 | 0.843 | 1.12 | 3557.7 |  | 23593 | 124.371 | 783980 | 779 | 810870 | 109.936 | 169.99 | 3 | 0.832 | 1.15 | 3669 |  | 24331 | 100.313 | 809080
780 | 779720 | 154.154 | 170 | 3 | 0.847 | 0.82 | 3526.6 |  | 23386 | 124.74 | 778020 | 780 | 785000 | 424.154 | 170.01 | 3 | 0.843 | 1.12 | 3551.2 |  | 23550 | 124.74 | 783650 | 780 | 809710 | 110.2 | 169.99 | 3 | 0.832 | 1.13 | 3662.4 |  | 24287 | 100.577 | 808230
781 | 778880 | 154.522 | 170.01 | 3 | 0.847 | 0.78 | 3523.7 |  | 23367 | 125.11 | 777160 | 781 | 783980 | 424.522 | 170.01 | 3 | 0.843 | 1.1 | 3546.4 |  | 23518 | 125.11 | 782120 | 781 | 809080 | 110.464 | 169.99 | 3 | 0.832 | 1.12 | 3660.9 |  | 24277 | 100.842 | 807710
782 | 778020 | 154.891 | 170.01 | 3 | 0.847 | 0.79 | 3519.4 |  | 23339 | 125.481 | 776120 | 782 | 783650 | 424.891 | 170.01 | 3 | 0.843 | 1.07 | 3546.3 |  | 23517 | 125.481 | 781970 | 782 | 808230 | 110.728 | 169.99 | 3 | 0.832 | 1.13 | 3655.9 |  | 24244 | 101.108 | 806560
783 | 777160 | 155.261 | 170.01 | 3 | 0.847 | 0.83 | 3514.8 |  | 23308 | 125.853 | 775080 | 783 | 782120 | 425.261 | 170.01 | 3 | 0.843 | 1.13 | 3538.3 |  | 23464 | 125.853 | 780460 | 783 | 807710 | 110.993 | 169.99 | 3 | 0.832 | 1.13 | 3654.8 |  | 24236 | 101.374 | 805970
784 | 776120 | 155.632 | 170.02 | 3 | 0.847 | 0.81 | 3511.1 |  | 23284 | 126.226 | 773900 | 784 | 781970 | 425.632 | 170.01 | 3 | 0.843 | 1.09 | 3539.3 |  | 23470 | 126.226 | 779740 | 784 | 806560 | 111.259 | 170 | 3 | 0.832 | 1.13 | 3648.3 |  | 24193 | 101.641 | 804940
785 | 775080 | 156.004 | 170.02 | 3 | 0.847 | 0.83 | 3505.6 |  | 23247 | 126.6 | 772750 | 785 | 780460 | 426.004 | 170 | 3 | 0.843 | 1.13 | 3530.8 |  | 23414 | 126.6 | 779240 | 785 | 805970 | 111.525 | 170 | 3 | 0.832 | 1.1 | 3647 |  | 24185 | 101.908 | 803910
786 | 773900 | 156.377 | 170.02 | 3 | 0.847 | 0.8 | 3501.4 |  | 23220 | 126.975 | 771620 | 786 | 779740 | 426.377 | 170 | 3 | 0.843 | 1.1 | 3527.2 |  | 23390 | 126.975 | 778020 | 786 | 804940 | 111.792 | 170 | 3 | 0.832 | 1.12 | 3641 |  | 24145 | 102.176 | 803300
787 | 772750 | 156.751 | 170.02 | 3 | 0.847 | 0.77 | 3494.8 |  | 23176 | 127.351 | 770920 | 787 | 779240 | 426.751 | 170 | 3 | 0.843 | 1.08 | 3525.5 |  | 23379 | 127.351 | 777580 | 787 | 803910 | 112.059 | 170 | 3 | 0.832 | 1.1 | 3637 |  | 24118 | 102.445 | 802700
788 | 771620 | 157.126 | 170.01 | 3 | 0.847 | 0.83 | 3489.6 |  | 23141 | 127.728 | 769930 | 788 | 778020 | 427.126 | 170 | 3 | 0.843 | 1.07 | 3518.2 |  | 23331 | 127.728 | 776410 | 788 | 803300 | 112.327 | 170 | 3 | 0.832 | 1.11 | 3633.7 |  | 24097 | 102.714 | 802230
789 | 770920 | 157.502 | 170.01 | 3 | 0.847 | 0.81 | 3488.1 |  | 23132 | 128.105 | 768660 | 789 | 777580 | 427.502 | 170 | 3 | 0.843 | 1.09 | 3519.2 |  | 23337 | 128.105 | 775170 | 789 | 802700 | 112.596 | 170 | 3 | 0.832 | 1.12 | 3631.1 |  | 24079 | 102.983 | 801280
790 | 769930 | 157.879 | 170.01 | 3 | 0.847 | 0.81 | 3481.8 |  | 23089 | 128.484 | 767900 | 790 | 776410 | 427.879 | 170 | 3 | 0.843 | 1.12 | 3512.3 |  | 23292 | 128.484 | 774460 | 790 | 802230 | 112.865 | 170 | 3 | 0.832 | 1.1 | 3630.2 |  | 24073 | 103.254 | 800310
791 | 768660 | 158.256 | 170.01 | 3 | 0.847 | 0.85 | 3475.6 |  | 23048 | 128.864 | 767030 | 791 | 775170 | 428.256 | 170.01 | 3 | 0.843 | 1.13 | 3505.7 |  | 23248 | 128.864 | 773640 | 791 | 801280 | 113.134 | 170 | 3 | 0.832 | 1.15 | 3624.8 |  | 24038 | 103.524 | 799790
792 | 767900 | 158.635 | 170.01 | 3 | 0.847 | 0.78 | 3474.3 |  | 23040 | 129.244 | 766420 | 792 | 774460 | 428.635 | 170.01 | 3 | 0.843 | 1.11 | 3503.4 |  | 23232 | 129.244 | 772300 | 792 | 800310 | 113.405 | 170 | 3 | 0.832 | 1.14 | 3620.2 |  | 24007 | 103.796 | 799130
793 | 767030 | 159.015 | 170.02 | 3 | 0.847 | 0.79 | 3468.9 |  | 23004 | 129.626 | 765450 | 793 | 773640 | 429.015 | 170.01 | 3 | 0.843 | 1.12 | 3500.4 |  | 23213 | 129.626 | 771420 | 793 | 799790 | 113.675 | 170.01 | 3 | 0.832 | 1.11 | 3619.1 |  | 24000 | 104.068 | 798170
794 | 766420 | 159.395 | 170.02 | 3 | 0.847 | 0.81 | 3466.5 |  | 22988 | 130.009 | 764550 | 794 | 772300 | 429.395 | 170.01 | 3 | 0.843 | 1.11 | 3492.4 |  | 23159 | 130.009 | 770410 | 794 | 799130 | 113.947 | 170.01 | 3 | 0.832 | 1.11 | 3615.3 |  | 23975 | 104.34 | 797580
795 | 765450 | 159.777 | 170.02 | 3 | 0.847 | 0.83 | 3463.5 |  | 22968 | 130.392 | 763730 | 795 | 771420 | 429.777 | 170.01 | 3 | 0.843 | 1.12 | 3491 |  | 23150 | 130.392 | 768870 | 795 | 798170 | 114.219 | 170.01 | 3 | 0.832 | 1.11 | 3610.7 |  | 23944 | 104.613 | 796780
796 | 764550 | 160.16 | 170.02 | 3 | 0.847 | 0.83 | 3459.4 |  | 22941 | 130.777 | 762480 | 796 | 770410 | 430.16 | 170.01 | 3 | 0.843 | 1.13 | 3486.8 |  | 23122 | 130.777 | 768180 | 796 | 797580 | 114.491 | 170.01 | 3 | 0.832 | 1.12 | 3609.2 |  | 23934 | 104.887 | 795960
797 | 763730 | 160.543 | 170.02 | 3 | 0.847 | 0.79 | 3456.1 |  | 22919 | 131.162 | 761900 | 797 | 768870 | 430.543 | 170 | 3 | 0.843 | 1.13 | 3478.7 |  | 23069 | 131.162 | 767070 | 797 | 796780 | 114.764 | 170 | 3 | 0.832 | 1.11 | 3605.4 |  | 23909 | 105.161 | 795260
798 | 762480 | 160.928 | 170.02 | 3 | 0.847 | 0.79 | 3448.2 |  | 22867 | 131.549 | 761230 | 798 | 768180 | 430.928 | 170 | 3 | 0.844 | 1.12 | 3474.4 |  | 23041 | 131.549 | 766050 | 798 | 795960 | 115.038 | 170 | 3 | 0.832 | 1.1 | 3600.5 |  | 23877 | 105.436 | 794520
799 | 761900 | 161.313 | 170.01 | 3 | 0.847 | 0.77 | 3445.4 |  | 22848 | 131.937 | 760300 | 799 | 767070 | 431.313 | 170 | 3 | 0.843 | 1.13 | 3469.5 |  | 23008 | 131.937 | 764910 | 799 | 795260 | 115.312 | 170.01 | 3 | 0.832 | 1.1 | 3597.6 |  | 23857 | 105.712 | 793420
800 | 761230 | 161.7 | 170.01 | 3 | 0.847 | 0.75 | 3442.4 |  | 22828 | 132.325 | 759580 | 800 | 766050 | 431.7 | 170 | 3 | 0.844 | 1.14 | 3465.3 |  | 22980 | 132.325 | 763830 | 800 | 794520 | 115.587 | 170.01 | 3 | 0.832 | 1.1 | 3594.4 |  | 23836 | 105.988 | 792710
801 | 760300 | 162.088 | 170.01 | 3 | 0.847 | 0.78 | 3438.1 |  | 22800 | 132.715 | 758610 | 801 | 764910 | 432.088 | 170 | 3 | 0.844 | 1.13 | 3460.1 |  | 22946 | 132.715 | 762720 | 801 | 793420 | 115.863 | 170.01 | 3 | 0.832 | 1.13 | 3590.1 |  | 23808 | 106.264 | 791750
802 | 759580 | 162.476 | 170.01 | 3 | 0.847 | 0.78 | 3435.6 |  | 22783 | 133.105 | 757360 | 802 | 763830 | 432.476 | 170 | 3 | 0.844 | 1.14 | 3455.3 |  | 22913 | 133.105 | 761700 | 802 | 792710 | 116.139 | 170.01 | 3 | 0.832 | 1.1 | 3587.6 |  | 23791 | 106.542 | 790960
803 | 758610 | 162.866 | 170.01 | 3 | 0.847 | 0.75 | 3431.3 |  | 22755 | 133.497 | 756070 | 803 | 762720 | 432.866 | 170 | 3 | 0.844 | 1.13 | 3449.9 |  | 22878 | 133.497 | 760840 | 803 | 791750 | 116.415 | 170.01 | 3 | 0.832 | 1.1 | 3581.3 |  | 23749 | 106.819 | 790020
804 | 757360 | 163.256 | 170.02 | 3 | 0.847 | 0.75 | 3424.4 |  | 22709 | 133.889 | 755240 | 804 | 761700 | 433.256 | 170 | 3 | 0.844 | 1.12 | 3445.2 |  | 22847 | 133.889 | 759970 | 804 | 790960 | 116.693 | 170.01 | 3 | 0.832 | 1.11 | 3577.6 |  | 23725 | 107.098 | 789360
805 | 756070 | 163.648 | 170.03 | 3 | 0.847 | 0.75 | 3418.6 |  | 22670 | 134.283 | 754630 | 805 | 760840 | 433.648 | 170 | 3 | 0.843 | 1.13 | 3441.5 |  | 22822 | 134.283 | 758980 | 805 | 790020 | 116.97 | 170.01 | 3 | 0.832 | 1.14 | 3573.4 |  | 23697 | 107.377 | 788610
806 | 755240 | 164.04 | 170.02 | 3 | 0.847 | 0.76 | 3414.9 |  | 22646 | 134.677 | 753710 | 806 | 759970 | 434.04 | 170 | 3 | 0.843 | 1.14 | 3437.8 |  | 22798 | 134.677 | 757860 | 806 | 789360 | 117.249 | 170.01 | 3 | 0.832 | 1.12 | 3570.6 |  | 23678 | 107.656 | 787850
807 | 754630 | 164.434 | 170.02 | 3 | 0.847 | 0.75 | 3414.2 |  | 22641 | 135.073 | 752740 | 807 | 758980 | 434.434 | 170 | 3 | 0.843 | 1.12 | 3433.3 |  | 22768 | 135.073 | 756850 | 807 | 788610 | 117.528 | 170.01 | 3 | 0.832 | 1.12 | 3568.5 |  | 23664 | 107.937 | 786980
808 | 753710 | 164.828 | 170.02 | 3 | 0.847 | 0.79 | 3410 |  | 22613 | 135.47 | 751690 | 808 | 757860 | 434.828 | 170 | 3 | 0.844 | 1.13 | 3428 |  | 22733 | 135.47 | 756490 | 808 | 787850 | 117.807 | 170.01 | 3 | 0.832 | 1.12 | 3565.1 |  | 23642 | 108.217 | 786620
809 | 752740 | 165.224 | 170.02 | 3 | 0.847 | 0.77 | 3406.2 |  | 22588 | 135.867 | 750160 | 809 | 756850 | 435.224 | 170 | 3 | 0.844 | 1.14 | 3422.8 |  | 22698 | 135.867 | 755310 | 809 | 786980 | 118.088 | 170 | 3 | 0.832 | 1.12 | 3561.2 |  | 23616 | 108.499 | 785650
810 | 751690 | 165.621 | 170.02 | 3 | 0.847 | 0.75 | 3400.8 |  | 22552 | 136.266 | 749230 | 810 | 756490 | 435.621 | 170 | 3 | 0.843 | 1.15 | 3423.6 |  | 22703 | 136.266 | 754080 | 810 | 786620 | 118.368 | 170 | 3 | 0.832 | 1.12 | 3559.6 |  | 23605 | 108.781 | 784750
811 | 750160 | 166.018 | 170.01 | 3 | 0.847 | 0.73 | 3392.3 |  | 22496 | 136.665 | 748440 | 811 | 755310 | 436.018 | 170 | 3 | 0.843 | 1.13 | 3417.4 |  | 22662 | 136.665 | 752900 | 811 | 785650 | 118.65 | 170 | 3 | 0.832 | 1.12 | 3554.8 |  | 23573 | 109.063 | 784170
812 | 749230 | 166.417 | 170.01 | 3 | 0.847 | 0.77 | 3388.3 |  | 22469 | 137.066 | 747290 | 812 | 754080 | 436.417 | 170 | 3 | 0.843 | 1.15 | 3411.9 |  | 22626 | 137.066 | 751620 | 812 | 784750 | 118.932 | 170 | 3 | 0.832 | 1.12 | 3551.1 |  | 23549 | 109.347 | 783430
813 | 748440 | 166.816 | 170.01 | 3 | 0.847 | 0.77 | 3386.7 |  | 22458 | 137.468 | 745770 | 813 | 752900 | 436.816 | 170 | 3 | 0.843 | 1.15 | 3405.5 |  | 22584 | 137.468 | 750820 | 813 | 784170 | 119.214 | 170 | 3 | 0.832 | 1.12 | 3548.4 |  | 23531 | 109.63 | 782690
814 | 747290 | 167.217 | 170.02 | 3 | 0.847 | 0.74 | 3380.2 |  | 22416 | 137.871 | 744940 | 814 | 751620 | 437.217 | 170 | 3 | 0.843 | 1.12 | 3399.1 |  | 22541 | 137.871 | 750350 | 814 | 783430 | 119.498 | 170 | 3 | 0.832 | 1.12 | 3545.1 |  | 23509 | 109.915 | 781640
815 | 745770 | 167.619 | 170.02 | 3 | 0.847 | 0.79 | 3372.6 |  | 22365 | 138.274 | 743370 | 815 | 750820 | 437.619 | 170.01 | 3 | 0.843 | 1.1 | 3396.4 |  | 22523 | 138.274 | 749030 | 815 | 782690 | 119.781 | 170 | 3 | 0.832 | 1.12 | 3541.7 |  | 23487 | 110.2 | 780890
816 | 744940 | 168.022 | 170.02 | 3 | 0.847 | 0.76 | 3370.4 |  | 22351 | 138.679 | 742910 | 816 | 750350 | 438.022 | 170.01 | 3 | 0.843 | 1.11 | 3393.6 |  | 22505 | 138.679 | 748020 | 816 | 781640 | 120.066 | 170 | 3 | 0.832 | 1.12 | 3536.5 |  | 23452 | 110.486 | 780240
817 | 743370 | 168.425 | 170.02 | 3 | 0.847 | 0.76 | 3361.7 |  | 22293 | 139.085 | 741680 | 817 | 749030 | 438.425 | 170 | 3 | 0.843 | 1.1 | 3387.8 |  | 22466 | 139.085 | 747040 | 817 | 780890 | 120.351 | 170 | 3 | 0.832 | 1.13 | 3533.3 |  | 23431 | 110.772 | 779420
818 | 742910 | 168.83 | 170.02 | 3 | 0.847 | 0.79 | 3361.4 |  | 22291 | 139.492 | 740940 | 818 | 748020 | 438.83 | 169.99 | 3 | 0.843 | 1.11 | 3383.7 |  | 22439 | 139.492 | 745890 | 818 | 780240 | 120.637 | 170 | 3 | 0.832 | 1.16 | 3529.6 |  | 23406 | 111.059 | 778510
819 | 741680 | 169.236 | 170.01 | 3 | 0.847 | 0.77 | 3354 |  | 22242 | 139.9 | 739620 | 819 | 747040 | 439.236 | 170 | 3 | 0.843 | 1.11 | 3381 |  | 22421 | 139.9 | 745210 | 819 | 779420 | 120.923 | 170 | 3 | 0.832 | 1.14 | 3526.1 |  | 23383 | 111.346 | 777900
820 | 740940 | 169.643 | 170 | 3 | 0.847 | 0.79 | 3352.2 |  | 22230 | 140.309 | 739250 | 820 | 745890 | 439.643 | 170 | 3 | 0.843 | 1.11 | 3374.3 |  | 22377 | 140.309 | 744080 | 820 | 778510 | 121.21 | 170 | 3 | 0.832 | 1.15 | 3521.4 |  | 23352 | 111.634 | 777100
821 | 739620 | 170.051 | 170.01 | 3 | 0.847 | 0.76 | 3344.9 |  | 22182 | 140.719 | 738030 | 821 | 745210 | 440.051 | 170.01 | 3 | 0.843 | 1.08 | 3372.5 |  | 22365 | 140.719 | 742940 | 821 | 777900 | 121.497 | 170 | 3 | 0.832 | 1.15 | 3519.4 |  | 23339 | 111.923 | 776210
822 | 739250 | 170.46 | 170.01 | 3 | 0.847 | 0.77 | 3345.2 |  | 22184 | 141.13 | 737410 | 822 | 744080 | 440.46 | 170.01 | 3 | 0.843 | 1.09 | 3365.7 |  | 22320 | 141.13 | 741440 | 822 | 777100 | 121.785 | 170 | 3 | 0.832 | 1.15 | 3515.5 |  | 23313 | 112.212 | 775610
823 | 738030 | 170.87 | 170.01 | 3 | 0.847 | 0.77 | 3338 |  | 22136 | 141.542 | 736750 | 823 | 742940 | 440.87 | 170 | 3 | 0.843 | 1.08 | 3361.6 |  | 22292 | 141.542 | 740680 | 823 | 776210 | 122.074 | 170 | 3 | 0.832 | 1.16 | 3512.4 |  | 23292 | 112.502 | 774390
824 | 737410 | 171.281 | 170.01 | 3 | 0.847 | 0.76 | 3335.9 |  | 22122 | 141.955 | 735690 | 824 | 741440 | 441.281 | 169.99 | 3 | 0.843 | 1.11 | 3353.3 |  | 22237 | 141.955 | 739760 | 824 | 775610 | 122.363 | 170 | 3 | 0.832 | 1.16 | 3509.6 |  | 23274 | 112.793 | 773690
825 | 736750 | 171.693 | 170.01 | 3 | 0.847 | 0.75 | 3333.4 |  | 22105 | 142.369 | 735110 | 825 | 740680 | 441.693 | 170 | 3 | 0.843 | 1.12 | 3350.4 |  | 22218 | 142.369 | 738650 | 825 | 774390 | 122.653 | 170 | 3 | 0.832 | 1.16 | 3503 |  | 23230 | 113.084 | 773280
826 | 735690 | 172.106 | 170.01 | 3 | 0.847 | 0.77 | 3326.9 |  | 22062 | 142.785 | 734340 | 826 | 739760 | 442.106 | 170 | 3 | 0.844 | 1.11 | 3347.6 |  | 22200 | 142.785 | 737410 | 826 | 773690 | 122.944 | 170 | 3 | 0.832 | 1.17 | 3499.7 |  | 23208 | 113.376 | 772260
827 | 735110 | 172.52 | 170 | 3 | 0.847 | 0.75 | 3326.5 |  | 22059 | 143.201 | 732860 | 827 | 738650 | 442.52 | 170 | 3 | 0.843 | 1.15 | 3343 |  | 22169 | 143.201 | 736490 | 827 | 773280 | 123.235 | 170 | 3 | 0.832 | 1.17 | 3498.8 |  | 23202 | 113.668 | 771350
828 | 734340 | 172.936 | 170.01 | 3 | 0.847 | 0.74 | 3323.1 |  | 22037 | 143.618 | 731890 | 828 | 737410 | 442.936 | 170 | 3 | 0.843 | 1.18 | 3335.9 |  | 22122 | 143.618 | 735900 | 828 | 772260 | 123.527 | 170 | 3 | 0.832 | 1.16 | 3494.5 |  | 23174 | 113.961 | 770510
829 | 732860 | 173.352 | 170.01 | 3 | 0.847 | 0.75 | 3314.5 |  | 21980 | 144.037 | 730880 | 829 | 736490 | 443.352 | 170 | 3 | 0.843 | 1.16 | 3331.6 |  | 22093 | 144.037 | 734860 | 829 | 771350 | 123.819 | 169.99 | 3 | 0.832 | 1.17 | 3489.8 |  | 23142 | 114.255 | 769680
830 | 731890 | 173.769 | 170.01 | 3 | 0.847 | 0.75 | 3309.7 |  | 21948 | 144.456 | 729850 | 830 | 735900 | 443.769 | 170 | 3 | 0.843 | 1.15 | 3330.5 |  | 22086 | 144.456 | 734010 | 830 | 770510 | 124.112 | 169.99 | 3 | 0.832 | 1.17 | 3485.2 |  | 23112 | 114.549 | 768660
831 | 730880 | 174.188 | 170.01 | 3 | 0.847 | 0.74 | 3305.3 |  | 21919 | 144.877 | 729000 | 831 | 734860 | 444.188 | 170.01 | 3 | 0.843 | 1.15 | 3323.7 |  | 22041 | 144.877 | 733030 | 831 | 769680 | 124.406 | 169.99 | 3 | 0.832 | 1.16 | 3482.8 |  | 23096 | 114.844 | 767690
832 | 729850 | 174.607 | 170.01 | 3 | 0.847 | 0.74 | 3302.8 |  | 21902 | 145.299 | 728120 | 832 | 734010 | 444.607 | 170.01 | 3 | 0.844 | 1.15 | 3320.7 |  | 22021 | 145.299 | 732180 | 832 | 768660 | 124.7 | 169.99 | 3 | 0.832 | 1.16 | 3477.5 |  | 23061 | 115.139 | 767310
833 | 729000 | 175.028 | 170.01 | 3 | 0.847 | 0.73 | 3298.9 |  | 21877 | 145.722 | 727340 | 833 | 733030 | 445.028 | 170.01 | 3 | 0.844 | 1.16 | 3316.1 |  | 21991 | 145.722 | 730750 | 833 | 767690 | 124.995 | 169.98 | 3 | 0.832 | 1.18 | 3473.2 |  | 23032 | 115.436 | 766610
834 | 728120 | 175.45 | 170.01 | 3 | 0.847 | 0.72 | 3294.4 |  | 21847 | 146.145 | 726080 | 834 | 732180 | 445.45 | 170.01 | 3 | 0.844 | 1.17 | 3311.6 |  | 21961 | 146.145 | 729690 | 834 | 767310 | 125.29 | 169.98 | 3 | 0.832 | 1.17 | 3472.1 |  | 23025 | 115.732 | 766360
835 | 727340 | 175.873 | 170.01 | 3 | 0.847 | 0.72 | 3291.5 |  | 21827 | 146.57 | 725150 | 835 | 730750 | 445.873 | 170.01 | 3 | 0.844 | 1.17 | 3305.2 |  | 21919 | 146.57 | 728520 | 835 | 766610 | 125.587 | 169.98 | 3 | 0.832 | 1.19 | 3467.5 |  | 22994 | 116.03 | 765750
836 | 726080 | 176.296 | 170.02 | 3 | 0.847 | 0.72 | 3285.8 |  | 21790 | 146.996 | 724370 | 836 | 729690 | 446.296 | 170.01 | 3 | 0.844 | 1.18 | 3301 |  | 21891 | 146.996 | 727650 | 836 | 766360 | 125.883 | 169.98 | 3 | 0.832 | 1.17 | 3466.8 |  | 22990 | 116.328 | 765350
837 | 725150 | 176.721 | 170.02 | 3 | 0.847 | 0.71 | 3281 |  | 21758 | 147.424 | 723330 | 837 | 728520 | 446.721 | 170.01 | 3 | 0.844 | 1.17 | 3295.1 |  | 21851 | 147.424 | 726510 | 837 | 765750 | 126.181 | 169.98 | 3 | 0.832 | 1.16 | 3464.5 |  | 22975 | 116.627 | 764650
838 | 724370 | 177.147 | 170.01 | 3 | 0.847 | 0.71 | 3278 |  | 21738 | 147.852 | 722320 | 838 | 727650 | 447.147 | 170.01 | 3 | 0.844 | 1.17 | 3291.5 |  | 21827 | 147.852 | 725570 | 838 | 765350 | 126.479 | 169.98 | 3 | 0.832 | 1.17 | 3462.6 |  | 22962 | 116.926 | 764090
839 | 723330 | 177.575 | 170.01 | 3 | 0.847 | 0.7 | 3273.3 |  | 21707 | 148.281 | 720990 | 839 | 726510 | 447.575 | 170.01 | 3 | 0.844 | 1.17 | 3286.1 |  | 21791 | 148.281 | 724520 | 839 | 764650 | 126.778 | 169.98 | 3 | 0.832 | 1.16 | 3460 |  | 22945 | 117.226 | 763510
840 | 722320 | 178.003 | 170.01 | 3 | 0.847 | 0.69 | 3268.3 |  | 21674 | 148.712 | 719650 | 840 | 725570 | 448.003 | 170.01 | 3 | 0.844 | 1.17 | 3282 |  | 21764 | 148.712 | 723660 | 840 | 764090 | 127.077 | 169.98 | 3 | 0.832 | 1.17 | 3456.1 |  | 22919 | 117.527 | 762510
841 | 720990 | 178.432 | 170.01 | 3 | 0.847 | 0.69 | 3261 |  | 21625 | 149.143 | 718320 | 841 | 724520 | 448.432 | 170 | 3 | 0.844 | 1.19 | 3277.3 |  | 21733 | 149.143 | 722710 | 841 | 763510 | 127.377 | 169.98 | 3 | 0.832 | 1.15 | 3454.9 |  | 22911 | 117.828 | 761700
842 | 719650 | 178.863 | 170.01 | 3 | 0.847 | 0.7 | 3254.3 |  | 21581 | 149.576 | 717390 | 842 | 723660 | 448.863 | 170 | 3 | 0.844 | 1.19 | 3273.7 |  | 21709 | 149.576 | 721500 | 842 | 762510 | 127.678 | 169.99 | 3 | 0.832 | 1.17 | 3448.9 |  | 22871 | 118.13 | 761050
843 | 718320 | 179.294 | 170.01 | 3 | 0.847 | 0.71 | 3249.4 |  | 21548 | 150.01 | 715930 | 843 | 722710 | 449.294 | 170.01 | 3 | 0.844 | 1.2 | 3270.2 |  | 21686 | 150.01 | 720200 | 843 | 761700 | 127.979 | 169.99 | 3 | 0.832 | 1.15 | 3446.8 |  | 22857 | 118.432 | 760300
844 | 717390 | 179.727 | 170.01 | 3 | 0.847 | 0.71 | 3246.2 |  | 21527 | 150.444 | 714300 | 844 | 721500 | 449.727 | 170.01 | 3 | 0.844 | 1.21 | 3264.9 |  | 21651 | 150.444 | 719220 | 844 | 761050 | 128.281 | 169.99 | 3 | 0.832 | 1.15 | 3442.4 |  | 22828 | 118.736 | 759760
845 | 715930 | 180.161 | 170.01 | 3 | 0.847 | 0.72 | 3239.6 |  | 21484 | 150.88 | 713420 | 845 | 720200 | 450.161 | 170.01 | 3 | 0.844 | 1.22 | 3257.4 |  | 21601 | 150.88 | 718570 | 845 | 760300 | 128.583 | 169.99 | 3 | 0.832 | 1.15 | 3439.6 |  | 22810 | 119.04 | 758930
846 | 714300 | 180.595 | 170.01 | 3 | 0.847 | 0.74 | 3230.2 |  | 21421 | 151.318 | 712450 | 846 | 719220 | 450.595 | 170.01 | 3 | 0.844 | 1.22 | 3253.4 |  | 21575 | 151.318 | 717910 | 846 | 759760 | 128.887 | 169.98 | 3 | 0.832 | 1.13 | 3437.5 |  | 22796 | 119.344 | 758560
847 | 713420 | 181.031 | 170.02 | 3 | 0.847 | 0.74 | 3227 |  | 21400 | 151.756 | 711530 | 847 | 718570 | 451.031 | 170.01 | 3 | 0.844 | 1.21 | 3251.2 |  | 21560 | 151.756 | 717090 | 847 | 758930 | 129.191 | 169.98 | 3 | 0.832 | 1.15 | 3433.2 |  | 22767 | 119.649 | 757740
848 | 712450 | 181.469 | 170.02 | 3 | 0.847 | 0.74 | 3222.7 |  | 21371 | 152.195 | 710530 | 848 | 717910 | 451.469 | 170 | 3 | 0.844 | 1.21 | 3248.1 |  | 21539 | 152.195 | 716140 | 848 | 758560 | 129.495 | 169.98 | 3 | 0.832 | 1.14 | 3432.6 |  | 22763 | 119.955 | 757000
849 | 711530 | 181.907 | 170.02 | 3 | 0.847 | 0.76 | 3218.7 |  | 21344 | 152.636 | 709640 | 849 | 717090 | 451.907 | 170 | 3 | 0.844 | 1.21 | 3244.3 |  | 21514 | 152.636 | 714630 | 849 | 757740 | 129.8 | 169.98 | 3 | 0.832 | 1.11 | 3427.5 |  | 22729 | 120.261 | 756520
850 | 710530 | 182.346 | 170.02 | 3 | 0.847 | 0.74 | 3215.2 |  | 21321 | 153.077 | 709200 | 850 | 716140 | 452.346 | 170 | 3 | 0.844 | 1.2 | 3240.2 |  | 21487 | 153.077 | 713890 | 850 | 757000 | 130.106 | 169.98 | 3 | 0.832 | 1.13 | 3424.2 |  | 22707 | 120.569 | 755490
851 | 709640 | 182.787 | 170.02 | 3 | 0.847 | 0.77 | 3209.5 |  | 21284 | 153.52 | 707960 | 851 | 714630 | 452.787 | 170.01 | 3 | 0.844 | 1.21 | 3232.6 |  | 21437 | 153.52 | 712420 | 851 | 756520 | 130.412 | 169.98 | 3 | 0.832 | 1.12 | 3423.3 |  | 22701 | 120.876 | 754550
852 | 709200 | 183.228 | 170.01 | 3 | 0.847 | 0.73 | 3209.2 |  | 21282 | 153.964 | 707250 | 852 | 713890 | 453.228 | 170.01 | 3 | 0.844 | 1.19 | 3230.6 |  | 21423 | 153.964 | 711750 | 852 | 755490 | 130.72 | 169.98 | 3 | 0.832 | 1.11 | 3417.5 |  | 22663 | 121.185 | 753750
853 | 707960 | 183.671 | 170.01 | 3 | 0.847 | 0.76 | 3201.8 |  | 21233 | 154.409 | 706200 | 853 | 712420 | 453.671 | 170 | 3 | 0.844 | 1.22 | 3222.4 |  | 21369 | 154.409 | 710430 | 853 | 754550 | 131.027 | 169.98 | 3 | 0.832 | 1.12 | 3413.1 |  | 22634 | 121.494 | 752750
854 | 707250 | 184.115 | 170.01 | 3 | 0.847 | 0.73 | 3200.4 |  | 21223 | 154.855 | 705330 | 854 | 711750 | 454.115 | 169.99 | 3 | 0.844 | 1.19 | 3220.9 |  | 21360 | 154.855 | 709280 | 854 | 753750 | 131.336 | 169.98 | 3 | 0.832 | 1.12 | 3410.8 |  | 22619 | 121.804 | 751470
855 | 706200 | 184.56 | 170.01 | 3 | 0.847 | 0.74 | 3193.5 |  | 21178 | 155.302 | 704470 | 855 | 710430 | 454.56 | 170 | 3 | 0.844 | 1.2 | 3214 |  | 21314 | 155.302 | 707880 | 855 | 752750 | 131.645 | 169.98 | 3 | 0.832 | 1.11 | 3405.9 |  | 22586 | 122.114 | 750610
856 | 705330 | 185.006 | 170.01 | 3 | 0.847 | 0.75 | 3190.4 |  | 21157 | 155.751 | 703210 | 856 | 709280 | 455.006 | 170 | 3 | 0.844 | 1.22 | 3209.8 |  | 21286 | 155.751 | 706890 | 856 | 751470 | 131.955 | 169.98 | 3 | 0.832 | 1.11 | 3399 |  | 22540 | 122.425 | 749480
857 | 704470 | 185.453 | 170.01 | 3 | 0.847 | 0.72 | 3187.4 |  | 21137 | 156.2 | 702080 | 857 | 707880 | 455.453 | 170 | 3 | 0.844 | 0.98 | 3202.7 |  | 21239 | 156.2 | 705210 | 857 | 750610 | 132.265 | 169.98 | 3 | 0.832 | 1.15 | 3395.3 |  | 22516 | 122.737 | 748910
858 | 703210 | 185.902 | 170.01 | 3 | 0.847 | 0.74 | 3180 |  | 21088 | 156.651 | 701170 | 858 | 706890 | 455.902 | 170 | 3 | 0.844 | 0.82 | 3199.9 |  | 21220 | 156.651 | 704420 | 858 | 749480 | 132.576 | 169.98 | 3 | 0.832 | 1.18 | 3391 |  | 22487 | 123.049 | 748160
859 | 702080 | 186.351 | 170.01 | 3 | 0.847 | 0.76 | 3175.5 |  | 21058 | 157.103 | 700280 | 859 | 705210 | 456.351 | 170 | 3 | 0.843 | 0.87 | 3191 |  | 21161 | 157.103 | 703450 | 859 | 748910 | 132.888 | 169.98 | 3 | 0.832 | 1.17 | 3388.9 |  | 22473 | 123.362 | 747730
860 | 701170 | 186.802 | 170.01 | 3 | 0.847 | 0.73 | 3173 |  | 21042 | 157.556 | 699210 | 860 | 704420 | 456.802 | 170 | 3 | 0.843 | 0.86 | 3186.5 |  | 21131 | 157.556 | 702550 | 860 | 748160 | 133.2 | 169.98 | 3 | 0.832 | 1.15 | 3384.7 |  | 22446 | 123.676 | 746900
861 | 700280 | 187.254 | 170.01 | 3 | 0.847 | 0.72 | 3168.1 |  | 21009 | 158.01 | 698040 | 861 | 703450 | 457.254 | 170 | 3 | 0.843 | 0.87 | 3181.9 |  | 21101 | 158.01 | 701190 | 861 | 747730 | 133.513 | 169.98 | 3 | 0.832 | 1.13 | 3383.2 |  | 22436 | 123.99 | 746360
862 | 699210 | 187.707 | 170.01 | 3 | 0.847 | 0.71 | 3161.9 |  | 20968 | 158.466 | 697170 | 862 | 702550 | 457.707 | 170 | 3 | 0.843 | 0.89 | 3178.7 |  | 21079 | 158.466 | 700500 | 862 | 746900 | 133.827 | 169.98 | 3 | 0.832 | 1.12 | 3378.6 |  | 22405 | 124.306 | 745450
863 | 698040 | 188.161 | 170.01 | 3 | 0.847 | 0.75 | 3156.9 |  | 20935 | 158.922 | 696020 | 863 | 701190 | 458.161 | 170 | 3 | 0.843 | 0.9 | 3172.5 |  | 21038 | 158.922 | 699360 | 863 | 746360 | 134.141 | 169.99 | 3 | 0.832 | 1.13 | 3375.9 |  | 22387 | 124.621 | 744990
864 | 697170 | 188.617 | 170 | 3 | 0.847 | 0.76 | 3152.8 |  | 20908 | 159.38 | 695040 | 864 | 700500 | 458.617 | 170 | 3 | 0.843 | 0.89 | 3169.7 |  | 21020 | 159.38 | 697920 | 864 | 745450 | 134.457 | 169.99 | 3 | 0.832 | 1.12 | 3371.8 |  | 22360 | 124.938 | 744100
865 | 696020 | 189.073 | 170.01 | 3 | 0.847 | 0.77 | 3149.3 |  | 20885 | 159.839 | 694040 | 865 | 699360 | 459.073 | 170 | 3 | 0.843 | 0.89 | 3164.8 |  | 20987 | 159.839 | 697040 | 865 | 744990 | 134.772 | 169.99 | 3 | 0.832 | 1.12 | 3370.1 |  | 22349 | 125.255 | 743610
866 | 695040 | 189.531 | 170.02 | 3 | 0.847 | 0.77 | 3144.8 |  | 20855 | 160.299 | 693240 | 866 | 697920 | 459.531 | 170.01 | 3 | 0.843 | 0.87 | 3157 |  | 20936 | 160.299 | 695870 | 866 | 744100 | 135.089 | 169.99 | 3 | 0.832 | 1.11 | 3365.8 |  | 22320 | 125.573 | 743260
867 | 694040 | 189.99 | 170.02 | 3 | 0.847 | 0.77 | 3140.1 |  | 20824 | 160.76 | 692120 | 867 | 697040 | 459.99 | 170.01 | 3 | 0.843 | 0.88 | 3155.2 |  | 20924 | 160.76 | 694980 | 867 | 743610 | 135.406 | 169.98 | 3 | 0.832 | 1.1 | 3363.5 |  | 22305 | 125.891 | 742590
868 | 693240 | 190.45 | 170.02 | 3 | 0.847 | 0.76 | 3136.3 |  | 20798 | 161.222 | 691140 | 868 | 695870 | 460.45 | 170.01 | 3 | 0.843 | 1.11 | 3148.4 |  | 20879 | 161.222 | 693850 | 868 | 743260 | 135.724 | 169.99 | 3 | 0.832 | 1.1 | 3362.6 |  | 22299 | 126.21 | 741470
869 | 692120 | 190.911 | 170.02 | 3 | 0.847 | 0.75 | 3131 |  | 20763 | 161.686 | 690320 | 869 | 694980 | 460.911 | 170.01 | 3 | 0.843 | 1.17 | 3144.6 |  | 20853 | 161.686 | 693080 | 869 | 742590 | 136.042 | 169.99 | 3 | 0.832 | 1.09 | 3359.1 |  | 22276 | 126.53 | 741220
870 | 691140 | 191.373 | 170.01 | 3 | 0.847 | 0.73 | 3125.8 |  | 20728 | 162.151 | 689470 | 870 | 693850 | 461.373 | 170.01 | 3 | 0.844 | 1.16 | 3139.7 |  | 20821 | 162.151 | 691980 | 870 | 741470 | 136.361 | 169.99 | 3 | 0.832 | 1.08 | 3353.5 |  | 22239 | 126.85 | 740090
871 | 690320 | 191.837 | 170.01 | 3 | 0.847 | 0.7 | 3121.9 |  | 20703 | 162.617 | 688520 | 871 | 693080 | 461.837 | 170.01 | 3 | 0.844 | 1.17 | 3135.8 |  | 20795 | 162.617 | 691100 | 871 | 741220 | 136.681 | 169.99 | 3 | 0.832 | 1.07 | 3352.9 |  | 22234 | 127.172 | 739390
872 | 689470 | 192.302 | 170 | 3 | 0.847 | 0.69 | 3118 |  | 20677 | 163.084 | 687570 | 872 | 691980 | 462.302 | 170.01 | 3 | 0.843 | 1.17 | 3131.5 |  | 20766 | 163.084 | 689750 | 872 | 740090 | 137.001 | 169.99 | 3 | 0.832 | 1.04 | 3347.7 |  | 22200 | 127.494 | 738540
873 | 688520 | 192.768 | 170 | 3 | 0.847 | 0.71 | 3114.5 |  | 20654 | 163.552 | 686790 | 873 | 691100 | 462.768 | 170.01 | 3 | 0.843 | 1.14 | 3127.4 |  | 20740 | 163.552 | 689010 | 873 | 739390 | 137.323 | 169.99 | 3 | 0.832 | 1.08 | 3344.7 |  | 22180 | 127.816 | 737670
874 | 687570 | 193.235 | 170.01 | 3 | 0.847 | 0.74 | 3110.4 |  | 20627 | 164.022 | 685390 | 874 | 689750 | 463.235 | 170.01 | 3 | 0.843 | 1.13 | 3120.2 |  | 20692 | 164.022 | 687770 | 874 | 738540 | 137.645 | 169.98 | 3 | 0.832 | 1.08 | 3341 |  | 22155 | 128.139 | 736870
875 | 686790 | 193.703 | 170.01 | 3 | 0.847 | 0.71 | 3107.9 |  | 20610 | 164.493 | 684540 | 875 | 689010 | 463.703 | 170.01 | 3 | 0.844 | 1.13 | 3117.1 |  | 20671 | 164.493 | 686640 | 875 | 737670 | 137.967 | 169.98 | 3 | 0.832 | 1.08 | 3337.6 |  | 22133 | 128.463 | 735980
876 | 685390 | 194.173 | 170 | 3 | 0.847 | 0.69 | 3099.7 |  | 20555 | 164.965 | 684200 | 876 | 687770 | 464.173 | 170.01 | 3 | 0.843 | 0.89 | 3112.6 |  | 20641 | 164.965 | 685670 | 876 | 736870 | 138.29 | 169.98 | 3 | 0.832 | 1.1 | 3334.8 |  | 22115 | 128.788 | 735060
877 | 684540 | 194.644 | 170 | 3 | 0.847 | 0.71 | 3096.2 |  | 20532 | 165.438 | 682950 | 877 | 686640 | 464.644 | 170 | 3 | 0.844 | 0.83 | 3106.6 |  | 20601 | 165.438 | 684440 | 877 | 735980 | 138.614 | 169.98 | 3 | 0.832 | 1.05 | 3330.1 |  | 22083 | 129.113 | 733990
878 | 684200 | 195.116 | 169.99 | 3 | 0.847 | 0.7 | 3096.1 |  | 20532 | 165.912 | 682130 | 878 | 685670 | 465.116 | 170.01 | 3 | 0.843 | 0.86 | 3103.1 |  | 20578 | 165.912 | 683080 | 878 | 735060 | 138.939 | 169.98 | 3 | 0.832 | 1.06 | 3325 |  | 22050 | 129.439 | 733270
879 | 682950 | 195.589 | 169.99 | 3 | 0.847 | 0.68 | 3089.2 |  | 20486 | 166.388 | 680700 | 879 | 684440 | 465.589 | 170.01 | 3 | 0.844 | 0.88 | 3096.4 |  | 20533 | 166.388 | 681710 | 879 | 733990 | 139.264 | 169.98 | 3 | 0.832 | 1.03 | 3320.6 |  | 22020 | 129.766 | 732700
880 | 682130 | 196.063 | 169.99 | 3 | 0.847 | 0.71 | 3086.6 |  | 20468 | 166.865 | 679630 | 880 | 683080 | 466.063 | 170.01 | 3 | 0.844 | 0.86 | 3089.6 |  | 20488 | 166.865 | 681350 | 880 | 733270 | 139.59 | 169.99 | 3 | 0.832 | 1.08 | 3317.5 |  | 22000 | 130.093 | 732250
881 | 680700 | 196.539 | 170 | 3 | 0.847 | 0.68 | 3079.1 |  | 20419 | 167.343 | 678410 | 881 | 681710 | 466.539 | 170.01 | 3 | 0.844 | 0.91 | 3083 |  | 20445 | 167.343 | 680190 | 881 | 732700 | 139.917 | 169.99 | 3 | 0.832 | 1.07 | 3315.6 |  | 21987 | 130.421 | 730960
882 | 679630 | 197.016 | 170 | 3 | 0.847 | 0.71 | 3075.1 |  | 20393 | 167.822 | 677150 | 882 | 681350 | 467.016 | 170.01 | 3 | 0.843 | 0.92 | 3082.7 |  | 20443 | 167.822 | 679370 | 882 | 732250 | 140.244 | 169.99 | 3 | 0.832 | 1.02 | 3313.2 |  | 21971 | 130.75 | 730170
883 | 678410 | 197.494 | 169.98 | 3 | 0.847 | 0.68 | 3069.5 |  | 20355 | 168.303 | 675950 | 883 | 680190 | 467.494 | 170.01 | 3 | 0.844 | 0.92 | 3076.8 |  | 20404 | 168.303 | 678700 | 883 | 730960 | 140.572 | 169.99 | 3 | 0.832 | 1.05 | 3306.2 |  | 21925 | 131.08 | 729130
884 | 677150 | 197.973 | 169.99 | 3 | 0.847 | 0.72 | 3063.3 |  | 20314 | 168.784 | 675360 | 884 | 679370 | 467.973 | 170.01 | 3 | 0.844 | 0.9 | 3073.6 |  | 20383 | 168.784 | 677600 | 884 | 730170 | 140.901 | 169.99 | 3 | 0.832 | 1.06 | 3304.2 |  | 21912 | 131.41 | 728080
885 | 675950 | 198.454 | 169.99 | 3 | 0.847 | 0.7 | 3057.2 |  | 20274 | 169.267 | 674280 | 885 | 678700 | 468.454 | 170 | 3 | 0.844 | 0.93 | 3071.6 |  | 20369 | 169.267 | 676460 | 885 | 729130 | 141.231 | 169.99 | 3 | 0.832 | 1 | 3298.1 |  | 21871 | 131.741 | 727990
886 | 675360 | 198.935 | 169.99 | 3 | 0.847 | 0.7 | 3056.1 |  | 20266 | 169.752 | 673660 | 886 | 677600 | 468.935 | 170.01 | 3 | 0.843 | 0.95 | 3065.4 |  | 20328 | 169.752 | 675880 | 886 | 728080 | 141.561 | 169.99 | 3 | 0.832 | 1.02 | 3293.4 |  | 21840 | 132.073 | 726630
887 | 674280 | 199.418 | 170 | 3 | 0.847 | 0.71 | 3049.2 |  | 20220 | 170.237 | 672720 | 887 | 676460 | 469.418 | 170.01 | 3 | 0.844 | 0.91 | 3059.7 |  | 20290 | 170.237 | 674700 | 887 | 727990 | 141.892 | 169.99 | 3 | 0.832 | 1.07 | 3293.9 |  | 21843 | 132.405 | 726100
888 | 673660 | 199.903 | 169.99 | 3 | 0.847 | 0.69 | 3048.3 |  | 20215 | 170.724 | 671440 | 888 | 675880 | 469.903 | 170.02 | 3 | 0.844 | 0.9 | 3058.9 |  | 20285 | 170.724 | 673780 | 888 | 726630 | 142.224 | 169.99 | 3 | 0.832 | 0.99 | 3286.4 |  | 21794 | 132.738 | 725590
889 | 672720 | 200.388 | 169.99 | 3 | 0.847 | 0.69 | 3044.3 |  | 20188 | 171.212 | 670140 | 889 | 674700 | 470.388 | 170.02 | 3 | 0.844 | 0.91 | 3051.5 |  | 20236 | 171.212 | 672670 | 889 | 726100 | 142.556 | 169.99 | 3 | 0.832 | 1.04 | 3284.8 |  | 21783 | 133.072 | 724240
890 | 671440 | 200.875 | 169.99 | 3 | 0.847 | 0.7 | 3038.1 |  | 20147 | 171.701 | 669160 | 890 | 673780 | 470.875 | 170.01 | 3 | 0.844 | 0.92 | 3048.2 |  | 20214 | 171.701 | 672240 | 890 | 725590 | 142.889 | 169.99 | 3 | 0.832 | 0.97 | 3283.4 |  | 21774 | 133.406 | 723780
891 | 670140 | 201.363 | 170 | 3 | 0.847 | 0.7 | 3030.5 |  | 20097 | 172.192 | 668430 | 891 | 672670 | 471.363 | 170.01 | 3 | 0.844 | 0.91 | 3043.4 |  | 20182 | 172.192 | 670480 | 891 | 724240 | 143.223 | 170 | 3 | 0.832 | 0.99 | 3276.8 |  | 21730 | 133.741 | 722470
892 | 669160 | 201.852 | 170 | 3 | 0.847 | 0.7 | 3026.6 |  | 20071 | 172.683 | 667670 | 892 | 672240 | 471.852 | 170 | 3 | 0.844 | 0.93 | 3042.3 |  | 20175 | 172.683 | 669820 | 892 | 723780 | 143.557 | 170 | 3 | 0.832 | 0.98 | 3275.2 |  | 21719 | 134.077 | 721750
893 | 668430 | 202.343 | 170 | 3 | 0.847 | 0.69 | 3024.2 |  | 20055 | 173.176 | 666440 | 893 | 670480 | 472.343 | 170 | 3 | 0.844 | 0.92 | 3032.1 |  | 20107 | 173.176 | 668660 | 893 | 722470 | 143.892 | 170 | 3 | 0.832 | 1.01 | 3267.6 |  | 21669 | 134.414 | 720630
894 | 667670 | 202.834 | 170.01 | 3 | 0.847 | 0.68 | 3021.4 |  | 20036 | 173.67 | 665300 | 894 | 669820 | 472.834 | 170.01 | 3 | 0.844 | 0.93 | 3031.4 |  | 20103 | 173.67 | 668210 | 894 | 721750 | 144.228 | 170.01 | 3 | 0.832 | 0.99 | 3265.7 |  | 21656 | 134.751 | 719580
895 | 666440 | 203.327 | 170.01 | 3 | 0.847 | 0.67 | 3015.8 |  | 19999 | 174.166 | 664480 | 895 | 668660 | 473.327 | 170.01 | 3 | 0.844 | 0.94 | 3024.5 |  | 20057 | 174.166 | 666740 | 895 | 720630 | 144.565 | 170 | 3 | 0.832 | 1.01 | 3259.5 |  | 21615 | 135.089 | 718880
896 | 665300 | 203.821 | 170 | 3 | 0.847 | 0.67 | 3010.1 |  | 19962 | 174.663 | 663240 | 896 | 668210 | 473.821 | 170 | 3 | 0.844 | 0.92 | 3024 |  | 20054 | 174.663 | 666270 | 896 | 719580 | 144.902 | 170 | 3 | 0.832 | 0.99 | 3255.9 |  | 21592 | 135.428 | 718010
897 | 664480 | 204.317 | 170.01 | 3 | 0.847 | 0.66 | 3007 |  | 19941 | 175.161 | 662050 | 897 | 666740 | 474.317 | 170 | 3 | 0.844 | 0.94 | 3015.7 |  | 19998 | 175.161 | 664990 | 897 | 718880 | 145.24 | 170 | 3 | 0.832 | 0.99 | 3252.9 |  | 21571 | 135.768 | 717330
898 | 663240 | 204.814 | 170.01 | 3 | 0.847 | 1.13 | 3002.7 |  | 19912 | 175.66 | 660710 | 898 | 666270 | 474.814 | 170 | 3 | 0.844 | 0.93 | 3015.2 |  | 19995 | 175.66 | 664110 | 898 | 718010 | 145.579 | 170 | 3 | 0.832 | 0.98 | 3247.6 |  | 21536 | 136.108 | 716300
899 | 662050 | 205.312 | 170.02 | 3 | 0.847 | 1.13 | 2996.5 |  | 19871 | 176.161 | 659530 | 899 | 664990 | 475.312 | 170 | 3 | 0.844 | 0.94 | 3007.7 |  | 19945 | 176.161 | 663680 | 899 | 717330 | 145.919 | 170.01 | 3 | 0.832 | 0.96 | 3246 |  | 21525 | 136.449 | 715150
900 | 660710 | 205.811 | 170.01 | 3 | 0.847 | 1.12 | 2988 |  | 19815 | 176.663 | 658240 | 900 | 664110 | 475.811 | 170 | 3 | 0.844 | 0.94 | 3005.4 |  | 19930 | 176.663 | 661870 | 900 | 716300 | 146.259 | 170.01 | 3 | 0.832 | 0.98 | 3240.2 |  | 21487 | 136.79 | 715130
901 | 659530 | 206.312 | 170.01 | 3 | 0.847 | 1.12 | 2983.3 |  | 19783 | 177.166 | 657390 | 901 | 663680 | 476.312 | 170 | 3 | 0.844 | 0.94 | 3003.3 |  | 19916 | 177.166 | 660940 | 901 | 715150 | 146.6 | 170.01 | 3 | 0.832 | 0.96 | 3234.6 |  | 21450 | 137.133 | 713920
902 | 658240 | 206.814 | 170.01 | 3 | 0.847 | 1.15 | 2976.9 |  | 19741 | 177.67 | 656130 | 902 | 661870 | 476.814 | 170.01 | 3 | 0.844 | 0.96 | 2993.9 |  | 19854 | 177.67 | 660150 | 902 | 715130 | 146.941 | 170 | 3 | 0.832 | 0.93 | 3236.1 |  | 21460 | 137.476 | 713110
903 | 657390 | 207.317 | 170.01 | 3 | 0.847 | 1.13 | 2973.6 |  | 19719 | 178.176 | 654740 | 903 | 660940 | 477.317 | 170.01 | 3 | 0.844 | 0.98 | 2990 |  | 19828 | 178.176 | 658580 | 903 | 713920 | 147.284 | 170 | 3 | 0.832 | 0.97 | 3229.1 |  | 21414 | 137.82 | 712790
904 | 656130 | 207.821 | 170.01 | 3 | 0.847 | 1.13 | 2969 |  | 19689 | 178.683 | 653520 | 904 | 660150 | 477.821 | 170 | 3 | 0.844 | 0.99 | 2987.7 |  | 19813 | 178.683 | 657830 | 904 | 713110 | 147.627 | 170.01 | 3 | 0.832 | 0.91 | 3226 |  | 21393 | 138.164 | 711940
905 | 654740 | 208.327 | 170.01 | 3 | 0.847 | 1.13 | 2962 |  | 19642 | 179.192 | 652570 | 905 | 658580 | 478.327 | 170 | 3 | 0.844 | 1 | 2978.1 |  | 19749 | 179.192 | 656970 | 905 | 712790 | 147.971 | 170.02 | 3 | 0.832 | 0.91 | 3225.3 |  | 21388 | 138.51 | 711320
906 | 653520 | 208.834 | 170.01 | 3 | 0.847 | 1.15 | 2955.6 |  | 19600 | 179.701 | 651580 | 906 | 657830 | 478.834 | 170 | 3 | 0.844 | 0.99 | 2975.8 |  | 19734 | 179.701 | 655690 | 906 | 711940 | 148.315 | 170.01 | 3 | 0.832 | 0.9 | 3221.5 |  | 21363 | 138.856 | 710460
907 | 652570 | 209.343 | 170.01 | 3 | 0.847 | 1.13 | 2951.6 |  | 19574 | 180.212 | 650570 | 907 | 656970 | 479.343 | 170 | 3 | 0.844 | 0.98 | 2972.1 |  | 19709 | 180.212 | 654840 | 907 | 711320 | 148.661 | 170 | 3 | 0.832 | 0.92 | 3217.5 |  | 21336 | 139.203 | 710060
908 | 651580 | 209.852 | 170.01 | 3 | 0.847 | 1.15 | 2947.5 |  | 19546 | 180.724 | 649380 | 908 | 655690 | 479.852 | 170 | 3 | 0.844 | 1 | 2965.2 |  | 19664 | 180.724 | 654130 | 908 | 710460 | 149.007 | 170 | 3 | 0.832 | 0.88 | 3213.7 |  | 21311 | 139.55 | 709370
909 | 650570 | 210.363 | 170.01 | 3 | 0.847 | 1.15 | 2943.2 |  | 19517 | 181.238 | 648360 | 909 | 654840 | 480.363 | 170 | 3 | 0.844 | 1 | 2962.3 |  | 19644 | 181.238 | 653100 | 909 | 710060 | 149.354 | 170 | 3 | 0.832 | 0.9 | 3213 |  | 21307 | 139.899 | 708760
910 | 649380 | 210.875 | 170.01 | 3 | 0.847 | 1.1 | 2936.7 |  | 19475 | 181.753 | 647120 | 910 | 654130 | 480.875 | 170 | 3 | 0.844 | 1.02 | 2960.1 |  | 19630 | 181.753 | 651930 | 910 | 709370 | 149.701 | 170.01 | 3 | 0.832 | 0.88 | 3210 |  | 21287 | 140.248 | 708140
911 | 648360 | 211.389 | 170.01 | 3 | 0.847 | 1.12 | 2932.4 |  | 19446 | 182.269 | 646340 | 911 | 653100 | 481.389 | 170 | 3 | 0.844 | 1.01 | 2954.6 |  | 19594 | 182.269 | 650670 | 911 | 708760 | 150.05 | 170.01 | 3 | 0.832 | 0.87 | 3207.2 |  | 21269 | 140.597 | 707190
912 | 647120 | 211.904 | 170.01 | 3 | 0.847 | 1.13 | 2927.2 |  | 19412 | 182.787 | 644940 | 912 | 651930 | 481.904 | 170 | 3 | 0.844 | 0.99 | 2949.8 |  | 19562 | 182.787 | 649650 | 912 | 708140 | 150.399 | 170 | 3 | 0.832 | 0.86 | 3204.4 |  | 21250 | 140.948 | 706310
913 | 646340 | 212.42 | 170.01 | 3 | 0.847 | 1.13 | 2924.6 |  | 19394 | 183.306 | 643900 | 913 | 650670 | 482.42 | 170 | 3 | 0.844 | 0.97 | 2942.9 |  | 19516 | 183.306 | 648580 | 913 | 707190 | 150.748 | 170 | 3 | 0.832 | 0.85 | 3199.6 |  | 21218 | 141.299 | 705490
914 | 644940 | 212.938 | 170.01 | 3 | 0.847 | 1.13 | 2916.6 |  | 19341 | 183.826 | 643370 | 914 | 649650 | 482.938 | 170 | 3 | 0.844 | 1.01 | 2939.6 |  | 19494 | 183.826 | 647150 | 914 | 706310 | 151.099 | 170 | 3 | 0.832 | 0.84 | 3194.8 |  | 21186 | 141.651 | 704610
915 | 643900 | 213.457 | 170.02 | 3 | 0.847 | 1.13 | 2911.8 |  | 19310 | 184.347 | 642680 | 915 | 648580 | 483.457 | 170.01 | 3 | 0.844 | 1.02 | 2934.8 |  | 19462 | 184.347 | 646190 | 915 | 705490 | 151.45 | 170 | 3 | 0.832 | 0.83 | 3191.2 |  | 21162 | 142.004 | 703690
916 | 643370 | 213.977 | 170.02 | 3 | 0.847 | 1.11 | 2910.2 |  | 19299 | 184.87 | 641590 | 916 | 647150 | 483.977 | 170 | 3 | 0.844 | 1.04 | 2927.5 |  | 19414 | 184.87 | 644880 | 916 | 704610 | 151.802 | 170 | 3 | 0.832 | 0.82 | 3187.1 |  | 21135 | 142.358 | 702580
917 | 642680 | 214.498 | 170.02 | 3 | 0.847 | 1.11 | 2906 |  | 19271 | 185.395 | 640720 | 917 | 646190 | 484.498 | 170 | 3 | 0.844 | 1.05 | 2923.1 |  | 19385 | 185.395 | 644230 | 917 | 703690 | 152.155 | 170 | 3 | 0.832 | 0.81 | 3182.9 |  | 21108 | 142.712 | 701520
918 | 641590 | 215.021 | 170.02 | 3 | 0.847 | 1.11 | 2901 |  | 19238 | 185.92 | 640010 | 918 | 644880 | 485.021 | 170 | 3 | 0.844 | 1 | 2915.7 |  | 19335 | 185.92 | 643060 | 918 | 702580 | 152.509 | 170 | 3 | 0.832 | 0.8 | 3177.9 |  | 21074 | 143.067 | 700530
919 | 640720 | 215.546 | 170.01 | 3 | 0.847 | 1.11 | 2897.8 |  | 19217 | 186.447 | 638710 | 919 | 644230 | 485.546 | 170.01 | 3 | 0.844 | 1.03 | 2914.9 |  | 19330 | 186.447 | 641690 | 919 | 701520 | 152.863 | 170 | 3 | 0.831 | 1.09 | 3175 |  | 21055 | 143.423 | 700030
920 | 640010 | 216.071 | 170.01 | 3 | 0.847 | 1.09 | 2895.7 |  | 19202 | 186.975 | 637590 | 920 | 643060 | 486.071 | 170 | 3 | 0.844 | 1.05 | 2909.6 |  | 19295 | 186.975 | 640760 | 920 | 700530 | 153.218 | 170 | 3 | 0.831 | 1.13 | 3168.5 |  | 21012 | 143.779 | 699320
921 | 638710 | 216.598 | 170.02 | 3 | 0.847 | 1.08 | 2889.9 |  | 19164 | 187.505 | 636100 | 921 | 641690 | 486.598 | 170.01 | 3 | 0.844 | 1.05 | 2902.1 |  | 19245 | 187.505 | 639820 | 921 | 700030 | 153.574 | 169.99 | 3 | 0.831 | 1.07 | 3166.1 |  | 20996 | 144.137 | 698600
922 | 637590 | 217.126 | 170.02 | 3 | 0.847 | 1.09 | 2884.3 |  | 19127 | 188.036 | 635240 | 922 | 640760 | 487.126 | 170.01 | 3 | 0.844 | 1.06 | 2898 |  | 19218 | 188.036 | 638440 | 922 | 699320 | 153.93 | 169.99 | 3 | 0.831 | 1.1 | 3163.2 |  | 20977 | 144.495 | 697690
923 | 636100 | 217.656 | 170 | 3 | 0.847 | 1.06 | 2876.6 |  | 19076 | 188.568 | 634300 | 923 | 639820 | 487.656 | 170 | 3 | 0.844 | 1.06 | 2893.6 |  | 19189 | 188.568 | 637680 | 923 | 698600 | 154.288 | 169.99 | 3 | 0.831 | 1.05 | 3161.8 |  | 20967 | 144.854 | 696880
924 | 635240 | 218.187 | 170 | 3 | 0.847 | 1.09 | 2873.5 |  | 19056 | 189.102 | 634850 | 924 | 638440 | 488.187 | 170 | 3 | 0.844 | 1.08 | 2887.5 |  | 19148 | 189.102 | 636520 | 924 | 697690 | 154.646 | 170 | 3 | 0.831 | 1.06 | 3156.5 |  | 20932 | 145.213 | 696190
925 | 634300 | 218.719 | 170 | 3 | 0.847 | 1.11 | 2869.3 |  | 19027 | 189.637 | 632360 | 925 | 637680 | 488.719 | 170 | 3 | 0.844 | 1.11 | 2886.1 |  | 19139 | 189.637 | 635430 | 925 | 696880 | 155.005 | 170 | 3 | 0.831 | 1.08 | 3153.4 |  | 20912 | 145.574 | 694850
926 | 634850 | 219.253 | 170 | 3 | 0.847 | 1.12 | 2871.8 |  | 19044 | 190.173 | 631100 | 926 | 636520 | 489.253 | 170 | 3 | 0.844 | 1.12 | 2880.9 |  | 19104 | 190.173 | 634100 | 926 | 696190 | 155.364 | 169.99 | 3 | 0.831 | 1.06 | 3150.4 |  | 20892 | 145.935 | 694250
927 | 632360 | 219.788 | 170 | 3 | 0.847 | 1.14 | 2860.5 |  | 18970 | 190.711 | 631200 | 927 | 635430 | 489.788 | 170.02 | 3 | 0.844 | 1.1 | 2876 |  | 19072 | 190.711 | 632770 | 927 | 694850 | 155.725 | 169.98 | 3 | 0.831 | 1.03 | 3143 |  | 20843 | 146.297 | 693570
928 | 631100 | 220.324 | 170 | 3 | 0.847 | 1.12 | 2854.2 |  | 18928 | 191.25 | 630640 | 928 | 634100 | 490.324 | 170.02 | 3 | 0.844 | 1.08 | 2869.4 |  | 19028 | 191.25 | 632060 | 928 | 694250 | 156.086 | 169.98 | 3 | 0.831 | 1.05 | 3140.1 |  | 20824 | 146.659 | 693160
929 | 631200 | 220.862 | 170.01 | 3 | 0.847 | 1.12 | 2854.6 |  | 18930 | 191.791 | 629500 | 929 | 632770 | 490.862 | 170.01 | 3 | 0.844 | 1.05 | 2861.3 |  | 18975 | 191.791 | 631070 | 929 | 693570 | 156.448 | 169.97 | 3 | 0.831 | 1.02 | 3137.8 |  | 20808 | 147.023 | 692130
930 | 630640 | 221.401 | 170.02 | 3 | 0.847 | 1.08 | 2851.9 |  | 18912 | 192.333 | 628630 | 930 | 632060 | 491.401 | 170 | 3 | 0.844 | 1.06 | 2859 |  | 18959 | 192.333 | 630080 | 930 | 693160 | 156.81 | 169.97 | 3 | 0.831 | 1.02 | 3136.5 |  | 20800 | 147.387 | 691350
931 | 629500 | 221.942 | 170.01 | 3 | 0.847 | 1.08 | 2847.4 |  | 18882 | 192.876 | 627920 | 931 | 631070 | 491.942 | 170 | 3 | 0.844 | 1.09 | 2854 |  | 18926 | 192.876 | 629400 | 931 | 692130 | 157.174 | 169.97 | 3 | 0.831 | 1.01 | 3130.5 |  | 20760 | 147.752 | 690720
932 | 628630 | 222.484 | 170.01 | 3 | 0.847 | 1.1 | 2844.6 |  | 18864 | 193.421 | 626610 | 932 | 630080 | 492.484 | 170 | 3 | 0.844 | 1.06 | 2849.6 |  | 18897 | 193.421 | 628880 | 932 | 691350 | 157.538 | 169.97 | 3 | 0.831 | 1.01 | 3127.6 |  | 20740 | 148.118 | 689160
933 | 627920 | 223.027 | 170.01 | 3 | 0.847 | 1.07 | 2841.5 |  | 18843 | 193.967 | 625840 | 933 | 629400 | 493.027 | 170 | 3 | 0.844 | 1.09 | 2847.4 |  | 18882 | 193.967 | 627020 | 933 | 690720 | 157.903 | 169.97 | 3 | 0.831 | 1.02 | 3125.7 |  | 20728 | 148.485 | 688190
934 | 626610 | 223.572 | 170.01 | 3 | 0.847 | 1.07 | 2834.9 |  | 18800 | 194.515 | 624640 | 934 | 628880 | 493.572 | 170.01 | 3 | 0.844 | 1.08 | 2846.2 |  | 18875 | 194.515 | 626120 | 934 | 689160 | 158.269 | 169.98 | 3 | 0.831 | 1.03 | 3116.9 |  | 20670 | 148.852 | 687280
935 | 625840 | 224.118 | 170.01 | 3 | 0.847 | 1.08 | 2830.3 |  | 18769 | 195.064 | 624310 | 935 | 627020 | 494.118 | 170.01 | 3 | 0.844 | 1.09 | 2837 |  | 18814 | 195.064 | 625450 | 935 | 688190 | 158.636 | 169.98 | 3 | 0.831 | 1.01 | 3114.1 |  | 20651 | 149.22 | 685780
936 | 624640 | 224.666 | 169.99 | 3 | 0.847 | 1.08 | 2825.5 |  | 18737 | 195.614 | 622810 | 936 | 626120 | 494.666 | 170.01 | 3 | 0.844 | 1.1 | 2831.7 |  | 18778 | 195.614 | 624770 | 936 | 687280 | 159.003 | 169.97 | 3 | 0.831 | 1 | 3109.8 |  | 20623 | 149.589 | 685540
937 | 624310 | 225.215 | 169.99 | 3 | 0.847 | 1.07 | 2824.9 |  | 18734 | 196.166 | 622170 | 937 | 625450 | 495.215 | 170.01 | 3 | 0.844 | 1.08 | 2829.8 |  | 18766 | 196.166 | 623730 | 937 | 685780 | 159.371 | 169.97 | 3 | 0.831 | 1.01 | 3102 |  | 20570 | 149.959 | 685010
938 | 622810 | 225.765 | 170 | 3 | 0.847 | 1.07 | 2817.8 |  | 18686 | 196.719 | 620330 | 938 | 624770 | 495.765 | 170.01 | 3 | 0.844 | 1.09 | 2827.7 |  | 18752 | 196.719 | 622870 | 938 | 685540 | 159.74 | 169.97 | 3 | 0.831 | 1.01 | 3101.9 |  | 20570 | 150.329 | 684410
939 | 622170 | 226.317 | 170 | 3 | 0.847 | 1.05 | 2813.7 |  | 18659 | 197.274 | 619820 | 939 | 623730 | 496.317 | 170.01 | 3 | 0.844 | 1.09 | 2821.7 |  | 18712 | 197.274 | 621770 | 939 | 685010 | 160.11 | 169.98 | 3 | 0.831 | 1.05 | 3098.3 |  | 20546 | 150.701 | 683320
940 | 620330 | 226.87 | 170 | 3 | 0.847 | 1.07 | 2805.9 |  | 18608 | 197.83 | 618820 | 940 | 622870 | 496.87 | 170 | 3 | 0.844 | 1.08 | 2817.1 |  | 18681 | 197.83 | 621530 | 940 | 684410 | 160.48 | 169.98 | 3 | 0.831 | 0.99 | 3096.8 |  | 20537 | 151.073 | 683220
941 | 619820 | 227.425 | 169.99 | 3 | 0.847 | 1.06 | 2803.8 |  | 18594 | 198.387 | 617820 | 941 | 621770 | 497.425 | 170 | 3 | 0.844 | 1.07 | 2813.1 |  | 18655 | 198.387 | 619860 | 941 | 683320 | 160.852 | 169.98 | 3 | 0.831 | 1.03 | 3090.6 |  | 20495 | 151.446 | 681790
942 | 618820 | 227.981 | 169.99 | 3 | 0.847 | 1.05 | 2798.4 |  | 18557 | 198.946 | 616350 | 942 | 621530 | 497.981 | 170 | 3 | 0.844 | 1.09 | 2811.7 |  | 18646 | 198.946 | 619360 | 942 | 683220 | 161.224 | 169.98 | 3 | 0.831 | 0.97 | 3092.2 |  | 20506 | 151.819 | 681600
943 | 617820 | 228.538 | 169.99 | 3 | 0.847 | 1.07 | 2795.2 |  | 18537 | 199.506 | 615370 | 943 | 619860 | 498.538 | 170.01 | 3 | 0.844 | 1.08 | 2803.3 |  | 18590 | 199.506 | 618240 | 943 | 681790 | 161.597 | 169.98 | 3 | 0.831 | 1.01 | 3083.6 |  | 20449 | 152.194 | 680200
944 | 616350 | 229.097 | 169.99 | 3 | 0.847 | 1.08 | 2787.9 |  | 18488 | 200.068 | 614770 | 944 | 619360 | 499.097 | 170.01 | 3 | 0.844 | 1.1 | 2803 |  | 18588 | 200.068 | 616860 | 944 | 681600 | 161.97 | 169.98 | 3 | 0.831 | 0.97 | 3084.9 |  | 20457 | 152.569 | 679490
945 | 615370 | 229.657 | 169.98 | 3 | 0.847 | 1.09 | 2782.8 |  | 18454 | 200.631 | 613340 | 945 | 618240 | 499.657 | 170.01 | 3 | 0.844 | 1.09 | 2795.6 |  | 18539 | 200.631 | 615890 | 945 | 680200 | 162.345 | 169.98 | 3 | 0.831 | 0.95 | 3076.9 |  | 20404 | 152.945 | 678430
946 | 614770 | 230.219 | 169.98 | 3 | 0.847 | 1.1 | 2782.6 |  | 18453 | 201.196 | 612580 | 946 | 616860 | 500.219 | 170.01 | 3 | 0.844 | 1.1 | 2791.1 |  | 18509 | 201.196 | 615320 | 946 | 679490 | 162.72 | 169.99 | 3 | 0.831 | 0.99 | 3074.3 |  | 20387 | 153.322 | 677520
947 | 613340 | 230.782 | 169.99 | 3 | 0.847 | 1.11 | 2773.7 |  | 18394 | 201.762 | 610980 | 947 | 615890 | 500.782 | 170 | 3 | 0.844 | 1.1 | 2786 |  | 18475 | 201.762 | 614150 | 947 | 678430 | 163.096 | 169.99 | 3 | 0.831 | 0.98 | 3070.2 |  | 20360 | 153.7 | 676740
948 | 612580 | 231.347 | 169.99 | 3 | 0.847 | 1.12 | 2772.6 |  | 18386 | 202.329 | 610280 | 948 | 615320 | 501.347 | 170 | 3 | 0.844 | 1.11 | 2783.1 |  | 18456 | 202.329 | 613190 | 948 | 677520 | 163.473 | 169.99 | 3 | 0.831 | 0.97 | 3064.6 |  | 20323 | 154.078 | 675820
949 | 610980 | 231.913 | 169.99 | 3 | 0.847 | 1.12 | 2763.3 |  | 18325 | 202.898 | 608880 | 949 | 614150 | 501.913 | 170 | 3 | 0.844 | 1.15 | 2778.1 |  | 18423 | 202.898 | 612090 | 949 | 676740 | 163.851 | 169.99 | 3 | 0.831 | 0.97 | 3061.9 |  | 20305 | 154.458 | 674790
950 | 610280 | 232.48 | 169.99 | 3 | 0.847 | 1.13 | 2762.3 |  | 18318 | 203.469 | 607600 | 950 | 613190 | 502.48 | 170 | 3 | 0.844 | 1.13 | 2773.8 |  | 18394 | 203.469 | 611300 | 950 | 675820 | 164.229 | 169.99 | 3 | 0.831 | 0.94 | 3058.1 |  | 20280 | 154.838 | 674090
951 | 608880 | 233.049 | 169.99 | 3 | 0.847 | 1.12 | 2753.4 |  | 18259 | 204.041 | 606570 | 951 | 612090 | 503.049 | 170 | 3 | 0.844 | 1.16 | 2768.9 |  | 18362 | 204.041 | 610400 | 951 | 674790 | 164.609 | 169.99 | 3 | 0.831 | 0.92 | 3053.1 |  | 20247 | 155.219 | 673200
952 | 607600 | 233.62 | 170 | 3 | 0.847 | 1.12 | 2748.4 |  | 18226 | 204.614 | 605670 | 952 | 611300 | 503.62 | 170 | 3 | 0.844 | 1.17 | 2765.7 |  | 18340 | 204.614 | 609510 | 952 | 674090 | 164.989 | 170 | 3 | 0.831 | 0.95 | 3049.2 |  | 20221 | 155.601 | 672200
953 | 606570 | 234.192 | 170.01 | 3 | 0.847 | 1.13 | 2743.6 |  | 18194 | 205.189 | 604880 | 953 | 610400 | 504.192 | 170 | 3 | 0.844 | 1.18 | 2762.1 |  | 18317 | 205.189 | 608460 | 953 | 673200 | 165.37 | 170.01 | 3 | 0.831 | 0.92 | 3045.7 |  | 20197 | 155.983 | 671560
954 | 605670 | 234.765 | 170.01 | 3 | 0.847 | 1.13 | 2739.5 |  | 18167 | 205.765 | 603380 | 954 | 609510 | 504.765 | 170 | 3 | 0.844 | 1.2 | 2758.1 |  | 18290 | 205.765 | 607460 | 954 | 672200 | 165.752 | 170.01 | 3 | 0.831 | 0.91 | 3041.8 |  | 20172 | 156.367 | 670610
955 | 604880 | 235.34 | 170.01 | 3 | 0.847 | 1.12 | 2737.1 |  | 18151 | 206.343 | 602540 | 955 | 608460 | 505.34 | 170.01 | 3 | 0.844 | 1.22 | 2752.1 |  | 18250 | 206.343 | 606710 | 955 | 671560 | 166.134 | 170.01 | 3 | 0.831 | 0.87 | 3038.8 |  | 20152 | 156.751 | 669830
956 | 603380 | 235.916 | 170.01 | 3 | 0.847 | 1.1 | 2728.6 |  | 18095 | 206.922 | 601610 | 956 | 607460 | 505.916 | 170.01 | 3 | 0.844 | 1.23 | 2747.7 |  | 18222 | 206.922 | 605630 | 956 | 670610 | 166.518 | 170 | 3 | 0.831 | 0.86 | 3033.5 |  | 20117 | 157.136 | 669200
957 | 602540 | 236.494 | 170.01 | 3 | 0.847 | 1.14 | 2725.7 |  | 18076 | 207.503 | 600110 | 957 | 606710 | 506.494 | 170.01 | 3 | 0.844 | 1.23 | 2745.4 |  | 18206 | 207.503 | 604470 | 957 | 669830 | 166.902 | 170.01 | 3 | 0.831 | 0.89 | 3029.2 |  | 20088 | 157.522 | 668600
958 | 601610 | 237.073 | 170.01 | 3 | 0.847 | 1.12 | 2722.4 |  | 18053 | 208.085 | 599740 | 958 | 605630 | 507.073 | 170.01 | 3 | 0.844 | 1.25 | 2740.3 |  | 18172 | 208.085 | 604000 | 958 | 669200 | 167.287 | 170.01 | 3 | 0.831 | 0.89 | 3026.9 |  | 20073 | 157.908 | 667820
959 | 600110 | 237.654 | 170.01 | 3 | 0.847 | 1.13 | 2714 |  | 17998 | 208.669 | 599050 | 959 | 604470 | 507.654 | 170 | 3 | 0.844 | 1.26 | 2734.1 |  | 18131 | 208.669 | 603300 | 959 | 668600 | 167.673 | 170.01 | 3 | 0.831 | 0.88 | 3025.3 |  | 20062 | 158.296 | 666750
960 | 599740 | 238.236 | 170.01 | 3 | 0.847 | 1.1 | 2712.8 |  | 17990 | 209.254 | 598170 | 960 | 604000 | 508.236 | 170.01 | 3 | 0.844 | 0.93 | 2732.8 |  | 18122 | 209.254 | 602270 | 960 | 667820 | 168.059 | 170.01 | 3 | 0.831 | 0.87 | 3021.3 |  | 20035 | 158.684 | 666030
961 | 599050 | 238.82 | 170.01 | 3 | 0.847 | 1.1 | 2711 |  | 17978 | 209.841 | 596600 | 961 | 603300 | 508.82 | 170.01 | 3 | 0.844 | 0.93 | 2730.2 |  | 18105 | 209.841 | 600970 | 961 | 666750 | 168.447 | 170.01 | 3 | 0.831 | 0.86 | 3016.4 |  | 20003 | 159.073 | 665050
962 | 598170 | 239.405 | 170.01 | 3 | 0.847 | 1.1 | 2706.7 |  | 17950 | 210.429 | 595710 | 962 | 602270 | 509.405 | 170.01 | 3 | 0.844 | 0.95 | 2726.4 |  | 18080 | 210.429 | 600150 | 962 | 666030 | 168.835 | 170.01 | 3 | 0.831 | 0.85 | 3013.8 |  | 19986 | 159.463 | 663880
963 | 596600 | 239.992 | 170.01 | 3 | 0.847 | 1.11 | 2697.6 |  | 17889 | 211.019 | 594690 | 963 | 600970 | 509.992 | 170 | 3 | 0.844 | 0.96 | 2718.6 |  | 18028 | 211.019 | 598960 | 963 | 665050 | 169.224 | 170.01 | 3 | 0.831 | 0.84 | 3009.3 |  | 19956 | 159.854 | 662900
964 | 595710 | 240.58 | 170.02 | 3 | 0.847 | 1.07 | 2694.1 |  | 17866 | 211.61 | 593450 | 964 | 600150 | 510.58 | 169.99 | 3 | 0.844 | 1.02 | 2714.5 |  | 18001 | 211.61 | 597830 | 964 | 663880 | 169.614 | 170.01 | 3 | 0.831 | 0.83 | 3003.6 |  | 19918 | 160.246 | 662060
965 | 594690 | 241.17 | 170.02 | 3 | 0.847 | 1.07 | 2690.2 |  | 17840 | 212.203 | 592910 | 965 | 598960 | 511.17 | 170.01 | 3 | 0.844 | 0.98 | 2709 |  | 17965 | 212.203 | 597080 | 965 | 662900 | 170.005 | 170.01 | 3 | 0.831 | 0.82 | 2999.2 |  | 19889 | 160.638 | 660910
966 | 593450 | 241.761 | 170.01 | 3 | 0.847 | 1.1 | 2684.5 |  | 17802 | 212.797 | 591080 | 966 | 597830 | 511.761 | 170.01 | 3 | 0.844 | 0.95 | 2704.6 |  | 17936 | 212.797 | 595950 | 966 | 662060 | 170.397 | 170.01 | 3 | 0.831 | 0.8 | 2995.3 |  | 19863 | 161.032 | 660080
967 | 592910 | 242.354 | 170.01 | 3 | 0.847 | 1.1 | 2683.5 |  | 17795 | 213.393 | 590330 | 967 | 597080 | 512.354 | 170.01 | 3 | 0.844 | 0.93 | 2701 |  | 17912 | 213.393 | 595000 | 967 | 660910 | 170.789 | 170.01 | 3 | 0.831 | 0.79 | 2989.7 |  | 19826 | 161.426 | 659700
968 | 591080 | 242.948 | 170.01 | 3 | 0.847 | 1.09 | 2673.2 |  | 17727 | 213.99 | 588820 | 968 | 595950 | 512.948 | 170.01 | 3 | 0.844 | 0.97 | 2697.3 |  | 17887 | 213.99 | 593650 | 968 | 660080 | 171.183 | 170.01 | 3 | 0.831 | 0.78 | 2986 |  | 19801 | 161.821 | 659520
969 | 590330 | 243.544 | 170.02 | 3 | 0.847 | 1.07 | 2671.5 |  | 17716 | 214.589 | 587910 | 969 | 595000 | 513.544 | 170 | 3 | 0.845 | 0.98 | 2692.8 |  | 17857 | 214.589 | 592780 | 969 | 659700 | 171.577 | 170.01 | 3 | 0.831 | 1.01 | 2984.9 |  | 19794 | 162.217 | 657790
970 | 588820 | 244.141 | 170.02 | 3 | 0.847 | 1.07 | 2663.3 |  | 17661 | 215.189 | 586810 | 970 | 593650 | 514.141 | 170 | 3 | 0.845 | 1 | 2686.5 |  | 17815 | 215.189 | 591920 | 970 | 659520 | 171.972 | 170.01 | 3 | 0.831 | 1.05 | 2984.1 |  | 19789 | 162.613 | 657540
971 | 587910 | 244.74 | 170.01 | 3 | 0.847 | 1.07 | 2659 |  | 17633 | 215.791 | 585790 | 971 | 592780 | 514.74 | 170 | 3 | 0.845 | 1.06 | 2682.5 |  | 17789 | 215.791 | 590320 | 971 | 657790 | 172.368 | 170.01 | 3 | 0.831 | 1 | 2975.2 |  | 19730 | 163.011 | 656290
972 | 586810 | 245.34 | 170.01 | 3 | 0.847 | 1.06 | 2654.2 |  | 17601 | 216.395 | 584730 | 972 | 591920 | 515.34 | 170 | 3 | 0.845 | 1.04 | 2678.4 |  | 17762 | 216.395 | 589360 | 972 | 657540 | 172.764 | 170.02 | 3 | 0.831 | 1 | 2975.4 |  | 19731 | 163.409 | 655660
973 | 585790 | 245.942 | 170.01 | 3 | 0.847 | 1.07 | 2649.7 |  | 17571 | 217 | 583520 | 973 | 590320 | 515.942 | 170 | 3 | 0.845 | 1.06 | 2671.1 |  | 17713 | 217 | 588520 | 973 | 656290 | 173.162 | 170.01 | 3 | 0.831 | 0.98 | 2967.7 |  | 19680 | 163.809 | 654740
974 | 584730 | 246.546 | 170 | 3 | 0.847 | 1.08 | 2644.8 |  | 17539 | 217.606 | 582580 | 974 | 589360 | 516.546 | 170 | 3 | 0.845 | 1.09 | 2666.8 |  | 17684 | 217.606 | 587860 | 974 | 655660 | 173.56 | 170.02 | 3 | 0.831 | 0.97 | 2967.1 |  | 19676 | 164.209 | 654200
975 | 583520 | 247.151 | 170.01 | 3 | 0.847 | 1.09 | 2639.5 |  | 17504 | 218.214 | 581790 | 975 | 588520 | 517.151 | 169.99 | 3 | 0.845 | 1.1 | 2663.5 |  | 17663 | 218.214 | 586470 | 975 | 654740 | 173.96 | 170.02 | 3 | 0.831 | 0.99 | 2962 |  | 19642 | 164.61 | 653040
976 | 582580 | 247.757 | 170.01 | 3 | 0.847 | 1.1 | 2634.6 |  | 17471 | 218.824 | 580910 | 976 | 587860 | 517.757 | 169.99 | 3 | 0.845 | 1.13 | 2660.5 |  | 17643 | 218.824 | 584800 | 976 | 654200 | 174.36 | 170.02 | 3 | 0.831 | 0.93 | 2960 |  | 19629 | 165.011 | 652200
977 | 581790 | 248.365 | 170.01 | 3 | 0.847 | 1.08 | 2631.2 |  | 17448 | 219.435 | 579940 | 977 | 586470 | 518.365 | 169.99 | 3 | 0.845 | 1.12 | 2653.6 |  | 17597 | 219.435 | 584080 | 977 | 653040 | 174.761 | 170.02 | 3 | 0.831 | 0.98 | 2955.3 |  | 19598 | 165.414 | 650720
978 | 580910 | 248.975 | 170.01 | 3 | 0.847 | 1.05 | 2627.2 |  | 17422 | 220.048 | 579250 | 978 | 584800 | 518.975 | 170 | 3 | 0.845 | 1.09 | 2645.2 |  | 17541 | 220.048 | 583200 | 978 | 652200 | 175.162 | 170.02 | 3 | 0.831 | 0.99 | 2950.5 |  | 19566 | 165.818 | 649690
979 | 579940 | 249.586 | 170 | 3 | 0.847 | 1.07 | 2623.5 |  | 17398 | 220.663 | 578080 | 979 | 584080 | 519.586 | 170 | 3 | 0.845 | 1.14 | 2643.1 |  | 17527 | 220.663 | 581780 | 979 | 650720 | 175.565 | 170.02 | 3 | 0.831 | 0.93 | 2943.8 |  | 19522 | 166.222 | 647910
980 | 579250 | 250.199 | 170 | 3 | 0.847 | 1.06 | 2620.5 |  | 17378 | 221.279 | 576400 | 980 | 583200 | 520.199 | 169.99 | 3 | 0.845 | 1.14 | 2639.2 |  | 17501 | 221.279 | 580590 | 980 | 649690 | 175.969 | 170.02 | 3 | 0.831 | 0.95 | 2940.1 |  | 19497 | 166.627 | 647240
981 | 578080 | 250.814 | 170 | 3 | 0.847 | 1.05 | 2615.3 |  | 17343 | 221.896 | 575550 | 981 | 581780 | 520.814 | 169.99 | 3 | 0.845 | 1.12 | 2631.6 |  | 17451 | 221.896 | 579570 | 981 | 647910 | 176.373 | 170.01 | 3 | 0.831 | 0.97 | 2930.1 |  | 19431 | 167.033 | 646780
982 | 576400 | 251.43 | 170 | 3 | 0.847 | 1.07 | 2605.4 |  | 17277 | 222.515 | 574650 | 982 | 580590 | 521.43 | 169.99 | 3 | 0.845 | 1.14 | 2626.2 |  | 17416 | 222.515 | 578690 | 982 | 647240 | 176.778 | 170.01 | 3 | 0.831 | 1 | 2927 |  | 19410 | 167.44 | 646210
983 | 575550 | 252.047 | 169.99 | 3 | 0.847 | 1.05 | 2603 |  | 17262 | 223.136 | 573070 | 983 | 579570 | 522.047 | 170 | 3 | 0.845 | 1.14 | 2622.2 |  | 17389 | 223.136 | 577670 | 983 | 646780 | 177.184 | 170.02 | 3 | 0.831 | 0.97 | 2926.3 |  | 19406 | 167.848 | 645330
984 | 574650 | 252.666 | 169.99 | 3 | 0.847 | 1.07 | 2599.7 |  | 17240 | 223.758 | 571970 | 984 | 578690 | 522.666 | 170 | 3 | 0.845 | 1.16 | 2618.2 |  | 17362 | 223.758 | 576700 | 984 | 646210 | 177.591 | 170.02 | 3 | 0.831 | 0.97 | 2922.8 |  | 19382 | 168.257 | 644510
985 | 573070 | 253.287 | 169.99 | 3 | 0.847 | 1.06 | 2592 |  | 17189 | 224.382 | 570800 | 985 | 577670 | 523.287 | 169.99 | 3 | 0.845 | 1.17 | 2613.1 |  | 17329 | 224.382 | 575570 | 985 | 645330 | 177.999 | 170.02 | 3 | 0.831 | 0.93 | 2918.4 |  | 19353 | 168.667 | 643560
986 | 571970 | 253.909 | 169.99 | 3 | 0.847 | 1.09 | 2587.4 |  | 17159 | 225.008 | 569450 | 986 | 576700 | 523.909 | 170 | 3 | 0.845 | 1.18 | 2609.5 |  | 17304 | 225.008 | 574730 | 986 | 644510 | 178.408 | 170.01 | 3 | 0.831 | 0.95 | 2916.2 |  | 19339 | 169.077 | 643310
987 | 570800 | 254.533 | 170.01 | 3 | 0.847 | 1.08 | 2582.3 |  | 17124 | 225.635 | 568600 | 987 | 575570 | 524.533 | 170 | 3 | 0.845 | 1.19 | 2603.5 |  | 17265 | 225.635 | 573670 | 987 | 643560 | 178.818 | 170.01 | 3 | 0.831 | 0.96 | 2911 |  | 19304 | 169.488 | 642550
988 | 569450 | 255.159 | 170 | 3 | 0.847 | 1.07 | 2575.4 |  | 17079 | 226.263 | 567260 | 988 | 574730 | 525.159 | 170 | 3 | 0.845 | 1.19 | 2600.8 |  | 17247 | 226.263 | 572370 | 988 | 643310 | 179.228 | 170.01 | 3 | 0.831 | 0.93 | 2910.2 |  | 19299 | 169.901 | 640930
989 | 568600 | 255.786 | 170 | 3 | 0.847 | 1.08 | 2572.4 |  | 17059 | 226.894 | 566830 | 989 | 573670 | 525.786 | 170 | 3 | 0.845 | 1.2 | 2595.4 |  | 17211 | 226.894 | 571250 | 989 | 642550 | 179.639 | 170.01 | 3 | 0.831 | 0.96 | 2907.2 |  | 19279 | 170.314 | 640290
990 | 567260 | 256.414 | 170 | 3 | 0.847 | 1.08 | 2565.3 |  | 17011 | 227.526 | 565440 | 990 | 572370 | 526.414 | 170 | 3 | 0.845 | 1.22 | 2589 |  | 17169 | 227.526 | 570160 | 990 | 640930 | 180.052 | 170.01 | 3 | 0.831 | 0.96 | 2898.7 |  | 19223 | 170.728 | 640040
991 | 566830 | 257.045 | 170 | 3 | 0.847 | 1.07 | 2565.4 |  | 17012 | 228.159 | 564730 | 991 | 571250 | 527.045 | 170 | 3 | 0.845 | 1.24 | 2583.8 |  | 17134 | 228.159 | 569300 | 991 | 640290 | 180.465 | 170.02 | 3 | 0.831 | 0.93 | 2897.3 |  | 19214 | 171.143 | 639070
992 | 565440 | 257.677 | 170 | 3 | 0.847 | 1.07 | 2557 |  | 16957 | 228.794 | 563800 | 992 | 570160 | 527.677 | 169.99 | 3 | 0.845 | 1.25 | 2579.1 |  | 17103 | 228.794 | 568040 | 992 | 640040 | 180.879 | 170.02 | 3 | 0.831 | 0.98 | 2896.2 |  | 19206 | 171.558 | 638240
993 | 564730 | 258.31 | 170 | 3 | 0.847 | 1.06 | 2554.5 |  | 16940 | 229.431 | 562780 | 993 | 569300 | 528.31 | 170 | 3 | 0.845 | 1.17 | 2576.3 |  | 17084 | 229.431 | 567050 | 993 | 639070 | 181.294 | 170.02 | 3 | 0.831 | 0.94 | 2891.8 |  | 19177 | 171.975 | 637220
994 | 563800 | 258.945 | 170 | 3 | 0.847 | 1.07 | 2551.3 |  | 16919 | 230.07 | 561710 | 994 | 568040 | 528.945 | 170.01 | 3 | 0.845 | 1.19 | 2570.5 |  | 17046 | 230.07 | 565720 | 994 | 638240 | 181.709 | 170.02 | 3 | 0.831 | 0.89 | 2887.1 |  | 19146 | 172.393 | 636390
995 | 562780 | 259.582 | 170 | 3 | 0.847 | 1.08 | 2545.5 |  | 16880 | 230.71 | 560760 | 995 | 567050 | 529.582 | 170 | 3 | 0.845 | 1.19 | 2566 |  | 17016 | 230.71 | 564850 | 995 | 637220 | 182.126 | 170.02 | 3 | 0.831 | 0.95 | 2883.5 |  | 19122 | 172.811 | 635700
996 | 561710 | 260.221 | 170 | 3 | 0.847 | 1.07 | 2541.3 |  | 16853 | 231.351 | 559150 | 996 | 565720 | 530.221 | 170 | 3 | 0.845 | 1.21 | 2559.9 |  | 16976 | 231.351 | 564040 | 996 | 636390 | 182.544 | 170.02 | 3 | 0.831 | 0.92 | 2878.4 |  | 19088 | 173.23 | 634720
997 | 560760 | 260.861 | 170.01 | 3 | 0.847 | 1.07 | 2537.6 |  | 16828 | 231.995 | 558530 | 997 | 564850 | 530.861 | 170.01 | 3 | 0.845 | 0.78 | 2555.1 |  | 16944 | 231.995 | 562960 | 997 | 635700 | 182.962 | 170.01 | 3 | 0.831 | 0.91 | 2875 |  | 19065 | 173.65 | 633880
998 | 559150 | 261.502 | 170.01 | 3 | 0.847 | 1.07 | 2528.7 |  | 16769 | 232.64 | 557290 | 998 | 564040 | 531.502 | 170 | 3 | 0.845 | 0.77 | 2552.1 |  | 16924 | 232.64 | 562100 | 998 | 634720 | 183.381 | 170.02 | 3 | 0.831 | 0.92 | 2871.6 |  | 19043 | 174.072 | 633730
999 | 558530 | 262.146 | 170.01 | 3 | 0.847 | 1.07 | 2528 |  | 16764 | 233.286 | 555620 | 999 | 562960 | 532.146 | 170 | 3 | 0.845 | 0.78 | 2546.6 |  | 16888 | 233.286 | 561090 | 999 | 633880 | 183.801 | 170.02 | 3 | 0.831 | 0.93 | 2867.2 |  | 19013 | 174.494 | 632790
1000 | 557290 | 262.791 | 170.01 | 3 | 0.847 | 1.07 | 2522.4 |  | 16727 | 233.935 | 554720 | 1000 | 562100 | 532.791 | 170 | 3 | 0.845 | 0.8 | 2542.8 |  | 16863 | 233.935 | 560050 | 1000 | 633730 | 184.223 | 170.02 | 3 | 0.831 | 0.89 | 2866.5 |  | 19009 | 174.917 | 631640
1001 | 555620 | 263.437 | 170.01 | 3 | 0.847 | 1.08 | 2513.2 |  | 16666 | 234.585 | 553310 | 1001 | 561090 | 533.437 | 169.99 | 3 | 0.845 | 0.79 | 2538.6 |  | 16834 | 234.585 | 559090 | 1001 | 632790 | 184.645 | 170.01 | 3 | 0.831 | 0.88 | 2862.3 |  | 18981 | 175.34 | 630880
1002 | 554720 | 264.086 | 170.01 | 3 | 0.847 | 1.08 | 2509.1 |  | 16639 | 235.236 | 552110 | 1002 | 560050 | 534.086 | 170 | 3 | 0.845 | 0.81 | 2533.8 |  | 16803 | 235.236 | 558120 | 1002 | 631640 | 185.068 | 170.01 | 3 | 0.831 | 0.91 | 2857.9 |  | 18952 | 175.765 | 630330
1003 | 553310 | 264.736 | 170.01 | 3 | 0.847 | 1.06 | 2502.5 |  | 16595 | 235.89 | 551360 | 1003 | 559090 | 534.736 | 170 | 3 | 0.845 | 0.82 | 2528.9 |  | 16770 | 235.89 | 556440 | 1003 | 630880 | 185.491 | 170.01 | 3 | 0.831 | 0.91 | 2854.4 |  | 18929 | 176.191 | 629410
1004 | 552110 | 265.387 | 170.02 | 3 | 0.847 | 1.08 | 2497.4 |  | 16561 | 236.545 | 550130 | 1004 | 558120 | 535.387 | 170 | 3 | 0.845 | 0.82 | 2525.6 |  | 16748 | 236.545 | 555670 | 1004 | 630330 | 185.916 | 170.01 | 3 | 0.831 | 0.84 | 2851.3 |  | 18908 | 176.617 | 628650
1005 | 551360 | 266.041 | 170.02 | 3 | 0.847 | 1.05 | 2494.6 |  | 16543 | 237.201 | 549070 | 1005 | 556440 | 536.041 | 169.99 | 3 | 0.845 | 0.85 | 2516.7 |  | 16689 | 237.201 | 554430 | 1005 | 629410 | 186.342 | 170.01 | 3 | 0.831 | 0.9 | 2848.3 |  | 18888 | 177.045 | 627620
1006 | 550130 | 266.696 | 170.02 | 3 | 0.847 | 1.06 | 2488.8 |  | 16504 | 237.86 | 547980 | 1006 | 555670 | 536.696 | 169.99 | 3 | 0.845 | 0.83 | 2514.1 |  | 16672 | 237.86 | 553540 | 1006 | 628650 | 186.768 | 170.02 | 3 | 0.831 | 0.9 | 2845.1 |  | 18867 | 177.473 | 626460
1007 | 549070 | 267.352 | 170.01 | 3 | 0.847 | 1.03 | 2484.7 |  | 16477 | 238.52 | 547090 | 1007 | 554430 | 537.352 | 170 | 3 | 0.845 | 0.83 | 2507.5 |  | 16629 | 238.52 | 552210 | 1007 | 627620 | 187.196 | 170.02 | 3 | 0.831 | 0.87 | 2839.4 |  | 18829 | 177.902 | 625060
1008 | 547980 | 268.011 | 170.02 | 3 | 0.847 | 1.04 | 2478.7 |  | 16437 | 239.181 | 545590 | 1008 | 553540 | 538.011 | 170 | 3 | 0.845 | 0.85 | 2504.7 |  | 16610 | 239.181 | 551410 | 1008 | 626460 | 187.624 | 170.02 | 3 | 0.831 | 0.89 | 2833.7 |  | 18792 | 178.333 | 624660
1009 | 547090 | 268.671 | 170.02 | 3 | 0.847 | 1.08 | 2476.5 |  | 16422 | 239.845 | 544800 | 1009 | 552210 | 538.671 | 169.99 | 3 | 0.845 | 0.84 | 2497.6 |  | 16563 | 239.845 | 550490 | 1009 | 625060 | 188.053 | 170.01 | 3 | 0.831 | 0.92 | 2826.9 |  | 18746 | 178.764 | 623870
1010 | 545590 | 269.332 | 170.02 | 3 | 0.847 | 1.06 | 2467.9 |  | 16366 | 240.51 | 543740 | 1010 | 551410 | 539.332 | 170 | 3 | 0.845 | 0.88 | 2494.7 |  | 16543 | 240.51 | 549540 | 1010 | 624660 | 188.484 | 170.01 | 3 | 0.83 | 0.96 | 2826.9 |  | 18747 | 179.196 | 622660
1011 | 544800 | 269.996 | 170.01 | 3 | 0.847 | 1.03 | 2464.4 |  | 16342 | 241.177 | 542680 | 1011 | 550490 | 539.996 | 170 | 3 | 0.845 | 0.88 | 2490.5 |  | 16515 | 241.177 | 548230 | 1011 | 623870 | 188.915 | 170.01 | 3 | 0.831 | 0.92 | 2822.5 |  | 18717 | 179.629 | 622200
1012 | 543740 | 270.661 | 170.01 | 3 | 0.847 | 1.05 | 2459.3 |  | 16309 | 241.845 | 542290 | 1012 | 549540 | 540.661 | 170 | 3 | 0.845 | 0.92 | 2486.6 |  | 16490 | 241.845 | 547340 | 1012 | 622660 | 189.347 | 170.01 | 3 | 0.831 | 0.88 | 2817.2 |  | 18682 | 180.063 | 622180
1013 | 542680 | 271.328 | 170.02 | 3 | 0.847 | 1.05 | 2454.5 |  | 16277 | 242.516 | 541180 | 1013 | 548230 | 541.328 | 170 | 3 | 0.845 | 0.88 | 2479.5 |  | 16442 | 242.516 | 546280 | 1013 | 622200 | 189.78 | 170.01 | 3 | 0.831 | 0.93 | 2814.8 |  | 18666 | 180.497 | 620700
1014 | 542290 | 271.996 | 170.02 | 3 | 0.847 | 1.02 | 2454.4 |  | 16276 | 243.188 | 540210 | 1014 | 547340 | 541.996 | 169.99 | 3 | 0.845 | 0.86 | 2475.5 |  | 16416 | 243.188 | 545670 | 1014 | 622180 | 190.214 | 170.01 | 3 | 0.831 | 0.88 | 2815.4 |  | 18670 | 180.933 | 620110
1015 | 541180 | 272.667 | 170.01 | 3 | 0.847 | 1.02 | 2448.6 |  | 16238 | 243.861 | 538840 | 1015 | 546280 | 542.667 | 170 | 3 | 0.845 | 0.88 | 2470.7 |  | 16384 | 243.861 | 544160 | 1015 | 620700 | 190.648 | 170.01 | 3 | 0.831 | 0.86 | 2808.1 |  | 18622 | 181.37 | 619170
1016 | 540210 | 273.339 | 170.01 | 3 | 0.847 | 1.05 | 2444.1 |  | 16208 | 244.537 | 537760 | 1016 | 545670 | 543.339 | 170 | 3 | 0.845 | 0.88 | 2469.5 |  | 16376 | 244.537 | 543760 | 1016 | 620110 | 191.084 | 170.01 | 3 | 0.83 | 0.9 | 2805.8 |  | 18606 | 181.807 | 618360
1017 | 538840 | 274.012 | 170.01 | 3 | 0.847 | 1.05 | 2437.5 |  | 16164 | 245.214 | 536570 | 1017 | 544160 | 544.012 | 169.99 | 3 | 0.845 | 0.9 | 2460.9 |  | 16319 | 245.214 | 542470 | 1017 | 619170 | 191.521 | 170.01 | 3 | 0.83 | 0.92 | 2800.6 |  | 18572 | 182.246 | 617810
1018 | 537760 | 274.688 | 170 | 3 | 0.847 | 1.04 | 2432.2 |  | 16129 | 245.893 | 535890 | 1018 | 543760 | 544.688 | 169.99 | 3 | 0.845 | 0.9 | 2460.8 |  | 16319 | 245.893 | 541380 | 1018 | 618360 | 191.958 | 170.01 | 3 | 0.831 | 0.87 | 2797.8 |  | 18553 | 182.685 | 616690
1019 | 536570 | 275.365 | 170 | 3 | 0.847 | 1.05 | 2427.2 |  | 16096 | 246.573 | 534830 | 1019 | 542470 | 545.365 | 169.99 | 3 | 0.845 | 0.91 | 2454.8 |  | 16279 | 246.573 | 540220 | 1019 | 617810 | 192.397 | 170.01 | 3 | 0.83 | 0.91 | 2795.4 |  | 18537 | 183.126 | 615790
1020 | 535890 | 276.044 | 170 | 3 | 0.847 | 1.01 | 2424.2 |  | 16076 | 247.256 | 533770 | 1020 | 541380 | 546.044 | 169.99 | 3 | 0.845 | 0.92 | 2448.8 |  | 16239 | 247.256 | 539550 | 1020 | 616690 | 192.836 | 170.01 | 3 | 0.83 | 0.89 | 2790.7 |  | 18507 | 183.567 | 614860
1021 | 534830 | 276.724 | 170 | 3 | 0.847 | 1.02 | 2419.7 |  | 16046 | 247.94 | 532670 | 1021 | 540220 | 546.724 | 170 | 3 | 0.845 | 0.95 | 2443.8 |  | 16206 | 247.94 | 538480 | 1021 | 615790 | 193.277 | 170.01 | 3 | 0.831 | 0.83 | 2785.6 |  | 18473 | 184.009 | 614250
1022 | 533770 | 277.407 | 170 | 3 | 0.847 | 1.03 | 2414.6 |  | 16012 | 248.626 | 531670 | 1022 | 539550 | 547.407 | 170 | 3 | 0.845 | 0.91 | 2441.6 |  | 16191 | 248.626 | 537010 | 1022 | 614860 | 193.718 | 170.01 | 3 | 0.83 | 0.92 | 2782.7 |  | 18453 | 184.453 | 613170
1023 | 532670 | 278.091 | 170.01 | 3 | 0.847 | 1.05 | 2409.8 |  | 15980 | 249.313 | 530540 | 1023 | 538480 | 548.091 | 170 | 3 | 0.845 | 0.95 | 2436.7 |  | 16159 | 249.313 | 536290 | 1023 | 614250 | 194.16 | 170.01 | 3 | 0.831 | 0.84 | 2779 |  | 18429 | 184.897 | 612470
1024 | 531670 | 278.777 | 170.01 | 3 | 0.847 | 1.02 | 2405.6 |  | 15953 | 250.003 | 529080 | 1024 | 537010 | 548.777 | 170 | 3 | 0.845 | 0.94 | 2429.1 |  | 16108 | 250.003 | 535030 | 1024 | 613170 | 194.604 | 170.01 | 3 | 0.83 | 0.89 | 2774.5 |  | 18399 | 185.342 | 611800
1025 | 530540 | 279.464 | 170 | 3 | 0.847 | 1.02 | 2399.6 |  | 15913 | 250.694 | 528000 | 1025 | 536290 | 549.464 | 170 | 3 | 0.845 | 0.95 | 2427.2 |  | 16096 | 250.694 | 534020 | 1025 | 612470 | 195.048 | 170.01 | 3 | 0.83 | 0.91 | 2770.5 |  | 18372 | 185.788 | 611030
1026 | 529080 | 280.154 | 170 | 3 | 0.847 | 1 | 2392.7 |  | 15867 | 251.387 | 526800 | 1026 | 535030 | 550.154 | 170 | 3 | 0.845 | 0.97 | 2420.1 |  | 16049 | 251.387 | 533100 | 1026 | 611800 | 195.493 | 170.01 | 3 | 0.83 | 0.89 | 2768.5 |  | 18359 | 186.235 | 610030
1027 | 528000 | 280.845 | 170 | 3 | 0.847 | 1.05 | 2388.5 |  | 15839 | 252.082 | 525910 | 1027 | 534020 | 550.845 | 170 | 3 | 0.846 | 0.96 | 2415.2 |  | 16016 | 252.082 | 531840 | 1027 | 611030 | 195.939 | 170.02 | 3 | 0.83 | 0.85 | 2764 |  | 18329 | 186.683 | 609320
1028 | 526800 | 281.538 | 170.01 | 3 | 0.847 | 1.03 | 2382.5 |  | 15799 | 252.778 | 524820 | 1028 | 533100 | 551.538 | 170 | 3 | 0.845 | 0.98 | 2411.5 |  | 15992 | 252.778 | 531230 | 1028 | 610030 | 196.386 | 170.02 | 3 | 0.83 | 0.89 | 2759.4 |  | 18299 | 187.132 | 607940
1029 | 525910 | 282.233 | 170 | 3 | 0.847 | 1.08 | 2379.1 |  | 15777 | 253.476 | 524710 | 1029 | 531840 | 552.233 | 170 | 3 | 0.845 | 0.99 | 2405.3 |  | 15951 | 253.476 | 530370 | 1029 | 609320 | 196.834 | 170.02 | 3 | 0.83 | 0.86 | 2757.1 |  | 18284 | 187.582 | 607000
1030 | 524820 | 282.929 | 170 | 3 | 0.847 | 1.07 | 2372.6 |  | 15734 | 254.176 | 523530 | 1030 | 531230 | 552.929 | 169.99 | 3 | 0.846 | 0.97 | 2403.5 |  | 15939 | 254.176 | 529690 | 1030 | 607940 | 197.283 | 170.01 | 3 | 0.83 | 0.86 | 2750 |  | 18236 | 188.033 | 606310
1031 | 524710 | 283.627 | 170 | 3 | 0.847 | 1.07 | 2373.8 |  | 15742 | 254.878 | 522240 | 1031 | 530370 | 553.627 | 169.99 | 3 | 0.846 | 0.96 | 2399.6 |  | 15913 | 254.878 | 527750 | 1031 | 607000 | 197.733 | 170.01 | 3 | 0.83 | 0.87 | 2745.6 |  | 18208 | 188.485 | 605470
1032 | 523530 | 284.327 | 170 | 3 | 0.847 | 1.07 | 2368.1 |  | 15704 | 255.582 | 521500 | 1032 | 529690 | 554.327 | 170 | 3 | 0.846 | 0.96 | 2397.2 |  | 15897 | 255.582 | 527360 | 1032 | 606310 | 198.184 | 170.01 | 3 | 0.83 | 0.88 | 2743.1 |  | 18191 | 188.937 | 604480
1033 | 522240 | 285.029 | 170 | 3 | 0.847 | 1.06 | 2362 |  | 15663 | 256.287 | 520560 | 1033 | 527750 | 555.029 | 170 | 3 | 0.845 | 0.98 | 2387 |  | 15829 | 256.287 | 525850 | 1033 | 605470 | 198.636 | 170.01 | 3 | 0.83 | 0.87 | 2739.9 |  | 18170 | 189.391 | 603620
1034 | 521500 | 285.733 | 170 | 3 | 0.847 | 1.08 | 2359.4 |  | 15647 | 256.995 | 519060 | 1034 | 527360 | 555.733 | 170.01 | 3 | 0.845 | 0.99 | 2386.7 |  | 15827 | 256.995 | 524490 | 1034 | 604480 | 199.088 | 170.01 | 3 | 0.83 | 0.85 | 2734.7 |  | 18135 | 189.846 | 602940
1035 | 520560 | 286.438 | 170 | 3 | 0.847 | 1.07 | 2354.5 |  | 15614 | 257.704 | 517950 | 1035 | 525850 | 556.438 | 170 | 3 | 0.845 | 0.98 | 2378.7 |  | 15774 | 257.704 | 523480 | 1035 | 603620 | 199.542 | 170.02 | 3 | 0.83 | 0.84 | 2730.3 |  | 18106 | 190.302 | 602470
1036 | 519060 | 287.146 | 170 | 3 | 0.847 | 1.09 | 2347.7 |  | 15569 | 258.415 | 516730 | 1036 | 524490 | 557.146 | 169.99 | 3 | 0.846 | 0.99 | 2372.2 |  | 15731 | 258.415 | 522860 | 1036 | 602940 | 199.997 | 170.02 | 3 | 0.83 | 0.84 | 2727.2 |  | 18085 | 190.758 | 601540
1037 | 517950 | 287.855 | 170.01 | 3 | 0.847 | 1.11 | 2342.9 |  | 15537 | 259.127 | 515700 | 1037 | 523480 | 557.855 | 169.99 | 3 | 0.846 | 0.99 | 2369.1 |  | 15711 | 259.127 | 521280 | 1037 | 602470 | 200.453 | 170.02 | 3 | 0.83 | 0.83 | 2725.5 |  | 18074 | 191.216 | 600780
1038 | 516730 | 288.566 | 170.01 | 3 | 0.847 | 1.12 | 2337.3 |  | 15500 | 259.842 | 514650 | 1038 | 522860 | 558.566 | 169.99 | 3 | 0.846 | 1.01 | 2366.3 |  | 15692 | 259.842 | 520690 | 1038 | 601540 | 200.909 | 170.01 | 3 | 0.83 | 0.83 | 2720.9 |  | 18043 | 191.674 | 600300
1039 | 515700 | 289.278 | 170.01 | 3 | 0.847 | 1.12 | 2332.5 |  | 15468 | 260.558 | 514330 | 1039 | 521280 | 559.278 | 170 | 3 | 0.846 | 1 | 2357.3 |  | 15632 | 260.558 | 520050 | 1039 | 600780 | 201.367 | 170.01 | 3 | 0.83 | 0.82 | 2717.5 |  | 18021 | 192.134 | 599360
1040 | 514650 | 289.993 | 170 | 3 | 0.847 | 1.12 | 2327.6 |  | 15436 | 261.276 | 513010 | 1040 | 520690 | 559.993 | 170 | 3 | 0.846 | 1.01 | 2356.1 |  | 15625 | 261.276 | 519370 | 1040 | 600300 | 201.825 | 170.01 | 3 | 0.83 | 0.81 | 2716 |  | 18011 | 192.595 | 598410
1041 | 514330 | 290.709 | 170.01 | 3 | 0.847 | 1.11 | 2327.8 |  | 15437 | 261.996 | 512350 | 1041 | 520050 | 560.709 | 169.99 | 3 | 0.846 | 1 | 2353.6 |  | 15608 | 261.996 | 517350 | 1041 | 599360 | 202.285 | 170.01 | 3 | 0.83 | 0.8 | 2711.6 |  | 17982 | 193.056 | 597180
1042 | 513010 | 291.427 | 170.01 | 3 | 0.847 | 1.12 | 2320.4 |  | 15388 | 262.718 | 511500 | 1042 | 519370 | 561.427 | 170 | 3 | 0.846 | 1.03 | 2351.1 |  | 15591 | 262.718 | 516540 | 1042 | 598410 | 202.746 | 170.01 | 3 | 0.83 | 0.8 | 2707.1 |  | 17952 | 193.519 | 596140
1043 | 512350 | 292.147 | 170.01 | 3 | 0.847 | 1.13 | 2318.1 |  | 15372 | 263.442 | 510240 | 1043 | 517350 | 562.147 | 170 | 3 | 0.846 | 1.01 | 2339.7 |  | 15516 | 263.442 | 515580 | 1043 | 597180 | 203.207 | 170.01 | 3 | 0.83 | 0.8 | 2701.4 |  | 17914 | 193.982 | 595370
1044 | 511500 | 292.869 | 170 | 3 | 0.847 | 1.12 | 2314.4 |  | 15348 | 264.168 | 509620 | 1044 | 516540 | 562.869 | 169.99 | 3 | 0.846 | 1 | 2336.9 |  | 15497 | 264.168 | 515160 | 1044 | 596140 | 203.67 | 170.01 | 3 | 0.83 | 0.8 | 2696.6 |  | 17882 | 194.447 | 594500
1045 | 510240 | 293.593 | 170 | 3 | 0.847 | 1.16 | 2307.9 |  | 15305 | 264.895 | 507960 | 1045 | 515580 | 563.593 | 169.99 | 3 | 0.846 | 1.05 | 2331.9 |  | 15464 | 264.895 | 513740 | 1045 | 595370 | 204.133 | 170.01 | 3 | 0.83 | 0.81 | 2693.3 |  | 17861 | 194.912 | 593610
1046 | 509620 | 294.319 | 170.01 | 3 | 0.847 | 1.14 | 2306.1 |  | 15292 | 265.625 | 507280 | 1046 | 515160 | 564.319 | 169.99 | 3 | 0.846 | 1 | 2331.1 |  | 15458 | 265.625 | 512700 | 1046 | 594500 | 204.598 | 170.01 | 3 | 0.83 | 0.82 | 2689.9 |  | 17838 | 195.379 | 592720
1047 | 507960 | 295.046 | 170 | 3 | 0.847 | 1.19 | 2297.4 |  | 15235 | 266.356 | 505630 | 1047 | 513740 | 565.046 | 169.99 | 3 | 0.846 | 1.02 | 2323.2 |  | 15406 | 266.356 | 511180 | 1047 | 593610 | 205.063 | 170.01 | 3 | 0.83 | 0.82 | 2685.9 |  | 17811 | 195.846 | 591790
1048 | 507280 | 295.776 | 170 | 3 | 0.847 | 1.19 | 2295.4 |  | 15222 | 267.089 | 504520 | 1048 | 512700 | 565.776 | 170 | 3 | 0.846 | 1 | 2318.9 |  | 15378 | 267.089 | 510140 | 1048 | 592720 | 205.53 | 170.01 | 3 | 0.83 | 0.8 | 2681.7 |  | 17783 | 196.315 | 591070
1049 | 505630 | 296.507 | 170.01 | 3 | 0.847 | 1.2 | 2286.6 |  | 15163 | 267.824 | 503750 | 1049 | 511180 | 566.507 | 170 | 3 | 0.846 | 1.01 | 2311.1 |  | 15326 | 267.824 | 508910 | 1049 | 591790 | 205.997 | 170.02 | 3 | 0.83 | 0.81 | 2676.8 |  | 17751 | 196.784 | 590660
1050 | 504520 | 297.24 | 170.01 | 3 | 0.847 | 1.22 | 2281.5 |  | 15130 | 268.561 | 502550 | 1050 | 510140 | 567.24 | 170 | 3 | 0.846 | 1.04 | 2308.1 |  | 15306 | 268.561 | 507840 | 1050 | 591070 | 206.466 | 170.02 | 3 | 0.83 | 0.91 | 2673.6 |  | 17730 | 197.255 | 589660
1051 | 503750 | 297.975 | 170.01 | 3 | 0.847 | 1.24 | 2279.6 |  | 15117 | 269.299 | 501590 | 1051 | 508910 | 567.975 | 169.99 | 3 | 0.846 | 1.02 | 2301.6 |  | 15263 | 269.299 | 506500 | 1051 | 590660 | 206.935 | 170.02 | 3 | 0.83 | 0.9 | 2672.7 |  | 17724 | 197.727 | 588600
1052 | 502550 | 298.712 | 170 | 3 | 0.847 | 1.25 | 2273.2 |  | 15075 | 270.04 | 500560 | 1052 | 507840 | 568.712 | 169.99 | 3 | 0.846 | 1.01 | 2296.7 |  | 15231 | 270.04 | 506250 | 1052 | 589660 | 207.406 | 170.02 | 3 | 0.83 | 0.87 | 2667.7 |  | 17691 | 198.199 | 587850
1053 | 501590 | 299.45 | 170.01 | 3 | 0.847 | 1.25 | 2268.6 |  | 15044 | 270.782 | 499620 | 1053 | 506500 | 569.45 | 169.99 | 3 | 0.846 | 1.05 | 2290.4 |  | 15189 | 270.782 | 504730 | 1053 | 588600 | 207.878 | 170.02 | 3 | 0.83 | 0.89 | 2662.5 |  | 17656 | 198.673 | 586910
1054 | 500560 | 300.191 | 170.01 | 3 | 0.847 | 1.25 | 2263.6 |  | 15011 | 271.527 | 498640 | 1054 | 506250 | 570.191 | 169.99 | 3 | 0.846 | 1 | 2290.7 |  | 15191 | 271.527 | 503550 | 1054 | 587850 | 208.35 | 170.02 | 3 | 0.83 | 0.88 | 2659.6 |  | 17637 | 199.147 | 586320
1055 | 499620 | 300.933 | 170.01 | 3 | 0.847 | 1.25 | 2259.3 |  | 14982 | 272.273 | 497820 | 1055 | 504730 | 570.933 | 169.99 | 3 | 0.846 | 1.01 | 2283.8 |  | 15145 | 272.273 | 501940 | 1055 | 586910 | 208.824 | 170.02 | 3 | 0.83 | 0.88 | 2654.7 |  | 17605 | 199.623 | 585130
1056 | 498640 | 301.678 | 170.01 | 3 | 0.847 | 1.25 | 2254.9 |  | 14953 | 273.021 | 496750 | 1056 | 503550 | 571.678 | 169.99 | 3 | 0.846 | 1.01 | 2277.9 |  | 15106 | 273.021 | 501170 | 1056 | 586320 | 209.298 | 170.02 | 3 | 0.83 | 0.87 | 2653 |  | 17594 | 200.099 | 584410
1057 | 497820 | 302.424 | 170.01 | 3 | 0.847 | 1.26 | 2251.5 |  | 14931 | 273.772 | 496310 | 1057 | 501940 | 572.424 | 170 | 3 | 0.846 | 1.07 | 2270.7 |  | 15058 | 273.772 | 500420 | 1057 | 585130 | 209.774 | 170.02 | 3 | 0.83 | 0.86 | 2646.8 |  | 17552 | 200.577 | 583390
1058 | 496750 | 303.172 | 170 | 3 | 0.847 | 1.28 | 2246.5 |  | 14897 | 274.524 | 495630 | 1058 | 501170 | 573.172 | 170 | 3 | 0.846 | 1.08 | 2266.5 |  | 15030 | 274.524 | 499440 | 1058 | 584410 | 210.25 | 170.02 | 3 | 0.83 | 0.86 | 2644.5 |  | 17537 | 201.055 | 582700
1059 | 496310 | 303.923 | 170 | 3 | 0.847 | 1.29 | 2245.5 |  | 14891 | 275.278 | 494360 | 1059 | 500420 | 573.923 | 170 | 3 | 0.846 | 1.1 | 2264.4 |  | 15017 | 275.278 | 498440 | 1059 | 583390 | 210.728 | 170.01 | 3 | 0.83 | 0.85 | 2638.8 |  | 17499 | 201.535 | 581620
1060 | 495630 | 304.675 | 170.01 | 3 | 0.847 | 1.28 | 2242.9 |  | 14874 | 276.034 | 493390 | 1060 | 499440 | 574.675 | 170 | 3 | 0.846 | 1.1 | 2260.3 |  | 14989 | 276.034 | 497450 | 1060 | 582700 | 211.206 | 170.01 | 3 | 0.83 | 0.83 | 2636.5 |  | 17484 | 202.016 | 580960
1061 | 494360 | 305.429 | 170.01 | 3 | 0.847 | 1.28 | 2236.3 |  | 14830 | 276.792 | 492480 | 1061 | 498440 | 575.429 | 170 | 3 | 0.846 | 1.12 | 2255.4 |  | 14957 | 276.792 | 496190 | 1061 | 581620 | 211.686 | 170.02 | 3 | 0.83 | 0.85 | 2630.8 |  | 17446 | 202.497 | 579990
1062 | 493390 | 306.185 | 170.01 | 3 | 0.847 | 1.31 | 2232 |  | 14802 | 277.551 | 490610 | 1062 | 497450 | 576.185 | 170 | 3 | 0.846 | 1.14 | 2250.9 |  | 14927 | 277.551 | 494910 | 1062 | 580960 | 212.167 | 170.02 | 3 | 0.83 | 0.84 | 2628.8 |  | 17433 | 202.98 | 578790
1063 | 492480 | 306.943 | 170.01 | 3 | 0.847 | 1.3 | 2228.6 |  | 14779 | 278.313 | 490180 | 1063 | 496190 | 576.943 | 170 | 3 | 0.846 | 1.11 | 2244.8 |  | 14886 | 278.313 | 494220 | 1063 | 579990 | 212.648 | 170.02 | 3 | 0.83 | 0.83 | 2624 |  | 17401 | 203.464 | 577770
1064 | 490610 | 307.702 | 170 | 3 | 0.847 | 1.32 | 2218.6 |  | 14712 | 279.077 | 488650 | 1064 | 494910 | 577.702 | 169.99 | 3 | 0.846 | 1.13 | 2238.7 |  | 14846 | 279.077 | 492790 | 1064 | 578790 | 213.131 | 170.02 | 3 | 0.83 | 0.85 | 2618.2 |  | 17363 | 203.949 | 577310
1065 | 490180 | 308.464 | 170 | 3 | 0.847 | 1.31 | 2218.2 |  | 14710 | 279.843 | 487700 | 1065 | 494220 | 578.464 | 170 | 3 | 0.846 | 1.13 | 2236.6 |  | 14832 | 279.843 | 491760 | 1065 | 577770 | 213.615 | 170.02 | 3 | 0.83 | 0.85 | 2613.8 |  | 17333 | 204.434 | 576270
1066 | 488650 | 309.228 | 170.01 | 3 | 0.847 | 1.32 | 2209.7 |  | 14654 | 280.61 | 487110 | 1066 | 492790 | 579.228 | 170 | 3 | 0.846 | 1.14 | 2229.1 |  | 14782 | 280.61 | 490840 | 1066 | 577310 | 214.1 | 170.02 | 3 | 0.83 | 0.84 | 2612.3 |  | 17324 | 204.921 | 575140
1067 | 487700 | 309.994 | 170 | 3 | 0.847 | 1.31 | 2205.8 |  | 14628 | 281.38 | 485700 | 1067 | 491760 | 579.994 | 169.99 | 3 | 0.846 | 1.16 | 2224.7 |  | 14753 | 281.38 | 489430 | 1067 | 576270 | 214.585 | 170.02 | 3 | 0.83 | 0.84 | 2607.4 |  | 17291 | 205.409 | 574420
1068 | 487110 | 310.761 | 170 | 3 | 0.847 | 1.31 | 2204 |  | 14616 | 282.151 | 484820 | 1068 | 490840 | 580.761 | 169.99 | 3 | 0.846 | 1.13 | 2221.2 |  | 14730 | 282.151 | 488220 | 1068 | 575140 | 215.072 | 170.02 | 3 | 0.83 | 0.85 | 2601.5 |  | 17252 | 205.898 | 573600
1069 | 485700 | 311.531 | 170 | 3 | 0.847 | 1.32 | 2196.4 |  | 14565 | 282.925 | 484160 | 1069 | 489430 | 581.531 | 169.99 | 3 | 0.846 | 1.14 | 2213.8 |  | 14681 | 282.925 | 487420 | 1069 | 574420 | 215.56 | 170.02 | 3 | 0.83 | 0.85 | 2598.4 |  | 17231 | 206.388 | 573050
1070 | 484820 | 312.302 | 170 | 3 | 0.847 | 1.02 | 2192.6 |  | 14540 | 283.7 | 483290 | 1070 | 488220 | 582.302 | 169.99 | 3 | 0.846 | 1.13 | 2208.3 |  | 14644 | 283.7 | 486400 | 1070 | 573600 | 216.049 | 170.01 | 3 | 0.83 | 0.84 | 2595 |  | 17209 | 206.879 | 572300
1071 | 484160 | 313.076 | 170 | 3 | 0.847 | 0.95 | 2190.2 |  | 14524 | 284.478 | 483050 | 1071 | 487420 | 583.076 | 169.99 | 3 | 0.846 | 1.16 | 2205.4 |  | 14625 | 284.478 | 485110 | 1071 | 573050 | 216.539 | 170.01 | 3 | 0.83 | 0.85 | 2592.9 |  | 17195 | 207.371 | 571550
1072 | 483290 | 313.851 | 170 | 3 | 0.847 | 0.94 | 2186.3 |  | 14498 | 285.258 | 481500 | 1072 | 486400 | 583.851 | 169.99 | 3 | 0.846 | 1.17 | 2200.5 |  | 14593 | 285.258 | 484090 | 1072 | 572300 | 217.03 | 170.01 | 3 | 0.83 | 0.84 | 2589.7 |  | 17174 | 207.864 | 570750
1073 | 483050 | 314.629 | 170 | 3 | 0.847 | 0.93 | 2186.6 |  | 14500 | 286.039 | 479710 | 1073 | 485110 | 584.629 | 169.99 | 3 | 0.846 | 1.2 | 2195.2 |  | 14558 | 286.039 | 483010 | 1073 | 571550 | 217.522 | 170.01 | 3 | 0.83 | 0.84 | 2586.3 |  | 17151 | 208.359 | 569970
1074 | 481500 | 315.409 | 169.99 | 3 | 0.847 | 0.96 | 2178.2 |  | 14445 | 286.823 | 478480 | 1074 | 484090 | 585.409 | 169.99 | 3 | 0.846 | 1.21 | 2190.6 |  | 14527 | 286.823 | 481670 | 1074 | 570750 | 218.015 | 170.01 | 3 | 0.83 | 0.83 | 2582.6 |  | 17127 | 208.854 | 569380
1075 | 479710 | 316.19 | 169.99 | 3 | 0.847 | 0.99 | 2169.8 |  | 14389 | 287.608 | 477590 | 1075 | 483010 | 586.19 | 169.99 | 3 | 0.846 | 1.21 | 2185.7 |  | 14494 | 287.608 | 480430 | 1075 | 569970 | 218.51 | 170.01 | 3 | 0.83 | 0.82 | 2578.8 |  | 17101 | 209.35 | 568510
1076 | 478480 | 316.974 | 169.99 | 3 | 0.847 | 0.99 | 2163.9 |  | 14350 | 288.396 | 476390 | 1076 | 481670 | 586.974 | 169.99 | 3 | 0.846 | 1.21 | 2179.4 |  | 14453 | 288.396 | 479580 | 1076 | 569380 | 219.005 | 170.01 | 3 | 0.83 | 0.82 | 2576.6 |  | 17086 | 209.847 | 567830
1077 | 477590 | 317.759 | 170 | 3 | 0.847 | 0.98 | 2160.6 |  | 14328 | 289.185 | 475400 | 1077 | 480430 | 587.759 | 169.99 | 3 | 0.846 | 1.19 | 2173 |  | 14410 | 289.185 | 478840 | 1077 | 568510 | 219.501 | 170.02 | 3 | 0.83 | 0.81 | 2572.4 |  | 17059 | 210.346 | 566770
1078 | 476390 | 318.547 | 169.99 | 3 | 0.847 | 1.02 | 2155.5 |  | 14294 | 289.977 | 474100 | 1078 | 479580 | 588.547 | 169.99 | 3 | 0.846 | 1.19 | 2169.4 |  | 14386 | 289.977 | 477550 | 1078 | 567830 | 219.998 | 170.02 | 3 | 0.83 | 0.81 | 2569.5 |  | 17039 | 210.845 | 566070
1079 | 475400 | 319.336 | 169.98 | 3 | 0.847 | 1.01 | 2151.6 |  | 14268 | 290.77 | 473740 | 1079 | 478840 | 589.336 | 169.99 | 3 | 0.846 | 1.17 | 2166.9 |  | 14370 | 290.77 | 476540 | 1079 | 566770 | 220.497 | 170.01 | 3 | 0.83 | 0.8 | 2564.3 |  | 17005 | 211.346 | 564850
1080 | 474100 | 320.128 | 169.99 | 3 | 0.847 | 1.05 | 2144.4 |  | 14221 | 291.566 | 472640 | 1080 | 477550 | 590.128 | 170 | 3 | 0.846 | 1.19 | 2160.3 |  | 14326 | 291.566 | 475340 | 1080 | 566070 | 220.996 | 170.01 | 3 | 0.83 | 0.79 | 2561.4 |  | 16986 | 211.847 | 563900
1081 | 473740 | 320.921 | 169.99 | 3 | 0.847 | 1.04 | 2143.7 |  | 14216 | 292.364 | 472000 | 1081 | 476540 | 590.921 | 170 | 3 | 0.846 | 1.19 | 2155.7 |  | 14295 | 292.364 | 474150 | 1081 | 564850 | 221.497 | 170.01 | 3 | 0.83 | 0.78 | 2555.3 |  | 16945 | 212.35 | 563090
1082 | 472640 | 321.717 | 169.99 | 3 | 0.847 | 1.08 | 2137.7 |  | 14176 | 293.164 | 471270 | 1082 | 475340 | 591.717 | 169.99 | 3 | 0.846 | 1.21 | 2151 |  | 14264 | 293.164 | 473420 | 1082 | 563900 | 221.998 | 170.01 | 3 | 0.83 | 1.18 | 2551.8 |  | 16922 | 212.854 | 561940
1083 | 472000 | 322.515 | 169.99 | 3 | 0.847 | 1.06 | 2134.7 |  | 14156 | 293.965 | 471190 | 1083 | 474150 | 592.515 | 169.99 | 3 | 0.846 | 1.2 | 2145.1 |  | 14225 | 293.965 | 472900 | 1083 | 563090 | 222.501 | 170.01 | 3 | 0.83 | 1.2 | 2548.2 |  | 16898 | 213.359 | 560780
1084 | 471270 | 323.315 | 169.99 | 3 | 0.847 | 1.08 | 2131 |  | 14132 | 294.769 | 470230 | 1084 | 473420 | 593.315 | 170 | 3 | 0.846 | 1.19 | 2141.7 |  | 14203 | 294.769 | 471750 | 1084 | 561940 | 223.005 | 170.01 | 3 | 0.83 | 1.17 | 2542.6 |  | 16861 | 213.865 | 560270
1085 | 471190 | 324.116 | 170 | 3 | 0.847 | 1.07 | 2132.2 |  | 14140 | 295.575 | 469310 | 1085 | 472900 | 594.116 | 170 | 3 | 0.846 | 1.19 | 2140 |  | 14191 | 295.575 | 470950 | 1085 | 560780 | 223.51 | 170.02 | 3 | 0.83 | 1.18 | 2536.8 |  | 16823 | 214.372 | 559410
1086 | 470230 | 324.92 | 170 | 3 | 0.847 | 1.05 | 2127.1 |  | 14106 | 296.383 | 467950 | 1086 | 471750 | 594.92 | 169.99 | 3 | 0.846 | 1.2 | 2133.8 |  | 14150 | 296.383 | 470030 | 1086 | 560270 | 224.016 | 170.02 | 3 | 0.83 | 1.17 | 2535 |  | 16811 | 214.88 | 558250
1087 | 469310 | 325.726 | 170 | 3 | 0.847 | 1.05 | 2122.9 |  | 14078 | 297.193 | 467620 | 1087 | 470950 | 595.726 | 169.99 | 3 | 0.846 | 1.24 | 2130.6 |  | 14129 | 297.193 | 468980 | 1087 | 559410 | 224.523 | 170.02 | 3 | 0.83 | 1.15 | 2531.4 |  | 16787 | 215.389 | 557620
1088 | 467950 | 326.534 | 169.99 | 3 | 0.847 | 1.06 | 2116.4 |  | 14035 | 298.005 | 466700 | 1088 | 470030 | 596.534 | 169.99 | 3 | 0.846 | 1.26 | 2126.9 |  | 14105 | 298.005 | 468440 | 1088 | 558250 | 225.031 | 170.01 | 3 | 0.83 | 1.17 | 2525 |  | 16745 | 215.899 | 556530
1089 | 467620 | 327.344 | 170 | 3 | 0.847 | 1.07 | 2116.6 |  | 14036 | 298.819 | 465050 | 1089 | 468980 | 597.344 | 169.99 | 3 | 0.846 | 0.83 | 2121.4 |  | 14068 | 298.819 | 467510 | 1089 | 557620 | 225.54 | 170.02 | 3 | 0.83 | 1.15 | 2523.3 |  | 16733 | 216.41 | 556030
1090 | 466700 | 328.156 | 169.99 | 3 | 0.847 | 1.08 | 2112.5 |  | 14009 | 299.636 | 464250 | 1090 | 468440 | 598.156 | 169.99 | 3 | 0.846 | 0.83 | 2119.8 |  | 14057 | 299.636 | 466620 | 1090 | 556530 | 226.05 | 170.01 | 3 | 0.83 | 1.15 | 2517.5 |  | 16695 | 216.923 | 555110
1091 | 465050 | 328.97 | 169.99 | 3 | 0.847 | 1.07 | 2103.5 |  | 13950 | 300.454 | 463140 | 1091 | 467510 | 598.97 | 169.99 | 3 | 0.846 | 0.85 | 2115.4 |  | 14028 | 300.454 | 465680 | 1091 | 556030 | 226.561 | 170.01 | 3 | 0.83 | 1.14 | 2515.7 |  | 16683 | 217.436 | 554250
1092 | 464250 | 329.787 | 169.99 | 3 | 0.847 | 1.05 | 2099.5 |  | 13923 | 301.274 | 461990 | 1092 | 466620 | 599.787 | 169.99 | 3 | 0.846 | 0.86 | 2111.2 |  | 14000 | 301.274 | 464150 | 1092 | 555110 | 227.074 | 170.01 | 3 | 0.83 | 1.14 | 2511.3 |  | 16654 | 217.951 | 553620
1093 | 463140 | 330.605 | 169.99 | 3 | 0.847 | 1.04 | 2095 |  | 13893 | 302.097 | 460880 | 1093 | 465680 | 600.605 | 169.99 | 3 | 0.846 | 0.86 | 2107.3 |  | 13975 | 302.097 | 463030 | 1093 | 554250 | 227.587 | 170.01 | 3 | 0.83 | 1.13 | 2507.5 |  | 16629 | 218.467 | 553050
1094 | 461990 | 331.425 | 169.99 | 3 | 0.847 | 1.06 | 2089.7 |  | 13858 | 302.922 | 460180 | 1094 | 464150 | 601.425 | 170 | 3 | 0.846 | 0.88 | 2100.1 |  | 13927 | 302.922 | 461780 | 1094 | 553620 | 228.102 | 170.01 | 3 | 0.83 | 1.13 | 2504.8 |  | 16610 | 218.983 | 552350
1095 | 460880 | 332.248 | 169.99 | 3 | 0.847 | 1.08 | 2084.5 |  | 13824 | 303.748 | 458230 | 1095 | 463030 | 602.248 | 169.99 | 3 | 0.847 | 0.88 | 2094.3 |  | 13888 | 303.748 | 461020 | 1095 | 553050 | 228.618 | 170.01 | 3 | 0.83 | 1.1 | 2502.7 |  | 16596 | 219.501 | 551700
1096 | 460180 | 333.073 | 170 | 3 | 0.847 | 1.08 | 2082.6 |  | 13811 | 304.577 | 456950 | 1096 | 461780 | 603.073 | 169.99 | 3 | 0.847 | 0.91 | 2088.6 |  | 13851 | 304.577 | 459770 | 1096 | 552350 | 229.134 | 170.01 | 3 | 0.83 | 1.13 | 2499 |  | 16572 | 220.02 | 550810
1097 | 458230 | 333.899 | 169.99 | 3 | 0.847 | 1.08 | 2072.9 |  | 13746 | 305.408 | 455820 | 1097 | 461020 | 603.899 | 169.99 | 3 | 0.847 | 0.92 | 2085.9 |  | 13833 | 305.408 | 458940 | 1097 | 551700 | 229.652 | 170.01 | 3 | 0.83 | 1.19 | 2496.4 |  | 16555 | 220.541 | 549650
1098 | 456950 | 334.728 | 169.99 | 3 | 0.847 | 1.1 | 2067.8 |  | 13712 | 306.242 | 454680 | 1098 | 459770 | 604.728 | 169.99 | 3 | 0.847 | 0.93 | 2079.9 |  | 13792 | 306.242 | 457940 | 1098 | 550810 | 230.171 | 170.02 | 3 | 0.83 | 1.12 | 2492.7 |  | 16530 | 221.062 | 548440
1099 | 455820 | 335.559 | 169.99 | 3 | 0.847 | 1.1 | 2062 |  | 13674 | 307.077 | 453880 | 1099 | 458940 | 605.559 | 169.99 | 3 | 0.847 | 0.94 | 2076.7 |  | 13772 | 307.077 | 457300 | 1099 | 549650 | 230.692 | 170.02 | 3 | 0.83 | 1.11 | 2486.8 |  | 16491 | 221.584 | 547410
1100 | 454680 | 336.393 | 169.99 | 3 | 0.847 | 1.11 | 2056.3 |  | 13636 | 307.914 | 452330 | 1100 | 457940 | 606.393 | 169.98 | 3 | 0.847 | 0.95 | 2071.7 |  | 13738 | 307.914 | 455440 | 1100 | 548440 | 231.213 | 170.02 | 3 | 0.83 | 1.16 | 2481.1 |  | 16453 | 222.108 | 546570
1101 | 453880 | 337.228 | 170 | 3 | 0.847 | 1.13 | 2053.1 |  | 13615 | 308.754 | 451530 | 1101 | 457300 | 607.228 | 169.99 | 3 | 0.847 | 0.95 | 2069.3 |  | 13723 | 308.754 | 454200 | 1101 | 547410 | 231.735 | 170.02 | 3 | 0.83 | 1.16 | 2476 |  | 16420 | 222.632 | 546040
1102 | 452330 | 338.065 | 170 | 3 | 0.848 | 1.13 | 2045.5 |  | 13565 | 309.596 | 450470 | 1102 | 455440 | 608.065 | 169.99 | 3 | 0.847 | 0.98 | 2059.8 |  | 13660 | 309.596 | 453350 | 1102 | 546570 | 232.259 | 170.01 | 3 | 0.83 | 1.14 | 2472 |  | 16393 | 223.158 | 544850
1103 | 451530 | 338.905 | 169.99 | 3 | 0.847 | 1.16 | 2042.4 |  | 13544 | 310.44 | 449590 | 1103 | 454200 | 608.905 | 170 | 3 | 0.847 | 1 | 2054.4 |  | 13624 | 310.44 | 452290 | 1103 | 546040 | 232.783 | 170.01 | 3 | 0.83 | 1.14 | 2471.2 |  | 16387 | 223.685 | 544420
1104 | 450470 | 339.747 | 170 | 3 | 0.847 | 1.17 | 2037.6 |  | 13512 | 311.286 | 448750 | 1104 | 453350 | 609.747 | 169.99 | 3 | 0.847 | 1 | 2051.3 |  | 13603 | 311.286 | 450880 | 1104 | 544850 | 233.309 | 170.01 | 3 | 0.83 | 1.11 | 2464.9 |  | 16346 | 224.213 | 543180
1105 | 449590 | 340.591 | 170 | 3 | 0.848 | 1.16 | 2033.3 |  | 13484 | 312.134 | 447800 | 1105 | 452290 | 610.591 | 169.99 | 3 | 0.847 | 0.98 | 2046.5 |  | 13572 | 312.134 | 449960 | 1105 | 544420 | 233.836 | 170.01 | 3 | 0.83 | 1.13 | 2463.6 |  | 16337 | 224.742 | 542160
1106 | 448750 | 341.437 | 170.01 | 3 | 0.848 | 1.18 | 2029.7 |  | 13460 | 312.984 | 447170 | 1106 | 450880 | 611.437 | 169.99 | 3 | 0.847 | 0.99 | 2039.5 |  | 13525 | 312.984 | 449520 | 1106 | 543180 | 234.364 | 170.01 | 3 | 0.83 | 1.14 | 2457.3 |  | 16296 | 225.272 | 541570
1107 | 447800 | 342.285 | 170.01 | 3 | 0.848 | 1.18 | 2025.3 |  | 13430 | 313.837 | 446060 | 1107 | 449960 | 612.285 | 169.99 | 3 | 0.847 | 1.02 | 2035.4 |  | 13498 | 313.837 | 447780 | 1107 | 542160 | 234.893 | 170.01 | 3 | 0.83 | 1.07 | 2452.4 |  | 16263 | 225.803 | 540810
1108 | 447170 | 343.135 | 170 | 3 | 0.848 | 1.18 | 2023 |  | 13416 | 314.692 | 444950 | 1108 | 449520 | 613.135 | 169.99 | 3 | 0.847 | 1.02 | 2034 |  | 13488 | 314.692 | 446850 | 1108 | 541570 | 235.423 | 170.01 | 3 | 0.83 | 1.1 | 2449.9 |  | 16246 | 226.336 | 540080
1109 | 446060 | 343.988 | 170.01 | 3 | 0.848 | 1.19 | 2017.5 |  | 13379 | 315.549 | 443890 | 1109 | 447780 | 613.988 | 169.99 | 3 | 0.847 | 1.04 | 2026 |  | 13435 | 315.549 | 445670 | 1109 | 540810 | 235.954 | 170.01 | 3 | 0.83 | 1.17 | 2446.8 |  | 16226 | 226.869 | 538880
1110 | 444950 | 344.843 | 170.01 | 3 | 0.848 | 1.19 | 2012.6 |  | 13346 | 316.408 | 442960 | 1110 | 446850 | 614.843 | 169.99 | 3 | 0.847 | 1.02 | 2022 |  | 13409 | 316.408 | 444570 | 1110 | 540080 | 236.487 | 170.02 | 3 | 0.83 | 1.14 | 2443.6 |  | 16204 | 227.404 | 538490
1111 | 443890 | 345.7 | 170.02 | 3 | 0.848 | 1.21 | 2008.5 |  | 13319 | 317.269 | 441560 | 1111 | 445670 | 615.7 | 169.99 | 3 | 0.847 | 1.02 | 2016.3 |  | 13371 | 317.269 | 443320 | 1111 | 538880 | 237.02 | 170.02 | 3 | 0.83 | 1.12 | 2438 |  | 16167 | 227.94 | 538050
1112 | 442960 | 346.559 | 170.01 | 3 | 0.848 | 1.19 | 2004.3 |  | 13291 | 318.133 | 441040 | 1112 | 444570 | 616.559 | 169.99 | 3 | 0.847 | 1.05 | 2011 |  | 13336 | 318.133 | 442360 | 1112 | 538490 | 237.555 | 170.01 | 3 | 0.83 | 1.12 | 2437 |  | 16161 | 228.477 | 537020
1113 | 441560 | 347.42 | 170.01 | 3 | 0.848 | 1.22 | 1996.9 |  | 13242 | 318.998 | 439920 | 1113 | 443320 | 617.42 | 170 | 3 | 0.847 | 1.04 | 2005.4 |  | 13299 | 318.998 | 441090 | 1113 | 538050 | 238.091 | 170.01 | 3 | 0.83 | 1.16 | 2435.1 |  | 16148 | 229.015 | 535950
1114 | 441040 | 348.284 | 170.01 | 3 | 0.848 | 1.2 | 1995.6 |  | 13234 | 319.866 | 438960 | 1114 | 442360 | 618.284 | 169.99 | 3 | 0.847 | 1.04 | 2001.7 |  | 13274 | 319.866 | 440480 | 1114 | 537020 | 238.628 | 170.01 | 3 | 0.83 | 1.13 | 2429.6 |  | 16112 | 229.555 | 535440
1115 | 439920 | 349.149 | 170.01 | 3 | 0.848 | 1.23 | 1990.2 |  | 13198 | 320.737 | 437600 | 1115 | 441090 | 619.149 | 169.99 | 3 | 0.847 | 1.05 | 1995.3 |  | 13231 | 320.737 | 438940 | 1115 | 535950 | 239.166 | 170.01 | 3 | 0.83 | 1.13 | 2425 |  | 16081 | 230.095 | 534720
1116 | 438960 | 350.017 | 170 | 3 | 0.848 | 1.2 | 1986.1 |  | 13171 | 321.609 | 436980 | 1116 | 440480 | 620.017 | 169.99 | 3 | 0.847 | 1.03 | 1993.4 |  | 13219 | 321.609 | 438170 | 1116 | 535440 | 239.706 | 170.01 | 3 | 0.83 | 1.14 | 2422.8 |  | 16067 | 230.637 | 533240
1117 | 437600 | 350.888 | 170 | 3 | 0.848 | 1.24 | 1978.9 |  | 13123 | 322.484 | 435930 | 1117 | 438940 | 620.888 | 169.99 | 3 | 0.847 | 1.03 | 1985.3 |  | 13166 | 322.484 | 436910 | 1117 | 534720 | 240.246 | 170.02 | 3 | 0.83 | 1.11 | 2420.1 |  | 16049 | 231.18 | 532660
1118 | 436980 | 351.76 | 169.99 | 3 | 0.848 | 1.24 | 1977.2 |  | 13112 | 323.361 | 434380 | 1118 | 438170 | 621.76 | 169.99 | 3 | 0.847 | 1.04 | 1982.5 |  | 13147 | 323.361 | 435970 | 1118 | 533240 | 240.788 | 170.02 | 3 | 0.83 | 1.1 | 2412.5 |  | 15999 | 231.724 | 531090
1119 | 435930 | 352.635 | 169.99 | 3 | 0.848 | 1.24 | 1972.4 |  | 13080 | 324.24 | 433400 | 1119 | 436910 | 622.635 | 169.99 | 3 | 0.847 | 1.03 | 1976.8 |  | 13109 | 324.24 | 434770 | 1119 | 532660 | 241.331 | 170.01 | 3 | 0.83 | 1.14 | 2409.2 |  | 15976 | 232.269 | 530590
1120 | 434380 | 353.512 | 169.99 | 3 | 0.848 | 1.25 | 1964.3 |  | 13026 | 325.121 | 432580 | 1120 | 435970 | 623.512 | 169.99 | 3 | 0.847 | 1.02 | 1972.5 |  | 13080 | 325.121 | 433790 | 1120 | 531090 | 241.875 | 170.02 | 3 | 0.83 | 1.08 | 2402 |  | 15929 | 232.815 | 529370
1121 | 433400 | 354.391 | 169.98 | 3 | 0.848 | 1.28 | 1959.9 |  | 12997 | 326.005 | 431720 | 1121 | 434770 | 624.391 | 169.99 | 3 | 0.847 | 1.01 | 1966.7 |  | 13042 | 326.005 | 433130 | 1121 | 530590 | 242.42 | 170.02 | 3 | 0.83 | 1.13 | 2400.5 |  | 15919 | 233.362 | 528500
1122 | 432580 | 355.272 | 169.98 | 3 | 0.848 | 1.29 | 1956.6 |  | 12975 | 326.891 | 431000 | 1122 | 433790 | 625.272 | 169.99 | 3 | 0.847 | 1.04 | 1962.1 |  | 13012 | 326.891 | 431710 | 1122 | 529370 | 242.966 | 170.02 | 3 | 0.83 | 1.06 | 2394.3 |  | 15878 | 233.911 | 527730
1123 | 431720 | 356.156 | 169.99 | 3 | 0.848 | 1.3 | 1953.1 |  | 12952 | 327.779 | 429480 | 1123 | 433130 | 626.156 | 170 | 3 | 0.847 | 1.03 | 1959.6 |  | 12995 | 327.779 | 430430 | 1123 | 528500 | 243.513 | 170.01 | 3 | 0.83 | 1.09 | 2390.8 |  | 15854 | 234.461 | 526860
1124 | 431000 | 357.042 | 169.99 | 3 | 0.848 | 1.3 | 1949.9 |  | 12931 | 328.67 | 428610 | 1124 | 431710 | 627.042 | 169.99 | 3 | 0.847 | 1.04 | 1952.8 |  | 12950 | 328.67 | 429610 | 1124 | 527730 | 244.062 | 170.01 | 3 | 0.83 | 1.11 | 2388.4 |  | 15838 | 235.012 | 525500
1125 | 429480 | 357.93 | 169.99 | 3 | 0.848 | 1.1 | 1942.3 |  | 12881 | 329.563 | 427510 | 1125 | 430430 | 627.93 | 169.99 | 3 | 0.847 | 1.05 | 1946.9 |  | 12911 | 329.563 | 429280 | 1125 | 526860 | 244.612 | 170.01 | 3 | 0.83 | 1.12 | 2383.8 |  | 15808 | 235.564 | 524630
1126 | 428610 | 358.821 | 169.99 | 3 | 0.848 | 0.88 | 1939.4 |  | 12861 | 330.458 | 426430 | 1126 | 429610 | 628.821 | 169.99 | 3 | 0.847 | 1.08 | 1943.2 |  | 12886 | 330.458 | 428110 | 1126 | 525500 | 245.163 | 170.01 | 3 | 0.83 | 1.08 | 2377.5 |  | 15766 | 236.117 | 524100
1127 | 427510 | 359.714 | 170 | 3 | 0.848 | 0.89 | 1934.1 |  | 12826 | 331.355 | 424650 | 1127 | 429280 | 629.714 | 169.98 | 3 | 0.847 | 1.09 | 1942.6 |  | 12882 | 331.355 | 427020 | 1127 | 524630 | 245.715 | 170.01 | 3 | 0.83 | 1.11 | 2373.3 |  | 15739 | 236.672 | 523490
1128 | 426430 | 360.609 | 169.99 | 3 | 0.848 | 0.88 | 1929.4 |  | 12795 | 332.255 | 423840 | 1128 | 428110 | 630.609 | 170 | 3 | 0.847 | 1.09 | 1936.6 |  | 12843 | 332.255 | 426710 | 1128 | 524100 | 246.268 | 170.02 | 3 | 0.83 | 1.11 | 2371.1 |  | 15724 | 237.227 | 522350
1129 | 424650 | 361.506 | 170 | 3 | 0.848 | 0.9 | 1920.2 |  | 12734 | 333.157 | 422230 | 1129 | 427020 | 631.506 | 169.99 | 3 | 0.847 | 1.1 | 1931.4 |  | 12808 | 333.157 | 425540 | 1129 | 523490 | 246.823 | 170.02 | 3 | 0.83 | 1.11 | 2368.5 |  | 15706 | 237.784 | 521630
1130 | 423840 | 362.406 | 170 | 3 | 0.848 | 0.92 | 1917.3 |  | 12715 | 334.061 | 422190 | 1130 | 426710 | 632.406 | 169.99 | 3 | 0.847 | 1.09 | 1931 |  | 12805 | 334.061 | 424610 | 1130 | 522350 | 247.378 | 170.02 | 3 | 0.83 | 1.09 | 2363 |  | 15670 | 238.342 | 520500
1131 | 422230 | 363.308 | 170 | 3 | 0.848 | 0.94 | 1909.5 |  | 12663 | 334.968 | 420420 | 1131 | 425540 | 633.308 | 169.98 | 3 | 0.847 | 1.11 | 1924.8 |  | 12764 | 334.968 | 422960 | 1131 | 521630 | 247.935 | 170.01 | 3 | 0.83 | 1.12 | 2359.8 |  | 15649 | 238.902 | 519170
1132 | 422190 | 364.212 | 170 | 3 | 0.848 | 0.96 | 1911.2 |  | 12674 | 335.877 | 419870 | 1132 | 424610 | 634.212 | 169.98 | 3 | 0.847 | 1.11 | 1921.4 |  | 12742 | 335.877 | 422060 | 1132 | 520500 | 248.493 | 170.01 | 3 | 0.83 | 1.1 | 2354.6 |  | 15614 | 239.462 | 518790
1133 | 420420 | 365.119 | 170 | 3 | 0.848 | 0.98 | 1900.9 |  | 12606 | 336.788 | 419200 | 1133 | 422960 | 635.119 | 169.99 | 3 | 0.847 | 1.14 | 1913 |  | 12686 | 336.788 | 421450 | 1133 | 519170 | 249.053 | 170.02 | 3 | 0.83 | 1.1 | 2349.1 |  | 15578 | 240.024 | 518260
1134 | 419870 | 366.028 | 170 | 3 | 0.848 | 0.95 | 1898.5 |  | 12590 | 337.701 | 417990 | 1134 | 422060 | 636.028 | 169.98 | 3 | 0.847 | 1.15 | 1909.5 |  | 12663 | 337.701 | 420200 | 1134 | 518790 | 249.613 | 170.01 | 3 | 0.83 | 1.06 | 2346.6 |  | 15561 | 240.586 | 517110
1135 | 419200 | 366.939 | 169.99 | 3 | 0.848 | 0.97 | 1896.2 |  | 12574 | 338.617 | 416800 | 1135 | 421450 | 636.939 | 169.99 | 3 | 0.847 | 1.15 | 1907.2 |  | 12647 | 338.617 | 418890 | 1135 | 518260 | 250.175 | 170.01 | 3 | 0.83 | 1.1 | 2345.7 |  | 15555 | 241.151 | 515800
1136 | 417990 | 367.852 | 169.99 | 3 | 0.848 | 0.99 | 1890.8 |  | 12539 | 339.536 | 416400 | 1136 | 420200 | 637.852 | 169.99 | 3 | 0.847 | 1.18 | 1901.2 |  | 12608 | 339.536 | 418210 | 1136 | 517110 | 250.737 | 170.01 | 3 | 0.83 | 1.08 | 2340.1 |  | 15518 | 241.716 | 515230
1137 | 416800 | 368.768 | 169.99 | 3 | 0.848 | 1.02 | 1885.8 |  | 12506 | 340.456 | 415390 | 1137 | 418890 | 638.768 | 169.99 | 3 | 0.847 | 1.21 | 1894.7 |  | 12564 | 340.456 | 417210 | 1137 | 515800 | 251.302 | 170.02 | 3 | 0.83 | 1.05 | 2334 |  | 15478 | 242.282 | 514360
1138 | 416400 | 369.687 | 169.99 | 3 | 0.848 | 1.03 | 1884.3 |  | 12496 | 341.379 | 414390 | 1138 | 418210 | 639.687 | 169.99 | 3 | 0.847 | 1.22 | 1891.6 |  | 12544 | 341.379 | 415810 | 1138 | 515230 | 251.867 | 170.02 | 3 | 0.83 | 1.09 | 2330.8 |  | 15457 | 242.85 | 513730
1139 | 415390 | 370.607 | 169.98 | 3 | 0.848 | 1.02 | 1878.9 |  | 12460 | 342.305 | 413840 | 1139 | 417210 | 640.607 | 169.99 | 3 | 0.847 | 1.24 | 1887.2 |  | 12515 | 342.305 | 414480 | 1139 | 514360 | 252.433 | 170.02 | 3 | 0.83 | 1.09 | 2327.3 |  | 15433 | 243.419 | 513120
1140 | 414390 | 371.53 | 169.99 | 3 | 0.848 | 1.04 | 1874.3 |  | 12429 | 343.232 | 413070 | 1140 | 415810 | 641.53 | 169.99 | 3 | 0.847 | 1.1 | 1881.4 |  | 12477 | 343.232 | 413490 | 1140 | 513730 | 253.001 | 170.01 | 3 | 0.83 | 1.05 | 2324.7 |  | 15416 | 243.989 | 512150
1141 | 413840 | 372.456 | 169.98 | 3 | 0.848 | 1.03 | 1871.6 |  | 12412 | 344.163 | 411560 | 1141 | 414480 | 642.456 | 169.99 | 3 | 0.847 | 1.12 | 1875.3 |  | 12436 | 344.163 | 412150 | 1141 | 513120 | 253.57 | 170.01 | 3 | 0.83 | 1.08 | 2322.4 |  | 15401 | 244.56 | 511500
1142 | 413070 | 373.383 | 169.98 | 3 | 0.848 | 1.06 | 1869.1 |  | 12395 | 345.095 | 410810 | 1142 | 413490 | 643.383 | 169.99 | 3 | 0.847 | 1.14 | 1870.9 |  | 12407 | 345.095 | 411740 | 1142 | 512150 | 254.14 | 170.01 | 3 | 0.83 | 1.07 | 2316.8 |  | 15364 | 245.133 | 510540
1143 | 411560 | 374.314 | 169.99 | 3 | 0.848 | 1.08 | 1861.7 |  | 12346 | 346.03 | 409280 | 1143 | 412150 | 644.314 | 169.99 | 3 | 0.847 | 1.17 | 1864.2 |  | 12362 | 346.03 | 410400 | 1143 | 511500 | 254.711 | 170.01 | 3 | 0.83 | 1.06 | 2313.3 |  | 15341 | 245.706 | 510180
1144 | 410810 | 375.246 | 169.99 | 3 | 0.848 | 1.09 | 1858.3 |  | 12324 | 346.967 | 408240 | 1144 | 411740 | 645.246 | 169.99 | 3 | 0.847 | 1.17 | 1863.2 |  | 12356 | 346.967 | 409240 | 1144 | 510540 | 255.284 | 170.02 | 3 | 0.83 | 1.04 | 2309.1 |  | 15313 | 246.281 | 508640
1145 | 409280 | 376.181 | 169.99 | 3 | 0.848 | 1.08 | 1850.6 |  | 12272 | 347.907 | 407070 | 1145 | 410400 | 646.181 | 170 | 3 | 0.847 | 1.19 | 1856.7 |  | 12313 | 347.907 | 408420 | 1145 | 510180 | 255.857 | 170.01 | 3 | 0.83 | 1.04 | 2308.1 |  | 15306 | 246.858 | 507810
1146 | 408240 | 377.118 | 169.98 | 3 | 0.848 | 1.11 | 1846.4 |  | 12244 | 348.849 | 406680 | 1146 | 409240 | 647.118 | 169.98 | 3 | 0.847 | 1.2 | 1851.1 |  | 12275 | 348.849 | 407300 | 1146 | 508640 | 256.432 | 170.01 | 3 | 0.83 | 1.05 | 2301.5 |  | 15262 | 247.435 | 507180
1147 | 407070 | 378.058 | 169.98 | 3 | 0.848 | 1.13 | 1841.1 |  | 12209 | 349.794 | 405380 | 1147 | 408420 | 648.058 | 169.99 | 3 | 0.847 | 1.23 | 1847.8 |  | 12253 | 349.794 | 406620 | 1147 | 507810 | 257.009 | 170.01 | 3 | 0.83 | 1.03 | 2296.7 |  | 15231 | 248.014 | 507080
1148 | 406680 | 379 | 169.99 | 3 | 0.848 | 1.13 | 1840.2 |  | 12203 | 350.74 | 404640 | 1148 | 407300 | 649 | 169.99 | 3 | 0.847 | 1.23 | 1843 |  | 12222 | 350.74 | 406100 | 1148 | 507180 | 257.586 | 170.01 | 3 | 0.83 | 1.01 | 2294.5 |  | 15216 | 248.594 | 505290
1149 | 405380 | 379.945 | 169.99 | 3 | 0.848 | 1.14 | 1833.6 |  | 12159 | 351.69 | 403420 | 1149 | 406620 | 649.945 | 169.99 | 3 | 0.847 | 0.89 | 1838.4 |  | 12191 | 351.69 | 405410 | 1149 | 507080 | 258.165 | 170.01 | 3 | 0.83 | 1.05 | 2294.5 |  | 15216 | 249.175 | 504410
1150 | 404640 | 380.891 | 169.99 | 3 | 0.848 | 1.14 | 1831.3 |  | 12144 | 352.642 | 402090 | 1150 | 406100 | 650.891 | 169.99 | 3 | 0.847 | 0.91 | 1836.8 |  | 12181 | 352.642 | 404280 | 1150 | 505290 | 258.745 | 170.02 | 3 | 0.83 | 1.06 | 2285.5 |  | 15156 | 249.757 | 504080
1151 | 403420 | 381.841 | 169.99 | 3 | 0.848 | 1.16 | 1825.5 |  | 12106 | 353.596 | 400830 | 1151 | 405410 | 651.841 | 169.99 | 3 | 0.847 | 0.92 | 1834.6 |  | 12166 | 353.596 | 403200 | 1151 | 504410 | 259.326 | 170.01 | 3 | 0.83 | 1.01 | 2281.7 |  | 15131 | 250.341 | 503010
1152 | 402090 | 382.793 | 169.99 | 3 | 0.848 | 1.17 | 1819 |  | 12062 | 354.552 | 400670 | 1152 | 404280 | 652.793 | 169.98 | 3 | 0.847 | 0.92 | 1829.4 |  | 12132 | 354.552 | 402330 | 1152 | 504080 | 259.908 | 170.01 | 3 | 0.83 | 1.03 | 2281.4 |  | 15129 | 250.926 | 502160
1153 | 400830 | 383.747 | 169.99 | 3 | 0.848 | 1.19 | 1812.8 |  | 12022 | 355.512 | 399500 | 1153 | 403200 | 653.747 | 169.99 | 3 | 0.847 | 0.95 | 1824.4 |  | 12099 | 355.512 | 400820 | 1153 | 503010 | 260.492 | 170.01 | 3 | 0.83 | 1.05 | 2276.4 |  | 15096 | 251.512 | 501120
1154 | 400670 | 384.703 | 169.98 | 3 | 0.848 | 1.2 | 1813 |  | 12023 | 356.473 | 399100 | 1154 | 402330 | 654.703 | 169.98 | 3 | 0.847 | 0.95 | 1820.6 |  | 12073 | 356.473 | 399690 | 1154 | 502160 | 261.077 | 170.01 | 3 | 0.83 | 1.07 | 2272.5 |  | 15070 | 252.099 | 500490
1155 | 399500 | 385.663 | 169.99 | 3 | 0.848 | 1.22 | 1807.1 |  | 11984 | 357.437 | 398190 | 1155 | 400820 | 655.663 | 169.99 | 3 | 0.847 | 0.95 | 1813.4 |  | 12025 | 357.437 | 398710 | 1155 | 501120 | 261.663 | 170.01 | 3 | 0.83 | 1.03 | 2267.1 |  | 15034 | 252.688 | 499320
1156 | 399100 | 386.624 | 169.98 | 3 | 0.848 | 1.24 | 1805.9 |  | 11976 | 358.404 | 396440 | 1156 | 399690 | 656.624 | 169.98 | 3 | 0.847 | 0.95 | 1807.9 |  | 11989 | 358.404 | 398130 | 1156 | 500490 | 262.25 | 170.01 | 3 | 0.83 | 1.06 | 2264.5 |  | 15017 | 253.278 | 498740
1157 | 398190 | 387.588 | 169.98 | 3 | 0.848 | 1.24 | 1801.9 |  | 11949 | 359.373 | 395530 | 1157 | 398710 | 657.588 | 169.99 | 3 | 0.847 | 0.96 | 1803.7 |  | 11961 | 359.373 | 396140 | 1157 | 499320 | 262.839 | 170.02 | 3 | 0.83 | 1.05 | 2259 |  | 14980 | 253.869 | 497650
1158 | 396440 | 388.555 | 169.97 | 3 | 0.848 | 1.26 | 1792.7 |  | 11889 | 360.344 | 395120 | 1158 | 398130 | 658.555 | 169.99 | 3 | 0.847 | 0.98 | 1801.7 |  | 11948 | 360.344 | 395390 | 1158 | 498740 | 263.429 | 170.02 | 3 | 0.83 | 1.05 | 2256.9 |  | 14966 | 254.461 | 496840
1159 | 395530 | 389.524 | 169.99 | 3 | 0.848 | 1.28 | 1788.8 |  | 11863 | 361.318 | 393460 | 1159 | 396140 | 659.524 | 169.99 | 3 | 0.847 | 0.99 | 1791.6 |  | 11881 | 361.318 | 394100 | 1159 | 497650 | 264.02 | 170.02 | 3 | 0.83 | 1.07 | 2251.1 |  | 14928 | 255.055 | 496530
1160 | 395120 | 390.495 | 169.98 | 3 | 0.848 | 1.27 | 1788 |  | 11857 | 362.295 | 393010 | 1160 | 395390 | 660.495 | 169.99 | 3 | 0.847 | 0.99 | 1789.2 |  | 11865 | 362.295 | 393860 | 1160 | 496840 | 264.612 | 170.02 | 3 | 0.83 | 1.05 | 2247.5 |  | 14904 | 255.65 | 495330
1161 | 393460 | 391.469 | 169.99 | 3 | 0.848 | 1.29 | 1779.3 |  | 11799 | 363.274 | 392330 | 1161 | 394100 | 661.469 | 169.98 | 3 | 0.847 | 1 | 1782.6 |  | 11821 | 363.274 | 392160 | 1161 | 496530 | 265.206 | 170.02 | 3 | 0.83 | 1.04 | 2245.9 |  | 14893 | 256.246 | 495060
1162 | 393010 | 392.446 | 169.99 | 3 | 0.848 | 1.28 | 1778 |  | 11791 | 364.255 | 390750 | 1162 | 393860 | 662.446 | 169.99 | 3 | 0.847 | 1 | 1782.2 |  | 11819 | 364.255 | 391850 | 1162 | 495330 | 265.801 | 170.01 | 3 | 0.83 | 1.01 | 2240.5 |  | 14858 | 256.844 | 494720
1163 | 392330 | 393.425 | 169.99 | 3 | 0.848 | 1.29 | 1775.4 |  | 11773 | 365.239 | 389740 | 1163 | 392160 | 663.425 | 169.98 | 3 | 0.847 | 1.01 | 1773.9 |  | 11764 | 365.239 | 391280 | 1163 | 495060 | 266.397 | 170.01 | 3 | 0.83 | 1.03 | 2239.9 |  | 14854 | 257.442 | 493080
1164 | 390750 | 394.406 | 169.99 | 3 | 0.848 | 1.3 | 1767.1 |  | 11719 | 366.226 | 389210 | 1164 | 391850 | 664.406 | 169.99 | 3 | 0.847 | 1.03 | 1772.5 |  | 11754 | 366.226 | 389720 | 1164 | 494720 | 266.995 | 170.01 | 3 | 0.83 | 1.02 | 2237.6 |  | 14839 | 258.042 | 492370
1165 | 389740 | 395.39 | 170 | 3 | 0.848 | 1.29 | 1762.6 |  | 11689 | 367.215 | 387940 | 1165 | 391280 | 665.39 | 169.98 | 3 | 0.847 | 1.03 | 1770.5 |  | 11741 | 367.215 | 388790 | 1165 | 493080 | 267.593 | 170.01 | 3 | 0.83 | 1 | 2230 |  | 14788 | 258.644 | 491670
1166 | 389210 | 396.377 | 170 | 3 | 0.848 | 1.3 | 1761.1 |  | 11679 | 368.206 | 386660 | 1166 | 389720 | 666.377 | 169.99 | 3 | 0.847 | 1.04 | 1763.2 |  | 11692 | 368.206 | 387880 | 1166 | 492370 | 268.193 | 170.01 | 3 | 0.83 | 1.03 | 2227 |  | 14768 | 259.246 | 490770
1167 | 387940 | 397.366 | 170.01 | 3 | 0.848 | 1.31 | 1755.3 |  | 11640 | 369.2 | 385370 | 1167 | 388790 | 667.366 | 169.98 | 3 | 0.847 | 1.04 | 1759.1 |  | 11665 | 369.2 | 386830 | 1167 | 491670 | 268.795 | 170.01 | 3 | 0.83 | 1.02 | 2224.2 |  | 14749 | 259.85 | 489580
1168 | 386660 | 398.357 | 170 | 3 | 0.848 | 1.33 | 1749.5 |  | 11601 | 370.197 | 384050 | 1168 | 387880 | 668.357 | 169.98 | 3 | 0.847 | 1.03 | 1755.3 |  | 11640 | 370.197 | 385480 | 1168 | 490770 | 269.397 | 170 | 3 | 0.83 | 1.01 | 2220.7 |  | 14726 | 260.455 | 488650
1169 | 385370 | 399.351 | 170 | 3 | 0.848 | 1.35 | 1743.6 |  | 11562 | 371.196 | 383080 | 1169 | 386830 | 669.351 | 169.98 | 3 | 0.847 | 1.05 | 1750.6 |  | 11609 | 371.196 | 383840 | 1169 | 489580 | 270.001 | 170.01 | 3 | 0.83 | 1.01 | 2214.8 |  | 14687 | 261.062 | 487790
1170 | 384050 | 400.348 | 170 | 3 | 0.848 | 0.97 | 1737.8 |  | 11524 | 372.198 | 382220 | 1170 | 385480 | 670.348 | 169.99 | 3 | 0.847 | 1.06 | 1744.5 |  | 11569 | 372.198 | 382730 | 1170 | 488650 | 270.606 | 170.01 | 3 | 0.83 | 1.02 | 2211.1 |  | 14663 | 261.67 | 487350
1171 | 383080 | 401.347 | 170 | 3 | 0.848 | 0.98 | 1732.9 |  | 11492 | 373.203 | 381550 | 1171 | 383840 | 671.347 | 169.98 | 3 | 0.847 | 1.1 | 1736.4 |  | 11515 | 373.203 | 382400 | 1171 | 487790 | 271.213 | 170 | 3 | 0.83 | 1.04 | 2206.6 |  | 14633 | 262.279 | 486450
1172 | 382220 | 402.349 | 170.01 | 3 | 0.848 | 0.99 | 1729.5 |  | 11469 | 374.209 | 380230 | 1172 | 382730 | 672.349 | 169.98 | 3 | 0.847 | 1.12 | 1731.1 |  | 11480 | 374.209 | 380770 | 1172 | 487350 | 271.821 | 170 | 3 | 0.83 | 1.03 | 2205 |  | 14622 | 262.889 | 485530
1173 | 381550 | 403.354 | 170 | 3 | 0.848 | 0.99 | 1726.9 |  | 11452 | 375.219 | 379240 | 1173 | 382400 | 673.354 | 169.99 | 3 | 0.847 | 1.11 | 1730.7 |  | 11477 | 375.219 | 380270 | 1173 | 486450 | 272.43 | 170 | 3 | 0.83 | 1.02 | 2201.6 |  | 14600 | 263.501 | 484570
1174 | 380230 | 404.36 | 170 | 3 | 0.849 | 1 | 1720 |  | 11406 | 376.231 | 378010 | 1174 | 380770 | 674.36 | 169.99 | 3 | 0.847 | 1.12 | 1722.3 |  | 11421 | 376.231 | 379470 | 1174 | 485530 | 273.04 | 170 | 3 | 0.829 | 1.02 | 2196.8 |  | 14568 | 264.114 | 484310
1175 | 379240 | 405.37 | 170 | 3 | 0.849 | 1 | 1715.4 |  | 11376 | 377.246 | 377730 | 1175 | 380270 | 675.37 | 169.99 | 3 | 0.847 | 1.11 | 1720.3 |  | 11408 | 377.246 | 378880 | 1175 | 484570 | 273.652 | 170 | 3 | 0.83 | 1.01 | 2191.9 |  | 14536 | 264.728 | 483010
1176 | 378010 | 406.382 | 169.99 | 3 | 0.849 | 1.03 | 1709.6 |  | 11337 | 378.263 | 376120 | 1176 | 379470 | 676.382 | 169.99 | 3 | 0.847 | 1.11 | 1716.4 |  | 11382 | 378.263 | 378060 | 1176 | 484310 | 274.265 | 170 | 3 | 0.83 | 1.01 | 2191.3 |  | 14531 | 265.344 | 482240
1177 | 377730 | 407.397 | 170 | 3 | 0.849 | 1.04 | 1709.7 |  | 11338 | 379.283 | 375310 | 1177 | 378880 | 677.397 | 169.99 | 3 | 0.847 | 1.12 | 1714.4 |  | 11369 | 379.283 | 377180 | 1177 | 483010 | 274.879 | 170 | 3 | 0.829 | 0.98 | 2184.8 |  | 14488 | 265.96 | 481470
1178 | 376120 | 408.414 | 170 | 3 | 0.849 | 1.05 | 1701.1 |  | 11281 | 380.306 | 373800 | 1178 | 378060 | 678.414 | 169.99 | 3 | 0.847 | 1.11 | 1710.8 |  | 11345 | 380.306 | 376000 | 1178 | 482240 | 275.495 | 170 | 3 | 0.829 | 1 | 2181.9 |  | 14469 | 266.579 | 480580
1179 | 375310 | 409.434 | 170 | 3 | 0.849 | 1.03 | 1697.5 |  | 11257 | 381.331 | 373090 | 1179 | 377180 | 679.434 | 169.99 | 3 | 0.847 | 1.12 | 1706.8 |  | 11319 | 381.331 | 374580 | 1179 | 481470 | 276.111 | 169.99 | 3 | 0.83 | 0.99 | 2179.1 |  | 14450 | 267.198 | 479060
1180 | 373800 | 410.457 | 170 | 3 | 0.849 | 1.07 | 1690 |  | 11207 | 382.358 | 372270 | 1180 | 376000 | 680.457 | 169.99 | 3 | 0.847 | 1.12 | 1701.7 |  | 11284 | 382.358 | 373270 | 1180 | 480580 | 276.73 | 169.99 | 3 | 0.83 | 1.01 | 2174.9 |  | 14423 | 267.819 | 478570
1181 | 373090 | 411.482 | 170 | 3 | 0.849 | 1.08 | 1687.4 |  | 11190 | 383.389 | 371420 | 1181 | 374580 | 681.482 | 169.99 | 3 | 0.847 | 1.13 | 1694.9 |  | 11240 | 383.389 | 372700 | 1181 | 479060 | 277.349 | 169.99 | 3 | 0.83 | 0.97 | 2166.7 |  | 14369 | 268.441 | 477230
1182 | 372270 | 412.509 | 169.99 | 3 | 0.849 | 1.08 | 1683.3 |  | 11162 | 384.422 | 370490 | 1182 | 373270 | 682.509 | 169.99 | 3 | 0.847 | 1.12 | 1688.7 |  | 11198 | 384.422 | 371350 | 1182 | 478570 | 277.97 | 169.99 | 3 | 0.829 | 1 | 2165.3 |  | 14359 | 269.065 | 476960
1183 | 371420 | 413.54 | 170 | 3 | 0.849 | 1.09 | 1679.9 |  | 11140 | 385.458 | 369370 | 1183 | 372700 | 683.54 | 169.99 | 3 | 0.847 | 1.13 | 1686.5 |  | 11184 | 385.458 | 369440 | 1183 | 477230 | 278.592 | 170 | 3 | 0.829 | 1.01 | 2158.8 |  | 14316 | 269.69 | 475810
1184 | 370490 | 414.573 | 170.01 | 3 | 0.849 | 1.1 | 1675.7 |  | 11112 | 386.496 | 369570 | 1184 | 371350 | 684.573 | 169.99 | 3 | 0.847 | 1.12 | 1680.2 |  | 11142 | 386.496 | 368690 | 1184 | 476960 | 279.216 | 170 | 3 | 0.829 | 1.01 | 2159 |  | 14317 | 270.316 | 474470
1185 | 369370 | 415.609 | 169.99 | 3 | 0.849 | 1.12 | 1670.6 |  | 11078 | 387.537 | 368560 | 1185 | 369440 | 685.609 | 169.99 | 3 | 0.847 | 1.16 | 1671.4 |  | 11084 | 387.537 | 367460 | 1185 | 475810 | 279.841 | 170 | 3 | 0.829 | 1.01 | 2152 |  | 14271 | 270.943 | 473090
1186 | 369570 | 416.647 | 169.99 | 3 | 0.849 | 1.14 | 1672.6 |  | 11092 | 388.581 | 367370 | 1186 | 368690 | 686.647 | 169.99 | 3 | 0.847 | 1.17 | 1668.4 |  | 11064 | 388.581 | 367210 | 1186 | 474470 | 280.467 | 170.01 | 3 | 0.829 | 1.01 | 2146.5 |  | 14235 | 271.572 | 473010
1187 | 368560 | 417.688 | 170 | 3 | 0.849 | 1.1 | 1667.1 |  | 11055 | 389.627 | 367300 | 1187 | 367460 | 687.688 | 169.98 | 3 | 0.847 | 1.2 | 1662 |  | 11022 | 389.627 | 365750 | 1187 | 473090 | 281.094 | 170.01 | 3 | 0.829 | 0.99 | 2139.6 |  | 14189 | 272.202 | 472210
1188 | 367370 | 418.732 | 170 | 3 | 0.849 | 1.12 | 1661.3 |  | 11017 | 390.676 | 365930 | 1188 | 367210 | 688.732 | 169.98 | 3 | 0.847 | 1.21 | 1661.7 |  | 11019 | 390.676 | 365190 | 1188 | 473010 | 281.723 | 170.01 | 3 | 0.829 | 1 | 2140.1 |  | 14192 | 272.834 | 471210
1189 | 367300 | 419.778 | 169.99 | 3 | 0.849 | 1.13 | 1662.2 |  | 11022 | 391.728 | 365050 | 1189 | 365750 | 689.778 | 169.99 | 3 | 0.848 | 0.87 | 1653.8 |  | 10967 | 391.728 | 364070 | 1189 | 472210 | 282.353 | 170.01 | 3 | 0.829 | 0.99 | 2136.3 |  | 14167 | 273.467 | 469810
1190 | 365930 | 420.827 | 169.99 | 3 | 0.849 | 1.14 | 1655 |  | 10975 | 392.782 | 364300 | 1190 | 365190 | 690.827 | 169.98 | 3 | 0.848 | 1.11 | 1651.7 |  | 10953 | 392.782 | 363050 | 1190 | 471210 | 282.985 | 170.01 | 3 | 0.829 | 1.02 | 2132 |  | 14138 | 274.101 | 469050
1191 | 365050 | 421.879 | 169.99 | 3 | 0.849 | 1.14 | 1651.1 |  | 10949 | 393.839 | 362600 | 1191 | 364070 | 691.879 | 169.98 | 3 | 0.848 | 1.11 | 1646.6 |  | 10919 | 393.839 | 362780 | 1191 | 469810 | 283.618 | 170.02 | 3 | 0.829 | 1.01 | 2124.9 |  | 14091 | 274.737 | 468090
1192 | 364300 | 422.933 | 169.99 | 3 | 0.849 | 1.14 | 1648.4 |  | 10931 | 394.899 | 361130 | 1192 | 363050 | 692.933 | 169.98 | 3 | 0.848 | 1.12 | 1641.8 |  | 10887 | 394.899 | 361140 | 1192 | 469050 | 284.252 | 170.02 | 3 | 0.829 | 0.98 | 2121.6 |  | 14069 | 275.374 | 467630
1193 | 362600 | 423.99 | 169.98 | 3 | 0.849 | 1.15 | 1639.7 |  | 10874 | 395.962 | 360110 | 1193 | 362780 | 693.99 | 169.99 | 3 | 0.848 | 1.13 | 1641.6 |  | 10886 | 395.962 | 360130 | 1193 | 468090 | 284.888 | 170.01 | 3 | 0.829 | 0.98 | 2117 |  | 14039 | 276.012 | 466240
1194 | 361130 | 425.05 | 169.98 | 3 | 0.849 | 1.18 | 1633 |  | 10829 | 397.027 | 359280 | 1194 | 361140 | 695.05 | 169.99 | 3 | 0.848 | 1.16 | 1634.1 |  | 10836 | 397.027 | 359320 | 1194 | 467630 | 285.525 | 170.02 | 3 | 0.829 | 0.96 | 2115.2 |  | 14027 | 276.652 | 465720
1195 | 360110 | 426.113 | 169.98 | 3 | 0.849 | 1.17 | 1628.4 |  | 10799 | 398.095 | 358470 | 1195 | 360130 | 696.113 | 169.99 | 3 | 0.848 | 1.17 | 1629.5 |  | 10806 | 398.095 | 358550 | 1195 | 466240 | 286.163 | 170.02 | 3 | 0.829 | 0.97 | 2108.3 |  | 13981 | 277.293 | 464810
1196 | 359280 | 427.178 | 169.98 | 3 | 0.849 | 1.19 | 1624.7 |  | 10774 | 399.166 | 357660 | 1196 | 359320 | 697.178 | 169.99 | 3 | 0.848 | 1.18 | 1625.7 |  | 10781 | 399.166 | 357880 | 1196 | 465720 | 286.803 | 170.02 | 3 | 0.829 | 0.98 | 2107.6 |  | 13977 | 277.935 | 464190
1197 | 358470 | 428.246 | 169.98 | 3 | 0.849 | 1.19 | 1621.2 |  | 10751 | 400.239 | 356680 | 1197 | 358550 | 698.246 | 169.99 | 3 | 0.848 | 1.19 | 1622.1 |  | 10757 | 400.239 | 357460 | 1197 | 464810 | 287.444 | 170.02 | 3 | 0.829 | 0.99 | 2103 |  | 13946 | 278.579 | 463240
1198 | 357660 | 429.317 | 169.99 | 3 | 0.849 | 1.18 | 1618.3 |  | 10731 | 401.315 | 355450 | 1198 | 357880 | 699.317 | 169.99 | 3 | 0.848 | 1.2 | 1618.7 |  | 10734 | 401.315 | 356090 | 1198 | 464190 | 288.086 | 170.02 | 3 | 0.829 | 0.99 | 2101.2 |  | 13934 | 279.224 | 461750
1199 | 356680 | 430.39 | 169.99 | 3 | 0.849 | 1.19 | 1614 |  | 10703 | 402.394 | 354710 | 1199 | 357460 | 700.39 | 169.99 | 3 | 0.848 | 1.2 | 1617.6 |  | 10727 | 402.394 | 354940 | 1199 | 463240 | 288.73 | 170.02 | 3 | 0.829 | 0.97 | 2096.1 |  | 13900 | 279.871 | 462030
1200 | 355450 | 431.466 | 170 | 3 | 0.849 | 1.19 | 1607.7 |  | 10661 | 403.476 | 353770 | 1200 | 356090 | 701.466 | 170 | 3 | 0.848 | 1.21 | 1610.9 |  | 10683 | 403.476 | 353000 | 1200 | 461750 | 289.375 | 170.02 | 3 | 0.829 | 0.97 | 2088.2 |  | 13848 | 280.519 | 461030
1201 | 354710 | 432.545 | 170 | 3 | 0.849 | 1.21 | 1604.6 |  | 10641 | 404.561 | 352720 | 1201 | 354940 | 702.545 | 169.99 | 3 | 0.848 | 1.22 | 1605.9 |  | 10650 | 404.561 | 351810 | 1201 | 462030 | 290.022 | 170.02 | 3 | 0.829 | 0.99 | 2091.2 |  | 13868 | 281.168 | 460090
1202 | 353770 | 433.627 | 170 | 3 | 0.849 | 1.21 | 1600.9 |  | 10617 | 405.648 | 351230 | 1202 | 353000 | 703.627 | 169.99 | 3 | 0.848 | 0.9 | 1596.8 |  | 10589 | 405.648 | 350660 | 1202 | 461030 | 290.67 | 170.01 | 3 | 0.829 | 0.96 | 2085.9 |  | 13833 | 281.819 | 459200
1203 | 352720 | 434.712 | 169.99 | 3 | 0.849 | 1.23 | 1595.9 |  | 10583 | 406.738 | 350330 | 1203 | 351810 | 704.712 | 170 | 3 | 0.848 | 0.91 | 1591.8 |  | 10556 | 406.738 | 349310 | 1203 | 460090 | 291.319 | 170.01 | 3 | 0.829 | 0.98 | 2081.7 |  | 13805 | 282.471 | 458320
1204 | 351230 | 435.799 | 170 | 3 | 0.849 | 1.25 | 1588.6 |  | 10535 | 407.831 | 349540 | 1204 | 350660 | 705.799 | 170 | 3 | 0.848 | 0.91 | 1586.7 |  | 10522 | 407.831 | 349080 | 1204 | 459200 | 291.97 | 170.02 | 3 | 0.829 | 0.97 | 2077.5 |  | 13777 | 283.124 | 458060
1205 | 350330 | 436.889 | 170 | 3 | 0.849 | 1.26 | 1585.1 |  | 10512 | 408.927 | 347940 | 1205 | 349310 | 706.889 | 169.99 | 3 | 0.848 | 0.9 | 1579.7 |  | 10476 | 408.927 | 347880 | 1205 | 458320 | 292.622 | 170.02 | 3 | 0.829 | 0.98 | 2072.9 |  | 13746 | 283.779 | 457210
1206 | 349540 | 437.982 | 169.99 | 3 | 0.849 | 1.27 | 1581.6 |  | 10488 | 410.025 | 346920 | 1206 | 349080 | 707.982 | 170 | 3 | 0.848 | 0.9 | 1579.6 |  | 10475 | 410.025 | 346260 | 1206 | 458060 | 293.275 | 170.01 | 3 | 0.829 | 0.96 | 2072.6 |  | 13744 | 284.435 | 456550
1207 | 347940 | 439.078 | 169.99 | 3 | 0.849 | 1.29 | 1573.9 |  | 10437 | 411.126 | 346310 | 1207 | 347880 | 709.078 | 170 | 3 | 0.848 | 0.91 | 1574.4 |  | 10440 | 411.126 | 346520 | 1207 | 457210 | 293.93 | 170.01 | 3 | 0.829 | 0.96 | 2068.6 |  | 13718 | 285.093 | 455660
1208 | 346920 | 440.176 | 169.99 | 3 | 0.849 | 1.31 | 1569.4 |  | 10407 | 412.23 | 344790 | 1208 | 346260 | 710.176 | 169.99 | 3 | 0.848 | 0.9 | 1565.9 |  | 10384 | 412.23 | 345450 | 1208 | 456550 | 294.586 | 170.01 | 3 | 0.829 | 0.94 | 2065.5 |  | 13697 | 285.752 | 454820
1209 | 346310 | 441.277 | 169.99 | 3 | 0.849 | 1.07 | 1566.9 |  | 10391 | 413.337 | 344460 | 1209 | 346520 | 711.277 | 169.98 | 3 | 0.848 | 0.92 | 1568.3 |  | 10400 | 413.337 | 344570 | 1209 | 455660 | 295.244 | 170.01 | 3 | 0.829 | 0.95 | 2062 |  | 13674 | 286.413 | 453730
1210 | 344790 | 442.381 | 169.99 | 3 | 0.849 | 1.03 | 1559.4 |  | 10341 | 414.447 | 343270 | 1210 | 345450 | 712.381 | 169.99 | 3 | 0.848 | 0.94 | 1562.9 |  | 10364 | 414.447 | 343930 | 1210 | 454820 | 295.903 | 170 | 3 | 0.829 | 0.99 | 2057.1 |  | 13642 | 287.075 | 453480
1211 | 344460 | 443.488 | 169.99 | 3 | 0.849 | 1 | 1558.1 |  | 10333 | 415.56 | 342460 | 1211 | 344570 | 713.488 | 169.98 | 3 | 0.848 | 0.93 | 1558.9 |  | 10338 | 415.56 | 342470 | 1211 | 453730 | 296.564 | 170 | 3 | 0.829 | 0.93 | 2052.8 |  | 13613 | 287.738 | 452250
1212 | 343270 | 444.598 | 169.99 | 3 | 0.849 | 1.02 | 1552.9 |  | 10298 | 416.675 | 342010 | 1212 | 343930 | 714.598 | 169.99 | 3 | 0.848 | 0.94 | 1556.4 |  | 10321 | 416.675 | 341650 | 1212 | 453480 | 297.226 | 170 | 3 | 0.829 | 0.91 | 2052.3 |  | 13610 | 288.403 | 450370
1213 | 342460 | 445.711 | 169.99 | 3 | 0.849 | 1.01 | 1549.4 |  | 10275 | 417.794 | 340880 | 1213 | 342470 | 715.711 | 169.98 | 3 | 0.848 | 0.93 | 1549.6 |  | 10276 | 417.794 | 340300 | 1213 | 452250 | 297.889 | 170 | 3 | 0.829 | 0.92 | 2046.9 |  | 13574 | 289.069 | 449450
1214 | 342010 | 446.826 | 169.99 | 3 | 0.849 | 1.04 | 1547.9 |  | 10265 | 418.915 | 339440 | 1214 | 341650 | 716.826 | 169.99 | 3 | 0.848 | 0.94 | 1546.1 |  | 10253 | 418.915 | 339300 | 1214 | 450370 | 298.554 | 170 | 3 | 0.829 | 0.95 | 2036.8 |  | 13507 | 289.736 | 449150
1215 | 340880 | 447.945 | 170 | 3 | 0.849 | 1.05 | 1542.2 |  | 10227 | 420.039 | 338930 | 1215 | 340300 | 717.945 | 169.98 | 3 | 0.848 | 0.92 | 1539.4 |  | 10209 | 420.039 | 338600 | 1215 | 449450 | 299.22 | 170 | 3 | 0.829 | 0.94 | 2033.2 |  | 13483 | 290.405 | 448160
1216 | 339440 | 449.066 | 169.99 | 3 | 0.849 | 1.06 | 1535.3 |  | 10181 | 421.166 | 337620 | 1216 | 339300 | 719.066 | 169.98 | 3 | 0.848 | 0.92 | 1535 |  | 10179 | 421.166 | 337470 | 1216 | 449150 | 299.887 | 170 | 3 | 0.829 | 0.93 | 2032.8 |  | 13480 | 291.076 | 447080
1217 | 338930 | 450.19 | 169.99 | 3 | 0.849 | 1.08 | 1533.9 |  | 10172 | 422.296 | 336810 | 1217 | 338600 | 720.19 | 169.99 | 3 | 0.848 | 0.93 | 1532.4 |  | 10162 | 422.296 | 336340 | 1217 | 448160 | 300.556 | 170 | 3 | 0.829 | 0.92 | 2027.5 |  | 13445 | 291.748 | 446400
1218 | 337620 | 451.317 | 169.99 | 3 | 0.849 | 1.07 | 1527.3 |  | 10128 | 423.429 | 335700 | 1218 | 337470 | 721.317 | 169.99 | 3 | 0.848 | 0.92 | 1527.2 |  | 10127 | 423.429 | 335500 | 1218 | 447080 | 301.227 | 170.01 | 3 | 0.829 | 0.97 | 2022.8 |  | 13414 | 292.421 | 445340
1219 | 336810 | 452.447 | 169.99 | 3 | 0.849 | 1.07 | 1523.7 |  | 10104 | 424.564 | 334860 | 1219 | 336340 | 722.447 | 169.99 | 3 | 0.848 | 0.92 | 1522.2 |  | 10094 | 424.564 | 333930 | 1219 | 446400 | 301.899 | 170.01 | 3 | 0.829 | 0.96 | 2019.4 |  | 13391 | 293.096 | 444930
1220 | 335700 | 453.58 | 170 | 3 | 0.849 | 1.08 | 1518.5 |  | 10070 | 425.703 | 334590 | 1220 | 335500 | 723.58 | 169.98 | 3 | 0.848 | 0.91 | 1518.1 |  | 10067 | 425.703 | 333390 | 1220 | 445340 | 302.572 | 170.01 | 3 | 0.829 | 0.94 | 2014.1 |  | 13357 | 293.772 | 443910
1221 | 334860 | 454.715 | 170 | 3 | 0.849 | 1.1 | 1514.6 |  | 10044 | 426.844 | 333840 | 1221 | 333930 | 724.715 | 169.99 | 3 | 0.848 | 0.92 | 1510.2 |  | 10015 | 426.844 | 332590 | 1221 | 444930 | 303.247 | 170.01 | 3 | 0.829 | 0.94 | 2012.5 |  | 13346 | 294.449 | 443180
1222 | 334590 | 455.854 | 170 | 3 | 0.849 | 1.11 | 1514 |  | 10040 | 427.989 | 332640 | 1222 | 333390 | 725.854 | 169.99 | 3 | 0.848 | 0.92 | 1508.3 |  | 10003 | 427.989 | 331960 | 1222 | 443910 | 303.923 | 170.01 | 3 | 0.829 | 0.89 | 2007.5 |  | 13313 | 295.128 | 442330
1223 | 333840 | 456.995 | 169.99 | 3 | 0.849 | 1.11 | 1510.6 |  | 10018 | 429.136 | 332430 | 1223 | 332590 | 726.995 | 170 | 3 | 0.848 | 0.91 | 1504.7 |  | 9978.5 | 429.136 | 330790 | 1223 | 443180 | 304.6 | 170.01 | 3 | 0.829 | 0.91 | 2004.3 |  | 13291 | 295.809 | 441740
1224 | 332640 | 458.14 | 169.99 | 3 | 0.849 | 1.11 | 1504.2 |  | 9975 | 430.286 | 330530 | 1224 | 331960 | 728.14 | 169.99 | 3 | 0.848 | 0.89 | 1502.3 |  | 9962.5 | 430.286 | 329280 | 1224 | 442330 | 305.279 | 170.02 | 3 | 0.829 | 0.95 | 2001.1 |  | 13270 | 296.491 | 441310
1225 | 332430 | 459.287 | 169.98 | 3 | 0.849 | 1.12 | 1503.9 |  | 9972.9 | 431.44 | 329620 | 1225 | 330790 | 729.287 | 169.99 | 3 | 0.848 | 0.87 | 1496.6 |  | 9924.8 | 431.44 | 328750 | 1225 | 441740 | 305.96 | 170.02 | 3 | 0.829 | 0.95 | 1998.5 |  | 13253 | 297.174 | 440120
1226 | 330530 | 460.437 | 169.98 | 3 | 0.849 | 1.16 | 1494.7 |  | 9912.1 | 432.596 | 328780 | 1226 | 329280 | 730.437 | 169.99 | 3 | 0.848 | 0.87 | 1489.4 |  | 9876.9 | 432.596 | 327950 | 1226 | 441310 | 306.642 | 170.02 | 3 | 0.829 | 0.93 | 1997.2 |  | 13245 | 297.859 | 439120
1227 | 329620 | 461.591 | 169.98 | 3 | 0.849 | 1.15 | 1490.9 |  | 9886.8 | 433.755 | 328220 | 1227 | 328750 | 731.591 | 169.99 | 3 | 0.848 | 0.86 | 1487.7 |  | 9865.4 | 433.755 | 327370 | 1227 | 440120 | 307.325 | 170.02 | 3 | 0.829 | 0.94 | 1992 |  | 13210 | 298.546 | 438430
1228 | 328780 | 462.747 | 169.98 | 3 | 0.849 | 1.19 | 1487 |  | 9861.2 | 434.917 | 327850 | 1228 | 327950 | 732.747 | 169.99 | 3 | 0.848 | 0.84 | 1483.6 |  | 9838.5 | 434.917 | 326630 | 1228 | 439120 | 308.01 | 170.01 | 3 | 0.829 | 0.91 | 1986.6 |  | 13174 | 299.233 | 437410
1229 | 328220 | 463.906 | 169.97 | 3 | 0.849 | 1.18 | 1484.9 |  | 9846.9 | 436.082 | 327090 | 1229 | 327370 | 733.906 | 169.98 | 3 | 0.848 | 0.81 | 1480.7 |  | 9819.5 | 436.082 | 326410 | 1229 | 438430 | 308.697 | 170.01 | 3 | 0.829 | 0.91 | 1984 |  | 13157 | 299.923 | 436670
1230 | 327850 | 465.068 | 169.98 | 3 | 0.849 | 1.19 | 1483.7 |  | 9838.9 | 437.25 | 325880 | 1230 | 326630 | 735.068 | 169.98 | 3 | 0.848 | 0.8 | 1477.4 |  | 9797.2 | 437.25 | 325910 | 1230 | 437410 | 309.384 | 170.01 | 3 | 0.829 | 0.9 | 1978.8 |  | 13122 | 300.613 | 435250
1231 | 327090 | 466.233 | 169.98 | 3 | 0.849 | 1.21 | 1480.3 |  | 9816.4 | 438.421 | 324470 | 1231 | 326410 | 736.233 | 169.98 | 3 | 0.848 | 1.08 | 1476.4 |  | 9790.7 | 438.421 | 324910 | 1231 | 436670 | 310.074 | 170.02 | 3 | 0.829 | 0.91 | 1976.3 |  | 13106 | 301.306 | 435070
1232 | 325880 | 467.401 | 169.98 | 3 | 0.85 | 1.2 | 1474.2 |  | 9776.3 | 439.595 | 324000 | 1232 | 325910 | 737.401 | 169.97 | 3 | 0.848 | 1.08 | 1474.5 |  | 9778.4 | 439.595 | 324340 | 1232 | 435250 | 310.764 | 170.02 | 3 | 0.829 | 0.88 | 1968.8 |  | 13056 | 301.999 | 433810
1233 | 324470 | 468.572 | 169.98 | 3 | 0.85 | 1.2 | 1467.3 |  | 9730.2 | 440.773 | 322140 | 1233 | 324910 | 738.572 | 169.98 | 3 | 0.848 | 1.06 | 1469.9 |  | 9747.7 | 440.773 | 322560 | 1233 | 435070 | 311.457 | 170.02 | 3 | 0.829 | 0.88 | 1968.8 |  | 13056 | 302.694 | 433450
1234 | 324000 | 469.746 | 169.98 | 3 | 0.849 | 1.23 | 1466.3 |  | 9723.6 | 441.953 | 321080 | 1234 | 324340 | 739.746 | 169.97 | 3 | 0.848 | 1.04 | 1468 |  | 9734.7 | 441.953 | 322060 | 1234 | 433810 | 312.15 | 170.01 | 3 | 0.829 | 0.91 | 1962 |  | 13011 | 303.391 | 432070
1235 | 322140 | 470.924 | 169.98 | 3 | 0.85 | 1.2 | 1456.8 |  | 9660.5 | 443.136 | 320720 | 1235 | 322560 | 740.924 | 169.97 | 3 | 0.848 | 1.02 | 1458.8 |  | 9674.2 | 443.136 | 320110 | 1235 | 433450 | 312.845 | 170 | 3 | 0.829 | 0.9 | 1961.2 |  | 13005 | 304.089 | 431780
1236 | 321080 | 472.104 | 169.99 | 3 | 0.85 | 1.22 | 1452.1 |  | 9629.8 | 444.322 | 319130 | 1236 | 322060 | 742.104 | 169.97 | 3 | 0.848 | 1.02 | 1457.5 |  | 9665.1 | 444.322 | 319460 | 1236 | 432070 | 313.542 | 170 | 3 | 0.829 | 0.92 | 1954.3 |  | 12960 | 304.789 | 430450
1237 | 320720 | 473.287 | 169.99 | 3 | 0.85 | 1.2 | 1451.3 |  | 9624.4 | 445.511 | 318350 | 1237 | 320110 | 743.287 | 169.97 | 3 | 0.848 | 1.01 | 1447.7 |  | 9600.4 | 445.511 | 318080 | 1237 | 431780 | 314.24 | 170 | 3 | 0.829 | 0.89 | 1954.1 |  | 12959 | 305.49 | 429920
1238 | 319130 | 474.473 | 169.98 | 3 | 0.85 | 1.23 | 1443.6 |  | 9573.1 | 446.703 | 317590 | 1238 | 319460 | 744.473 | 169.99 | 3 | 0.848 | 1.02 | 1445.6 |  | 9586.5 | 446.703 | 317020 | 1238 | 430450 | 314.94 | 170.01 | 3 | 0.829 | 0.89 | 1947 |  | 12911 | 306.193 | 428790
1239 | 318350 | 475.662 | 169.98 | 3 | 0.85 | 1.24 | 1440.3 |  | 9551.3 | 447.899 | 316410 | 1239 | 318080 | 745.662 | 169.98 | 3 | 0.847 | 1.01 | 1439.3 |  | 9544.6 | 447.899 | 316110 | 1239 | 429920 | 315.641 | 170.01 | 3 | 0.829 | 0.89 | 1945.1 |  | 12899 | 306.897 | 428020
1240 | 317590 | 476.854 | 169.99 | 3 | 0.85 | 1.26 | 1437.2 |  | 9530.6 | 449.097 | 315440 | 1240 | 317020 | 746.854 | 169.99 | 3 | 0.847 | 0.98 | 1434.1 |  | 9509.9 | 449.097 | 314920 | 1240 | 428790 | 316.344 | 170.01 | 3 | 0.829 | 0.85 | 1940.1 |  | 12866 | 307.602 | 427330
1241 | 316410 | 478.05 | 169.99 | 3 | 0.85 | 1.25 | 1431.4 |  | 9492 | 450.299 | 314570 | 1241 | 316110 | 748.05 | 170 | 3 | 0.847 | 0.96 | 1430.3 |  | 9485 | 450.299 | 313580 | 1241 | 428020 | 317.048 | 170.01 | 3 | 0.829 | 0.87 | 1936 |  | 12839 | 308.31 | 426730
1242 | 315440 | 479.248 | 170 | 3 | 0.85 | 1.25 | 1427 |  | 9463.2 | 451.503 | 313640 | 1242 | 314920 | 749.248 | 170 | 3 | 0.847 | 0.94 | 1424.7 |  | 9448 | 451.503 | 312630 | 1242 | 427330 | 317.753 | 170 | 3 | 0.829 | 0.89 | 1933.5 |  | 12822 | 309.018 | 425800
1243 | 314570 | 480.45 | 170 | 3 | 0.85 | 1.25 | 1423.1 |  | 9437.2 | 452.711 | 312570 | 1243 | 313580 | 750.45 | 170.01 | 3 | 0.847 | 0.91 | 1418.7 |  | 9408.2 | 452.711 | 311490 | 1243 | 426730 | 318.461 | 170.01 | 3 | 0.829 | 0.87 | 1930.8 |  | 12804 | 309.728 | 424540
1244 | 313640 | 481.654 | 170.01 | 3 | 0.85 | 1.24 | 1419 |  | 9410.1 | 453.921 | 311560 | 1244 | 312630 | 751.654 | 170 | 3 | 0.847 | 0.89 | 1414.6 |  | 9380.8 | 453.921 | 310050 | 1244 | 425800 | 319.169 | 170.01 | 3 | 0.829 | 0.87 | 1926.6 |  | 12776 | 310.44 | 423680
1245 | 312570 | 482.862 | 170 | 3 | 0.85 | 1.24 | 1414.2 |  | 9378.1 | 455.135 | 310090 | 1245 | 311490 | 752.862 | 170 | 3 | 0.847 | 0.87 | 1409.2 |  | 9345.3 | 455.135 | 309230 | 1245 | 424540 | 319.879 | 170 | 3 | 0.829 | 0.86 | 1920.7 |  | 12737 | 311.153 | 422650
1246 | 311560 | 484.072 | 170 | 3 | 0.85 | 1.26 | 1409.6 |  | 9347.9 | 456.352 | 309610 | 1246 | 310050 | 754.072 | 170 | 3 | 0.847 | 0.87 | 1402.3 |  | 9299.5 | 456.352 | 308140 | 1246 | 423680 | 320.591 | 170 | 3 | 0.829 | 0.87 | 1916.5 |  | 12709 | 311.868 | 422340
1247 | 310090 | 485.286 | 170 | 3 | 0.85 | 1.28 | 1402.3 |  | 9299.2 | 457.572 | 307830 | 1247 | 309230 | 755.286 | 169.98 | 3 | 0.847 | 0.85 | 1399.2 |  | 9278.7 | 457.572 | 307410 | 1247 | 422650 | 321.304 | 170 | 3 | 0.829 | 0.86 | 1911.5 |  | 12676 | 312.584 | 421750
1248 | 309610 | 486.503 | 170 | 3 | 0.85 | 1.29 | 1400.9 |  | 9290.3 | 458.795 | 307420 | 1248 | 308140 | 756.503 | 169.98 | 3 | 0.847 | 0.83 | 1394.1 |  | 9245.1 | 458.795 | 306310 | 1248 | 422340 | 322.019 | 170 | 3 | 0.829 | 0.89 | 1911.3 |  | 12675 | 313.302 | 420600
1249 | 307830 | 487.723 | 170 | 3 | 0.85 | 1.24 | 1392.1 |  | 9231.5 | 460.022 | 307090 | 1249 | 307410 | 757.723 | 169.98 | 3 | 0.847 | 0.8 | 1391 |  | 9224.6 | 460.022 | 305790 | 1249 | 421750 | 322.735 | 169.99 | 3 | 0.829 | 0.88 | 1908.4 |  | 12655 | 314.021 | 419750
1250 | 307420 | 488.946 | 170 | 3 | 0.85 | 1.28 | 1391 |  | 9224.3 | 461.251 | 305940 | 1250 | 306310 | 758.946 | 169.98 | 3 | 0.847 | 1.15 | 1385.1 |  | 9185.3 | 461.251 | 304620 | 1250 | 420600 | 323.453 | 169.99 | 3 | 0.829 | 0.9 | 1902.9 |  | 12619 | 314.742 | 419390
1251 | 307090 | 490.173 | 169.99 | 3 | 0.85 | 1.28 | 1389.6 |  | 9215.2 | 462.484 | 305210 | 1251 | 305790 | 760.173 | 169.99 | 3 | 0.847 | 1.15 | 1383.7 |  | 9176.3 | 462.484 | 303370 | 1251 | 419750 | 324.172 | 169.99 | 3 | 0.829 | 0.87 | 1898.6 |  | 12590 | 315.465 | 418270
1252 | 305940 | 491.402 | 169.99 | 3 | 0.85 | 1.28 | 1383.6 |  | 9175.2 | 463.72 | 304010 | 1252 | 304620 | 761.402 | 169.99 | 3 | 0.847 | 1.15 | 1378.6 |  | 9142 | 463.72 | 302180 | 1252 | 419390 | 324.893 | 170 | 3 | 0.829 | 0.87 | 1897.8 |  | 12585 | 316.189 | 417650
1253 | 305210 | 492.635 | 169.99 | 3 | 0.85 | 1.28 | 1380.2 |  | 9152.8 | 464.959 | 303380 | 1253 | 303370 | 762.635 | 170 | 3 | 0.847 | 1.13 | 1372.9 |  | 9104.1 | 464.959 | 300980 | 1253 | 418270 | 325.616 | 170 | 3 | 0.829 | 0.89 | 1891.9 |  | 12546 | 316.914 | 416260
1254 | 304010 | 493.871 | 169.99 | 3 | 0.85 | 0.83 | 1374.2 |  | 9113.1 | 466.201 | 303100 | 1254 | 302180 | 763.871 | 170 | 3 | 0.847 | 1.12 | 1367.5 |  | 9068.3 | 466.201 | 300440 | 1254 | 417650 | 326.34 | 169.99 | 3 | 0.829 | 0.88 | 1889.8 |  | 12532 | 317.641 | 415600
1255 | 303380 | 495.11 | 169.98 | 3 | 0.85 | 0.85 | 1371.7 |  | 9096.6 | 467.446 | 301960 | 1255 | 300980 | 765.11 | 170.01 | 3 | 0.847 | 1.12 | 1361.9 |  | 9031.1 | 467.446 | 298950 | 1255 | 416260 | 327.065 | 169.99 | 3 | 0.829 | 0.88 | 1882.8 |  | 12486 | 318.37 | 415090
1256 | 303100 | 496.352 | 169.98 | 3 | 0.85 | 0.84 | 1371.1 |  | 9092.5 | 468.694 | 301470 | 1256 | 300440 | 766.352 | 170 | 3 | 0.847 | 1.08 | 1359.7 |  | 9017 | 468.694 | 298190 | 1256 | 415600 | 327.792 | 170 | 3 | 0.829 | 0.85 | 1880.6 |  | 12471 | 319.1 | 414190
1257 | 301960 | 497.597 | 169.98 | 3 | 0.85 | 0.88 | 1365.7 |  | 9056.6 | 469.946 | 300740 | 1257 | 298950 | 767.597 | 170.01 | 3 | 0.847 | 1.06 | 1352.4 |  | 8968.5 | 469.946 | 297780 | 1257 | 415090 | 328.521 | 170 | 3 | 0.829 | 0.88 | 1878.7 |  | 12459 | 319.831 | 413250
1258 | 301470 | 498.845 | 169.98 | 3 | 0.85 | 0.87 | 1363.8 |  | 9043.7 | 471.201 | 300010 | 1258 | 298190 | 768.845 | 170.01 | 3 | 0.847 | 1.04 | 1349.1 |  | 8946.5 | 471.201 | 295680 | 1258 | 414190 | 329.251 | 169.99 | 3 | 0.829 | 0.86 | 1874.9 |  | 12433 | 320.565 | 412250
1259 | 300740 | 500.097 | 169.99 | 3 | 0.85 | 0.88 | 1360.5 |  | 9022.4 | 472.459 | 298510 | 1259 | 297780 | 770.097 | 170.01 | 3 | 0.847 | 1.01 | 1347.8 |  | 8938.1 | 472.459 | 295210 | 1259 | 413250 | 329.982 | 169.99 | 3 | 0.829 | 0.86 | 1870 |  | 12401 | 321.299 | 411330
1260 | 300010 | 501.352 | 169.99 | 3 | 0.85 | 0.88 | 1357.3 |  | 9001 | 473.72 | 298140 | 1260 | 295680 | 771.352 | 170 | 3 | 0.847 | 1.01 | 1337 |  | 8866.5 | 473.72 | 293460 | 1260 | 412250 | 330.716 | 170 | 3 | 0.829 | 0.83 | 1865.1 |  | 12369 | 322.036 | 410590
1261 | 298510 | 502.61 | 169.99 | 3 | 0.85 | 0.88 | 1349.8 |  | 8951.4 | 474.985 | 296830 | 1261 | 295210 | 772.61 | 170 | 3 | 0.847 | 0.98 | 1335.9 |  | 8858.7 | 474.985 | 292150 | 1261 | 411330 | 331.45 | 170 | 3 | 0.829 | 0.84 | 1860.4 |  | 12337 | 322.774 | 409960
1262 | 298140 | 503.871 | 169.99 | 3 | 0.85 | 0.9 | 1348.9 |  | 8945.3 | 476.253 | 295500 | 1262 | 293460 | 773.871 | 170 | 3 | 0.847 | 0.98 | 1327.5 |  | 8803.1 | 476.253 | 291330 | 1262 | 410590 | 332.187 | 169.99 | 3 | 0.829 | 0.86 | 1857.1 |  | 12316 | 323.513 | 409340
1263 | 296830 | 505.136 | 169.99 | 3 | 0.85 | 0.92 | 1342.9 |  | 8905.2 | 477.524 | 294290 | 1263 | 292150 | 775.136 | 169.99 | 3 | 0.847 | 0.97 | 1321.6 |  | 8764 | 477.524 | 289580 | 1263 | 409960 | 332.925 | 169.99 | 3 | 0.829 | 0.85 | 1854.3 |  | 12297 | 324.255 | 408670
1264 | 295500 | 506.404 | 169.99 | 3 | 0.85 | 0.93 | 1336.7 |  | 8864.4 | 478.798 | 293420 | 1264 | 291330 | 776.404 | 170 | 3 | 0.847 | 0.96 | 1318.3 |  | 8742 | 478.798 | 288780 | 1264 | 409340 | 333.664 | 169.99 | 3 | 0.829 | 0.85 | 1852.2 |  | 12283 | 324.997 | 407870
1265 | 294290 | 507.675 | 169.99 | 3 | 0.85 | 0.94 | 1331 |  | 8826.5 | 480.076 | 292660 | 1265 | 289580 | 777.675 | 170 | 3 | 0.847 | 0.95 | 1309.6 |  | 8684.8 | 480.076 | 288550 | 1265 | 408670 | 334.406 | 169.99 | 3 | 0.829 | 0.84 | 1849.2 |  | 12263 | 325.742 | 406270
1266 | 293420 | 508.949 | 169.99 | 3 | 0.85 | 0.97 | 1327.2 |  | 8801.3 | 481.357 | 291710 | 1266 | 288780 | 778.949 | 170 | 3 | 0.847 | 0.93 | 1306.1 |  | 8661.3 | 481.357 | 287130 | 1266 | 407870 | 335.148 | 169.99 | 3 | 0.829 | 0.83 | 1845.6 |  | 12239 | 326.487 | 404860
1267 | 292660 | 510.227 | 169.99 | 3 | 0.85 | 0.97 | 1323.6 |  | 8777.7 | 482.641 | 291710 | 1267 | 288550 | 780.227 | 170 | 3 | 0.847 | 0.91 | 1305.9 |  | 8660 | 482.641 | 286120 | 1267 | 406270 | 335.893 | 170 | 3 | 0.829 | 0.83 | 1837.7 |  | 12186 | 327.235 | 403600
1268 | 291710 | 511.508 | 170 | 3 | 0.85 | 1.01 | 1319.1 |  | 8747.5 | 483.928 | 289890 | 1268 | 287130 | 781.508 | 170.01 | 3 | 0.847 | 0.91 | 1299.3 |  | 8616.5 | 483.928 | 285880 | 1268 | 404860 | 336.638 | 169.99 | 3 | 0.829 | 0.81 | 1831.3 |  | 12144 | 327.984 | 402470
1269 | 291710 | 512.792 | 170 | 3 | 0.85 | 0.97 | 1319.9 |  | 8753.1 | 485.219 | 289330 | 1269 | 286120 | 782.792 | 170.01 | 3 | 0.847 | 0.89 | 1294.4 |  | 8583.8 | 485.219 | 285600 | 1269 | 403600 | 337.386 | 170 | 3 | 0.829 | 0.83 | 1825.6 |  | 12107 | 328.735 | 402190
1270 | 289890 | 514.079 | 170 | 3 | 0.85 | 0.99 | 1310.9 |  | 8693.1 | 486.513 | 288130 | 1270 | 285880 | 784.079 | 170 | 3 | 0.847 | 0.86 | 1293.5 |  | 8577.7 | 486.513 | 284770 | 1270 | 402470 | 338.135 | 170 | 3 | 0.829 | 0.84 | 1820.5 |  | 12072 | 329.487 | 401330
1271 | 289330 | 515.37 | 169.99 | 3 | 0.85 | 0.99 | 1308.8 |  | 8679.5 | 487.81 | 287230 | 1271 | 285600 | 785.37 | 170 | 3 | 0.846 | 0.83 | 1292.3 |  | 8569.8 | 487.81 | 283900 | 1271 | 402190 | 338.886 | 170 | 3 | 0.829 | 0.84 | 1819.9 |  | 12068 | 330.241 | 400260
1272 | 288130 | 516.664 | 169.99 | 3 | 0.85 | 0.98 | 1303.2 |  | 8642.4 | 489.111 | 287010 | 1272 | 284770 | 786.664 | 170.01 | 3 | 0.846 | 0.78 | 1288.4 |  | 8544.2 | 489.111 | 282960 | 1272 | 401330 | 339.638 | 170 | 3 | 0.829 | 0.82 | 1815.9 |  | 12042 | 330.996 | 399870
1273 | 287230 | 517.961 | 169.99 | 3 | 0.85 | 0.98 | 1299.2 |  | 8615.4 | 490.415 | 285770 | 1273 | 283900 | 787.961 | 170 | 3 | 0.847 | 1.12 | 1284 |  | 8514.5 | 490.415 | 281200 | 1273 | 400260 | 340.392 | 170 | 3 | 0.829 | 0.82 | 1810.7 |  | 12008 | 331.753 | 398570
1274 | 287010 | 519.262 | 170 | 3 | 0.85 | 1 | 1298.9 |  | 8613.4 | 491.722 | 284820 | 1274 | 282960 | 789.262 | 170 | 3 | 0.846 | 1.09 | 1280.8 |  | 8493.5 | 491.722 | 281070 | 1274 | 399870 | 341.147 | 170 | 3 | 0.829 | 0.8 | 1809.5 |  | 12000 | 332.512 | 398290
1275 | 285770 | 520.566 | 169.99 | 3 | 0.85 | 0.97 | 1292.8 |  | 8573.3 | 493.033 | 284210 | 1275 | 281200 | 790.566 | 170 | 3 | 0.846 | 1.08 | 1272.1 |  | 8435.7 | 493.033 | 280700 | 1275 | 398570 | 341.904 | 170 | 3 | 0.829 | 0.8 | 1802.8 |  | 11955 | 333.272 | 397700
1276 | 284820 | 521.873 | 169.99 | 3 | 0.85 | 1 | 1288.4 |  | 8544.1 | 494.347 | 282660 | 1276 | 281070 | 791.873 | 170 | 3 | 0.846 | 1.04 | 1271.9 |  | 8434.6 | 494.347 | 278500 | 1276 | 398290 | 342.663 | 170.01 | 3 | 0.829 | 0.79 | 1802.1 |  | 11951 | 334.034 | 396960
1277 | 284210 | 523.184 | 169.99 | 3 | 0.85 | 0.99 | 1286.2 |  | 8529.6 | 495.665 | 281850 | 1277 | 280700 | 793.184 | 170 | 3 | 0.846 | 1.02 | 1270.1 |  | 8422.7 | 495.665 | 276780 | 1277 | 397700 | 343.423 | 170 | 3 | 0.829 | 0.78 | 1799.2 |  | 11931 | 334.798 | 395980
1278 | 282660 | 524.498 | 169.99 | 3 | 0.85 | 0.97 | 1278.8 |  | 8480 | 496.985 | 280850 | 1278 | 278500 | 794.498 | 170 | 3 | 0.846 | 1 | 1259.7 |  | 8353.7 | 496.985 | 276240 | 1278 | 396960 | 344.185 | 170.01 | 3 | 0.829 | 0.77 | 1796.2 |  | 11911 | 335.563 | 395630
1279 | 281850 | 525.816 | 169.99 | 3 | 0.85 | 0.97 | 1275.2 |  | 8456.3 | 498.31 | 279590 | 1279 | 276780 | 795.816 | 170.01 | 3 | 0.846 | 0.99 | 1251.8 |  | 8301.1 | 498.31 | 275180 | 1279 | 395980 | 344.949 | 170.01 | 3 | 0.829 | 0.87 | 1791 |  | 11877 | 336.33 | 394980
1280 | 280850 | 527.136 | 170 | 3 | 0.85 | 0.99 | 1270.3 |  | 8423.7 | 499.637 | 278550 | 1280 | 276240 | 797.136 | 170.01 | 3 | 0.846 | 0.99 | 1250 |  | 8289.2 | 499.637 | 274860 | 1280 | 395630 | 345.714 | 170.01 | 3 | 0.829 | 0.85 | 1789.9 |  | 11869 | 337.099 | 393940
1281 | 279590 | 528.461 | 169.99 | 3 | 0.85 | 0.96 | 1264.3 |  | 8383.9 | 500.968 | 277750 | 1281 | 275180 | 798.461 | 170 | 3 | 0.846 | 0.98 | 1245 |  | 8256.1 | 500.968 | 273780 | 1281 | 394980 | 346.481 | 170.01 | 3 | 0.829 | 0.84 | 1787.1 |  | 11851 | 337.869 | 392880
1282 | 278550 | 529.788 | 169.99 | 3 | 0.85 | 0.98 | 1260 |  | 8355.8 | 502.303 | 276390 | 1282 | 274860 | 799.788 | 170.01 | 3 | 0.846 | 0.96 | 1243.8 |  | 8248.3 | 502.303 | 273130 | 1282 | 393940 | 347.25 | 170.01 | 3 | 0.829 | 0.83 | 1782 |  | 11818 | 338.64 | 391830
1283 | 277750 | 531.119 | 170 | 3 | 0.85 | 0.97 | 1256.3 |  | 8331.2 | 503.64 | 275990 | 1283 | 273780 | 801.119 | 170 | 3 | 0.846 | 0.92 | 1238.6 |  | 8213.5 | 503.64 | 272410 | 1283 | 392880 | 348.02 | 170.01 | 3 | 0.829 | 0.82 | 1777 |  | 11784 | 339.414 | 391270
1284 | 276390 | 532.454 | 169.99 | 3 | 0.85 | 0.98 | 1249.7 |  | 8287.3 | 504.982 | 275670 | 1284 | 273130 | 802.454 | 170.01 | 3 | 0.846 | 0.9 | 1236 |  | 8196.4 | 504.982 | 271120 | 1284 | 391830 | 348.791 | 170.02 | 3 | 0.829 | 0.82 | 1772.5 |  | 11754 | 340.189 | 390480
1285 | 275990 | 533.791 | 169.99 | 3 | 0.85 | 0.97 | 1248.2 |  | 8277.6 | 506.326 | 274560 | 1285 | 272410 | 803.791 | 170 | 3 | 0.846 | 0.88 | 1232.8 |  | 8175 | 506.326 | 269760 | 1285 | 391270 | 349.565 | 170.01 | 3 | 0.829 | 0.81 | 1770.3 |  | 11740 | 340.966 | 389540
1286 | 275670 | 535.133 | 169.99 | 3 | 0.85 | 0.99 | 1247 |  | 8269.4 | 507.674 | 273590 | 1286 | 271120 | 805.133 | 170 | 3 | 0.846 | 0.85 | 1226.9 |  | 8136.3 | 507.674 | 268470 | 1286 | 390480 | 350.34 | 170.01 | 3 | 0.829 | 0.81 | 1767 |  | 11718 | 341.744 | 388450
1287 | 274560 | 536.477 | 169.99 | 3 | 0.85 | 0.98 | 1241.9 |  | 8235.7 | 509.026 | 272920 | 1287 | 269760 | 806.477 | 170 | 3 | 0.846 | 0.85 | 1220.7 |  | 8095 | 509.026 | 267040 | 1287 | 389540 | 351.117 | 170.01 | 3 | 0.829 | 0.8 | 1762.8 |  | 11690 | 342.524 | 387730
1288 | 273590 | 537.825 | 169.99 | 3 | 0.85 | 0.96 | 1237.2 |  | 8204.6 | 510.381 | 271630 | 1288 | 268470 | 807.825 | 170.01 | 3 | 0.846 | 0.84 | 1214.9 |  | 8056.5 | 510.381 | 265810 | 1288 | 388450 | 351.895 | 170.01 | 3 | 0.829 | 0.79 | 1757.6 |  | 11656 | 343.306 | 386790
1289 | 272920 | 539.177 | 169.99 | 3 | 0.85 | 0.97 | 1234.8 |  | 8188.3 | 511.74 | 270350 | 1289 | 267040 | 809.177 | 170.01 | 3 | 0.846 | 0.83 | 1208.3 |  | 8012.9 | 511.74 | 265530 | 1289 | 387730 | 352.675 | 170.01 | 3 | 0.829 | 0.79 | 1754.6 |  | 11635 | 344.089 | 385440
1290 | 271630 | 540.532 | 169.99 | 3 | 0.85 | 0.96 | 1228.5 |  | 8146.8 | 513.102 | 270750 | 1290 | 265810 | 810.532 | 170.02 | 3 | 0.846 | 0.81 | 1202.3 |  | 7973.2 | 513.102 | 264240 | 1290 | 386790 | 353.457 | 170.01 | 3 | 0.829 | 0.8 | 1750.2 |  | 11606 | 344.874 | 384830
1291 | 270350 | 541.891 | 169.99 | 3 | 0.85 | 0.96 | 1222.3 |  | 8105.4 | 514.467 | 269790 | 1291 | 265530 | 811.891 | 170.02 | 3 | 0.846 | 0.77 | 1201.6 |  | 7968.2 | 514.467 | 263650 | 1291 | 385440 | 354.24 | 170 | 3 | 0.829 | 0.81 | 1743.4 |  | 11561 | 345.661 | 384670
1292 | 270750 | 543.253 | 169.99 | 3 | 0.85 | 0.98 | 1225 |  | 8123.7 | 515.836 | 268120 | 1292 | 264240 | 813.253 | 170.01 | 3 | 0.846 | 1.02 | 1195.2 |  | 7925.8 | 515.836 | 262600 | 1292 | 384830 | 355.025 | 169.99 | 3 | 0.829 | 0.82 | 1740.6 |  | 11543 | 346.449 | 384510
1293 | 269790 | 544.618 | 169.99 | 3 | 0.85 | 0.93 | 1220.6 |  | 8094.6 | 517.209 | 267580 | 1293 | 263650 | 814.618 | 170.02 | 3 | 0.846 | 1.02 | 1192.8 |  | 7909.8 | 517.209 | 261690 | 1293 | 384670 | 355.812 | 169.99 | 3 | 0.829 | 0.8 | 1740.2 |  | 11540 | 347.239 | 383240
1294 | 268120 | 545.987 | 169.99 | 3 | 0.85 | 0.98 | 1212.4 |  | 8039.8 | 518.585 | 266250 | 1294 | 262600 | 815.987 | 170.01 | 3 | 0.846 | 1.01 | 1188 |  | 7878 | 518.585 | 260340 | 1294 | 384510 | 356.6 | 169.99 | 3 | 0.829 | 0.79 | 1739.9 |  | 11538 | 348.031 | 383180
1295 | 267580 | 547.36 | 169.97 | 3 | 0.85 | 0.98 | 1210.8 |  | 8029.4 | 519.964 | 265180 | 1295 | 261690 | 817.36 | 170.01 | 3 | 0.846 | 1 | 1183.8 |  | 7850.4 | 519.964 | 260000 | 1295 | 383240 | 357.39 | 169.99 | 3 | 0.829 | 0.79 | 1733.5 |  | 11495 | 348.825 | 381510
1296 | 266250 | 548.736 | 169.98 | 3 | 0.85 | 0.96 | 1204.3 |  | 7986.1 | 521.347 | 264470 | 1296 | 260340 | 818.736 | 170.01 | 3 | 0.846 | 1 | 1177.4 |  | 7808 | 521.347 | 259360 | 1296 | 383180 | 358.182 | 169.99 | 3 | 0.829 | 1.16 | 1734.6 |  | 11503 | 349.62 | 380660
1297 | 265180 | 550.115 | 169.98 | 3 | 0.85 | 0.96 | 1199.4 |  | 7953.7 | 522.734 | 263780 | 1297 | 260000 | 820.115 | 170.01 | 3 | 0.846 | 0.98 | 1176.2 |  | 7800.1 | 522.734 | 258810 | 1297 | 381510 | 358.976 | 169.98 | 3 | 0.829 | 1.17 | 1726.1 |  | 11446 | 350.417 | 379770
1298 | 264470 | 551.498 | 169.99 | 3 | 0.85 | 0.93 | 1196.3 |  | 7933 | 524.124 | 263210 | 1298 | 259360 | 821.498 | 170.01 | 3 | 0.846 | 0.96 | 1173.5 |  | 7782.2 | 524.124 | 257730 | 1298 | 380660 | 359.771 | 169.98 | 3 | 0.829 | 1.15 | 1721.9 |  | 11419 | 351.215 | 379200
1299 | 263780 | 552.885 | 169.99 | 3 | 0.85 | 0.95 | 1193.3 |  | 7913.6 | 525.518 | 262400 | 1299 | 258810 | 822.885 | 170.01 | 3 | 0.846 | 0.97 | 1171.1 |  | 7766.3 | 525.518 | 256010 | 1299 | 379770 | 360.568 | 169.99 | 3 | 0.829 | 1.15 | 1717.9 |  | 11392 | 352.016 | 377850
1300 | 263210 | 554.275 | 170 | 3 | 0.85 | 0.92 | 1190.7 |  | 7896.2 | 526.915 | 261750 | 1300 | 257730 | 824.275 | 170.03 | 3 | 0.846 | 0.96 | 1166.2 |  | 7733.5 | 526.915 | 255630 | 1300 | 379200 | 361.366 | 169.99 | 3 | 0.829 | 1.13 | 1716 |  | 11380 | 352.818 | 377300
1301 | 262400 | 555.669 | 170 | 3 | 0.85 | 0.86 | 1186.7 |  | 7869.8 | 528.316 | 261000 | 1301 | 256010 | 825.669 | 170.01 | 3 | 0.846 | 0.95 | 1157.8 |  | 7677.8 | 528.316 | 254060 | 1301 | 377850 | 362.167 | 169.99 | 3 | 0.829 | 1.13 | 1709.1 |  | 11334 | 353.621 | 377000
1302 | 261750 | 557.066 | 170 | 3 | 0.85 | 0.85 | 1183.7 |  | 7849.8 | 529.721 | 260750 | 1302 | 255630 | 827.066 | 170.01 | 3 | 0.845 | 0.96 | 1156.9 |  | 7671.6 | 529.721 | 253410 | 1302 | 377300 | 362.969 | 169.98 | 3 | 0.829 | 1.13 | 1706.8 |  | 11318 | 354.427 | 376040
1303 | 261000 | 558.467 | 170.01 | 3 | 0.85 | 0.84 | 1180.5 |  | 7828.4 | 531.129 | 259490 | 1303 | 254060 | 828.467 | 170.01 | 3 | 0.845 | 0.92 | 1149 |  | 7619.5 | 531.129 | 252260 | 1303 | 377000 | 363.772 | 169.99 | 3 | 0.829 | 1.12 | 1706 |  | 11313 | 355.234 | 375050
1304 | 260750 | 559.872 | 170 | 3 | 0.85 | 0.81 | 1179.8 |  | 7823.7 | 532.541 | 258450 | 1304 | 253410 | 829.872 | 170.01 | 3 | 0.845 | 0.91 | 1146.3 |  | 7601.6 | 532.541 | 251260 | 1304 | 376040 | 364.578 | 169.99 | 3 | 0.829 | 1.11 | 1701.2 |  | 11281 | 356.043 | 374180
1305 | 259490 | 561.28 | 170.01 | 3 | 0.85 | 0.8 | 1173.9 |  | 7784.3 | 533.956 | 256560 | 1305 | 252260 | 831.28 | 170.01 | 3 | 0.845 | 0.89 | 1141 |  | 7566.7 | 533.956 | 250470 | 1305 | 375050 | 365.385 | 170 | 3 | 0.829 | 1.1 | 1696.4 |  | 11250 | 356.853 | 372980
1306 | 258450 | 562.692 | 170 | 3 | 0.85 | 0.77 | 1169.1 |  | 7752.6 | 535.375 | 255440 | 1306 | 251260 | 832.692 | 170.01 | 3 | 0.845 | 0.9 | 1136.6 |  | 7537 | 535.375 | 249150 | 1306 | 374180 | 366.194 | 170 | 3 | 0.829 | 1.1 | 1692.6 |  | 11225 | 357.666 | 371970
1307 | 256560 | 564.107 | 170.01 | 3 | 0.85 | 0.75 | 1160.7 |  | 7697 | 536.797 | 254090 | 1307 | 250470 | 834.107 | 170.01 | 3 | 0.845 | 0.87 | 1133.2 |  | 7514.5 | 536.797 | 247920 | 1307 | 372980 | 367.004 | 170.01 | 3 | 0.829 | 1.09 | 1687.3 |  | 11189 | 358.48 | 370820
1308 | 255440 | 565.526 | 170.01 | 3 | 0.85 | 0.73 | 1155.9 |  | 7665.4 | 538.224 | 251760 | 1308 | 249150 | 835.526 | 170.01 | 3 | 0.845 | 0.87 | 1127 |  | 7473.6 | 538.224 | 247660 | 1308 | 371970 | 367.817 | 170.01 | 3 | 0.829 | 1.09 | 1682.9 |  | 11160 | 359.295 | 369910
1309 | 254090 | 566.948 | 170 | 3 | 0.849 | 1.17 | 1150.1 |  | 7626.5 | 539.653 | 251660 | 1309 | 247920 | 836.948 | 170 | 3 | 0.845 | 0.87 | 1121.2 |  | 7435 | 539.653 | 246780 | 1309 | 370820 | 368.631 | 170 | 3 | 0.829 | 1.09 | 1677.4 |  | 11124 | 360.113 | 369110
1310 | 251760 | 568.375 | 170.01 | 3 | 0.849 | 1.18 | 1138.6 |  | 7550.5 | 541.087 | 250220 | 1310 | 247660 | 838.375 | 170 | 3 | 0.845 | 0.88 | 1120.7 |  | 7431.9 | 541.087 | 246440 | 1310 | 369910 | 369.446 | 170.01 | 3 | 0.829 | 1.07 | 1673.3 |  | 11096 | 360.932 | 368250
1311 | 251660 | 569.804 | 170 | 3 | 0.849 | 1.11 | 1138.9 |  | 7552.6 | 542.524 | 249230 | 1311 | 246780 | 839.804 | 170 | 3 | 0.845 | 0.87 | 1116.4 |  | 7403.4 | 542.524 | 245210 | 1311 | 369110 | 370.264 | 170.01 | 3 | 0.829 | 1.08 | 1669.7 |  | 11073 | 361.753 | 367790
1312 | 250220 | 571.238 | 170.01 | 3 | 0.849 | 1.1 | 1131.9 |  | 7506 | 543.965 | 248820 | 1312 | 246440 | 841.238 | 170.02 | 3 | 0.845 | 0.87 | 1115.3 |  | 7396.1 | 543.965 | 244650 | 1312 | 368250 | 371.083 | 170 | 3 | 0.829 | 1.08 | 1665.6 |  | 11046 | 362.576 | 366870
1313 | 249230 | 572.675 | 170 | 3 | 0.849 | 1.06 | 1127.3 |  | 7475.5 | 545.41 | 247980 | 1313 | 245210 | 842.675 | 170.01 | 3 | 0.845 | 0.84 | 1109.2 |  | 7355.7 | 545.41 | 243660 | 1313 | 367790 | 371.904 | 170 | 3 | 0.829 | 1.08 | 1664.2 |  | 11036 | 363.401 | 365520
1314 | 248820 | 574.116 | 170 | 3 | 0.849 | 1.03 | 1125.6 |  | 7464.5 | 546.858 | 246660 | 1314 | 244650 | 844.116 | 170.01 | 3 | 0.845 | 0.86 | 1106.9 |  | 7340.5 | 546.858 | 242520 | 1314 | 366870 | 372.727 | 170 | 3 | 0.829 | 1.05 | 1660.2 |  | 11010 | 364.227 | 364910
1315 | 247980 | 575.561 | 170.01 | 3 | 0.849 | 1.01 | 1122.1 |  | 7441.3 | 548.31 | 246080 | 1315 | 243660 | 845.561 | 170.01 | 3 | 0.845 | 0.87 | 1102.6 |  | 7311.7 | 548.31 | 241320 | 1315 | 365520 | 373.552 | 170.01 | 3 | 0.829 | 1.05 | 1653.3 |  | 10964 | 365.055 | 363930
1316 | 246660 | 577.009 | 170.01 | 3 | 0.849 | 1.01 | 1115.7 |  | 7398.7 | 549.766 | 245650 | 1316 | 242520 | 847.009 | 170.01 | 3 | 0.845 | 0.86 | 1097.4 |  | 7277.6 | 549.766 | 240100 | 1316 | 364910 | 374.378 | 170.01 | 3 | 0.829 | 1.04 | 1651.2 |  | 10950 | 365.885 | 363240
1317 | 246080 | 578.461 | 170 | 3 | 0.849 | 1.01 | 1113.3 |  | 7382.9 | 551.225 | 244520 | 1317 | 241320 | 848.461 | 170.01 | 3 | 0.845 | 0.87 | 1091.9 |  | 7241.1 | 551.225 | 238160 | 1317 | 363930 | 375.206 | 170.01 | 3 | 0.829 | 1.04 | 1646.4 |  | 10918 | 366.716 | 362000
1318 | 245650 | 579.917 | 170 | 3 | 0.849 | 1.02 | 1111.7 |  | 7371.9 | 552.689 | 244100 | 1318 | 240100 | 849.917 | 170.01 | 3 | 0.845 | 0.86 | 1086.3 |  | 7203.5 | 552.689 | 238290 | 1318 | 363240 | 376.036 | 170.01 | 3 | 0.829 | 1.05 | 1643.6 |  | 10900 | 367.55 | 361490
1319 | 244520 | 581.376 | 170 | 3 | 0.849 | 0.98 | 1106.1 |  | 7335.2 | 554.155 | 242930 | 1319 | 238160 | 851.376 | 170.02 | 3 | 0.845 | 0.83 | 1077.2 |  | 7143.4 | 554.155 | 237650 | 1319 | 362000 | 376.867 | 170.01 | 3 | 0.829 | 1.06 | 1637.4 |  | 10858 | 368.385 | 360390
1320 | 244100 | 582.84 | 170.01 | 3 | 0.849 | 0.96 | 1104.6 |  | 7324.9 | 555.626 | 242190 | 1320 | 238290 | 852.84 | 170.01 | 3 | 0.845 | 0.86 | 1078.4 |  | 7151.5 | 555.626 | 237060 | 1320 | 361490 | 377.701 | 170.01 | 3 | 0.829 | 1.05 | 1635.8 |  | 10848 | 369.222 | 359140
1321 | 242930 | 584.306 | 170 | 3 | 0.849 | 0.91 | 1099.2 |  | 7289.1 | 557.101 | 240320 | 1321 | 237650 | 854.306 | 170.02 | 3 | 0.845 | 0.87 | 1075.5 |  | 7132.2 | 557.101 | 236260 | 1321 | 360390 | 378.536 | 170 | 3 | 0.829 | 1.06 | 1630.2 |  | 10811 | 370.06 | 358670
1322 | 242190 | 585.777 | 170 | 3 | 0.849 | 0.89 | 1096.1 |  | 7268.8 | 558.579 | 239360 | 1322 | 237060 | 855.777 | 170.02 | 3 | 0.845 | 0.83 | 1072.6 |  | 7113.2 | 558.579 | 235180 | 1322 | 359140 | 379.373 | 170 | 3 | 0.829 | 1.07 | 1624.4 |  | 10772 | 370.901 | 357740
1323 | 240320 | 587.252 | 170 | 3 | 0.849 | 0.87 | 1087 |  | 7208.7 | 560.061 | 238290 | 1323 | 236260 | 857.252 | 170.02 | 3 | 0.845 | 0.94 | 1068.7 |  | 7086.9 | 560.061 | 234010 | 1323 | 358670 | 380.211 | 170.01 | 3 | 0.829 | 1.06 | 1622.9 |  | 10762 | 371.743 | 356790
1324 | 239360 | 588.73 | 170.01 | 3 | 0.849 | 0.83 | 1082.9 |  | 7181.2 | 561.547 | 237380 | 1324 | 235180 | 858.73 | 170.01 | 3 | 0.845 | 0.86 | 1063.7 |  | 7054 | 561.547 | 233210 | 1324 | 357740 | 381.052 | 170.01 | 3 | 0.829 | 1.07 | 1618.4 |  | 10732 | 372.587 | 355930
1325 | 238290 | 590.212 | 170.01 | 3 | 0.849 | 0.84 | 1078.1 |  | 7149.6 | 563.037 | 236770 | 1325 | 234010 | 860.212 | 170.01 | 3 | 0.845 | 0.87 | 1058.5 |  | 7019.1 | 563.037 | 232170 | 1325 | 356790 | 381.894 | 170.01 | 3 | 0.829 | 1.06 | 1613.9 |  | 10703 | 373.433 | 355260
1326 | 237380 | 591.698 | 170.01 | 3 | 0.849 | 0.84 | 1074.1 |  | 7122.7 | 564.53 | 235920 | 1326 | 233210 | 861.698 | 170.01 | 3 | 0.845 | 0.85 | 1054.8 |  | 6995.1 | 564.53 | 231850 | 1326 | 355930 | 382.738 | 170.01 | 3 | 0.829 | 1.06 | 1609.9 |  | 10676 | 374.281 | 354310
1327 | 236770 | 593.188 | 170.01 | 3 | 0.849 | 0.82 | 1071.2 |  | 7103.6 | 566.027 | 236150 | 1327 | 232170 | 863.188 | 170 | 3 | 0.845 | 0.95 | 1050.1 |  | 6963.4 | 566.027 | 230790 | 1327 | 355260 | 383.584 | 170.01 | 3 | 0.829 | 1.07 | 1607 |  | 10657 | 375.131 | 353550
1328 | 235920 | 594.681 | 170.02 | 3 | 0.849 | 0.8 | 1066.9 |  | 7075.2 | 567.528 | 235000 | 1328 | 231850 | 864.681 | 170 | 3 | 0.845 | 0.93 | 1049 |  | 6956.5 | 567.528 | 229940 | 1328 | 354310 | 384.432 | 170.02 | 3 | 0.829 | 1.07 | 1602.7 |  | 10629 | 375.982 | 352760
1329 | 236150 | 596.178 | 170.01 | 3 | 0.849 | 0.79 | 1068.3 |  | 7084.4 | 569.033 | 234210 | 1329 | 230790 | 866.178 | 170.01 | 3 | 0.845 | 0.93 | 1043.9 |  | 6922.7 | 569.033 | 229440 | 1329 | 353550 | 385.282 | 170.02 | 3 | 0.829 | 1.07 | 1599.1 |  | 10605 | 376.835 | 352600
1330 | 235000 | 597.679 | 170.01 | 3 | 0.849 | 0.8 | 1062.9 |  | 7048.7 | 570.542 | 233310 | 1330 | 229940 | 867.679 | 170 | 3 | 0.845 | 0.92 | 1040.2 |  | 6898.1 | 570.542 | 228920 | 1330 | 352760 | 386.133 | 170.02 | 3 | 0.829 | 1.06 | 1595.7 |  | 10582 | 377.69 | 352240
1331 | 234210 | 599.184 | 170.01 | 3 | 0.849 | 0.78 | 1059.7 |  | 7027.2 | 572.055 | 232710 | 1331 | 229440 | 869.184 | 170 | 3 | 0.845 | 0.91 | 1038.1 |  | 6884.1 | 572.055 | 227850 | 1331 | 352600 | 386.986 | 170.02 | 3 | 0.829 | 1.06 | 1595 |  | 10577 | 378.547 | 351940
1332 | 233310 | 600.693 | 170.01 | 3 | 0.849 | 0.75 | 1055.3 |  | 6997.9 | 573.572 | 231720 | 1332 | 228920 | 870.693 | 170 | 3 | 0.845 | 0.89 | 1035.9 |  | 6869.7 | 573.572 | 226290 | 1332 | 352240 | 387.841 | 170.02 | 3 | 0.829 | 1.04 | 1593.9 |  | 10570 | 379.406 | 351100
1333 | 232710 | 602.206 | 169.99 | 3 | 0.849 | 0.73 | 1052.8 |  | 6981.6 | 575.092 | 231340 | 1333 | 227850 | 872.206 | 170.01 | 3 | 0.845 | 0.88 | 1031.1 |  | 6837.4 | 575.092 | 225120 | 1333 | 351940 | 388.698 | 170.02 | 3 | 0.829 | 1.03 | 1592.7 |  | 10562 | 380.266 | 350800
1334 | 231720 | 603.723 | 169.99 | 3 | 0.849 | 0.73 | 1048.1 |  | 6950.5 | 576.617 | 230640 | 1334 | 226290 | 873.723 | 170.01 | 3 | 0.845 | 0.88 | 1023.9 |  | 6789.6 | 576.617 | 224210 | 1334 | 351100 | 389.557 | 170.01 | 3 | 0.829 | 1.02 | 1588.2 |  | 10532 | 381.128 | 350030
1335 | 231340 | 605.243 | 170 | 3 | 0.849 | 0.73 | 1046.8 |  | 6941.5 | 578.145 | 229330 | 1335 | 225120 | 875.243 | 170.01 | 3 | 0.845 | 0.88 | 1018.7 |  | 6755.5 | 578.145 | 223200 | 1335 | 350800 | 390.417 | 170.01 | 3 | 0.829 | 1.01 | 1587.5 |  | 10527 | 381.992 | 349250
1336 | 230640 | 606.768 | 170 | 3 | 0.849 | 0.78 | 1043.5 |  | 6920.2 | 579.677 | 228540 | 1336 | 224210 | 876.768 | 170.01 | 3 | 0.845 | 0.86 | 1014.6 |  | 6728 | 579.677 | 222130 | 1336 | 350030 | 391.279 | 170.01 | 3 | 0.829 | 1.01 | 1583.6 |  | 10502 | 382.858 | 348440
1337 | 229330 | 608.296 | 170 | 3 | 0.849 | 0.76 | 1037.1 |  | 6877.7 | 581.213 | 226720 | 1337 | 223200 | 878.296 | 170.02 | 3 | 0.845 | 0.85 | 1009.9 |  | 6697.1 | 581.213 | 221750 | 1337 | 349250 | 392.143 | 170.01 | 3 | 0.829 | 1 | 1579.8 |  | 10476 | 383.726 | 346820
1338 | 228540 | 609.828 | 170.01 | 3 | 0.849 | 0.76 | 1034.1 |  | 6857.8 | 582.753 | 226430 | 1338 | 222130 | 879.828 | 170.01 | 3 | 0.845 | 0.86 | 1004.8 |  | 6663.3 | 582.753 | 220990 | 1338 | 348440 | 393.009 | 170.01 | 3 | 0.829 | 0.99 | 1576.7 |  | 10456 | 384.596 | 345850
1339 | 226720 | 611.364 | 170.01 | 3 | 0.849 | 0.75 | 1025.4 |  | 6800 | 584.297 | 224610 | 1339 | 221750 | 881.364 | 170.02 | 3 | 0.845 | 0.84 | 1003.5 |  | 6654.4 | 584.297 | 219770 | 1339 | 346820 | 393.877 | 170.01 | 3 | 0.829 | 1.01 | 1568.9 |  | 10404 | 385.467 | 344780
1340 | 226430 | 612.904 | 170.01 | 3 | 0.849 | 0.77 | 1024.6 |  | 6794.8 | 585.845 | 224280 | 1340 | 220990 | 882.904 | 170.01 | 3 | 0.845 | 0.83 | 999.94 |  | 6631.1 | 585.845 | 219270 | 1340 | 345850 | 394.747 | 170 | 3 | 0.829 | 1.01 | 1564.5 |  | 10375 | 386.341 | 343400
1341 | 224610 | 614.448 | 170.01 | 3 | 0.848 | 1.1 | 1015.9 |  | 6736.6 | 587.397 | 223050 | 1341 | 219770 | 884.448 | 170.01 | 3 | 0.845 | 0.83 | 994.05 |  | 6592 | 587.397 | 218070 | 1341 | 344780 | 395.618 | 170 | 3 | 0.829 | 1 | 1560.1 |  | 10345 | 387.216 | 342680
1342 | 224280 | 615.996 | 170.01 | 3 | 0.848 | 1.05 | 1014.8 |  | 6729.8 | 588.953 | 222270 | 1342 | 219270 | 885.996 | 170.01 | 3 | 0.845 | 0.82 | 992.01 |  | 6578.5 | 588.953 | 216890 | 1342 | 343400 | 396.492 | 170 | 3 | 0.829 | 1.02 | 1553.4 |  | 10301 | 388.093 | 341940
1343 | 223050 | 617.548 | 170.02 | 3 | 0.848 | 1.03 | 1009.2 |  | 6692.5 | 590.513 | 220760 | 1343 | 218070 | 887.548 | 170.01 | 3 | 0.845 | 0.83 | 986.59 |  | 6542.6 | 590.513 | 215760 | 1343 | 342680 | 397.367 | 169.99 | 3 | 0.829 | 1.02 | 1550.1 |  | 10279 | 388.972 | 341940
1344 | 222270 | 619.104 | 170.02 | 3 | 0.848 | 1 | 1005.7 |  | 6669.5 | 592.077 | 219510 | 1344 | 216890 | 889.104 | 170.01 | 3 | 0.845 | 0.86 | 981.26 |  | 6507.2 | 592.077 | 215330 | 1344 | 341940 | 398.244 | 170 | 3 | 0.829 | 1.04 | 1547 |  | 10259 | 389.853 | 341680
1345 | 220760 | 620.664 | 170.02 | 3 | 0.848 | 0.98 | 998.43 |  | 6621 | 593.645 | 219060 | 1345 | 215760 | 890.664 | 170.02 | 3 | 0.845 | 0.87 | 975.97 |  | 6472.1 | 593.645 | 215390 | 1345 | 341940 | 399.123 | 170 | 3 | 0.829 | 1.01 | 1547.3 |  | 10261 | 390.736 | 340890
1346 | 219510 | 622.228 | 170.02 | 3 | 0.848 | 0.96 | 992.78 |  | 6583.6 | 595.217 | 218080 | 1346 | 215330 | 892.228 | 170.01 | 3 | 0.845 | 0.87 | 974.09 |  | 6459.6 | 595.217 | 214150 | 1346 | 341680 | 400.004 | 169.99 | 3 | 0.829 | 1.03 | 1546.1 |  | 10253 | 391.621 | 340140
1347 | 219060 | 623.796 | 170.02 | 3 | 0.848 | 0.94 | 991.18 |  | 6573 | 596.793 | 217950 | 1347 | 215390 | 893.796 | 170.02 | 3 | 0.845 | 0.86 | 974.68 |  | 6463.6 | 596.793 | 213860 | 1347 | 340890 | 400.887 | 169.99 | 3 | 0.829 | 1.04 | 1542.3 |  | 10228 | 392.507 | 339670
1348 | 218080 | 625.368 | 170.02 | 3 | 0.848 | 0.92 | 986.46 |  | 6541.6 | 598.373 | 216740 | 1348 | 214150 | 895.368 | 170.01 | 3 | 0.845 | 0.85 | 968.62 |  | 6423.3 | 598.373 | 213310 | 1348 | 340140 | 401.772 | 169.99 | 3 | 0.829 | 1.02 | 1539.1 |  | 10206 | 393.396 | 338750
1349 | 217950 | 626.944 | 170.03 | 3 | 0.848 | 0.88 | 986.18 |  | 6539.8 | 599.957 | 215770 | 1349 | 213860 | 896.944 | 170.02 | 3 | 0.845 | 0.85 | 967.79 |  | 6417.9 | 599.957 | 212790 | 1349 | 339670 | 402.658 | 169.99 | 3 | 0.829 | 1.02 | 1537 |  | 10193 | 394.286 | 337530
1350 | 216740 | 628.524 | 170.02 | 3 | 0.848 | 0.84 | 980.35 |  | 6501.1 | 601.545 | 214690 | 1350 | 213310 | 898.524 | 170.02 | 3 | 0.845 | 0.82 | 965.07 |  | 6399.8 | 601.545 | 211680 | 1350 | 338750 | 403.547 | 169.99 | 3 | 0.829 | 1.02 | 1532.8 |  | 10165 | 395.178 | 336270
1351 | 215770 | 630.108 | 170.02 | 3 | 0.848 | 0.82 | 975.82 |  | 6471.1 | 603.137 | 213720 | 1351 | 212790 | 900.108 | 170.02 | 3 | 0.845 | 0.79 | 962.57 |  | 6383.2 | 603.137 | 210060 | 1351 | 337530 | 404.437 | 169.99 | 3 | 0.829 | 1.01 | 1526.7 |  | 10124 | 396.072 | 335910
1352 | 214690 | 631.696 | 170.01 | 3 | 0.848 | 0.8 | 971.06 |  | 6439.6 | 604.734 | 212730 | 1352 | 211680 | 901.696 | 170.01 | 3 | 0.845 | 1.15 | 957.89 |  | 6352.2 | 604.734 | 209110 | 1352 | 336270 | 405.329 | 170 | 3 | 0.829 | 1 | 1521.1 |  | 10087 | 396.968 | 334800
1353 | 213720 | 633.288 | 170.02 | 3 | 0.848 | 0.78 | 966.65 |  | 6410.3 | 606.334 | 212170 | 1353 | 210060 | 903.288 | 170.01 | 3 | 0.845 | 1.14 | 950.14 |  | 6300.8 | 606.334 | 208590 | 1353 | 335910 | 406.223 | 169.99 | 3 | 0.829 | 1.02 | 1520.1 |  | 10080 | 397.866 | 333550
1354 | 212730 | 634.885 | 170.01 | 3 | 0.848 | 0.75 | 962.06 |  | 6379.9 | 607.938 | 210310 | 1354 | 209110 | 904.885 | 170.01 | 3 | 0.845 | 1.15 | 945.89 |  | 6272.7 | 607.938 | 207510 | 1354 | 334800 | 407.119 | 170 | 3 | 0.829 | 1.02 | 1515.1 |  | 10047 | 398.766 | 332930
1355 | 212170 | 636.485 | 170.01 | 3 | 0.848 | 1.17 | 960.26 |  | 6368 | 609.547 | 208820 | 1355 | 208590 | 906.485 | 170 | 3 | 0.845 | 1.14 | 943.91 |  | 6259.5 | 609.547 | 207310 | 1355 | 333550 | 408.017 | 170.01 | 3 | 0.829 | 1.01 | 1508.7 |  | 10005 | 399.668 | 331910
1356 | 210310 | 638.089 | 170.01 | 3 | 0.848 | 1.14 | 951.44 |  | 6309.4 | 611.16 | 208210 | 1356 | 207510 | 908.089 | 170.01 | 3 | 0.845 | 1.14 | 938.67 |  | 6224.7 | 611.16 | 206100 | 1356 | 332930 | 408.917 | 170.01 | 3 | 0.829 | 1 | 1506.5 |  | 9990.4 | 400.572 | 331540
1357 | 208820 | 639.698 | 170.01 | 3 | 0.848 | 1.12 | 944.37 |  | 6262.5 | 612.776 | 207610 | 1357 | 207310 | 909.698 | 170 | 3 | 0.845 | 1.13 | 938.05 |  | 6220.7 | 612.776 | 204700 | 1357 | 331910 | 409.819 | 170.01 | 3 | 0.829 | 1.04 | 1501.4 |  | 9956.4 | 401.477 | 330900
1358 | 208210 | 641.311 | 170.02 | 3 | 0.848 | 1.09 | 941.87 |  | 6246 | 614.397 | 206990 | 1358 | 206100 | 911.311 | 170 | 3 | 0.845 | 1.15 | 932.29 |  | 6182.5 | 614.397 | 204870 | 1358 | 331540 | 410.723 | 170.02 | 3 | 0.829 | 1.01 | 1500.1 |  | 9948.1 | 402.385 | 329770
1359 | 207610 | 642.927 | 170.02 | 3 | 0.848 | 1.06 | 939.32 |  | 6229 | 616.023 | 206230 | 1359 | 204700 | 912.927 | 170.01 | 3 | 0.845 | 1.14 | 925.96 |  | 6140.5 | 616.023 | 203700 | 1359 | 330900 | 411.628 | 170.02 | 3 | 0.829 | 0.99 | 1497 |  | 9927.3 | 403.295 | 328570
1360 | 206990 | 644.548 | 170.02 | 3 | 0.848 | 1.03 | 936.54 |  | 6210.6 | 617.652 | 205850 | 1360 | 204870 | 914.548 | 170.01 | 3 | 0.845 | 1.12 | 927.24 |  | 6148.9 | 617.652 | 202210 | 1360 | 329770 | 412.536 | 170.03 | 3 | 0.829 | 1 | 1491.7 |  | 9892.3 | 404.206 | 328230
1361 | 206230 | 646.174 | 170.02 | 3 | 0.847 | 1.01 | 932.95 |  | 6186.8 | 619.285 | 205030 | 1361 | 203700 | 916.174 | 170 | 3 | 0.845 | 1.11 | 921.9 |  | 6113.5 | 619.285 | 201690 | 1361 | 328570 | 413.446 | 170.02 | 3 | 0.829 | 1.02 | 1486.3 |  | 9856.1 | 405.119 | 327540
1362 | 205850 | 647.803 | 170.01 | 3 | 0.848 | 1 | 931.43 |  | 6176.8 | 620.923 | 203580 | 1362 | 202210 | 917.803 | 170 | 3 | 0.845 | 1.12 | 914.63 |  | 6065.3 | 620.923 | 200810 | 1362 | 328230 | 414.357 | 170.02 | 3 | 0.829 | 0.98 | 1485.1 |  | 9848.4 | 406.035 | 327180
1363 | 205030 | 649.436 | 170.01 | 3 | 0.847 | 0.98 | 927.6 |  | 6151.3 | 622.565 | 203240 | 1363 | 201690 | 919.436 | 170.01 | 3 | 0.845 | 1.11 | 912.48 |  | 6051.1 | 622.565 | 199730 | 1363 | 327540 | 415.27 | 170.02 | 3 | 0.829 | 0.99 | 1482.1 |  | 9828.7 | 406.952 | 325770
1364 | 203580 | 651.074 | 170.01 | 3 | 0.847 | 0.97 | 920.78 |  | 6106.1 | 624.211 | 201920 | 1364 | 200810 | 921.074 | 170.01 | 3 | 0.845 | 1.1 | 908.43 |  | 6024.2 | 624.211 | 198640 | 1364 | 327180 | 416.186 | 170.01 | 3 | 0.829 | 0.99 | 1480.5 |  | 9817.7 | 407.871 | 324850
1365 | 203240 | 652.716 | 170.02 | 3 | 0.847 | 0.95 | 919.56 |  | 6098 | 625.861 | 201870 | 1365 | 199730 | 922.716 | 170.01 | 3 | 0.845 | 1.1 | 903.83 |  | 5993.7 | 625.861 | 198090 | 1365 | 325770 | 417.103 | 170.01 | 3 | 0.829 | 0.98 | 1474 |  | 9774.7 | 408.793 | 324420
1366 | 201920 | 654.362 | 170.01 | 3 | 0.847 | 0.93 | 913.17 |  | 6055.6 | 627.516 | 200790 | 1366 | 198640 | 924.362 | 170.01 | 3 | 0.845 | 1.12 | 898.66 |  | 5959.4 | 627.516 | 197680 | 1366 | 324850 | 418.022 | 170.01 | 3 | 0.829 | 0.98 | 1469.6 |  | 9745.5 | 409.716 | 323910
1367 | 201870 | 656.012 | 170.02 | 3 | 0.847 | 0.91 | 913.43 |  | 6057.3 | 629.174 | 200040 | 1367 | 198090 | 926.012 | 170.01 | 3 | 0.845 | 1.12 | 896.13 |  | 5942.7 | 629.174 | 197720 | 1367 | 324420 | 418.944 | 170.01 | 3 | 0.829 | 0.99 | 1468 |  | 9735.2 | 410.641 | 322870
1368 | 200790 | 657.667 | 170.01 | 3 | 0.847 | 0.9 | 908.09 |  | 6022 | 630.837 | 199320 | 1368 | 197680 | 927.667 | 170.01 | 3 | 0.845 | 1.08 | 894.11 |  | 5929.3 | 630.837 | 196320 | 1368 | 323910 | 419.867 | 170 | 3 | 0.829 | 0.97 | 1465.7 |  | 9719.7 | 411.568 | 321790
1369 | 200040 | 659.325 | 170.01 | 3 | 0.847 | 0.89 | 904.81 |  | 6000.2 | 632.505 | 198600 | 1369 | 197720 | 929.325 | 170 | 3 | 0.845 | 1.07 | 894.9 |  | 5934.5 | 632.505 | 194860 | 1369 | 322870 | 420.792 | 169.99 | 3 | 0.829 | 0.98 | 1460.7 |  | 9686.4 | 412.497 | 321280
1370 | 199320 | 660.988 | 170.02 | 3 | 0.847 | 0.88 | 901.6 |  | 5978.9 | 634.176 | 198540 | 1370 | 196320 | 930.988 | 170 | 3 | 0.845 | 1.09 | 888.39 |  | 5891.3 | 634.176 | 194630 | 1370 | 321790 | 421.719 | 170 | 3 | 0.829 | 1 | 1455.4 |  | 9651.4 | 413.429 | 320790
1371 | 198600 | 662.656 | 170.01 | 3 | 0.847 | 0.9 | 898.38 |  | 5957.6 | 635.852 | 197590 | 1371 | 194860 | 932.656 | 170 | 3 | 0.845 | 1.1 | 881.4 |  | 5845 | 635.852 | 193810 | 1371 | 321280 | 422.648 | 169.99 | 3 | 0.829 | 0.97 | 1453.5 |  | 9638.9 | 414.362 | 319610
1372 | 198540 | 664.327 | 170.01 | 3 | 0.847 | 0.87 | 898.36 |  | 5957.4 | 637.532 | 197210 | 1372 | 194630 | 934.327 | 170 | 3 | 0.845 | 1.06 | 880.7 |  | 5840.3 | 637.532 | 192660 | 1372 | 320790 | 423.58 | 169.99 | 3 | 0.829 | 0.99 | 1451.6 |  | 9626.4 | 415.297 | 319550
1373 | 197590 | 666.003 | 170.02 | 3 | 0.847 | 0.87 | 893.76 |  | 5926.9 | 639.217 | 196430 | 1373 | 193810 | 936.003 | 170.01 | 3 | 0.845 | 1.08 | 877 |  | 5815.8 | 639.217 | 191340 | 1373 | 319610 | 424.513 | 169.99 | 3 | 0.829 | 1 | 1445.7 |  | 9587.2 | 416.234 | 318170
1374 | 197210 | 667.683 | 170.01 | 3 | 0.847 | 0.89 | 892.27 |  | 5917 | 640.905 | 195910 | 1374 | 192660 | 937.683 | 170.01 | 3 | 0.845 | 1.08 | 871.8 |  | 5781.3 | 640.905 | 190910 | 1374 | 319550 | 425.448 | 170 | 3 | 0.829 | 0.99 | 1446.2 |  | 9590.2 | 417.173 | 317380
1375 | 196430 | 669.368 | 170.01 | 3 | 0.847 | 0.88 | 888.47 |  | 5891.8 | 642.598 | 194460 | 1375 | 191340 | 939.368 | 170.01 | 3 | 0.845 | 1.07 | 865.56 |  | 5739.9 | 642.598 | 190280 | 1375 | 318170 | 426.385 | 169.99 | 3 | 0.829 | 1.02 | 1439.2 |  | 9544 | 418.114 | 316130
1376 | 195910 | 671.056 | 170.01 | 3 | 0.847 | 0.89 | 886.43 |  | 5878.3 | 644.296 | 193740 | 1376 | 190910 | 941.056 | 170.02 | 3 | 0.845 | 1.06 | 863.82 |  | 5728.4 | 644.296 | 189110 | 1376 | 317380 | 427.324 | 169.99 | 3 | 0.829 | 1.01 | 1436.2 |  | 9524.1 | 419.057 | 316070
1377 | 194460 | 672.749 | 170.01 | 3 | 0.847 | 0.89 | 879.49 |  | 5832.3 | 645.998 | 193790 | 1377 | 190280 | 942.749 | 170.01 | 3 | 0.845 | 1.03 | 860.83 |  | 5708.6 | 645.998 | 188440 | 1377 | 316130 | 428.265 | 169.99 | 3 | 0.829 | 1.01 | 1430 |  | 9482.9 | 420.002 | 315580
1378 | 193740 | 674.447 | 170.01 | 3 | 0.847 | 0.89 | 876.15 |  | 5810.1 | 647.704 | 193470 | 1378 | 189110 | 944.447 | 170.02 | 3 | 0.844 | 1.03 | 855.18 |  | 5671.1 | 647.704 | 186710 | 1378 | 316070 | 429.208 | 170 | 3 | 0.829 | 1 | 1430.2 |  | 9484.4 | 420.949 | 314840
1379 | 193790 | 676.149 | 170.01 | 3 | 0.847 | 0.91 | 876.38 |  | 5811.7 | 649.414 | 192620 | 1379 | 188440 | 946.149 | 170.01 | 3 | 0.845 | 1.03 | 852.68 |  | 5654.5 | 649.414 | 186120 | 1379 | 315580 | 430.153 | 170 | 3 | 0.829 | 1.01 | 1428.1 |  | 9470.5 | 421.899 | 314020
1380 | 193470 | 677.855 | 170.01 | 3 | 0.847 | 0.88 | 875.12 |  | 5803.3 | 651.129 | 191170 | 1380 | 186710 | 947.855 | 170.02 | 3 | 0.845 | 1.06 | 844.48 |  | 5600.2 | 651.129 | 185450 | 1380 | 314840 | 431.1 | 169.99 | 3 | 0.829 | 1 | 1424.4 |  | 9446 | 422.85 | 313000
1381 | 192620 | 679.565 | 170.01 | 3 | 0.847 | 0.89 | 871.5 |  | 5779.3 | 652.848 | 190770 | 1381 | 186120 | 949.565 | 170.01 | 3 | 0.845 | 1.09 | 841.95 |  | 5583.4 | 652.848 | 185390 | 1381 | 314020 | 432.05 | 170 | 3 | 0.829 | 1.02 | 1420.5 |  | 9420.3 | 423.803 | 312010
1382 | 191170 | 681.28 | 170.02 | 3 | 0.847 | 0.9 | 864.64 |  | 5733.8 | 654.572 | 189660 | 1382 | 185450 | 951.28 | 170.01 | 3 | 0.845 | 1.09 | 838.62 |  | 5561.3 | 654.572 | 184780 | 1382 | 313000 | 433.001 | 170 | 3 | 0.829 | 1.01 | 1415.8 |  | 9388.8 | 424.758 | 311010
1383 | 190770 | 682.999 | 170.01 | 3 | 0.847 | 0.87 | 863.17 |  | 5724.1 | 656.3 | 189250 | 1383 | 185390 | 952.999 | 170 | 3 | 0.845 | 1.09 | 838.72 |  | 5562 | 656.3 | 184640 | 1383 | 312010 | 433.954 | 169.99 | 3 | 0.829 | 1.01 | 1411.4 |  | 9359.7 | 425.716 | 310270
1384 | 189660 | 684.723 | 170.02 | 3 | 0.847 | 0.87 | 857.83 |  | 5688.7 | 658.033 | 188310 | 1384 | 184780 | 954.723 | 170.01 | 3 | 0.845 | 1.1 | 835.96 |  | 5543.6 | 658.033 | 182980 | 1384 | 311010 | 434.909 | 170 | 3 | 0.829 | 1.02 | 1406.8 |  | 9329.1 | 426.675 | 309770
1385 | 189250 | 686.451 | 170.02 | 3 | 0.847 | 0.84 | 855.98 |  | 5676.4 | 659.77 | 187490 | 1385 | 184640 | 956.451 | 170 | 3 | 0.845 | 1.1 | 835.6 |  | 5541.3 | 659.77 | 181950 | 1385 | 310270 | 435.867 | 170 | 3 | 0.829 | 1.05 | 1403.5 |  | 9307 | 427.636 | 308900
1386 | 188310 | 688.184 | 170.02 | 3 | 0.847 | 0.83 | 851.64 |  | 5647.6 | 661.511 | 186720 | 1386 | 182980 | 958.184 | 170.01 | 3 | 0.845 | 1.09 | 827.7 |  | 5488.9 | 661.511 | 181730 | 1386 | 309770 | 436.826 | 170 | 3 | 0.829 | 1.05 | 1401.6 |  | 9294.9 | 428.6 | 307560
1387 | 187490 | 689.921 | 170.01 | 3 | 0.847 | 0.81 | 848.16 |  | 5624.5 | 663.257 | 185990 | 1387 | 181950 | 959.921 | 170.01 | 3 | 0.845 | 1.09 | 823 |  | 5457.7 | 663.257 | 181260 | 1387 | 308900 | 437.787 | 170 | 3 | 0.829 | 1.04 | 1398 |  | 9270.5 | 429.565 | 306720
1388 | 186720 | 691.662 | 170.01 | 3 | 0.847 | 0.79 | 844.53 |  | 5600.5 | 665.008 | 185630 | 1388 | 181730 | 961.662 | 170.01 | 3 | 0.845 | 1.11 | 822.27 |  | 5452.9 | 665.008 | 180660 | 1388 | 307560 | 438.751 | 170.01 | 3 | 0.829 | 1.03 | 1391.4 |  | 9226.9 | 430.533 | 306400
1389 | 185990 | 693.408 | 170 | 3 | 0.847 | 0.78 | 841.29 |  | 5579 | 666.762 | 185980 | 1389 | 181260 | 963.408 | 170 | 3 | 0.845 | 1.11 | 820.29 |  | 5439.7 | 666.762 | 179750 | 1389 | 306720 | 439.716 | 170.01 | 3 | 0.829 | 1.04 | 1387.3 |  | 9199.8 | 431.503 | 306110
1390 | 185630 | 695.159 | 170.01 | 3 | 0.847 | 0.78 | 839.52 |  | 5567.2 | 668.522 | 185530 | 1390 | 180660 | 965.159 | 170.01 | 3 | 0.845 | 1.09 | 817.59 |  | 5421.8 | 668.522 | 178490 | 1390 | 306400 | 440.684 | 170.02 | 3 | 0.829 | 1.06 | 1386.5 |  | 9194.2 | 432.474 | 305170
1391 | 185980 | 696.913 | 170.02 | 3 | 0.847 | 0.75 | 841.48 |  | 5580.2 | 670.286 | 183340 | 1391 | 179750 | 966.913 | 170.01 | 3 | 0.845 | 1.07 | 813.47 |  | 5394.5 | 670.286 | 177750 | 1391 | 306110 | 441.654 | 170.01 | 3 | 0.829 | 1.04 | 1385.1 |  | 9185.3 | 433.448 | 304500
1392 | 185530 | 698.673 | 170.02 | 3 | 0.847 | 1.15 | 839.88 |  | 5569.6 | 672.054 | 183330 | 1392 | 178490 | 968.673 | 170 | 3 | 0.845 | 1.09 | 807.49 |  | 5354.9 | 672.054 | 177200 | 1392 | 305170 | 442.625 | 170.02 | 3 | 0.829 | 1.04 | 1380.5 |  | 9154.5 | 434.424 | 303890
1393 | 183340 | 700.437 | 170.01 | 3 | 0.847 | 1.18 | 828.98 |  | 5497.4 | 673.827 | 182360 | 1393 | 177750 | 970.437 | 170 | 3 | 0.845 | 1.09 | 804.1 |  | 5332.4 | 673.827 | 176550 | 1393 | 304500 | 443.599 | 170 | 3 | 0.829 | 1.02 | 1377.8 |  | 9136.9 | 435.402 | 303090
1394 | 183330 | 702.205 | 170 | 3 | 0.847 | 1.19 | 829.31 |  | 5499.5 | 675.604 | 181030 | 1394 | 177200 | 972.205 | 170.01 | 3 | 0.845 | 1.09 | 801.73 |  | 5316.7 | 675.604 | 176340 | 1394 | 303890 | 444.575 | 170 | 3 | 0.829 | 1.04 | 1375.2 |  | 9119.6 | 436.382 | 302420
1395 | 182360 | 703.978 | 170.01 | 3 | 0.847 | 1.21 | 825.02 |  | 5471.1 | 677.386 | 180160 | 1395 | 176550 | 973.978 | 170.01 | 3 | 0.845 | 1.07 | 798.89 |  | 5297.8 | 677.386 | 175150 | 1395 | 303090 | 445.553 | 170 | 3 | 0.829 | 1.03 | 1371.2 |  | 9093 | 437.364 | 301840
1396 | 181030 | 705.755 | 170 | 3 | 0.847 | 1.2 | 819.13 |  | 5432 | 679.173 | 179450 | 1396 | 176340 | 975.755 | 170 | 3 | 0.845 | 1.05 | 797.91 |  | 5291.3 | 679.173 | 174530 | 1396 | 302420 | 446.533 | 170 | 3 | 0.829 | 1.04 | 1368.3 |  | 9074.1 | 438.348 | 300650
1397 | 180160 | 707.537 | 170 | 3 | 0.847 | 1.2 | 814.89 |  | 5403.9 | 680.964 | 178460 | 1397 | 175150 | 977.537 | 170 | 3 | 0.845 | 1.04 | 792.29 |  | 5254.1 | 680.964 | 173500 | 1397 | 301840 | 447.515 | 170 | 3 | 0.829 | 1.04 | 1365.8 |  | 9057 | 439.335 | 300190
1398 | 179450 | 709.324 | 170.01 | 3 | 0.847 | 1.18 | 811.79 |  | 5383.3 | 682.76 | 177900 | 1398 | 174530 | 979.324 | 170 | 3 | 0.844 | 1.03 | 789.67 |  | 5236.6 | 682.76 | 173150 | 1398 | 300650 | 448.499 | 169.99 | 3 | 0.829 | 1.03 | 1360.3 |  | 9020.6 | 440.323 | 299270
1399 | 178460 | 711.115 | 170.01 | 3 | 0.847 | 1.16 | 807.27 |  | 5353.4 | 684.56 | 177060 | 1399 | 173500 | 981.115 | 170 | 3 | 0.845 | 1.03 | 784.96 |  | 5205.4 | 684.56 | 171760 | 1399 | 300190 | 449.486 | 169.99 | 3 | 0.829 | 1.03 | 1358.4 |  | 9008.2 | 441.314 | 298010
1400 | 177900 | 712.911 | 170 | 3 | 0.847 | 1.14 | 805.03 |  | 5338.5 | 686.365 | 175790 | 1400 | 173150 | 982.911 | 170 | 3 | 0.844 | 1.03 | 783.61 |  | 5196.5 | 686.365 | 171670 | 1400 | 299270 | 450.474 | 169.99 | 3 | 0.829 | 1.03 | 1354.3 |  | 8980.9 | 442.306 | 297410
1401 | 177060 | 714.711 | 170.01 | 3 | 0.847 | 1.13 | 801.05 |  | 5312.2 | 688.175 | 174520 | 1401 | 171760 | 984.711 | 170 | 3 | 0.844 | 1.03 | 776.87 |  | 5151.8 | 688.175 | 170890 | 1401 | 298010 | 451.465 | 169.99 | 3 | 0.829 | 1.04 | 1348 |  | 8939.3 | 443.301 | 296220
1402 | 175790 | 716.516 | 170.01 | 3 | 0.847 | 1.12 | 795.26 |  | 5273.7 | 689.989 | 174000 | 1402 | 171670 | 986.516 | 170 | 3 | 0.844 | 1.02 | 777 |  | 5152.6 | 689.989 | 169490 | 1402 | 297410 | 452.457 | 170 | 3 | 0.829 | 1.05 | 1345.8 |  | 8924.4 | 444.298 | 295510
1403 | 174520 | 718.326 | 170.01 | 3 | 0.847 | 1.11 | 789.16 |  | 5233.3 | 691.808 | 173420 | 1403 | 170890 | 988.326 | 170 | 3 | 0.844 | 1.02 | 773.38 |  | 5128.6 | 691.808 | 168280 | 1403 | 296220 | 453.452 | 170 | 3 | 0.829 | 1.06 | 1340.4 |  | 8888.6 | 445.297 | 294360
1404 | 174000 | 720.14 | 170.02 | 3 | 0.847 | 1.1 | 786.86 |  | 5218 | 693.631 | 172280 | 1404 | 169490 | 990.14 | 170 | 3 | 0.845 | 1.01 | 766.81 |  | 5085.1 | 693.631 | 168100 | 1404 | 295510 | 454.449 | 169.99 | 3 | 0.829 | 1.08 | 1337.1 |  | 8866.8 | 446.298 | 294240
1405 | 173420 | 721.959 | 170.01 | 3 | 0.847 | 1.1 | 784.39 |  | 5201.7 | 695.46 | 172050 | 1405 | 168280 | 991.959 | 170 | 3 | 0.844 | 1.02 | 761.04 |  | 5046.8 | 695.46 | 167580 | 1405 | 294360 | 455.448 | 170.01 | 3 | 0.829 | 1.08 | 1331.4 |  | 8829 | 447.301 | 293650
1406 | 172280 | 723.782 | 170.01 | 3 | 0.847 | 1.11 | 779.12 |  | 5166.7 | 697.292 | 170400 | 1406 | 168100 | 993.782 | 170.01 | 3 | 0.844 | 1.04 | 760.53 |  | 5043.4 | 697.292 | 166480 | 1406 | 294240 | 456.449 | 170 | 3 | 0.829 | 1.08 | 1331.2 |  | 8827.6 | 448.307 | 292100
1407 | 172050 | 725.611 | 170.02 | 3 | 0.847 | 1.11 | 778.35 |  | 5161.6 | 699.13 | 170350 | 1407 | 167580 | 995.611 | 170 | 3 | 0.845 | 1.04 | 758.47 |  | 5029.7 | 699.13 | 165700 | 1407 | 293650 | 457.452 | 170 | 3 | 0.829 | 1.09 | 1328.7 |  | 8811.5 | 449.314 | 291790
1408 | 170400 | 727.443 | 170.01 | 3 | 0.847 | 1.11 | 770.51 |  | 5109.6 | 700.972 | 170100 | 1408 | 166480 | 997.443 | 170.02 | 3 | 0.844 | 1.04 | 752.97 |  | 4993.3 | 700.972 | 165590 | 1408 | 292100 | 458.458 | 170.01 | 3 | 0.829 | 1.1 | 1321.1 |  | 8760.6 | 450.324 | 290730
1409 | 170350 | 729.281 | 170.01 | 3 | 0.847 | 1.11 | 770.61 |  | 5110.2 | 702.819 | 169280 | 1409 | 165700 | 999.281 | 170.01 | 3 | 0.844 | 1.03 | 749.35 |  | 4969.3 | 702.819 | 164150 | 1409 | 291790 | 459.465 | 170.01 | 3 | 0.829 | 1.09 | 1320.4 |  | 8755.9 | 451.336 | 289980
1410 | 170100 | 731.123 | 170.01 | 3 | 0.847 | 1.12 | 769.77 |  | 5104.7 | 704.671 | 168570 | 1410 | 165590 | 1001.123 | 170 | 3 | 0.845 | 1.04 | 749.33 |  | 4969.2 | 704.671 | 163220 | 1410 | 290730 | 460.475 | 170 | 3 | 0.829 | 1.09 | 1315.1 |  | 8721.2 | 452.35 | 289500
1411 | 169280 | 732.97 | 170.01 | 3 | 0.847 | 1.12 | 765.65 |  | 5077.4 | 706.528 | 168450 | 1411 | 164150 | 1002.97 | 170.01 | 3 | 0.845 | 1.04 | 742.49 |  | 4923.8 | 706.528 | 163360 | 1411 | 289980 | 461.487 | 170.01 | 3 | 0.829 | 1.1 | 1312.2 |  | 8701.6 | 453.366 | 288160
1412 | 168570 | 734.822 | 170 | 3 | 0.847 | 1.14 | 762.41 |  | 5055.9 | 708.389 | 168130 | 1412 | 163220 | 1004.822 | 170.01 | 3 | 0.844 | 1.02 | 738.24 |  | 4895.6 | 708.389 | 162410 | 1412 | 289500 | 462.501 | 170.01 | 3 | 0.829 | 1.1 | 1309.9 |  | 8686.4 | 454.385 | 287180
1413 | 168450 | 736.679 | 170 | 3 | 0.847 | 1.16 | 762.23 |  | 5054.7 | 710.255 | 167860 | 1413 | 163360 | 1006.679 | 170.01 | 3 | 0.844 | 1.02 | 739.27 |  | 4902.4 | 710.255 | 162110 | 1413 | 288160 | 463.517 | 170.01 | 3 | 0.829 | 1.12 | 1303.4 |  | 8643.4 | 455.405 | 286650
1414 | 168130 | 738.54 | 170 | 3 | 0.847 | 1.16 | 760.42 |  | 5042.7 | 712.126 | 167360 | 1414 | 162410 | 1008.54 | 170 | 3 | 0.844 | 1.02 | 734.63 |  | 4871.7 | 712.126 | 161060 | 1414 | 287180 | 464.536 | 170.01 | 3 | 0.829 | 1.14 | 1299 |  | 8614.1 | 456.428 | 286280
1415 | 167860 | 740.406 | 170 | 3 | 0.847 | 1.19 | 759.56 |  | 5037 | 714.001 | 166360 | 1415 | 162110 | 1010.406 | 170 | 3 | 0.844 | 1.02 | 733.64 |  | 4865.1 | 714.001 | 160130 | 1415 | 286650 | 465.556 | 170 | 3 | 0.829 | 1.15 | 1296.7 |  | 8599.2 | 457.453 | 285800
1416 | 167360 | 742.277 | 170.01 | 3 | 0.847 | 1.2 | 757.29 |  | 5021.9 | 715.882 | 166160 | 1416 | 161060 | 1012.277 | 169.99 | 3 | 0.844 | 1.02 | 728.68 |  | 4832.2 | 715.882 | 159010 | 1416 | 286280 | 466.579 | 170 | 3 | 0.829 | 1.13 | 1295.4 |  | 8590.6 | 458.48 | 285200
1417 | 166360 | 744.152 | 170.01 | 3 | 0.847 | 1.21 | 752.66 |  | 4991.2 | 717.767 | 164610 | 1417 | 160130 | 1014.152 | 169.99 | 3 | 0.844 | 1.03 | 724.62 |  | 4805.3 | 717.767 | 158680 | 1417 | 285800 | 467.604 | 170.01 | 3 | 0.829 | 1.15 | 1293.3 |  | 8576.6 | 459.509 | 284800
1418 | 166160 | 746.033 | 170.01 | 3 | 0.847 | 1.2 | 751.84 |  | 4985.8 | 719.657 | 163940 | 1418 | 159010 | 1016.033 | 170 | 3 | 0.844 | 1.03 | 719.35 |  | 4770.3 | 719.657 | 157810 | 1418 | 285200 | 468.631 | 169.99 | 3 | 0.829 | 1.14 | 1290.6 |  | 8558.4 | 460.541 | 284080
1419 | 164610 | 747.918 | 170.01 | 3 | 0.847 | 1.19 | 744.63 |  | 4938 | 721.552 | 163860 | 1419 | 158680 | 1017.918 | 169.99 | 3 | 0.844 | 1.04 | 718.08 |  | 4761.9 | 721.552 | 157720 | 1419 | 284800 | 469.66 | 169.99 | 3 | 0.829 | 1.15 | 1288.7 |  | 8545.9 | 461.575 | 283230
1420 | 163940 | 749.808 | 170 | 3 | 0.847 | 1.2 | 741.44 |  | 4916.8 | 723.452 | 163080 | 1420 | 157810 | 1019.808 | 170.01 | 3 | 0.844 | 1.03 | 713.71 |  | 4732.9 | 723.452 | 156750 | 1420 | 284080 | 470.692 | 169.99 | 3 | 0.829 | 1.15 | 1285.1 |  | 8522.1 | 462.611 | 282940
1421 | 163860 | 751.703 | 170.01 | 3 | 0.847 | 1.19 | 741.43 |  | 4916.7 | 725.356 | 161730 | 1421 | 157720 | 1021.703 | 170.02 | 3 | 0.844 | 1.03 | 713.73 |  | 4733.1 | 725.356 | 155840 | 1421 | 283230 | 471.726 | 169.98 | 3 | 0.829 | 1.15 | 1281.1 |  | 8495.3 | 463.649 | 282760
1422 | 163080 | 753.603 | 170 | 3 | 0.847 | 1.18 | 737.85 |  | 4893 | 727.266 | 160830 | 1422 | 156750 | 1023.603 | 170.01 | 3 | 0.844 | 1.03 | 708.97 |  | 4701.5 | 727.266 | 155860 | 1422 | 282940 | 472.762 | 169.98 | 3 | 0.829 | 1.16 | 1280.3 |  | 8490 | 464.689 | 281470
1423 | 161730 | 755.507 | 170 | 3 | 0.847 | 1.17 | 731.56 |  | 4851.3 | 729.18 | 160450 | 1423 | 155840 | 1025.507 | 170.01 | 3 | 0.844 | 1 | 704.84 |  | 4674.1 | 729.18 | 154900 | 1423 | 282760 | 473.8 | 169.98 | 3 | 0.829 | 1.14 | 1279.5 |  | 8485 | 465.732 | 281200
1424 | 160830 | 757.417 | 170 | 3 | 0.847 | 1.16 | 727.4 |  | 4823.7 | 731.1 | 158970 | 1424 | 155860 | 1027.417 | 170.01 | 3 | 0.844 | 1.01 | 705.4 |  | 4677.8 | 731.1 | 154320 | 1424 | 281470 | 474.84 | 169.97 | 3 | 0.829 | 1.16 | 1273.1 |  | 8442.4 | 466.776 | 279950
1425 | 160450 | 759.331 | 170 | 3 | 0.847 | 1.14 | 725.86 |  | 4813.5 | 733.024 | 158670 | 1425 | 154900 | 1029.331 | 170 | 3 | 0.844 | 1.02 | 700.84 |  | 4647.6 | 733.024 | 152400 | 1425 | 281200 | 475.883 | 169.98 | 3 | 0.829 | 1.17 | 1272.5 |  | 8438.6 | 467.823 | 279630
1426 | 158970 | 761.251 | 170 | 3 | 0.847 | 1.12 | 718.85 |  | 4767 | 734.953 | 158550 | 1426 | 154320 | 1031.251 | 170.01 | 3 | 0.844 | 0.99 | 698.23 |  | 4630.3 | 734.953 | 152040 | 1426 | 279950 | 476.927 | 169.97 | 3 | 0.829 | 1.18 | 1266.2 |  | 8396.9 | 468.873 | 278360
1427 | 158670 | 763.175 | 170.01 | 3 | 0.847 | 1.13 | 717.81 |  | 4760.1 | 736.887 | 157920 | 1427 | 152400 | 1033.175 | 169.99 | 3 | 0.844 | 1.03 | 689.1 |  | 4569.7 | 736.887 | 151660 | 1427 | 279630 | 477.974 | 169.98 | 3 | 0.829 | 1.17 | 1265.3 |  | 8391.1 | 469.924 | 277670
1428 | 158550 | 765.104 | 170 | 3 | 0.847 | 1.13 | 717.51 |  | 4758.2 | 738.826 | 156900 | 1428 | 152040 | 1035.104 | 169.98 | 3 | 0.844 | 1.02 | 687.62 |  | 4560 | 738.826 | 150680 | 1428 | 278360 | 479.024 | 169.98 | 3 | 0.829 | 1.18 | 1259.1 |  | 8349.5 | 470.978 | 277050
1429 | 157920 | 767.038 | 170 | 3 | 0.847 | 1.12 | 714.51 |  | 4738.3 | 740.77 | 156500 | 1429 | 151660 | 1037.038 | 169.99 | 3 | 0.844 | 1.04 | 686.18 |  | 4550.4 | 740.77 | 149730 | 1429 | 277670 | 480.075 | 169.98 | 3 | 0.829 | 1.19 | 1256 |  | 8329.4 | 472.034 | 276570
1430 | 156900 | 768.977 | 170.01 | 3 | 0.847 | 1.1 | 709.67 |  | 4706.1 | 742.719 | 156290 | 1430 | 150680 | 1038.977 | 170 | 3 | 0.844 | 1.07 | 681.84 |  | 4521.6 | 742.719 | 149300 | 1430 | 277050 | 481.129 | 169.98 | 3 | 0.829 | 1.18 | 1253.3 |  | 8311.1 | 473.092 | 275430
1431 | 156500 | 770.921 | 170.01 | 3 | 0.847 | 1.11 | 707.88 |  | 4694.2 | 744.674 | 155130 | 1431 | 149730 | 1040.921 | 170.01 | 3 | 0.845 | 1.07 | 677.2 |  | 4490.8 | 744.674 | 148710 | 1431 | 276570 | 482.185 | 169.98 | 3 | 0.829 | 1.2 | 1251.5 |  | 8299.4 | 474.153 | 274670
1432 | 156290 | 772.87 | 170.02 | 3 | 0.847 | 1.11 | 707.11 |  | 4689.2 | 746.633 | 153550 | 1432 | 149300 | 1042.87 | 170.01 | 3 | 0.845 | 1.06 | 675.41 |  | 4478.9 | 746.633 | 148320 | 1432 | 275430 | 483.243 | 169.99 | 3 | 0.829 | 1.21 | 1246.3 |  | 8264.8 | 475.215 | 273720
1433 | 155130 | 774.825 | 170 | 3 | 0.847 | 1.11 | 701.85 |  | 4654.3 | 748.597 | 152710 | 1433 | 148710 | 1044.825 | 170.01 | 3 | 0.845 | 1.09 | 672.78 |  | 4461.5 | 748.597 | 147550 | 1433 | 274670 | 484.304 | 170 | 3 | 0.829 | 1.21 | 1243 |  | 8242.6 | 476.281 | 272580
1434 | 153550 | 776.784 | 170 | 3 | 0.847 | 1.13 | 694.56 |  | 4605.9 | 750.566 | 152190 | 1434 | 148320 | 1046.784 | 170.01 | 3 | 0.845 | 1.11 | 671.16 |  | 4450.8 | 750.566 | 147520 | 1434 | 273720 | 485.366 | 170 | 3 | 0.829 | 1.21 | 1238.6 |  | 8213.7 | 477.348 | 271850
1435 | 152710 | 778.748 | 170 | 3 | 0.847 | 1.12 | 690.6 |  | 4579.7 | 752.54 | 151590 | 1435 | 147550 | 1048.748 | 170 | 3 | 0.845 | 1.1 | 667.5 |  | 4426.5 | 752.54 | 147550 | 1435 | 272580 | 486.432 | 170 | 3 | 0.829 | 1.23 | 1233.2 |  | 8178.2 | 478.417 | 270890
1436 | 152190 | 780.717 | 170 | 3 | 0.847 | 1.12 | 688.4 |  | 4565.1 | 754.519 | 150780 | 1436 | 147520 | 1050.717 | 170 | 3 | 0.845 | 1.09 | 667.27 |  | 4425 | 754.519 | 146960 | 1436 | 271850 | 487.499 | 170.01 | 3 | 0.829 | 1.23 | 1229.9 |  | 8155.9 | 479.489 | 270620
1437 | 151590 | 782.691 | 170 | 3 | 0.847 | 1.11 | 685.7 |  | 4547.2 | 756.503 | 150030 | 1437 | 147550 | 1052.691 | 169.99 | 3 | 0.845 | 1.09 | 667.59 |  | 4427.1 | 756.503 | 145670 | 1437 | 270890 | 488.568 | 170 | 3 | 0.829 | 1.24 | 1225.2 |  | 8124.8 | 480.564 | 270440
1438 | 150780 | 784.67 | 170.01 | 3 | 0.847 | 1.11 | 682.06 |  | 4523 | 758.493 | 149820 | 1438 | 146960 | 1054.67 | 169.98 | 3 | 0.845 | 1.09 | 665 |  | 4409.9 | 758.493 | 145340 | 1438 | 270620 | 489.64 | 170 | 3 | 0.829 | 1.04 | 1224 |  | 8117.2 | 481.64 | 269220
1439 | 150030 | 786.654 | 170.01 | 3 | 0.847 | 1.1 | 678.73 |  | 4500.9 | 760.487 | 149320 | 1439 | 145670 | 1056.654 | 169.97 | 3 | 0.845 | 1.13 | 659.22 |  | 4371.6 | 760.487 | 144160 | 1439 | 270440 | 490.715 | 170.01 | 3 | 0.829 | 0.94 | 1223.8 |  | 8115.3 | 482.719 | 269130
1440 | 149820 | 788.644 | 170.01 | 3 | 0.847 | 1.09 | 677.79 |  | 4494.7 | 762.487 | 147720 | 1440 | 145340 | 1058.644 | 169.98 | 3 | 0.845 | 1.12 | 657.73 |  | 4361.7 | 762.487 | 142980 | 1440 | 269220 | 491.791 | 170 | 3 | 0.829 | 0.94 | 1217.7 |  | 8075.3 | 483.8 | 268130
1441 | 149320 | 790.638 | 170.01 | 3 | 0.847 | 1.07 | 675.7 |  | 4480.8 | 764.491 | 146710 | 1441 | 144160 | 1060.638 | 169.99 | 3 | 0.845 | 1.12 | 652.13 |  | 4324.6 | 764.491 | 142030 | 1441 | 269130 | 492.87 | 170 | 3 | 0.829 | 0.93 | 1217.9 |  | 8076.6 | 484.883 | 267660
1442 | 147720 | 792.638 | 170.02 | 3 | 0.847 | 1.08 | 668.17 |  | 4430.9 | 766.501 | 145850 | 1442 | 142980 | 1062.638 | 170 | 3 | 0.845 | 1.13 | 646.7 |  | 4288.6 | 766.501 | 140690 | 1442 | 268130 | 493.951 | 170 | 3 | 0.829 | 0.95 | 1212.8 |  | 8042.7 | 485.969 | 266190
1443 | 146710 | 794.642 | 170.01 | 3 | 0.847 | 1.11 | 663.66 |  | 4401 | 768.516 | 145260 | 1443 | 142030 | 1064.642 | 170.01 | 3 | 0.845 | 1.13 | 642.7 |  | 4262 | 768.516 | 140240 | 1443 | 267660 | 495.034 | 169.99 | 3 | 0.829 | 0.95 | 1211.2 |  | 8032.1 | 487.057 | 265470
1444 | 145850 | 796.652 | 170.01 | 3 | 0.847 | 1.12 | 659.77 |  | 4375.2 | 770.536 | 144940 | 1444 | 140690 | 1066.652 | 170.01 | 3 | 0.845 | 1.14 | 636.35 |  | 4219.9 | 770.536 | 139850 | 1444 | 266190 | 496.12 | 170 | 3 | 0.829 | 0.95 | 1204.1 |  | 7985.1 | 488.147 | 264490
1445 | 145260 | 798.667 | 170 | 3 | 0.847 | 1.12 | 657.07 |  | 4357.3 | 772.562 | 144970 | 1445 | 140240 | 1068.667 | 170.01 | 3 | 0.845 | 1.15 | 634.32 |  | 4206.4 | 772.562 | 139520 | 1445 | 265470 | 497.208 | 169.99 | 3 | 0.829 | 0.96 | 1200.8 |  | 7962.9 | 489.24 | 264220
1446 | 144940 | 800.687 | 170 | 3 | 0.847 | 1.12 | 655.58 |  | 4347.4 | 774.592 | 144250 | 1446 | 139850 | 1070.687 | 170.01 | 3 | 0.845 | 1.16 | 632.59 |  | 4195 | 774.592 | 138530 | 1446 | 264490 | 498.298 | 170 | 3 | 0.829 | 0.97 | 1196.1 |  | 7932 | 490.335 | 263330
1447 | 144970 | 802.713 | 170 | 3 | 0.847 | 1.13 | 655.89 |  | 4349.5 | 776.628 | 144140 | 1447 | 139520 | 1072.713 | 170.01 | 3 | 0.845 | 1.19 | 631.29 |  | 4186.4 | 776.628 | 138500 | 1447 | 264220 | 499.391 | 169.99 | 3 | 0.829 | 0.97 | 1195.4 |  | 7927.2 | 491.432 | 262440
1448 | 144250 | 804.743 | 170 | 3 | 0.847 | 1.15 | 652.44 |  | 4326.6 | 778.669 | 142710 | 1448 | 138530 | 1074.743 | 170.01 | 3 | 0.845 | 1.17 | 626.67 |  | 4155.7 | 778.669 | 137690 | 1448 | 263330 | 500.486 | 170 | 3 | 0.829 | 1 | 1191.6 |  | 7902 | 492.532 | 262210
1449 | 144140 | 806.779 | 170.01 | 3 | 0.847 | 1.14 | 652.25 |  | 4325.3 | 780.715 | 141880 | 1449 | 138500 | 1076.779 | 170 | 3 | 0.845 | 1.13 | 626.65 |  | 4155.6 | 780.715 | 137110 | 1449 | 262440 | 501.583 | 169.99 | 3 | 0.829 | 0.98 | 1187.4 |  | 7874.2 | 493.634 | 261460
1450 | 142710 | 808.82 | 170 | 3 | 0.847 | 1.14 | 645.51 |  | 4280.7 | 782.766 | 142170 | 1450 | 137690 | 1078.82 | 170 | 3 | 0.845 | 1.14 | 622.81 |  | 4130.2 | 782.766 | 136830 | 1450 | 262210 | 502.683 | 170.01 | 3 | 0.829 | 0.98 | 1186.6 |  | 7868.9 | 494.738 | 260400
1451 | 141880 | 810.866 | 170 | 3 | 0.847 | 1.14 | 641.66 |  | 4255.1 | 784.823 | 144080 | 1451 | 137110 | 1080.866 | 169.99 | 3 | 0.845 | 1.16 | 620.25 |  | 4113.2 | 784.823 | 136140 | 1451 | 261460 | 503.785 | 169.99 | 3 | 0.829 | 1 | 1183 |  | 7844.7 | 495.845 | 260300
1452 | 142170 | 812.917 | 170.01 | 3 | 0.847 | 1.14 | 643.06 |  | 4264.4 | 786.885 | 144000 | 1452 | 136830 | 1082.917 | 169.99 | 3 | 0.845 | 1.2 | 619.19 |  | 4106.1 | 786.885 | 135100 | 1452 | 260400 | 504.889 | 169.99 | 3 | 0.829 | 1.01 | 1177.8 |  | 7810.8 | 496.954 | 259740
1453 | 144080 | 814.974 | 170 | 3 | 0.847 | 1.11 | 651.9 |  | 4323.1 | 788.952 | 142440 | 1453 | 136140 | 1084.974 | 169.99 | 3 | 0.845 | 1.22 | 616 |  | 4085 | 788.952 | 135030 | 1453 | 260300 | 505.996 | 170 | 3 | 0.829 | 1.01 | 1177.9 |  | 7811.4 | 498.066 | 258530
1454 | 144000 | 817.036 | 169.99 | 3 | 0.847 | 1.08 | 651.49 |  | 4320.3 | 791.025 | 140820 | 1454 | 135100 | 1087.036 | 170 | 3 | 0.845 | 0.86 | 610.84 |  | 4050.8 | 791.025 | 134220 | 1454 | 259740 | 507.105 | 169.99 | 3 | 0.829 | 0.99 | 1175.3 |  | 7794 | 499.179 | 258520
1455 | 142440 | 819.103 | 169.98 | 3 | 0.847 | 1.08 | 644.31 |  | 4272.7 | 793.103 | 139910 | 1455 | 135030 | 1089.103 | 170 | 3 | 0.845 | 0.87 | 610.85 |  | 4050.8 | 793.103 | 133920 | 1455 | 258530 | 508.217 | 169.99 | 3 | 0.829 | 1 | 1169.3 |  | 7754.1 | 500.296 | 257310
1456 | 140820 | 821.176 | 169.98 | 3 | 0.847 | 1.08 | 636.75 |  | 4222.6 | 795.186 | 139780 | 1456 | 134220 | 1091.176 | 170 | 3 | 0.845 | 0.87 | 607.08 |  | 4025.8 | 795.186 | 132870 | 1456 | 258520 | 509.33 | 169.99 | 3 | 0.829 | 1 | 1169.9 |  | 7758.1 | 501.414 | 256630
1457 | 139910 | 823.254 | 170 | 3 | 0.847 | 1.08 | 632.66 |  | 4195.5 | 797.274 | 138640 | 1457 | 133920 | 1093.254 | 170.01 | 3 | 0.845 | 0.87 | 605.97 |  | 4018.4 | 797.274 | 132630 | 1457 | 257310 | 510.447 | 169.99 | 3 | 0.829 | 1 | 1164 |  | 7718.9 | 502.535 | 255590
1458 | 139780 | 825.337 | 170.01 | 3 | 0.847 | 1.06 | 632.44 |  | 4194 | 799.368 | 137410 | 1458 | 132870 | 1095.337 | 170 | 3 | 0.845 | 0.86 | 601.14 |  | 3986.4 | 799.368 | 132120 | 1458 | 256630 | 511.565 | 169.99 | 3 | 0.829 | 1.03 | 1161.2 |  | 7700.4 | 503.659 | 254610
1459 | 138640 | 827.425 | 170.01 | 3 | 0.847 | 1.04 | 627.22 |  | 4159.4 | 801.468 | 136600 | 1459 | 132630 | 1097.425 | 170 | 3 | 0.845 | 0.87 | 600.11 |  | 3979.6 | 801.468 | 131560 | 1459 | 255590 | 512.686 | 169.99 | 3 | 0.829 | 1.06 | 1156.2 |  | 7667.3 | 504.784 | 254480
1460 | 137410 | 829.519 | 170.02 | 3 | 0.847 | 1.05 | 621.8 |  | 4123.4 | 803.572 | 134890 | 1460 | 132120 | 1099.519 | 170 | 3 | 0.845 | 0.89 | 597.82 |  | 3964.4 | 803.572 | 130690 | 1460 | 254610 | 513.81 | 169.99 | 3 | 0.829 | 1.03 | 1151.5 |  | 7636.2 | 505.913 | 254020
1461 | 136600 | 831.619 | 170.01 | 3 | 0.847 | 1.06 | 618.16 |  | 4099.3 | 805.682 | 133590 | 1461 | 131560 | 1101.619 | 169.99 | 3 | 0.845 | 0.9 | 595.34 |  | 3948 | 805.682 | 130510 | 1461 | 254480 | 514.935 | 169.99 | 3 | 0.829 | 1.03 | 1151.5 |  | 7635.9 | 507.043 | 253440
1462 | 134890 | 833.723 | 170.01 | 3 | 0.847 | 1.09 | 610.17 |  | 4046.3 | 807.798 | 132830 | 1462 | 130690 | 1103.723 | 169.99 | 3 | 0.846 | 0.91 | 591.28 |  | 3921 | 807.798 | 130070 | 1462 | 254020 | 516.064 | 169.99 | 3 | 0.829 | 1.03 | 1149.4 |  | 7622.2 | 508.176 | 252690
1463 | 133590 | 835.833 | 170.01 | 3 | 0.847 | 1.12 | 604.03 |  | 4005.6 | 809.918 | 132080 | 1463 | 130510 | 1105.833 | 170 | 3 | 0.846 | 0.95 | 590.56 |  | 3916.3 | 809.918 | 129350 | 1463 | 253440 | 517.194 | 169.99 | 3 | 0.829 | 1.03 | 1146.5 |  | 7603.1 | 509.312 | 252620
1464 | 132830 | 837.949 | 170 | 3 | 0.847 | 1.15 | 601.03 |  | 3985.7 | 812.045 | 131980 | 1464 | 130070 | 1107.949 | 170 | 3 | 0.846 | 0.93 | 588.41 |  | 3902 | 812.045 | 128160 | 1464 | 252690 | 518.327 | 169.98 | 3 | 0.829 | 1.03 | 1143 |  | 7579.9 | 510.449 | 251340
1465 | 132080 | 840.069 | 170.01 | 3 | 0.847 | 1.18 | 597.45 |  | 3961.9 | 814.176 | 131830 | 1465 | 129350 | 1110.069 | 169.98 | 3 | 0.846 | 0.94 | 585.1 |  | 3880 | 814.176 | 127840 | 1465 | 252620 | 519.463 | 169.98 | 3 | 0.829 | 1.04 | 1143.3 |  | 7581.7 | 511.59 | 250270
1466 | 131980 | 842.196 | 170 | 3 | 0.847 | 1.2 | 597.06 |  | 3959.4 | 816.314 | 130860 | 1466 | 128160 | 1112.196 | 169.98 | 3 | 0.846 | 0.96 | 579.61 |  | 3843.7 | 816.314 | 127420 | 1466 | 251340 | 520.6 | 169.98 | 3 | 0.829 | 1.05 | 1137.4 |  | 7542.5 | 512.732 | 249060
1467 | 131830 | 844.327 | 170 | 3 | 0.847 | 1.21 | 596.49 |  | 3955.6 | 818.456 | 131090 | 1467 | 127840 | 1114.327 | 169.99 | 3 | 0.846 | 0.97 | 578.15 |  | 3834 | 818.456 | 126770 | 1467 | 250270 | 521.741 | 169.99 | 3 | 0.829 | 1.09 | 1132.4 |  | 7509.6 | 513.878 | 248600
1468 | 130860 | 846.465 | 170 | 3 | 0.847 | 1.23 | 591.85 |  | 3924.8 | 820.604 | 129430 | 1468 | 127420 | 1116.465 | 169.99 | 3 | 0.846 | 0.98 | 576.51 |  | 3823.1 | 820.604 | 126540 | 1468 | 249060 | 522.883 | 169.99 | 3 | 0.829 | 1.1 | 1126.5 |  | 7470.3 | 515.025 | 248420
1469 | 131090 | 848.607 | 170 | 3 | 0.847 | 0.9 | 593.25 |  | 3934.1 | 822.758 | 130070 | 1469 | 126770 | 1118.607 | 169.99 | 3 | 0.846 | 0.98 | 573.43 |  | 3802.7 | 822.758 | 124630 | 1469 | 248600 | 524.029 | 169.99 | 3 | 0.829 | 1.09 | 1124.5 |  | 7457 | 516.175 | 247860
1470 | 129430 | 850.755 | 170.01 | 3 | 0.847 | 0.93 | 585.24 |  | 3881 | 824.917 | 129180 | 1470 | 126540 | 1120.755 | 169.99 | 3 | 0.846 | 0.98 | 572.68 |  | 3797.7 | 824.917 | 124370 | 1470 | 248420 | 525.176 | 170 | 3 | 0.829 | 1.09 | 1123.8 |  | 7452.5 | 517.328 | 246640
1471 | 130070 | 852.909 | 170.01 | 3 | 0.847 | 0.95 | 588.57 |  | 3903 | 827.082 | 128680 | 1471 | 124630 | 1122.909 | 169.99 | 3 | 0.846 | 0.99 | 563.68 |  | 3738 | 827.082 | 124250 | 1471 | 247860 | 526.326 | 170 | 3 | 0.829 | 1.09 | 1121.3 |  | 7436 | 518.483 | 246370
1472 | 129180 | 855.068 | 170.01 | 3 | 0.847 | 0.97 | 584.3 |  | 3874.8 | 829.252 | 128080 | 1472 | 124370 | 1125.068 | 169.99 | 3 | 0.846 | 1.03 | 562.8 |  | 3732.2 | 829.252 | 124470 | 1472 | 246640 | 527.479 | 170 | 3 | 0.829 | 1.11 | 1115.8 |  | 7399.3 | 519.64 | 245100
1473 | 128680 | 857.233 | 170 | 3 | 0.847 | 0.97 | 582.09 |  | 3860.1 | 831.428 | 127020 | 1473 | 124250 | 1127.233 | 169.99 | 3 | 0.846 | 1.03 | 562.01 |  | 3727 | 831.428 | 123210 | 1473 | 246370 | 528.634 | 170 | 3 | 0.829 | 1.11 | 1115 |  | 7394.1 | 520.8 | 245190
1474 | 128080 | 859.403 | 170 | 3 | 0.847 | 1.02 | 579.57 |  | 3843.4 | 833.609 | 126240 | 1474 | 124470 | 1129.403 | 169.99 | 3 | 0.846 | 1.01 | 563.29 |  | 3735.4 | 833.609 | 122980 | 1474 | 245100 | 529.791 | 169.99 | 3 | 0.829 | 1.12 | 1108.6 |  | 7351.8 | 521.962 | 244540
1475 | 127020 | 861.579 | 169.99 | 3 | 0.847 | 1.02 | 574.45 |  | 3809.4 | 835.796 | 125590 | 1475 | 123210 | 1131.579 | 169.98 | 3 | 0.846 | 1.04 | 557.36 |  | 3696.1 | 835.796 | 121980 | 1475 | 245190 | 530.951 | 169.99 | 3 | 0.829 | 1.13 | 1109.6 |  | 7358.2 | 523.127 | 243350
1476 | 126240 | 863.76 | 170 | 3 | 0.847 | 1.04 | 571.08 |  | 3787.1 | 837.989 | 124800 | 1476 | 122980 | 1133.76 | 169.99 | 3 | 0.846 | 1.04 | 556.46 |  | 3690.2 | 837.989 | 120770 | 1476 | 244540 | 532.113 | 169.99 | 3 | 0.829 | 1.13 | 1106.6 |  | 7338.3 | 524.295 | 242190
1477 | 125590 | 865.947 | 170 | 3 | 0.847 | 1.04 | 568.2 |  | 3768 | 840.187 | 123950 | 1477 | 121980 | 1135.947 | 169.99 | 3 | 0.846 | 1.05 | 551.84 |  | 3659.5 | 840.187 | 120000 | 1477 | 243350 | 533.278 | 169.98 | 3 | 0.829 | 1.16 | 1101.1 |  | 7302.2 | 525.464 | 241540
1478 | 124800 | 868.14 | 170 | 3 | 0.847 | 1.02 | 564.6 |  | 3744.1 | 842.391 | 122650 | 1478 | 120770 | 1138.14 | 169.98 | 3 | 0.846 | 1.07 | 546.33 |  | 3622.9 | 842.391 | 120020 | 1478 | 242190 | 534.446 | 169.98 | 3 | 0.829 | 1.19 | 1096 |  | 7267.9 | 526.637 | 241020
1479 | 123950 | 870.338 | 170 | 3 | 0.847 | 1.04 | 560.83 |  | 3719.1 | 844.601 | 122630 | 1479 | 120000 | 1140.338 | 169.99 | 3 | 0.846 | 1.12 | 543.04 |  | 3601.2 | 844.601 | 119610 | 1479 | 241540 | 535.615 | 169.98 | 3 | 0.829 | 1.21 | 1093 |  | 7248.2 | 527.812 | 240550
1480 | 122650 | 872.542 | 170.01 | 3 | 0.847 | 1.06 | 554.61 |  | 3677.9 | 846.816 | 122590 | 1480 | 120020 | 1142.542 | 170 | 3 | 0.846 | 1.11 | 542.94 |  | 3600.5 | 846.816 | 119000 | 1480 | 241020 | 536.788 | 169.98 | 3 | 0.829 | 1.21 | 1090.5 |  | 7231.9 | 528.989 | 240320
1481 | 122630 | 874.752 | 170 | 3 | 0.847 | 1.07 | 554.76 |  | 3678.9 | 849.037 | 121860 | 1481 | 119610 | 1144.752 | 169.99 | 3 | 0.846 | 1.14 | 541.11 |  | 3588.4 | 849.037 | 118420 | 1481 | 240550 | 537.963 | 169.99 | 3 | 0.829 | 1.21 | 1088.1 |  | 7215.4 | 530.169 | 240240
1482 | 122590 | 876.967 | 170 | 3 | 0.847 | 1.08 | 554.76 |  | 3678.9 | 851.263 | 121330 | 1482 | 119000 | 1146.967 | 169.99 | 3 | 0.846 | 1.13 | 538.32 |  | 3569.8 | 851.263 | 117310 | 1482 | 240320 | 539.14 | 170 | 3 | 0.829 | 1.21 | 1087 |  | 7208.4 | 531.351 | 239350
1483 | 121860 | 879.188 | 170 | 3 | 0.847 | 1.11 | 551.31 |  | 3656 | 853.495 | 121020 | 1483 | 118420 | 1149.188 | 169.98 | 3 | 0.846 | 1.14 | 535.74 |  | 3552.7 | 853.495 | 117230 | 1483 | 240240 | 540.32 | 169.99 | 3 | 0.829 | 1.21 | 1087.1 |  | 7209.3 | 532.536 | 238590
1484 | 121330 | 881.414 | 169.99 | 3 | 0.847 | 1.11 | 548.78 |  | 3639.2 | 855.733 | 119770 | 1484 | 117310 | 1151.414 | 169.99 | 3 | 0.846 | 1.16 | 530.62 |  | 3518.8 | 855.733 | 116860 | 1484 | 239350 | 541.502 | 170 | 3 | 0.829 | 1.2 | 1082.7 |  | 7180 | 533.724 | 237500
1485 | 121020 | 883.646 | 169.99 | 3 | 0.848 | 1.12 | 547.48 |  | 3630.6 | 857.977 | 119620 | 1485 | 117230 | 1153.646 | 169.99 | 3 | 0.846 | 1.17 | 530.47 |  | 3517.8 | 857.977 | 116550 | 1485 | 238590 | 542.687 | 169.98 | 3 | 0.829 | 1.23 | 1079.5 |  | 7158.8 | 534.914 | 236970
1486 | 119770 | 885.884 | 170 | 3 | 0.848 | 1.16 | 541.58 |  | 3591.4 | 860.226 | 119540 | 1486 | 116860 | 1155.884 | 170 | 3 | 0.846 | 1.16 | 528.66 |  | 3505.8 | 860.226 | 115580 | 1486 | 237500 | 543.875 | 169.98 | 3 | 0.829 | 1.23 | 1074.2 |  | 7123.4 | 536.106 | 236680
1487 | 119620 | 888.128 | 170 | 3 | 0.848 | 1.15 | 541.02 |  | 3587.8 | 862.482 | 118530 | 1487 | 116550 | 1158.128 | 170 | 3 | 0.846 | 1.15 | 527.32 |  | 3496.9 | 862.482 | 114980 | 1487 | 236970 | 545.065 | 169.98 | 3 | 0.829 | 1.23 | 1072.1 |  | 7109.6 | 537.301 | 235340
1488 | 119540 | 890.377 | 170 | 3 | 0.848 | 1.17 | 540.85 |  | 3586.6 | 864.743 | 117550 | 1488 | 115580 | 1160.377 | 169.99 | 3 | 0.846 | 1.17 | 522.79 |  | 3466.9 | 864.743 | 114270 | 1488 | 236680 | 546.257 | 169.98 | 3 | 0.829 | 1.22 | 1071 |  | 7102.4 | 538.499 | 234330
1489 | 118530 | 892.633 | 170 | 3 | 0.848 | 1.17 | 536.08 |  | 3555 | 867.009 | 117120 | 1489 | 114980 | 1162.633 | 169.99 | 3 | 0.846 | 1.18 | 520.09 |  | 3449 | 867.009 | 113380 | 1489 | 235340 | 547.452 | 169.98 | 3 | 0.829 | 1.22 | 1064.5 |  | 7059.3 | 539.699 | 233430
1490 | 117550 | 894.894 | 170 | 3 | 0.848 | 1.19 | 531.64 |  | 3525.5 | 869.282 | 117090 | 1490 | 114270 | 1164.894 | 169.99 | 3 | 0.846 | 1.18 | 517.06 |  | 3428.9 | 869.282 | 112690 | 1490 | 234330 | 548.65 | 169.98 | 3 | 0.829 | 1.25 | 1059.9 |  | 7028.9 | 540.902 | 232550
1491 | 117120 | 897.16 | 170.01 | 3 | 0.848 | 1.21 | 529.69 |  | 3512.6 | 871.56 | 116610 | 1491 | 113380 | 1167.16 | 170 | 3 | 0.846 | 1.18 | 513.03 |  | 3402.1 | 871.56 | 112730 | 1491 | 233430 | 549.85 | 169.98 | 3 | 0.829 | 1 | 1055.8 |  | 7001.7 | 542.107 | 232050
1492 | 117090 | 899.433 | 170 | 3 | 0.848 | 1.24 | 529.67 |  | 3512.5 | 873.845 | 115650 | 1492 | 112690 | 1169.433 | 169.99 | 3 | 0.846 | 1.2 | 509.67 |  | 3379.9 | 873.845 | 111950 | 1492 | 232550 | 551.053 | 169.98 | 3 | 0.829 | 0.98 | 1051.7 |  | 6974.5 | 543.315 | 231130
1493 | 116610 | 901.711 | 170 | 3 | 0.848 | 1 | 527.72 |  | 3499.5 | 876.135 | 115380 | 1493 | 112730 | 1171.711 | 169.99 | 3 | 0.846 | 1.21 | 510.06 |  | 3382.5 | 876.135 | 111320 | 1493 | 232050 | 552.258 | 169.98 | 3 | 0.829 | 1.01 | 1049.7 |  | 6961 | 544.525 | 231010
1494 | 115650 | 903.996 | 170 | 3 | 0.848 | 0.86 | 522.99 |  | 3468.2 | 878.431 | 113990 | 1494 | 111950 | 1173.996 | 169.99 | 3 | 0.846 | 1.2 | 506.38 |  | 3358 | 878.431 | 110790 | 1494 | 231130 | 553.466 | 169.98 | 3 | 0.83 | 1.01 | 1045.8 |  | 6934.9 | 545.739 | 229820
1495 | 115380 | 906.286 | 169.99 | 3 | 0.848 | 0.88 | 522.01 |  | 3461.7 | 880.733 | 113760 | 1495 | 111320 | 1176.286 | 169.99 | 3 | 0.846 | 1.14 | 503.58 |  | 3339.5 | 880.733 | 110260 | 1495 | 231010 | 554.676 | 169.99 | 3 | 0.83 | 1.01 | 1045.6 |  | 6933.7 | 546.954 | 229010
1496 | 113990 | 908.582 | 170 | 3 | 0.848 | 0.92 | 515.65 |  | 3419.5 | 883.04 | 113550 | 1496 | 110790 | 1178.582 | 169.99 | 3 | 0.846 | 1.15 | 501.26 |  | 3324.1 | 883.04 | 110070 | 1496 | 229820 | 555.89 | 170 | 3 | 0.83 | 1.02 | 1039.6 |  | 6894.1 | 548.172 | 228510
1497 | 113760 | 910.884 | 170 | 3 | 0.848 | 0.95 | 514.6 |  | 3412.5 | 885.354 | 113070 | 1497 | 110260 | 1180.884 | 169.98 | 3 | 0.846 | 1.18 | 498.9 |  | 3308.4 | 885.354 | 108790 | 1497 | 229010 | 557.105 | 170 | 3 | 0.83 | 1.02 | 1036 |  | 6870.3 | 549.393 | 227950
1498 | 113550 | 913.191 | 169.99 | 3 | 0.848 | 1 | 513.73 |  | 3406.8 | 887.674 | 112800 | 1498 | 110070 | 1183.191 | 169.98 | 3 | 0.846 | 1.2 | 498.01 |  | 3302.5 | 887.674 | 108800 | 1498 | 228510 | 558.323 | 170 | 3 | 0.83 | 1.03 | 1033.9 |  | 6856.1 | 550.617 | 226970
1499 | 113070 | 915.505 | 170 | 3 | 0.848 | 1.01 | 511.38 |  | 3391.2 | 889.999 | 113570 | 1499 | 108790 | 1185.505 | 169.98 | 3 | 0.846 | 1.24 | 492.08 |  | 3263.2 | 889.999 | 108120 | 1499 | 227950 | 559.544 | 170.01 | 3 | 0.83 | 1.05 | 1031.4 |  | 6839.5 | 551.843 | 226990
1500 | 112800 | 917.825 | 169.99 | 3 | 0.848 | 1.03 | 510.21 |  | 3383.5 | 892.331 | 112600 | 1500 | 108800 | 1187.825 | 169.99 | 3 | 0.847 | 0.89 | 492.08 |  | 3263.2 | 892.331 | 107300 | 1500 | 226970 | 560.768 | 170.01 | 3 | 0.83 | 1.03 | 1026.7 |  | 6808.3 | 553.072 | 225980
1501 | 113570 | 920.15 | 170 | 3 | 0.848 | 1.05 | 513.96 |  | 3408.3 | 894.668 | 110950 | 1501 | 108120 | 1190.15 | 169.99 | 3 | 0.847 | 0.9 | 489.02 |  | 3242.9 | 894.668 | 106680 | 1501 | 226990 | 561.994 | 170.01 | 3 | 0.83 | 1.02 | 1027.3 |  | 6812.2 | 554.303 | 225590
1502 | 112600 | 922.482 | 170 | 3 | 0.848 | 1.09 | 509.58 |  | 3379.2 | 897.012 | 111210 | 1502 | 107300 | 1192.482 | 170 | 3 | 0.847 | 0.92 | 485.32 |  | 3218.4 | 897.012 | 105970 | 1502 | 225980 | 563.223 | 170 | 3 | 0.83 | 1.02 | 1022 |  | 6777.1 | 555.537 | 225100
1503 | 110950 | 924.819 | 169.99 | 3 | 0.848 | 1.1 | 501.74 |  | 3327.2 | 899.361 | 109920 | 1503 | 106680 | 1194.819 | 170 | 3 | 0.847 | 0.92 | 482.45 |  | 3199.3 | 899.361 | 106230 | 1503 | 225590 | 564.454 | 169.99 | 3 | 0.83 | 1.05 | 1020.6 |  | 6768.3 | 556.773 | 224500
1504 | 111210 | 927.163 | 169.99 | 3 | 0.848 | 1.1 | 503.19 |  | 3336.8 | 901.717 | 109570 | 1504 | 105970 | 1197.163 | 169.99 | 3 | 0.847 | 0.96 | 479.32 |  | 3178.6 | 901.717 | 106140 | 1504 | 225100 | 565.688 | 169.99 | 3 | 0.83 | 1.05 | 1018.4 |  | 6753.4 | 558.013 | 223330
1505 | 109920 | 929.512 | 169.99 | 3 | 0.848 | 1.12 | 496.98 |  | 3295.7 | 904.078 | 108940 | 1505 | 106230 | 1199.512 | 169.99 | 3 | 0.847 | 0.99 | 480.71 |  | 3187.8 | 904.078 | 105690 | 1505 | 224500 | 566.924 | 169.99 | 3 | 0.83 | 1.03 | 1015.6 |  | 6735.2 | 559.254 | 223010
1506 | 109570 | 931.868 | 170 | 3 | 0.848 | 1.16 | 495.65 |  | 3286.9 | 906.446 | 108140 | 1506 | 106140 | 1201.868 | 169.99 | 3 | 0.847 | 0.98 | 480.15 |  | 3184.1 | 906.446 | 105540 | 1506 | 223330 | 568.164 | 169.99 | 3 | 0.83 | 1.04 | 1010 |  | 6697.5 | 560.499 | 222310
1507 | 108940 | 934.229 | 170 | 3 | 0.848 | 1.24 | 492.81 |  | 3268.1 | 908.82 | 108180 | 1507 | 105690 | 1204.229 | 169.99 | 3 | 0.847 | 0.97 | 478.25 |  | 3171.5 | 908.82 | 104110 | 1507 | 223010 | 569.405 | 169.98 | 3 | 0.83 | 1.07 | 1009.2 |  | 6692.5 | 561.746 | 221470
1508 | 108140 | 936.597 | 170 | 3 | 0.848 | 1.27 | 489.1 |  | 3243.5 | 911.2 | 107440 | 1508 | 105540 | 1206.597 | 169.98 | 3 | 0.847 | 0.97 | 477.6 |  | 3167.2 | 911.2 | 103250 | 1508 | 222310 | 570.65 | 169.99 | 3 | 0.83 | 1.08 | 1006.1 |  | 6672 | 562.996 | 221510
1509 | 108180 | 938.971 | 169.99 | 3 | 0.848 | 0.94 | 489.48 |  | 3246 | 913.585 | 106550 | 1509 | 104110 | 1208.971 | 169.97 | 3 | 0.847 | 1 | 471.1 |  | 3124.1 | 913.585 | 102540 | 1509 | 221470 | 571.897 | 169.98 | 3 | 0.83 | 1.08 | 1002 |  | 6644.4 | 564.248 | 221170
1510 | 107440 | 941.351 | 169.99 | 3 | 0.848 | 0.96 | 486 |  | 3222.9 | 915.977 | 106980 | 1510 | 103250 | 1211.351 | 169.99 | 3 | 0.847 | 1.03 | 467.15 |  | 3097.9 | 915.977 | 101960 | 1510 | 221510 | 573.147 | 169.98 | 3 | 0.83 | 1.07 | 1002.3 |  | 6646.4 | 565.504 | 220650
1511 | 106550 | 943.736 | 169.99 | 3 | 0.849 | 1.02 | 481.8 |  | 3195 | 918.375 | 105990 | 1511 | 102540 | 1213.736 | 169.98 | 3 | 0.847 | 1.05 | 463.81 |  | 3075.8 | 918.375 | 102040 | 1511 | 221170 | 574.399 | 169.98 | 3 | 0.83 | 1.07 | 1000.8 |  | 6636.7 | 566.761 | 219730
1512 | 106980 | 946.128 | 169.99 | 3 | 0.849 | 1.03 | 484.09 |  | 3210.2 | 920.78 | 105330 | 1512 | 101960 | 1216.128 | 169.99 | 3 | 0.847 | 1.07 | 461.14 |  | 3058 | 920.78 | 101050 | 1512 | 220650 | 575.655 | 169.97 | 3 | 0.83 | 1.08 | 998.42 |  | 6621 | 568.022 | 219480
1513 | 105990 | 948.526 | 170 | 3 | 0.849 | 1.04 | 479.52 |  | 3179.9 | 923.19 | 105370 | 1513 | 102040 | 1218.526 | 169.99 | 3 | 0.847 | 1.08 | 461.74 |  | 3062 | 923.19 | 100710 | 1513 | 219730 | 576.912 | 169.97 | 3 | 0.83 | 1.07 | 993.77 |  | 6590.2 | 569.285 | 218350
1514 | 105330 | 950.931 | 170 | 3 | 0.849 | 1.02 | 476.47 |  | 3159.7 | 925.607 | 104330 | 1514 | 101050 | 1220.931 | 170 | 3 | 0.847 | 1.1 | 457.27 |  | 3032.4 | 925.607 | 99502 | 1514 | 219480 | 578.173 | 169.96 | 3 | 0.83 | 1.1 | 993.35 |  | 6587.4 | 570.551 | 217690
1515 | 105370 | 953.341 | 169.99 | 3 | 0.849 | 1.04 | 476.91 |  | 3162.6 | 928.029 | 103430 | 1515 | 100710 | 1223.341 | 170 | 3 | 0.847 | 1.12 | 455.67 |  | 3021.8 | 928.029 | 99759 | 1515 | 218350 | 579.436 | 169.96 | 3 | 0.83 | 1.14 | 988.01 |  | 6552 | 571.82 | 216300
1516 | 104330 | 955.758 | 169.99 | 3 | 0.849 | 1.1 | 472.02 |  | 3130.2 | 930.458 | 103690 | 1516 | 99502 | 1225.758 | 170 | 3 | 0.847 | 1.13 | 450.05 |  | 2984.5 | 930.458 | 99453 | 1516 | 217690 | 580.702 | 169.96 | 3 | 0.83 | 1.13 | 985.02 |  | 6532.1 | 573.091 | 215730
1517 | 103430 | 958.18 | 170 | 3 | 0.849 | 1.16 | 467.81 |  | 3102.2 | 932.894 | 103310 | 1517 | 99759 | 1228.18 | 169.99 | 3 | 0.847 | 1.14 | 451.4 |  | 2993.5 | 932.894 | 99172 | 1517 | 216300 | 581.971 | 169.98 | 3 | 0.83 | 1.15 | 978.55 |  | 6489.2 | 574.365 | 215480
1518 | 103690 | 960.609 | 170 | 3 | 0.849 | 1.2 | 469.16 |  | 3111.2 | 935.335 | 102280 | 1518 | 99453 | 1230.609 | 169.98 | 3 | 0.847 | 1.13 | 449.89 |  | 2983.4 | 935.335 | 98056 | 1518 | 215730 | 583.242 | 169.98 | 3 | 0.83 | 1.15 | 976.04 |  | 6472.6 | 575.642 | 214350
1519 | 103310 | 963.045 | 169.99 | 3 | 0.849 | 1.23 | 467.44 |  | 3099.8 | 937.783 | 102000 | 1519 | 99172 | 1233.045 | 169.98 | 3 | 0.847 | 1.12 | 448.56 |  | 2974.6 | 937.783 | 97322 | 1519 | 215480 | 584.516 | 169.99 | 3 | 0.83 | 1.16 | 975.06 |  | 6466.1 | 576.921 | 213750
1520 | 102280 | 965.486 | 169.99 | 3 | 0.849 | 1 | 462.52 |  | 3067.2 | 940.237 | 102170 | 1520 | 98056 | 1235.486 | 169.98 | 3 | 0.847 | 1.13 | 443.57 |  | 2941.5 | 940.237 | 96649 | 1520 | 214350 | 585.793 | 169.99 | 3 | 0.83 | 1.16 | 969.49 |  | 6429.1 | 578.203 | 212920
1521 | 102000 | 967.934 | 169.98 | 3 | 0.849 | 1.03 | 461.14 |  | 3058 | 942.697 | 102230 | 1521 | 97322 | 1237.934 | 169.98 | 3 | 0.847 | 1.19 | 440.33 |  | 2920 | 942.697 | 95922 | 1521 | 213750 | 587.072 | 170 | 3 | 0.83 | 1.16 | 966.77 |  | 6411.1 | 579.488 | 212850
1522 | 102170 | 970.388 | 169.99 | 3 | 0.849 | 1.05 | 462.1 |  | 3064.4 | 945.164 | 101350 | 1522 | 96649 | 1240.388 | 170 | 3 | 0.847 | 0.97 | 437.31 |  | 2900 | 945.164 | 95374 | 1522 | 212920 | 588.354 | 170.01 | 3 | 0.83 | 1.15 | 963.15 |  | 6387.1 | 580.776 | 212690
1523 | 102230 | 972.848 | 169.99 | 3 | 0.849 | 1.11 | 462.53 |  | 3067.3 | 947.637 | 101290 | 1523 | 95922 | 1242.848 | 169.99 | 3 | 0.847 | 1.11 | 433.94 |  | 2877.6 | 947.637 | 95645 | 1523 | 212850 | 589.639 | 170.01 | 3 | 0.83 | 1.13 | 963.05 |  | 6386.4 | 582.067 | 212030
1524 | 101350 | 975.315 | 169.99 | 3 | 0.849 | 1.12 | 458.29 |  | 3039.1 | 950.116 | 101240 | 1524 | 95374 | 1245.315 | 170 | 3 | 0.847 | 1.1 | 431.35 |  | 2860.5 | 950.116 | 94574 | 1524 | 212690 | 590.927 | 170 | 3 | 0.83 | 1.15 | 962.16 |  | 6380.5 | 583.36 | 210510
1525 | 101290 | 977.788 | 169.99 | 3 | 0.849 | 1.16 | 458.17 |  | 3038.3 | 952.601 | 100240 | 1525 | 95645 | 1247.788 | 169.99 | 3 | 0.847 | 1.09 | 432.79 |  | 2870 | 952.601 | 94617 | 1525 | 212030 | 592.218 | 170.01 | 3 | 0.83 | 1.12 | 959.44 |  | 6362.5 | 584.656 | 209980
1526 | 101240 | 980.267 | 170 | 3 | 0.849 | 1.15 | 457.91 |  | 3036.6 | 955.093 | 99852 | 1526 | 94574 | 1250.267 | 169.99 | 3 | 0.847 | 1.07 | 427.74 |  | 2836.5 | 955.093 | 94454 | 1526 | 210510 | 593.511 | 170.01 | 3 | 0.83 | 1.13 | 952.05 |  | 6313.5 | 585.954 | 208670
1527 | 100240 | 982.752 | 169.99 | 3 | 0.849 | 1.14 | 453.44 |  | 3007 | 957.592 | 99575 | 1527 | 94617 | 1252.752 | 169.99 | 3 | 0.847 | 1.07 | 428.19 |  | 2839.5 | 957.592 | 93321 | 1527 | 209980 | 594.807 | 170 | 3 | 0.83 | 1.13 | 949.8 |  | 6298.5 | 587.256 | 208750
1528 | 99852 | 985.244 | 169.99 | 3 | 0.849 | 1.16 | 451.71 |  | 2995.5 | 960.097 | 98638 | 1528 | 94454 | 1255.244 | 169.99 | 3 | 0.847 | 1.05 | 427.4 |  | 2834.3 | 960.097 | 92830 | 1528 | 208670 | 596.105 | 170 | 3 | 0.83 | 1.16 | 943.65 |  | 6257.8 | 588.56 | 208660
1529 | 99575 | 987.743 | 169.99 | 3 | 0.849 | 1.15 | 450.54 |  | 2987.7 | 962.608 | 97580 | 1529 | 93321 | 1257.743 | 169.99 | 3 | 0.847 | 1.04 | 422.12 |  | 2799.3 | 962.608 | 92516 | 1529 | 208750 | 597.407 | 170 | 3 | 0.83 | 1.15 | 944.37 |  | 6262.5 | 589.867 | 208210
1530 | 98638 | 990.248 | 169.99 | 3 | 0.849 | 1.16 | 446.17 |  | 2958.8 | 965.125 | 97813 | 1530 | 92830 | 1260.248 | 169.99 | 3 | 0.847 | 1.03 | 419.96 |  | 2784.9 | 965.125 | 92120 | 1530 | 208660 | 598.711 | 169.99 | 3 | 0.83 | 1.17 | 944.04 |  | 6260.4 | 591.177 | 207280
1531 | 97580 | 992.759 | 169.99 | 3 | 0.849 | 1.16 | 441.34 |  | 2926.7 | 967.649 | 97818 | 1531 | 92516 | 1262.759 | 169.99 | 3 | 0.847 | 1.01 | 418.58 |  | 2775.8 | 967.649 | 90879 | 1531 | 208210 | 600.018 | 169.99 | 3 | 0.83 | 1.15 | 942.09 |  | 6247.4 | 592.49 | 206500
1532 | 97813 | 995.276 | 169.98 | 3 | 0.849 | 1.16 | 442.49 |  | 2934.4 | 970.18 | 96936 | 1532 | 92120 | 1265.276 | 169.98 | 3 | 0.847 | 1 | 416.82 |  | 2764.1 | 970.18 | 90388 | 1532 | 207280 | 601.328 | 169.99 | 3 | 0.83 | 1.15 | 937.82 |  | 6219.1 | 593.805 | 206290
1533 | 97818 | 997.8 | 169.99 | 3 | 0.85 | 1.17 | 442.57 |  | 2934.9 | 972.717 | 96405 | 1533 | 90879 | 1267.8 | 169.98 | 3 | 0.847 | 1 | 411.17 |  | 2726.7 | 972.717 | 89643 | 1533 | 206500 | 602.641 | 169.98 | 3 | 0.83 | 1.14 | 934.15 |  | 6194.8 | 595.124 | 205280
1534 | 96936 | 1000.331 | 169.99 | 3 | 0.85 | 1.2 | 438.39 |  | 2907.2 | 975.261 | 95630 | 1534 | 90388 | 1270.331 | 169.99 | 3 | 0.847 | 0.98 | 408.91 |  | 2711.6 | 975.261 | 89736 | 1534 | 206290 | 603.956 | 169.98 | 3 | 0.83 | 1.14 | 933.53 |  | 6190.7 | 596.445 | 204960
1535 | 96405 | 1002.868 | 170 | 3 | 0.85 | 1.17 | 436.15 |  | 2892.3 | 977.811 | 94689 | 1535 | 89643 | 1272.868 | 170 | 3 | 0.847 | 0.96 | 405.49 |  | 2689 | 977.811 | 89135 | 1535 | 205280 | 605.275 | 169.97 | 3 | 0.83 | 1.15 | 928.72 |  | 6158.7 | 597.769 | 204170
1536 | 95630 | 1005.412 | 169.99 | 3 | 0.85 | 1.23 | 432.64 |  | 2869 | 980.367 | 94193 | 1536 | 89736 | 1275.412 | 170 | 3 | 0.846 | 0.89 | 405.92 |  | 2691.8 | 980.367 | 89009 | 1536 | 204960 | 606.596 | 169.96 | 3 | 0.83 | 1.15 | 927.41 |  | 6150.1 | 599.095 | 203720
1537 | 94689 | 1007.962 | 170 | 3 | 0.85 | 0.83 | 428.23 |  | 2839.8 | 982.93 | 94616 | 1537 | 89135 | 1277.962 | 169.99 | 3 | 0.846 | 0.84 | 403.17 |  | 2673.6 | 982.93 | 87821 | 1537 | 204170 | 607.92 | 169.97 | 3 | 0.83 | 1.15 | 923.57 |  | 6124.6 | 600.425 | 202410
1538 | 94193 | 1010.518 | 169.98 | 3 | 0.85 | 0.85 | 425.94 |  | 2824.6 | 985.5 | 93398 | 1538 | 89009 | 1280.518 | 169.98 | 3 | 0.846 | 0.81 | 402.73 |  | 2670.7 | 985.5 | 86734 | 1538 | 203720 | 609.246 | 169.97 | 3 | 0.83 | 1.15 | 921.71 |  | 6112.3 | 601.757 | 201830
1539 | 94616 | 1013.081 | 169.99 | 3 | 0.85 | 0.87 | 428.07 |  | 2838.7 | 988.076 | 92176 | 1539 | 87821 | 1283.081 | 169.98 | 3 | 0.846 | 0.9 | 397.32 |  | 2634.8 | 988.076 | 86605 | 1539 | 202410 | 610.576 | 169.97 | 3 | 0.83 | 1.17 | 915.57 |  | 6071.5 | 603.093 | 201490
1540 | 93398 | 1015.651 | 169.99 | 3 | 0.85 | 0.9 | 422.56 |  | 2802.2 | 990.659 | 92916 | 1540 | 86734 | 1285.651 | 169.99 | 3 | 0.846 | 1.09 | 392.5 |  | 2602.8 | 990.659 | 85792 | 1540 | 201830 | 611.908 | 169.98 | 3 | 0.83 | 1.18 | 912.9 |  | 6053.8 | 604.431 | 200770
1541 | 92176 | 1018.227 | 169.99 | 3 | 0.85 | 0.93 | 416.82 |  | 2764.1 | 993.249 | 92544 | 1541 | 86605 | 1288.227 | 170 | 3 | 0.846 | 1.06 | 391.93 |  | 2599 | 993.249 | 84466 | 1541 | 201490 | 613.244 | 169.99 | 3 | 0.83 | 1.2 | 911.66 |  | 6045.7 | 605.772 | 200720
1542 | 92916 | 1020.81 | 169.98 | 3 | 0.85 | 0.98 | 420.48 |  | 2788.4 | 995.845 | 93151 | 1542 | 85792 | 1290.81 | 170 | 3 | 0.846 | 1.03 | 388.25 |  | 2574.6 | 995.845 | 84214 | 1542 | 200770 | 614.582 | 170 | 3 | 0.83 | 1.19 | 908.27 |  | 6023.2 | 607.115 | 199530
1543 | 92544 | 1023.4 | 169.99 | 3 | 0.85 | 1.02 | 418.66 |  | 2776.4 | 998.448 | 91689 | 1543 | 84466 | 1293.4 | 170 | 3 | 0.846 | 0.97 | 382.06 |  | 2533.6 | 998.448 | 83332 | 1543 | 200720 | 615.923 | 170 | 3 | 0.83 | 1.17 | 908.31 |  | 6023.4 | 608.462 | 198800
1544 | 93151 | 1025.996 | 170 | 3 | 0.85 | 1 | 421.62 |  | 2796 | 1001.057 | 91751 | 1544 | 84214 | 1295.996 | 170 | 3 | 0.846 | 0.95 | 381.07 |  | 2527.1 | 1001.057 | 83292 | 1544 | 199530 | 617.266 | 170 | 3 | 0.83 | 1.17 | 902.49 |  | 5984.8 | 609.812 | 198530
1545 | 91689 | 1028.599 | 169.99 | 3 | 0.85 | 1.01 | 414.74 |  | 2750.3 | 1003.673 | 90298 | 1545 | 83332 | 1298.599 | 170.01 | 3 | 0.846 | 0.92 | 376.93 |  | 2499.6 | 1003.673 | 82464 | 1545 | 198800 | 618.613 | 170 | 3 | 0.83 | 1.17 | 899.21 |  | 5963.1 | 611.164 | 197350
1546 | 91751 | 1031.208 | 169.99 | 3 | 0.85 | 1.04 | 415.17 |  | 2753.2 | 1006.296 | 90530 | 1546 | 83292 | 1301.208 | 170 | 3 | 0.846 | 0.88 | 376.75 |  | 2498.4 | 1006.296 | 82600 | 1546 | 198530 | 619.963 | 170 | 3 | 0.83 | 1.16 | 898.27 |  | 5956.8 | 612.52 | 196340
1547 | 90298 | 1033.824 | 169.98 | 3 | 0.85 | 1.05 | 408.56 |  | 2709.3 | 1008.926 | 90450 | 1547 | 82464 | 1303.824 | 170 | 3 | 0.846 | 0.85 | 373 |  | 2473.6 | 1008.926 | 81198 | 1547 | 197350 | 621.315 | 169.99 | 3 | 0.83 | 1.17 | 892.97 |  | 5921.7 | 613.878 | 196450
1548 | 90530 | 1036.447 | 169.99 | 3 | 0.85 | 1.03 | 409.63 |  | 2716.4 | 1011.562 | 89490 | 1548 | 82600 | 1306.447 | 170 | 3 | 0.846 | 0.79 | 373.7 |  | 2478.2 | 1011.562 | 80948 | 1548 | 196340 | 622.671 | 170 | 3 | 0.83 | 1.18 | 888.05 |  | 5889.1 | 615.239 | 195760
1549 | 90450 | 1039.077 | 169.99 | 3 | 0.85 | 1.06 | 409.33 |  | 2714.5 | 1014.205 | 88842 | 1549 | 81198 | 1309.077 | 170 | 3 | 0.846 | 1.03 | 367.31 |  | 2435.8 | 1014.205 | 80739 | 1549 | 196450 | 624.029 | 169.99 | 3 | 0.83 | 1.15 | 888.86 |  | 5894.4 | 616.603 | 195450
1550 | 89490 | 1041.713 | 169.99 | 3 | 0.85 | 1.06 | 404.89 |  | 2685 | 1016.855 | 88835 | 1550 | 80948 | 1311.713 | 170 | 3 | 0.846 | 1.05 | 366.38 |  | 2429.6 | 1016.855 | 79677 | 1550 | 195760 | 625.39 | 169.99 | 3 | 0.83 | 1.16 | 885.49 |  | 5872.1 | 617.97 | 194390
1551 | 88842 | 1044.356 | 169.98 | 3 | 0.851 | 1.08 | 401.89 |  | 2665.1 | 1019.512 | 87679 | 1551 | 80739 | 1314.356 | 170.01 | 3 | 0.846 | 1.05 | 365.41 |  | 2423.2 | 1019.512 | 79219 | 1551 | 195450 | 626.754 | 169.98 | 3 | 0.83 | 1.19 | 884.49 |  | 5865.4 | 619.34 | 193140
1552 | 88835 | 1047.006 | 169.98 | 3 | 0.851 | 1.09 | 401.92 |  | 2665.3 | 1022.175 | 87184 | 1552 | 79677 | 1317.006 | 170.01 | 3 | 0.846 | 1.04 | 360.43 |  | 2390.2 | 1022.175 | 79307 | 1552 | 194390 | 628.121 | 169.98 | 3 | 0.83 | 1.15 | 879.66 |  | 5833.5 | 620.713 | 192480
1553 | 87679 | 1049.663 | 169.99 | 3 | 0.851 | 1.13 | 396.66 |  | 2630.4 | 1024.845 | 86650 | 1553 | 79219 | 1319.663 | 170.01 | 3 | 0.846 | 0.99 | 358.39 |  | 2376.6 | 1024.845 | 78671 | 1553 | 193140 | 629.491 | 169.98 | 3 | 0.83 | 1.17 | 873.58 |  | 5793.1 | 622.088 | 192520
1554 | 87184 | 1052.326 | 169.99 | 3 | 0.851 | 1.15 | 394.48 |  | 2615.9 | 1027.523 | 86359 | 1554 | 79307 | 1322.326 | 170.01 | 3 | 0.845 | 0.98 | 358.98 |  | 2380.6 | 1027.523 | 77745 | 1554 | 192480 | 630.864 | 169.98 | 3 | 0.83 | 1.18 | 870.59 |  | 5773.3 | 623.467 | 191490
1555 | 86650 | 1054.996 | 169.99 | 3 | 0.851 | 1.12 | 392.06 |  | 2599.9 | 1030.207 | 85650 | 1555 | 78671 | 1324.996 | 170.01 | 3 | 0.845 | 0.95 | 355.96 |  | 2360.5 | 1030.207 | 76894 | 1555 | 192520 | 632.239 | 169.99 | 3 | 0.83 | 1.16 | 870.89 |  | 5775.3 | 624.848 | 190710
1556 | 86359 | 1057.674 | 169.99 | 3 | 0.851 | 1.11 | 390.73 |  | 2591.1 | 1032.897 | 84696 | 1556 | 77745 | 1327.674 | 170.01 | 3 | 0.845 | 0.92 | 351.73 |  | 2332.5 | 1032.897 | 77256 | 1556 | 191490 | 633.618 | 169.99 | 3 | 0.83 | 1.18 | 866.13 |  | 5743.7 | 626.233 | 190330
1557 | 85650 | 1060.358 | 169.99 | 3 | 0.851 | 1.12 | 387.41 |  | 2569.1 | 1035.595 | 84585 | 1557 | 76894 | 1330.358 | 170.01 | 3 | 0.845 | 0.92 | 347.88 |  | 2307 | 1035.595 | 77088 | 1557 | 190710 | 634.999 | 169.99 | 3 | 0.83 | 1.18 | 862.89 |  | 5722.2 | 627.621 | 188890
1558 | 84696 | 1063.048 | 169.99 | 3 | 0.851 | 1.13 | 383.01 |  | 2539.9 | 1038.3 | 84574 | 1558 | 77256 | 1333.048 | 170.01 | 3 | 0.845 | 0.88 | 349.52 |  | 2317.8 | 1038.3 | 76503 | 1558 | 190330 | 636.384 | 169.99 | 3 | 0.83 | 1.19 | 861.28 |  | 5711.5 | 629.011 | 188130
1559 | 84585 | 1065.746 | 169.99 | 3 | 0.851 | 1.13 | 382.66 |  | 2537.6 | 1041.012 | 83996 | 1559 | 77088 | 1335.746 | 170.01 | 3 | 0.845 | 0.88 | 348.71 |  | 2312.5 | 1041.012 | 74881 | 1559 | 188890 | 637.772 | 170 | 3 | 0.83 | 1.18 | 854.36 |  | 5665.6 | 630.405 | 188040
1560 | 84574 | 1068.451 | 170 | 3 | 0.851 | 1.08 | 382.6 |  | 2537.2 | 1043.73 | 83873 | 1560 | 76503 | 1338.451 | 170.01 | 3 | 0.845 | 0.86 | 346.17 |  | 2295.6 | 1043.73 | 74796 | 1560 | 188130 | 639.162 | 169.99 | 3 | 0.83 | 1.21 | 851 |  | 5643.3 | 631.801 | 187170
1561 | 83996 | 1071.163 | 169.99 | 3 | 0.851 | 1.05 | 379.96 |  | 2519.7 | 1046.456 | 83273 | 1561 | 74881 | 1341.163 | 170.01 | 3 | 0.845 | 0.86 | 338.68 |  | 2245.9 | 1046.456 | 74099 | 1561 | 188040 | 640.556 | 170 | 3 | 0.83 | 1.19 | 850.91 |  | 5642.8 | 633.2 | 186060
1562 | 83873 | 1073.881 | 169.98 | 3 | 0.85 | 1.02 | 379.42 |  | 2516.1 | 1049.188 | 82469 | 1562 | 74796 | 1343.881 | 170.01 | 3 | 0.845 | 0.86 | 338.34 |  | 2243.7 | 1049.188 | 75391 | 1562 | 187170 | 641.952 | 170 | 3 | 0.83 | 1.2 | 846.99 |  | 5616.8 | 634.603 | 186100
1563 | 83273 | 1076.607 | 169.98 | 3 | 0.85 | 1.05 | 376.7 |  | 2498.1 | 1051.928 | 82195 | 1563 | 74099 | 1346.607 | 170.01 | 3 | 0.845 | 0.83 | 335.16 |  | 2222.6 | 1051.928 | 73360 | 1563 | 186060 | 643.351 | 170 | 3 | 0.83 | 1.2 | 841.6 |  | 5581.1 | 636.008 | 186160
1564 | 82469 | 1079.339 | 169.99 | 3 | 0.85 | 1.04 | 373.1 |  | 2474.2 | 1054.674 | 81183 | 1564 | 75391 | 1349.339 | 170.01 | 3 | 0.845 | 0.98 | 341.24 |  | 2262.9 | 1054.674 | 73101 | 1564 | 186100 | 644.754 | 170 | 3 | 0.83 | 1.18 | 842.09 |  | 5584.3 | 637.417 | 185700
1565 | 82195 | 1082.079 | 169.99 | 3 | 0.85 | 1.01 | 371.87 |  | 2466 | 1057.428 | 79636 | 1565 | 73360 | 1352.079 | 170.01 | 3 | 0.845 | 1.13 | 331.83 |  | 2200.5 | 1057.428 | 71951 | 1565 | 186160 | 646.159 | 170 | 3 | 0.83 | 1.15 | 842.36 |  | 5586.1 | 638.828 | 185210
1566 | 81183 | 1084.825 | 169.98 | 3 | 0.85 | 1.01 | 367.36 |  | 2436.1 | 1060.189 | 79603 | 1566 | 73101 | 1354.825 | 170.01 | 3 | 0.845 | 1.11 | 330.75 |  | 2193.4 | 1060.189 | 71652 | 1566 | 185700 | 647.568 | 169.99 | 3 | 0.83 | 1.15 | 840.37 |  | 5572.9 | 640.242 | 185010
1567 | 79636 | 1087.579 | 169.99 | 3 | 0.85 | 0.94 | 360.12 |  | 2388.1 | 1062.956 | 79512 | 1567 | 71951 | 1357.579 | 170.01 | 3 | 0.845 | 1.12 | 325.52 |  | 2158.7 | 1062.956 | 71629 | 1567 | 185210 | 648.979 | 169.99 | 3 | 0.83 | 1.15 | 838.2 |  | 5558.5 | 641.66 | 183760
1568 | 79603 | 1090.34 | 170 | 3 | 0.85 | 0.89 | 360.13 |  | 2388.2 | 1065.731 | 79055 | 1568 | 71652 | 1360.34 | 170.03 | 3 | 0.845 | 1.08 | 324.16 |  | 2149.7 | 1065.731 | 71843 | 1568 | 185010 | 650.393 | 169.98 | 3 | 0.83 | 1.16 | 837.37 |  | 5553 | 643.08 | 182840
1569 | 79512 | 1093.107 | 170 | 3 | 0.85 | 0.86 | 359.77 |  | 2385.8 | 1068.513 | 78735 | 1569 | 71629 | 1363.107 | 170.02 | 3 | 0.845 | 1.01 | 324.01 |  | 2148.7 | 1068.513 | 71556 | 1569 | 183760 | 651.811 | 169.98 | 3 | 0.83 | 1.16 | 831.13 |  | 5511.6 | 644.504 | 182650
1570 | 79055 | 1095.882 | 170.01 | 3 | 0.85 | 0.81 | 357.6 |  | 2371.4 | 1071.302 | 78948 | 1570 | 71843 | 1365.882 | 170.01 | 3 | 0.845 | 0.97 | 325.08 |  | 2155.8 | 1071.302 | 71173 | 1570 | 182840 | 653.231 | 169.98 | 3 | 0.83 | 1.15 | 826.92 |  | 5483.7 | 645.93 | 181440
1571 | 78735 | 1098.664 | 170 | 3 | 0.85 | 0.84 | 356.19 |  | 2362.1 | 1074.098 | 77777 | 1571 | 71556 | 1368.664 | 170.01 | 3 | 0.845 | 0.92 | 323.76 |  | 2147 | 1074.098 | 70504 | 1571 | 182650 | 654.655 | 169.99 | 3 | 0.83 | 1.14 | 826.59 |  | 5481.5 | 647.36 | 180770
1572 | 78948 | 1101.453 | 170 | 3 | 0.85 | 0.79 | 357.22 |  | 2368.9 | 1076.902 | 76750 | 1572 | 71173 | 1371.453 | 170 | 3 | 0.845 | 0.91 | 322.07 |  | 2135.8 | 1076.902 | 69410 | 1572 | 181440 | 656.081 | 169.99 | 3 | 0.83 | 1.13 | 820.82 |  | 5443.2 | 648.792 | 180470
1573 | 77777 | 1104.249 | 170 | 3 | 0.849 | 1.12 | 352.03 |  | 2334.5 | 1079.712 | 76078 | 1573 | 70504 | 1374.249 | 170 | 3 | 0.845 | 0.89 | 319.03 |  | 2115.7 | 1079.712 | 69401 | 1573 | 180770 | 657.511 | 169.99 | 3 | 0.83 | 1.08 | 817.54 |  | 5421.5 | 650.228 | 180040
1574 | 76750 | 1107.053 | 169.99 | 3 | 0.849 | 1.08 | 347.25 |  | 2302.8 | 1082.53 | 76219 | 1574 | 69410 | 1377.053 | 170.01 | 3 | 0.845 | 0.88 | 313.97 |  | 2082.1 | 1082.53 | 69033 | 1574 | 180470 | 658.943 | 170 | 3 | 0.83 | 1.07 | 816.29 |  | 5413.2 | 651.667 | 179320
1575 | 76078 | 1109.863 | 170 | 3 | 0.849 | 1.02 | 344.11 |  | 2282 | 1085.355 | 75645 | 1575 | 69401 | 1379.863 | 170.01 | 3 | 0.845 | 0.83 | 314.06 |  | 2082.7 | 1085.355 | 68545 | 1575 | 180040 | 660.379 | 170 | 3 | 0.83 | 1.05 | 814.5 |  | 5401.3 | 653.109 | 179240
1576 | 76219 | 1112.681 | 170 | 3 | 0.849 | 1 | 344.92 |  | 2287.3 | 1088.187 | 74725 | 1576 | 69033 | 1382.681 | 170.01 | 3 | 0.845 | 0.9 | 312.28 |  | 2070.9 | 1088.187 | 67551 | 1576 | 179320 | 661.818 | 169.99 | 3 | 0.83 | 1.03 | 811.3 |  | 5380.1 | 654.554 | 178990
1577 | 75645 | 1115.506 | 170 | 3 | 0.849 | 0.97 | 342.2 |  | 2269.3 | 1091.027 | 74361 | 1577 | 68545 | 1385.506 | 170.01 | 3 | 0.844 | 1.03 | 310.14 |  | 2056.7 | 1091.027 | 67520 | 1577 | 179240 | 663.26 | 169.99 | 3 | 0.83 | 1.02 | 811.25 |  | 5379.8 | 656.002 | 177840
1578 | 74725 | 1118.338 | 170.01 | 3 | 0.849 | 0.97 | 338.07 |  | 2241.9 | 1093.873 | 74004 | 1578 | 67551 | 1388.338 | 170.02 | 3 | 0.844 | 1.01 | 305.52 |  | 2026.1 | 1093.873 | 66254 | 1578 | 178990 | 664.705 | 169.99 | 3 | 0.829 | 1.01 | 810.09 |  | 5372.1 | 657.453 | 176880
1579 | 74361 | 1121.178 | 170 | 3 | 0.849 | 0.93 | 336.52 |  | 2231.6 | 1096.728 | 73373 | 1579 | 67520 | 1391.178 | 170.02 | 3 | 0.844 | 1.01 | 305.49 |  | 2025.8 | 1096.728 | 65916 | 1579 | 177840 | 666.153 | 169.99 | 3 | 0.829 | 1 | 804.6 |  | 5335.7 | 658.907 | 176010
1580 | 74004 | 1124.024 | 170.01 | 3 | 0.849 | 0.88 | 334.75 |  | 2219.9 | 1099.589 | 73423 | 1580 | 66254 | 1394.024 | 170.01 | 3 | 0.844 | 1.01 | 299.6 |  | 1986.8 | 1099.589 | 66001 | 1580 | 176880 | 667.604 | 169.99 | 3 | 0.829 | 0.98 | 800.25 |  | 5306.8 | 660.364 | 174970
1581 | 73373 | 1126.879 | 170.01 | 3 | 0.849 | 0.85 | 331.83 |  | 2200.5 | 1102.458 | 73283 | 1581 | 65916 | 1396.879 | 170.01 | 3 | 0.844 | 1 | 298.1 |  | 1976.8 | 1102.458 | 65045 | 1581 | 176010 | 669.058 | 170 | 3 | 0.829 | 0.95 | 796.3 |  | 5280.6 | 661.824 | 174460
1582 | 73423 | 1129.74 | 170 | 3 | 0.849 | 0.84 | 332.09 |  | 2202.2 | 1105.334 | 72657 | 1582 | 66001 | 1399.74 | 170.01 | 3 | 0.844 | 1.01 | 298.61 |  | 1980.2 | 1105.334 | 64210 | 1582 | 174970 | 670.515 | 169.99 | 3 | 0.829 | 0.92 | 791.46 |  | 5248.5 | 663.288 | 173670
1583 | 73283 | 1132.609 | 170.01 | 3 | 0.849 | 0.82 | 331.55 |  | 2198.7 | 1108.217 | 72257 | 1583 | 65045 | 1402.609 | 170.02 | 3 | 0.844 | 1.02 | 294.3 |  | 1951.7 | 1108.217 | 64438 | 1583 | 174460 | 671.975 | 170 | 3 | 0.829 | 0.89 | 789.38 |  | 5234.7 | 664.754 | 173500
1584 | 72657 | 1135.485 | 170 | 3 | 0.849 | 0.8 | 328.69 |  | 2179.7 | 1111.108 | 71898 | 1584 | 64210 | 1405.485 | 170.01 | 3 | 0.844 | 1.02 | 290.39 |  | 1925.7 | 1111.108 | 63741 | 1584 | 173670 | 673.439 | 170 | 3 | 0.829 | 0.87 | 785.53 |  | 5209.2 | 666.224 | 172740
1585 | 72257 | 1138.368 | 170.01 | 3 | 0.849 | 0.8 | 326.85 |  | 2167.5 | 1114.006 | 71400 | 1585 | 64438 | 1408.368 | 170.01 | 3 | 0.844 | 1 | 291.49 |  | 1933 | 1114.006 | 64327 | 1585 | 173500 | 674.905 | 169.99 | 3 | 0.829 | 0.83 | 785.1 |  | 5206.3 | 667.697 | 171760
1586 | 71898 | 1141.259 | 170.01 | 3 | 0.849 | 0.97 | 325.27 |  | 2157 | 1116.912 | 70206 | 1586 | 63741 | 1411.259 | 170.01 | 3 | 0.844 | 0.99 | 288.22 |  | 1911.3 | 1116.912 | 63988 | 1586 | 172740 | 676.375 | 169.99 | 3 | 0.829 | 0.82 | 781.59 |  | 5183.1 | 669.173 | 171470
1587 | 71400 | 1144.157 | 170.02 | 3 | 0.849 | 0.9 | 323.04 |  | 2142.3 | 1119.825 | 69358 | 1587 | 64327 | 1414.157 | 170.01 | 3 | 0.844 | 0.99 | 290.94 |  | 1929.3 | 1119.825 | 63123 | 1587 | 171760 | 677.848 | 169.99 | 3 | 0.829 | 0.83 | 776.88 |  | 5151.9 | 670.652 | 170880
1588 | 70206 | 1147.063 | 170.01 | 3 | 0.849 | 0.87 | 317.66 |  | 2106.6 | 1122.746 | 69371 | 1588 | 63988 | 1417.063 | 170 | 3 | 0.844 | 0.97 | 289.42 |  | 1919.3 | 1122.746 | 62744 | 1588 | 171470 | 679.324 | 170 | 3 | 0.829 | 0.84 | 775.71 |  | 5144.1 | 672.135 | 170720
1589 | 69358 | 1149.976 | 170.01 | 3 | 0.849 | 0.86 | 313.72 |  | 2080.4 | 1125.674 | 69433 | 1589 | 63123 | 1419.976 | 170 | 3 | 0.844 | 0.98 | 285.54 |  | 1893.5 | 1125.674 | 62822 | 1589 | 170880 | 680.803 | 170 | 3 | 0.829 | 0.81 | 773.01 |  | 5126.2 | 673.62 | 170370
1590 | 69371 | 1152.897 | 170.01 | 3 | 0.849 | 0.83 | 313.87 |  | 2081.4 | 1128.609 | 68822 | 1590 | 62744 | 1422.897 | 170.01 | 3 | 0.844 | 1 | 283.8 |  | 1882 | 1128.609 | 62615 | 1590 | 170720 | 682.286 | 170.01 | 3 | 0.829 | 0.81 | 772.21 |  | 5120.9 | 675.109 | 168700
1591 | 69433 | 1155.825 | 170.01 | 3 | 0.849 | 0.79 | 314.18 |  | 2083.5 | 1131.552 | 67449 | 1591 | 62822 | 1425.825 | 170.02 | 3 | 0.844 | 0.96 | 284.25 |  | 1885 | 1131.552 | 62530 | 1591 | 170370 | 683.771 | 170 | 3 | 0.829 | 0.79 | 770.61 |  | 5110.3 | 676.601 | 168520
1592 | 68822 | 1158.76 | 170.01 | 3 | 0.848 | 1.04 | 311.57 |  | 2066.1 | 1134.503 | 67149 | 1592 | 62615 | 1428.76 | 170.02 | 3 | 0.844 | 0.92 | 283.27 |  | 1878.5 | 1134.503 | 60992 | 1592 | 168700 | 685.26 | 169.99 | 3 | 0.829 | 0.78 | 763.04 |  | 5060.1 | 678.096 | 168070
1593 | 67449 | 1161.703 | 170.01 | 3 | 0.848 | 1.01 | 305.14 |  | 2023.5 | 1137.461 | 67198 | 1593 | 62530 | 1431.703 | 170.01 | 3 | 0.844 | 0.88 | 282.97 |  | 1876.5 | 1137.461 | 61559 | 1593 | 168520 | 686.752 | 170 | 3 | 0.829 | 0.96 | 762.67 |  | 5057.6 | 679.594 | 167410
1594 | 67149 | 1164.654 | 170.01 | 3 | 0.848 | 0.99 | 303.72 |  | 2014.1 | 1140.427 | 66305 | 1594 | 60992 | 1434.654 | 170 | 3 | 0.844 | 0.9 | 275.93 |  | 1829.8 | 1140.427 | 60620 | 1594 | 168070 | 688.247 | 170 | 3 | 0.829 | 1.08 | 760.61 |  | 5044 | 681.096 | 166570
1595 | 67198 | 1167.612 | 170.01 | 3 | 0.848 | 0.95 | 303.98 |  | 2015.8 | 1143.4 | 65695 | 1595 | 61559 | 1437.612 | 170 | 3 | 0.844 | 0.88 | 278.57 |  | 1847.3 | 1143.4 | 59943 | 1595 | 167410 | 689.745 | 170 | 3 | 0.829 | 1.05 | 757.41 |  | 5022.7 | 682.6 | 166100
1596 | 66305 | 1170.578 | 169.99 | 3 | 0.848 | 0.94 | 299.97 |  | 1989.3 | 1146.381 | 64477 | 1596 | 60620 | 1440.578 | 170.01 | 3 | 0.844 | 0.88 | 274.27 |  | 1818.8 | 1146.381 | 59669 | 1596 | 166570 | 691.247 | 170.01 | 3 | 0.829 | 1.02 | 753.56 |  | 4997.2 | 684.108 | 164560
1597 | 65695 | 1173.551 | 169.99 | 3 | 0.848 | 0.91 | 297.08 |  | 1970.1 | 1149.37 | 64165 | 1597 | 59943 | 1443.551 | 170.01 | 3 | 0.844 | 0.87 | 271.17 |  | 1798.2 | 1149.37 | 59643 | 1597 | 166100 | 692.751 | 170.01 | 3 | 0.829 | 1 | 751.74 |  | 4985.1 | 685.619 | 163750
1598 | 64477 | 1176.532 | 170 | 3 | 0.848 | 0.91 | 291.61 |  | 1933.8 | 1152.366 | 63753 | 1598 | 59669 | 1446.532 | 170.02 | 3 | 0.844 | 0.87 | 269.91 |  | 1789.9 | 1152.366 | 58494 | 1598 | 164560 | 694.259 | 170.02 | 3 | 0.829 | 0.98 | 744.23 |  | 4935.4 | 687.134 | 163490
1599 | 64165 | 1179.521 | 170.01 | 3 | 0.848 | 0.9 | 290.33 |  | 1925.3 | 1155.37 | 63604 | 1599 | 59643 | 1449.521 | 170.01 | 3 | 0.844 | 0.86 | 269.88 |  | 1789.7 | 1155.37 | 58384 | 1599 | 163750 | 695.77 | 170.01 | 3 | 0.829 | 0.96 | 740.5 |  | 4910.6 | 688.651 | 162790
1600 | 63753 | 1182.517 | 170.02 | 3 | 0.848 | 0.89 | 288.45 |  | 1912.9 | 1158.382 | 63206 | 1600 | 58494 | 1452.517 | 170.01 | 3 | 0.844 | 0.87 | 264.58 |  | 1754.6 | 1158.382 | 58897 | 1600 | 163490 | 697.285 | 170.02 | 3 | 0.829 | 0.94 | 739.54 |  | 4904.2 | 690.172 | 161660
1601 | 63604 | 1185.521 | 170.02 | 3 | 0.848 | 0.87 | 287.79 |  | 1908.4 | 1161.402 | 62169 | 1601 | 58384 | 1455.521 | 170 | 3 | 0.844 | 0.85 | 264.16 |  | 1751.7 | 1161.402 | 58191 | 1601 | 162790 | 698.802 | 170.01 | 3 | 0.829 | 0.92 | 736.38 |  | 4883.3 | 691.696 | 160950
1602 | 63206 | 1188.533 | 170.02 | 3 | 0.848 | 0.84 | 286 |  | 1896.6 | 1164.429 | 62645 | 1602 | 58897 | 1458.533 | 169.99 | 3 | 0.844 | 0.86 | 266.63 |  | 1768.2 | 1164.429 | 57349 | 1602 | 161660 | 700.323 | 170.02 | 3 | 0.829 | 0.91 | 731.25 |  | 4849.3 | 693.223 | 160290
1603 | 62169 | 1191.553 | 170 | 3 | 0.848 | 0.83 | 281.16 |  | 1864.5 | 1167.464 | 62139 | 1603 | 58191 | 1461.553 | 169.99 | 3 | 0.844 | 0.85 | 263.28 |  | 1745.9 | 1167.464 | 56085 | 1603 | 160950 | 701.847 | 170.01 | 3 | 0.829 | 1.03 | 728.23 |  | 4829.2 | 694.754 | 159700
1604 | 62645 | 1194.58 | 170 | 3 | 0.848 | 0.82 | 283.44 |  | 1879.7 | 1170.506 | 61262 | 1604 | 57349 | 1464.58 | 170 | 3 | 0.844 | 0.85 | 259.5 |  | 1720.9 | 1170.506 | 56157 | 1604 | 160290 | 703.374 | 170.01 | 3 | 0.829 | 1.01 | 725.33 |  | 4810 | 696.288 | 159350
1605 | 62139 | 1197.615 | 170 | 3 | 0.848 | 0.81 | 281.16 |  | 1864.5 | 1173.557 | 60523 | 1605 | 56085 | 1467.615 | 170.02 | 3 | 0.844 | 0.87 | 253.75 |  | 1682.7 | 1173.557 | 55705 | 1605 | 159700 | 704.905 | 170.01 | 3 | 0.829 | 0.99 | 722.34 |  | 4790.2 | 697.825 | 158550
1606 | 61262 | 1200.657 | 170.01 | 3 | 0.848 | 0.79 | 277.2 |  | 1838.2 | 1176.615 | 59331 | 1606 | 56157 | 1470.657 | 170.03 | 3 | 0.844 | 0.85 | 254.04 |  | 1684.6 | 1176.615 | 56305 | 1606 | 159350 | 706.439 | 170.01 | 3 | 0.829 | 0.99 | 721.02 |  | 4781.4 | 699.365 | 158600
1607 | 60523 | 1203.708 | 170.01 | 3 | 0.848 | 0.77 | 273.85 |  | 1816 | 1179.681 | 59221 | 1607 | 55705 | 1473.708 | 170.02 | 3 | 0.844 | 0.83 | 252.02 |  | 1671.2 | 1179.681 | 55358 | 1607 | 158550 | 707.976 | 170.01 | 3 | 0.829 | 0.98 | 717.2 |  | 4756.1 | 700.909 | 158250
1608 | 59331 | 1206.766 | 170.03 | 3 | 0.848 | 1.24 | 268.45 |  | 1780.2 | 1182.755 | 58559 | 1608 | 56305 | 1476.766 | 170.01 | 3 | 0.844 | 0.84 | 254.87 |  | 1690.2 | 1182.755 | 55240 | 1608 | 158600 | 709.516 | 170.01 | 3 | 0.829 | 0.95 | 717.64 |  | 4759 | 702.456 | 157230
1609 | 59221 | 1209.832 | 170.02 | 3 | 0.848 | 1.21 | 267.94 |  | 1776.9 | 1185.837 | 58222 | 1609 | 55358 | 1479.832 | 170 | 3 | 0.844 | 0.83 | 250.5 |  | 1661.2 | 1185.837 | 54916 | 1609 | 158250 | 711.06 | 170.01 | 3 | 0.829 | 0.92 | 716.09 |  | 4748.7 | 704.006 | 156740
1610 | 58559 | 1212.906 | 170.02 | 3 | 0.848 | 1.2 | 264.84 |  | 1756.3 | 1188.927 | 58056 | 1610 | 55240 | 1482.906 | 170.01 | 3 | 0.844 | 0.84 | 249.97 |  | 1657.7 | 1188.927 | 54189 | 1610 | 157230 | 712.607 | 170.02 | 3 | 0.829 | 0.91 | 711.17 |  | 4716.1 | 705.56 | 156370
1611 | 58222 | 1215.988 | 170.01 | 3 | 0.848 | 1.19 | 263.31 |  | 1746.1 | 1192.025 | 58073 | 1611 | 54916 | 1485.988 | 170 | 3 | 0.844 | 0.84 | 248.47 |  | 1647.7 | 1192.025 | 53078 | 1611 | 156740 | 714.157 | 170.01 | 3 | 0.829 | 0.91 | 709.02 |  | 4701.8 | 707.117 | 156010
1612 | 58056 | 1219.078 | 170 | 3 | 0.848 | 1.2 | 262.61 |  | 1741.5 | 1195.13 | 57193 | 1612 | 54189 | 1489.078 | 170 | 3 | 0.844 | 0.83 | 245.21 |  | 1626.1 | 1195.13 | 52389 | 1612 | 156370 | 715.711 | 170.02 | 3 | 0.829 | 0.89 | 707.47 |  | 4691.6 | 708.677 | 155710
1613 | 58073 | 1222.176 | 170 | 3 | 0.847 | 0.84 | 262.84 |  | 1743 | 1198.244 | 57322 | 1613 | 53078 | 1492.176 | 170 | 3 | 0.844 | 0.84 | 240.05 |  | 1591.9 | 1198.244 | 52133 | 1613 | 156010 | 717.268 | 170.01 | 3 | 0.829 | 0.88 | 705.81 |  | 4680.5 | 710.241 | 154310
1614 | 57193 | 1225.281 | 170.01 | 3 | 0.847 | 0.82 | 258.72 |  | 1715.7 | 1201.365 | 56540 | 1614 | 52389 | 1495.281 | 170 | 3 | 0.844 | 0.83 | 237 |  | 1571.7 | -300.151 |  | 1614 | 155710 | 718.828 | 170.02 | 3 | 0.828 | 0.86 | 704.66 |  | 4672.9 | 711.807 | 154270
1615 | 57322 | 1228.395 | 170 | 3 | 0.847 | 0.8 | 259.27 |  | 1719.3 | 1204.495 | 55512 | 1615 | 52133 | 1498.395 | 170.02 | 3 | 0.844 | 0.84 | 235.9 |  | 1564.4 | -300.151 |  | 1615 | 154310 | 720.392 | 170.01 | 3 | 0.828 | 0.87 | 697.94 |  | 4628.3 | 713.378 | 153220
1616 | 56540 | 1231.516 | 170 | 3 | 0.847 | 0.79 | 255.75 |  | 1696 | 1207.633 | 54383 | [12 empty] | 1616 | 154270 | 721.958 | 170.02 | 3 | 0.828 | 0.85 | 698.14 |  | 4629.7 | 714.951 | 153370
1617 | 55512 | 1234.646 | 170.01 | 3 | 0.847 | 0.79 | 251.17 |  | 1665.6 | 1210.778 | 54716 | [12 empty] | 1617 | 153220 | 723.529 | 170.02 | 3 | 0.828 | 0.86 | 693.13 |  | 4596.5 | 716.528 | 152650
1618 | 54383 | 1237.784 | 170.02 | 3 | 0.847 | 1.09 | 245.94 |  | 1630.9 | 1213.932 | 54828 | [12 empty] | 1618 | 153370 | 725.102 | 170.02 | 3 | 0.828 | 0.83 | 694.03 |  | 4602.4 | 718.109 | 152570
1619 | 54716 | 1240.929 | 170.01 | 3 | 0.847 | 1.07 | 247.59 |  | 1641.9 | 1217.094 | 54446 | [12 empty] | 1619 | 152650 | 726.679 | 170.01 | 3 | 0.828 | 0.81 | 690.6 |  | 4579.7 | 719.692 | 152310
1620 | 54828 | 1244.083 | 170.01 | 3 | 0.847 | 1.04 | 248.11 |  | 1645.3 | 1220.263 | 55089 | [12 empty] | 1620 | 152570 | 728.26 | 170.01 | 3 | 0.828 | 0.78 | 690.17 |  | 4576.8 | 721.279 | 150420
1621 | 54446 | 1247.245 | 170 | 3 | 0.847 | 1.04 | 246.39 |  | 1633.9 | 1223.441 | 54623 | [12 empty] | 1621 | 152310 | 729.843 | 170 | 3 | 0.828 | 0.96 | 689.33 |  | 4571.3 | 722.87 | 149320
1622 | 55089 | 1250.414 | 169.99 | 3 | 0.847 | 1.02 | 249.23 |  | 1652.8 | 1226.628 | 53719 | [12 empty] | 1622 | 150420 | 731.43 | 170 | 3 | 0.828 | 1.14 | 680.43 |  | 4512.2 | 724.464 | 148290
1623 | 54623 | 1253.592 | 170 | 3 | 0.847 | 1.02 | 247.19 |  | 1639.3 | 1229.822 | 52656 | [12 empty] | 1623 | 149320 | 733.021 | 170 | 3 | 0.828 | 1.16 | 675.69 |  | 4480.8 | 726.061 | 147990
1624 | 53719 | 1256.779 | 170.01 | 3 | 0.847 | 1.05 | 243.13 |  | 1612.3 | 1233.024 | 52864 | [12 empty] | 1624 | 148290 | 734.615 | 170.01 | 3 | 0.828 | 1.15 | 670.82 |  | 4448.5 | 727.662 | 148210
1625 | 52656 | 1259.973 | 170.01 | 3 | 0.847 | 1.01 | 238.1 |  | 1579 | 1236.235 | 53158 | [12 empty] | 1625 | 147990 | 736.212 | 170.02 | 3 | 0.828 | 1.14 | 669.44 |  | 4439.3 | 729.266 | 147860
1626 | 52864 | 1263.175 | 170.01 | 3 | 0.847 | 1 | 239.13 |  | 1585.8 | 1239.454 | 52328 | [12 empty] | 1626 | 148210 | 737.813 | 170.02 | 3 | 0.828 | 1.13 | 670.61 |  | 4447.1 | 730.873 | 147840
1627 | 53158 | 1266.386 | 170 | 3 | 0.847 | 0.97 | 240.43 |  | 1594.4 | 1242.681 | 52631 | [12 empty] | 1627 | 147860 | 739.417 | 170.01 | 3 | 0.828 | 1.09 | 668.77 |  | 4434.9 | 732.484 | 146840
1628 | 52328 | 1269.605 | 169.99 | 3 | 0.847 | 0.97 | 236.67 |  | 1569.5 | -30.151 | [13 empty] | 1628 | 147840 | 741.024 | 170.02 | 3 | 0.828 | 1.08 | 669.03 |  | 4436.6 | 734.099 | 146130
1629 | 52631 | 1272.832 | 169.99 | 3 | 0.847 | 0.95 | 238.25 |  | 1580 | -30.151 | [13 empty] | 1629 | 146840 | 742.635 | 170 | 3 | 0.828 | 1.08 | 664.23 |  | 4404.8 | 735.716 | 145890
[24 empty] | 1630 | 146130 | 744.25 | 170 | 3 | 0.828 | 1.05 | 661.02 |  | 4383.5 | 737.338 | 145160
[24 empty] | 1631 | 145890 | 745.867 | 170 | 3 | 0.828 | 1.04 | 660.15 |  | 4377.7 | 738.962 | 144440
[24 empty] | 1632 | 145160 | 747.489 | 170 | 3 | 0.828 | 1.04 | 656.84 |  | 4355.8 | 740.591 | 143570
[24 empty] | 1633 | 144440 | 749.113 | 170.01 | 3 | 0.828 | 1.04 | 653.61 |  | 4334.4 | 742.222 | 142880
[24 empty] | 1634 | 143570 | 750.742 | 170.01 | 3 | 0.828 | 1.01 | 649.46 |  | 4306.9 | 743.858 | 142570
[24 empty] | 1635 | 142880 | 752.373 | 170.02 | 3 | 0.828 | 1.02 | 646.28 |  | 4285.8 | 745.496 | 141920
[24 empty] | 1636 | 142570 | 754.009 | 170.02 | 3 | 0.828 | 0.99 | 645.14 |  | 4278.2 | 747.138 | 141320
[24 empty] | 1637 | 141920 | 755.647 | 170.01 | 3 | 0.828 | 0.99 | 642.14 |  | 4258.3 | 748.784 | 140750
[24 empty] | 1638 | 141320 | 757.289 | 170.02 | 3 | 0.828 | 0.99 | 639.33 |  | 4239.7 | 750.433 | 140590
[24 empty] | 1639 | 140750 | 758.935 | 170.01 | 3 | 0.828 | 0.96 | 636.75 |  | 4222.6 | 752.086 | 139680
[24 empty] | 1640 | 140590 | 760.584 | 170.02 | 3 | 0.828 | 0.97 | 636.19 |  | 4218.9 | 753.742 | 138900
[24 empty] | 1641 | 139680 | 762.237 | 170.01 | 3 | 0.828 | 0.96 | 632.05 |  | 4191.4 | 755.402 | 138640
[24 empty] | 1642 | 138900 | 763.893 | 170.01 | 3 | 0.828 | 0.98 | 628.54 |  | 4168.2 | 757.065 | 138490
[24 empty] | 1643 | 138640 | 765.553 | 170.02 | 3 | 0.828 | 0.97 | 627.35 |  | 4160.3 | 758.732 | 137680
[24 empty] | 1644 | 138490 | 767.216 | 170.02 | 3 | 0.828 | 0.96 | 626.63 |  | 4155.5 | 760.403 | 137290
[24 empty] | 1645 | 137680 | 768.883 | 170.01 | 3 | 0.828 | 0.95 | 622.74 |  | 4129.7 | 762.077 | 136950
[24 empty] | 1646 | 137290 | 770.554 | 170.01 | 3 | 0.828 | 0.96 | 621.12 |  | 4118.9 | 763.754 | 135750
[24 empty] | 1647 | 136950 | 772.228 | 170.01 | 3 | 0.828 | 0.94 | 619.69 |  | 4109.4 | 765.435 | 135470
[24 empty] | 1648 | 135750 | 773.905 | 170.02 | 3 | 0.828 | 0.94 | 614.01 |  | 4071.8 | 767.12 | 134450
[24 empty] | 1649 | 135470 | 775.586 | 170.01 | 3 | 0.828 | 0.94 | 612.96 |  | 4064.8 | 768.808 | 133910
[24 empty] | 1650 | 134450 | 777.271 | 170.02 | 3 | 0.828 | 0.95 | 608.24 |  | 4033.5 | 770.5 | 134010
[24 empty] | 1651 | 133910 | 778.959 | 170.02 | 3 | 0.828 | 0.95 | 605.65 |  | 4016.3 | 772.196 | 133360
[24 empty] | 1652 | 134010 | 780.651 | 170.02 | 3 | 0.828 | 0.94 | 606.32 |  | 4020.8 | 773.895 | 132750
[24 empty] | 1653 | 133360 | 782.347 | 170.02 | 3 | 0.828 | 0.93 | 603.2 |  | 4000.1 | 775.598 | 131810
[24 empty] | 1654 | 132750 | 784.046 | 170.01 | 3 | 0.828 | 0.92 | 600.53 |  | 3982.4 | 777.304 | 131670
[24 empty] | 1655 | 131810 | 785.749 | 170.01 | 3 | 0.828 | 0.94 | 596.16 |  | 3953.4 | 779.015 | 131310
[24 empty] | 1656 | 131670 | 787.455 | 170.01 | 3 | 0.828 | 0.94 | 595.6 |  | 3949.7 | 780.728 | 130880
[24 empty] | 1657 | 131310 | 789.166 | 170 | 3 | 0.828 | 0.95 | 594.1 |  | 3939.7 | 782.446 | 130330
[24 empty] | 1658 | 130880 | 790.879 | 170.01 | 3 | 0.828 | 0.93 | 592.19 |  | 3927.1 | 784.167 | 130090
[24 empty] | 1659 | 130330 | 792.597 | 170.01 | 3 | 0.828 | 0.93 | 589.63 |  | 3910.1 | 785.892 | 129820
[24 empty] | 1660 | 130090 | 794.318 | 170.01 | 3 | 0.828 | 0.92 | 588.71 |  | 3904 | 787.62 | 129160
[24 empty] | 1661 | 129820 | 796.043 | 170.01 | 3 | 0.828 | 0.9 | 587.46 |  | 3895.7 | 789.352 | 128480
[24 empty] | 1662 | 129160 | 797.771 | 170.01 | 3 | 0.828 | 0.89 | 584.49 |  | 3876 | 791.088 | 128310
[24 empty] | 1663 | 128480 | 799.503 | 170.02 | 3 | 0.828 | 0.9 | 581.33 |  | 3855 | 792.827 | 128170
[24 empty] | 1664 | 128310 | 801.239 | 170.01 | 3 | 0.828 | 0.92 | 580.64 |  | 3850.5 | 794.571 | 127080
[24 empty] | 1665 | 128170 | 802.978 | 170.02 | 3 | 0.828 | 0.9 | 580.03 |  | 3846.5 | 796.318 | 126400
[24 empty] | 1666 | 127080 | 804.722 | 170.01 | 3 | 0.828 | 0.89 | 574.84 |  | 3812.1 | 798.068 | 125300
[24 empty] | 1667 | 126400 | 806.469 | 170.01 | 3 | 0.828 | 0.91 | 571.99 |  | 3793.1 | 799.823 | 125410
[24 empty] | 1668 | 125300 | 808.219 | 170.01 | 3 | 0.828 | 0.92 | 566.82 |  | 3758.8 | 801.581 | 124900
[24 empty] | 1669 | 125410 | 809.974 | 170.01 | 3 | 0.828 | 0.91 | 567.5 |  | 3763.4 | 803.343 | 124590
[24 empty] | 1670 | 124900 | 811.732 | 170.01 | 3 | 0.828 | 0.91 | 565.15 |  | 3747.8 | 805.109 | 124290
[24 empty] | 1671 | 124590 | 813.494 | 170.01 | 3 | 0.828 | 0.92 | 563.78 |  | 3738.7 | 806.878 | 123400
[24 empty] | 1672 | 124290 | 815.26 | 170.01 | 3 | 0.828 | 0.93 | 562.42 |  | 3729.7 | 808.651 | 122880
[24 empty] | 1673 | 123400 | 817.029 | 170 | 3 | 0.828 | 0.95 | 558.19 |  | 3701.6 | 810.428 | 122230
[24 empty] | 1674 | 122880 | 818.802 | 170.01 | 3 | 0.828 | 0.96 | 556.02 |  | 3687.2 | 812.209 | 121760
[24 empty] | 1675 | 122230 | 820.579 | 170.01 | 3 | 0.828 | 0.97 | 552.83 |  | 3666.1 | 813.994 | 122010
[24 empty] | 1676 | 121760 | 822.36 | 170.01 | 3 | 0.828 | 0.96 | 550.73 |  | 3652.1 | 815.782 | 121910
[24 empty] | 1677 | 122010 | 824.145 | 170.02 | 3 | 0.828 | 0.97 | 552.13 |  | 3661.4 | 817.574 | 121160
[24 empty] | 1678 | 121910 | 825.933 | 170.02 | 3 | 0.828 | 0.95 | 551.67 |  | 3658.4 | 819.371 | 120490
[24 empty] | 1679 | 121160 | 827.725 | 170.01 | 3 | 0.828 | 0.93 | 548.12 |  | 3634.8 | 821.17 | 119940
[24 empty] | 1680 | 120490 | 829.522 | 170 | 3 | 0.828 | 0.92 | 545.01 |  | 3614.2 | 822.974 | 119890
[24 empty] | 1681 | 119940 | 831.321 | 170.01 | 3 | 0.828 | 0.91 | 542.51 |  | 3597.6 | 824.782 | 119850
[24 empty] | 1682 | 119890 | 833.125 | 170 | 3 | 0.828 | 0.92 | 542.44 |  | 3597.1 | 826.593 | 119260
[24 empty] | 1683 | 119850 | 834.933 | 170 | 3 | 0.828 | 0.9 | 542.36 |  | 3596.6 | 828.409 | 118170
[24 empty] | 1684 | 119260 | 836.744 | 170 | 3 | 0.828 | 0.89 | 539.54 |  | 3577.9 | 830.228 | 117410
[24 empty] | 1685 | 118170 | 838.56 | 170 | 3 | 0.828 | 0.9 | 534.48 |  | 3544.4 | 832.051 | 117190
[24 empty] | 1686 | 117410 | 840.379 | 170 | 3 | 0.828 | 0.88 | 531.02 |  | 3521.4 | 833.878 | 117030
[24 empty] | 1687 | 117190 | 842.202 | 170.01 | 3 | 0.828 | 0.87 | 530.07 |  | 3515.2 | 835.709 | 116440
[24 empty] | 1688 | 117030 | 844.029 | 170.01 | 3 | 0.828 | 0.85 | 529.38 |  | 3510.5 | 837.544 | 115490
[24 empty] | 1689 | 116440 | 845.86 | 170.01 | 3 | 0.828 | 0.83 | 526.78 |  | 3493.3 | 839.382 | 114820
[24 empty] | 1690 | 115490 | 847.695 | 170.01 | 3 | 0.828 | 0.83 | 522.39 |  | 3464.2 | 841.225 | 114730
[24 empty] | 1691 | 114820 | 849.533 | 170.01 | 3 | 0.828 | 0.84 | 519.34 |  | 3444 | 843.072 | 114650
[24 empty] | 1692 | 114730 | 851.376 | 170.02 | 3 | 0.828 | 0.82 | 519.05 |  | 3442 | 844.922 | 113700
[24 empty] | 1693 | 114650 | 853.223 | 170.01 | 3 | 0.828 | 0.79 | 518.8 |  | 3440.4 | 846.777 | 113750
[24 empty] | 1694 | 113700 | 855.073 | 170.01 | 3 | 0.828 | 0.78 | 514.27 |  | 3410.3 | 848.635 | 113000
[24 empty] | 1695 | 113750 | 856.928 | 170.01 | 3 | 0.827 | 0.91 | 514.93 |  | 3414.8 | 850.498 | 111870
[24 empty] | 1696 | 113000 | 858.786 | 170.01 | 3 | 0.827 | 0.9 | 511.4 |  | 3391.3 | 852.364 | 111270
[24 empty] | 1697 | 111870 | 860.649 | 170.01 | 3 | 0.827 | 0.9 | 506.14 |  | 3356.4 | 854.234 | 110640
[24 empty] | 1698 | 111270 | 862.515 | 170 | 3 | 0.827 | 0.9 | 503.43 |  | 3338.5 | 856.109 | 110600
[24 empty] | 1699 | 110640 | 864.385 | 170 | 3 | 0.827 | 0.93 | 500.55 |  | 3319.3 | 857.987 | 109720
[24 empty] | 1700 | 110600 | 866.26 | 170 | 3 | 0.827 | 0.94 | 500.41 |  | 3318.5 | 859.869 | 109340
[24 empty] | 1701 | 109720 | 868.138 | 170.01 | 3 | 0.827 | 0.93 | 496.2 |  | 3290.5 | 861.756 | 109020
[24 empty] | 1702 | 109340 | 870.02 | 170.01 | 3 | 0.827 | 0.91 | 494.49 |  | 3279.2 | 863.646 | 107870
[24 empty] | 1703 | 109020 | 871.907 | 170.02 | 3 | 0.827 | 0.88 | 493.16 |  | 3270.4 | 865.541 | 107510
[24 empty] | 1704 | 107870 | 873.797 | 170.01 | 3 | 0.827 | 0.88 | 487.9 |  | 3235.5 | 867.439 | 107490
[24 empty] | 1705 | 107510 | 875.692 | 170.01 | 3 | 0.827 | 0.89 | 486.35 |  | 3225.2 | 869.342 | 107440
[24 empty] | 1706 | 107490 | 877.59 | 170.01 | 3 | 0.827 | 0.89 | 486.3 |  | 3224.9 | 871.249 | 107010
[24 empty] | 1707 | 107440 | 879.493 | 170 | 3 | 0.827 | 0.89 | 486.11 |  | 3223.6 | 873.159 | 106700
[24 empty] | 1708 | 107010 | 881.4 | 170 | 3 | 0.827 | 0.9 | 484.18 |  | 3210.8 | 875.074 | 106160
[24 empty] | 1709 | 106700 | 883.31 | 169.99 | 3 | 0.827 | 0.92 | 482.68 |  | 3200.9 | 876.993 | 106110
[24 empty] | 1710 | 106160 | 885.225 | 170 | 3 | 0.827 | 0.9 | 480.11 |  | 3183.8 | 878.916 | 105620
[24 empty] | 1711 | 106110 | 887.144 | 170 | 3 | 0.827 | 0.92 | 480.22 |  | 3184.6 | 880.843 | 104690
[24 empty] | 1712 | 105620 | 889.067 | 170 | 3 | 0.827 | 0.9 | 477.87 |  | 3168.9 | 882.774 | 103740
[24 empty] | 1713 | 104690 | 890.994 | 170 | 3 | 0.827 | 0.89 | 473.49 |  | 3140 | 884.709 | 103740
[24 empty] | 1714 | 103740 | 892.925 | 170.01 | 3 | 0.827 | 0.92 | 469.19 |  | 3111.4 | 886.649 | 103650
[24 empty] | 1715 | 103740 | 894.86 | 170 | 3 | 0.827 | 0.93 | 469.38 |  | 3112.7 | 888.593 | 102950
[24 empty] | 1716 | 103650 | 896.8 | 170 | 3 | 0.827 | 0.93 | 468.95 |  | 3109.8 | 890.54 | 102450
[24 empty] | 1717 | 102950 | 898.744 | 170.01 | 3 | 0.827 | 0.93 | 465.73 |  | 3088.5 | 892.492 | 102280
[24 empty] | 1718 | 102450 | 900.691 | 170.01 | 3 | 0.827 | 0.93 | 463.47 |  | 3073.5 | 894.448 | 101500
[24 empty] | 1719 | 102280 | 902.643 | 170.01 | 3 | 0.827 | 0.92 | 462.81 |  | 3069.1 | 896.408 | 101090
[24 empty] | 1720 | 101500 | 904.599 | 170.01 | 3 | 0.827 | 0.92 | 459.16 |  | 3044.9 | 898.373 | 100080
[24 empty] | 1721 | 101090 | 906.559 | 170.01 | 3 | 0.827 | 0.91 | 457.39 |  | 3033.1 | 900.341 | 100730
[24 empty] | 1722 | 100080 | 908.524 | 170.02 | 3 | 0.827 | 0.9 | 452.65 |  | 3001.7 | 902.314 | 100040
[24 empty] | 1723 | 100730 | 910.492 | 170.01 | 3 | 0.827 | 0.9 | 455.85 |  | 3023 | 904.291 | 100050
[24 empty] | 1724 | 100040 | 912.465 | 170 | 3 | 0.827 | 0.89 | 452.49 |  | 3000.7 | 906.273 | 99549
[24 empty] | 1725 | 100050 | 914.442 | 170 | 3 | 0.827 | 0.88 | 452.66 |  | 3001.8 | 908.258 | 99413
[24 empty] | 1726 | 99549 | 916.424 | 169.99 | 3 | 0.827 | 0.87 | 450.33 |  | 2986.4 | 910.248 | 98412
[24 empty] | 1727 | 99413 | 918.409 | 169.99 | 3 | 0.827 | 0.88 | 449.89 |  | 2983.4 | 912.242 | 98540
[24 empty] | 1728 | 98412 | 920.399 | 170 | 3 | 0.827 | 0.87 | 445.07 |  | 2951.4 | 914.24 | 97814
[24 empty] | 1729 | 98540 | 922.393 | 170 | 3 | 0.827 | 0.86 | 445.84 |  | 2956.6 | 916.243 | 97136
[24 empty] | 1730 | 97814 | 924.391 | 169.99 | 3 | 0.827 | 0.86 | 442.38 |  | 2933.6 | 918.249 | 96293
[24 empty] | 1731 | 97136 | 926.394 | 169.99 | 3 | 0.827 | 0.88 | 439.52 |  | 2914.6 | 920.26 | 97260
[24 empty] | 1732 | 96293 | 928.4 | 170 | 3 | 0.827 | 0.89 | 435.59 |  | 2888.6 | 922.276 | 96478
[24 empty] | 1733 | 97260 | 930.411 | 170.01 | 3 | 0.827 | 0.86 | 440.22 |  | 2919.3 | 924.295 | 95907
[24 empty] | 1734 | 96478 | 932.427 | 170.01 | 3 | 0.827 | 0.87 | 436.65 |  | 2895.6 | 926.319 | 94921
[24 empty] | 1735 | 95907 | 934.446 | 170.01 | 3 | 0.827 | 0.89 | 434.08 |  | 2878.6 | 928.348 | 94564
[24 empty] | 1736 | 94921 | 936.47 | 170 | 3 | 0.827 | 0.9 | 429.46 |  | 2847.9 | 930.38 | 94371
[24 empty] | 1737 | 94564 | 938.499 | 170 | 3 | 0.827 | 0.91 | 427.93 |  | 2837.8 | 932.417 | 93442
[24 empty] | 1738 | 94371 | 940.531 | 170.01 | 3 | 0.827 | 0.92 | 426.98 |  | 2831.5 | 934.458 | 93497
[24 empty] | 1739 | 93442 | 942.568 | 170.01 | 3 | 0.827 | 0.95 | 422.58 |  | 2802.3 | 936.504 | 92662
[24 empty] | 1740 | 93497 | 944.609 | 170.01 | 3 | 0.827 | 0.95 | 423 |  | 2805.1 | 938.554 | 92254
[24 empty] | 1741 | 92662 | 946.655 | 170.02 | 3 | 0.828 | 0.96 | 419.11 |  | 2779.3 | 940.609 | 92059
[24 empty] | 1742 | 92254 | 948.705 | 170.01 | 3 | 0.828 | 0.98 | 417.29 |  | 2767.3 | 942.667 | 91968
[24 empty] | 1743 | 92059 | 950.76 | 170 | 3 | 0.828 | 1.01 | 416.57 |  | 2762.5 | 944.731 | 91654
[24 empty] | 1744 | 91968 | 952.818 | 170 | 3 | 0.828 | 1.03 | 416.15 |  | 2759.7 | 946.798 | 91513
[24 empty] | 1745 | 91654 | 954.882 | 170.01 | 3 | 0.828 | 1.04 | 414.6 |  | 2749.4 | 948.87 | 90241
[24 empty] | 1746 | 91513 | 956.949 | 170.01 | 3 | 0.828 | 1.04 | 414.02 |  | 2745.6 | 950.947 | 90073
[24 empty] | 1747 | 90241 | 959.021 | 170 | 3 | 0.828 | 1.08 | 408.09 |  | 2706.2 | 953.028 | 89855
[24 empty] | 1748 | 90073 | 961.098 | 169.99 | 3 | 0.828 | 1.11 | 407.33 |  | 2701.2 | 955.113 | 89888
[24 empty] | 1749 | 89855 | 963.179 | 169.99 | 3 | 0.828 | 1.12 | 406.43 |  | 2695.2 | 957.203 | 89051
[24 empty] | 1750 | 89888 | 965.264 | 169.99 | 3 | 0.828 | 1.14 | 406.73 |  | 2697.2 | 959.297 | 89207
[24 empty] | 1751 | 89051 | 967.354 | 169.99 | 3 | 0.828 | 1.2 | 402.86 |  | 2671.5 | 961.396 | 88475
[24 empty] | 1752 | 89207 | 969.448 | 170 | 3 | 0.828 | 1.22 | 403.69 |  | 2677.1 | 963.499 | 87861
[24 empty] | 1753 | 88475 | 971.547 | 170 | 3 | 0.828 | 1.23 | 400.34 |  | 2654.8 | 965.606 | 87224
[24 empty] | 1754 | 87861 | 973.65 | 170.01 | 3 | 0.828 | 0.78 | 397.64 |  | 2636.9 | 967.719 | 87673
[24 empty] | 1755 | 87224 | 975.757 | 170 | 3 | 0.828 | 0.8 | 394.51 |  | 2616.1 | 969.835 | 87679
[24 empty] | 1756 | 87673 | 977.87 | 170 | 3 | 0.828 | 0.81 | 396.75 |  | 2631 | 971.957 | 87304
[24 empty] | 1757 | 87679 | 979.986 | 170.01 | 3 | 0.828 | 0.81 | 396.75 |  | 2631.1 | 974.082 | 86704
[24 empty] | 1758 | 87304 | 982.108 | 169.99 | 3 | 0.828 | 0.82 | 395.05 |  | 2619.8 | 976.213 | 85844
[24 empty] | 1759 | 86704 | 984.233 | 169.99 | 3 | 0.828 | 0.84 | 392.34 |  | 2601.8 | 978.347 | 85940
[24 empty] | 1760 | 85844 | 986.364 | 170 | 3 | 0.828 | 0.85 | 388.27 |  | 2574.8 | 980.487 | 85199
[24 empty] | 1761 | 85940 | 988.498 | 170 | 3 | 0.828 | 0.84 | 388.83 |  | 2578.5 | 982.631 | 84853
[24 empty] | 1762 | 85199 | 990.638 | 170 | 3 | 0.828 | 0.86 | 385.43 |  | 2556 | 984.779 | 84402
[24 empty] | 1763 | 84853 | 992.782 | 170 | 3 | 0.828 | 0.86 | 383.91 |  | 2545.9 | 986.932 | 84107
[24 empty] | 1764 | 84402 | 994.93 | 170 | 3 | 0.828 | 0.87 | 381.83 |  | 2532.1 | 989.09 | 83616
[24 empty] | 1765 | 84107 | 997.083 | 170 | 3 | 0.828 | 0.9 | 380.63 |  | 2524.1 | 991.252 | 82845
[24 empty] | 1766 | 83616 | 999.241 | 170 | 3 | 0.828 | 0.92 | 378.4 |  | 2509.3 | 993.419 | 82678
[24 empty] | 1767 | 82845 | 1001.403 | 170.01 | 3 | 0.828 | 0.97 | 374.8 |  | 2485.4 | 995.591 | 82483
[24 empty] | 1768 | 82678 | 1003.57 | 170 | 3 | 0.828 | 0.98 | 374.05 |  | 2480.5 | 997.767 | 82674
[24 empty] | 1769 | 82483 | 1005.742 | 169.99 | 3 | 0.828 | 0.99 | 373.16 |  | 2474.6 | 999.948 | 82906
[24 empty] | 1770 | 82674 | 1007.918 | 169.99 | 3 | 0.828 | 1.01 | 373.97 |  | 2480 | 1002.133 | 81197
[24 empty] | 1771 | 82906 | 1010.099 | 169.99 | 3 | 0.828 | 1.03 | 375.19 |  | 2488.1 | 1004.324 | 81807
[24 empty] | 1772 | 81197 | 1012.284 | 169.99 | 3 | 0.828 | 1.06 | 367.09 |  | 2434.3 | 1006.518 | 81213
[24 empty] | 1773 | 81807 | 1014.475 | 170 | 3 | 0.828 | 1.07 | 370.13 |  | 2454.5 | 1008.718 | 80824
[24 empty] | 1774 | 81213 | 1016.669 | 170 | 3 | 0.829 | 1.08 | 367.42 |  | 2436.5 | 1010.922 | 81452
[24 empty] | 1775 | 80824 | 1018.869 | 169.99 | 3 | 0.828 | 1.1 | 365.67 |  | 2424.9 | 1013.131 | 80663
[24 empty] | 1776 | 81452 | 1021.073 | 169.99 | 3 | 0.829 | 1.09 | 368.66 |  | 2444.8 | 1015.345 | 79734
[24 empty] | 1777 | 80663 | 1023.282 | 169.98 | 3 | 0.829 | 1.09 | 364.96 |  | 2420.2 | 1017.563 | 79229
[24 empty] | 1778 | 79734 | 1025.496 | 169.99 | 3 | 0.829 | 1.11 | 360.66 |  | 2391.7 | 1019.786 | 78660
[24 empty] | 1779 | 79229 | 1027.714 | 169.99 | 3 | 0.829 | 1.1 | 358.36 |  | 2376.5 | 1022.014 | 77977
[24 empty] | 1780 | 78660 | 1029.937 | 169.98 | 3 | 0.829 | 1.14 | 355.83 |  | 2359.7 | 1024.247 | 77966
[24 empty] | 1781 | 77977 | 1032.165 | 169.99 | 3 | 0.829 | 1.14 | 352.63 |  | 2338.4 | 1026.484 | 78176
[24 empty] | 1782 | 77966 | 1034.398 | 170 | 3 | 0.829 | 1.15 | 352.67 |  | 2338.7 | 1028.726 | 77889
[24 empty] | 1783 | 78176 | 1036.635 | 169.99 | 3 | 0.829 | 1.16 | 353.71 |  | 2345.6 | 1030.973 | 76791
[24 empty] | 1784 | 77889 | 1038.877 | 169.99 | 3 | 0.829 | 1.18 | 352.46 |  | 2337.3 | 1033.225 | 76508
[24 empty] | 1785 | 76791 | 1041.124 | 169.99 | 3 | 0.829 | 1.22 | 347.35 |  | 2303.4 | 1035.482 | 75476
[24 empty] | 1786 | 76508 | 1043.376 | 170 | 3 | 0.829 | 1.23 | 346.23 |  | 2296 | 1037.743 | 74715
[24 empty] | 1787 | 75476 | 1045.633 | 170.01 | 3 | 0.829 | 0.85 | 341.52 |  | 2264.8 | 1040.009 | 74641
[24 empty] | 1788 | 74715 | 1047.894 | 170 | 3 | 0.829 | 0.86 | 337.94 |  | 2241 | 1042.28 | 74933
[24 empty] | 1789 | 74641 | 1050.16 | 170 | 3 | 0.829 | 0.87 | 337.59 |  | 2238.7 | 1044.556 | 74772
[24 empty] | 1790 | 74933 | 1052.431 | 170 | 3 | 0.829 | 0.88 | 339.03 |  | 2248.3 | 1046.837 | 74840
[24 empty] | 1791 | 74772 | 1054.707 | 169.99 | 3 | 0.829 | 0.91 | 338.28 |  | 2243.3 | 1049.123 | 74327
[24 empty] | 1792 | 74840 | 1056.988 | 169.99 | 3 | 0.829 | 0.95 | 338.6 |  | 2245.4 | 1051.413 | 74174
[24 empty] | 1793 | 74327 | 1059.274 | 169.98 | 3 | 0.829 | 0.98 | 336.17 |  | 2229.3 | 1053.708 | 74201
[24 empty] | 1794 | 74174 | 1061.564 | 169.98 | 3 | 0.829 | 0.99 | 335.51 |  | 2224.9 | 1056.009 | 73951
[24 empty] | 1795 | 74201 | 1063.859 | 169.98 | 3 | 0.829 | 0.99 | 335.71 |  | 2226.2 | 1058.314 | 74031
[24 empty] | 1796 | 73951 | 1066.16 | 169.98 | 3 | 0.829 | 1 | 334.67 |  | 2219.4 | 1060.624 | 73318
[24 empty] | 1797 | 74031 | 1068.465 | 169.98 | 3 | 0.829 | 1.03 | 335.16 |  | 2222.6 | 1062.939 | 72290
[24 empty] | 1798 | 73318 | 1070.775 | 169.99 | 3 | 0.829 | 1.02 | 331.84 |  | 2200.6 | 1065.259 | 71572
[24 empty] | 1799 | 72290 | 1073.09 | 170 | 3 | 0.829 | 1.04 | 327 |  | 2168.5 | 1067.584 | 72153
[24 empty] | 1800 | 71572 | 1075.41 | 170 | 3 | 0.829 | 1.03 | 323.71 |  | 2146.7 | 1069.914 | 71554
[24 empty] | 1801 | 72153 | 1077.735 | 169.99 | 3 | 0.829 | 1.02 | 326.64 |  | 2166.1 | 1072.249 | 71078
[24 empty] | 1802 | 71554 | 1080.065 | 170 | 3 | 0.829 | 1.04 | 323.82 |  | 2147.4 | 1074.589 | 70477
[24 empty] | 1803 | 71078 | 1082.4 | 169.99 | 3 | 0.829 | 1.06 | 321.64 |  | 2132.9 | 1076.934 | 70227
[24 empty] | 1804 | 70477 | 1084.74 | 169.99 | 3 | 0.829 | 1.08 | 318.72 |  | 2113.6 | 1079.284 | 69761
[24 empty] | 1805 | 70227 | 1087.085 | 169.98 | 3 | 0.829 | 1.11 | 317.63 |  | 2106.3 | 1081.638 | 69929
[24 empty] | 1806 | 69761 | 1089.435 | 169.98 | 3 | 0.829 | 1.14 | 315.56 |  | 2092.6 | 1083.998 | 69705
[24 empty] | 1807 | 69929 | 1091.789 | 169.97 | 3 | 0.829 | 1.16 | 316.33 |  | 2097.7 | 1086.363 | 68621
[24 empty] | 1808 | 69705 | 1094.149 | 169.98 | 3 | 0.829 | 1.21 | 315.43 |  | 2091.7 | 1088.733 | 68468
[24 empty] | 1809 | 68621 | 1096.514 | 169.98 | 3 | 0.829 | 0.98 | 310.5 |  | 2059.1 | 1091.109 | 68681
[24 empty] | 1810 | 68468 | 1098.884 | 169.99 | 3 | 0.83 | 0.95 | 309.82 |  | 2054.5 | 1093.489 | 68235
[24 empty] | 1811 | 68681 | 1101.26 | 170 | 3 | 0.83 | 0.95 | 310.86 |  | 2061.5 | 1095.874 | 67395
[24 empty] | 1812 | 68235 | 1103.64 | 170 | 3 | 0.83 | 0.97 | 308.63 |  | 2046.6 | 1098.264 | 68431
[24 empty] | 1813 | 67395 | 1106.025 | 169.99 | 3 | 0.83 | 0.96 | 304.7 |  | 2020.6 | 1100.66 | 68084
[24 empty] | 1814 | 68431 | 1108.415 | 169.99 | 3 | 0.83 | 1 | 309.7 |  | 2053.8 | 1103.06 | 67658
[24 empty] | 1815 | 68084 | 1110.811 | 169.98 | 3 | 0.83 | 1 | 308.12 |  | 2043.3 | 1105.466 | 66236
[24 empty] | 1816 | 67658 | 1113.211 | 169.99 | 3 | 0.83 | 1 | 306.18 |  | 2030.4 | 1107.877 | 65810
[24 empty] | 1817 | 66236 | 1115.617 | 170 | 3 | 0.83 | 1.01 | 299.51 |  | 1986.2 | 1110.293 | 65772
[24 empty] | 1818 | 65810 | 1118.028 | 169.99 | 3 | 0.83 | 1.05 | 297.65 |  | 1973.9 | 1112.714 | 65910
[24 empty] | 1819 | 65772 | 1120.444 | 169.99 | 3 | 0.83 | 1.1 | 297.59 |  | 1973.5 | 1115.14 | 66185
[24 empty] | 1820 | 65910 | 1122.865 | 169.98 | 3 | 0.83 | 1.13 | 298.22 |  | 1977.6 | 1117.572 | 65178
[24 empty] | 1821 | 66185 | 1125.291 | 169.98 | 3 | 0.83 | 1.12 | 299.47 |  | 1985.9 | 1120.008 | 65170
[24 empty] | 1822 | 65178 | 1127.723 | 169.98 | 3 | 0.83 | 1.15 | 294.82 |  | 1955.1 | 1122.45 | 64279
[24 empty] | 1823 | 65170 | 1130.159 | 170 | 3 | 0.83 | 1.15 | 294.82 |  | 1955.1 | 1124.897 | 64325
[24 empty] | 1824 | 64279 | 1132.601 | 170 | 3 | 0.83 | 1.18 | 290.73 |  | 1928 | 1127.35 | 64277
[24 empty] | 1825 | 64325 | 1135.048 | 170 | 3 | 0.83 | 1.2 | 290.98 |  | 1929.6 | 1129.807 | 63206
[24 empty] | 1826 | 64277 | 1137.501 | 169.99 | 3 | 0.83 | 1.21 | 290.84 |  | 1928.7 | 1132.27 | 64013
[24 empty] | 1827 | 63206 | 1139.958 | 169.99 | 3 | 0.83 | 0.84 | 285.76 |  | 1895 | 1134.738 | 63909
[24 empty] | 1828 | 64013 | 1142.421 | 169.98 | 3 | 0.83 | 0.87 | 289.58 |  | 1920.3 | 1137.211 | 63956
[24 empty] | 1829 | 63909 | 1144.889 | 169.99 | 3 | 0.83 | 0.91 | 289.19 |  | 1917.8 | 1139.69 | 63039
[24 empty] | 1830 | 63956 | 1147.362 | 169.98 | 3 | 0.83 | 0.93 | 289.4 |  | 1919.2 | 1142.174 | 62920
[24 empty] | 1831 | 63039 | 1149.841 | 169.98 | 3 | 0.83 | 0.99 | 285.24 |  | 1891.6 | 1144.663 | 62275
[24 empty] | 1832 | 62920 | 1152.325 | 169.99 | 3 | 0.831 | 1.02 | 284.71 |  | 1888 | 1147.157 | 62022
[24 empty] | 1833 | 62275 | 1154.814 | 169.99 | 3 | 0.831 | 1.05 | 281.69 |  | 1868 | 1149.657 | 61430
[24 empty] | 1834 | 62022 | 1157.308 | 170 | 3 | 0.831 | 1.09 | 280.6 |  | 1860.8 | 1152.162 | 61337
[24 empty] | 1835 | 61430 | 1159.808 | 169.99 | 3 | 0.831 | 1.1 | 277.85 |  | 1842.5 | 1154.673 | 61324
[24 empty] | 1836 | 61337 | 1162.313 | 170 | 3 | 0.831 | 1.1 | 277.44 |  | 1839.9 | 1157.189 | 60217
[24 empty] | 1837 | 61324 | 1164.824 | 169.99 | 3 | 0.831 | 1.09 | 277.45 |  | 1839.9 | 1159.71 | 60188
[24 empty] | 1838 | 60217 | 1167.34 | 169.98 | 3 | 0.831 | 1.11 | 272.4 |  | 1806.4 | 1162.237 | 60372
[24 empty] | 1839 | 60188 | 1169.861 | 169.98 | 3 | 0.831 | 1.14 | 272.25 |  | 1805.4 | 1164.769 | 59928
[24 empty] | 1840 | 60372 | 1172.388 | 169.99 | 3 | 0.831 | 1.15 | 273.2 |  | 1811.7 | 1167.306 | 59512
[24 empty] | 1841 | 59928 | 1174.92 | 169.99 | 3 | 0.831 | 1.14 | 271.11 |  | 1797.9 | 1169.849 | 59202
[24 empty] | 1842 | 59512 | 1177.457 | 169.99 | 3 | 0.831 | 1.09 | 269.2 |  | 1785.2 | 1172.397 | 58782
[24 empty] | 1843 | 59202 | 1180 | 169.99 | 3 | 0.831 | 1.06 | 267.83 |  | 1776.1 | 1174.951 | 58465
[24 empty] | 1844 | 58782 | 1182.548 | 169.99 | 3 | 0.831 | 1.04 | 265.92 |  | 1763.4 | 1177.51 | 58788
[24 empty] | 1845 | 58465 | 1185.102 | 169.99 | 3 | 0.83 | 1.01 | 264.46 |  | 1753.7 | 1180.075 | 57705
[24 empty] | 1846 | 58788 | 1187.661 | 169.99 | 3 | 0.83 | 0.95 | 266 |  | 1763.9 | 1182.645 | 57860
[24 empty] | 1847 | 57705 | 1190.226 | 169.99 | 3 | 0.83 | 0.93 | 261.02 |  | 1730.9 | 1185.221 | 57668
[24 empty] | 1848 | 57860 | 1192.796 | 169.99 | 3 | 0.83 | 0.88 | 261.82 |  | 1736.3 | 1187.802 | 56532
[24 empty] | 1849 | 57668 | 1195.372 | 169.99 | 3 | 0.83 | 0.8 | 260.98 |  | 1730.7 | 1190.388 | 55047
[24 empty] | 1850 | 56532 | 1197.953 | 170 | 3 | 0.83 | 1.12 | 255.91 |  | 1697 | 1192.981 | 55296
[24 empty] | 1851 | 55047 | 1200.539 | 170 | 3 | 0.83 | 1.11 | 248.95 |  | 1650.9 | 1195.578 | 54663
[24 empty] | 1852 | 55296 | 1203.132 | 170.01 | 3 | 0.83 | 1.04 | 250.25 |  | 1659.5 | 1198.182 | 54935
[24 empty] | 1853 | 54663 | 1205.729 | 170 | 3 | 0.83 | 1 | 247.36 |  | 1640.4 | 1200.79 | 53933
[24 empty] | 1854 | 54935 | 1208.333 | 170 | 3 | 0.83 | 0.98 | 248.71 |  | 1649.3 | 1203.405 | 53958
[24 empty] | 1855 | 53933 | 1210.941 | 170 | 3 | 0.829 | 0.94 | 244.01 |  | 1618.1 | 1206.025 | 53004
[24 empty] | 1856 | 53958 | 1213.556 | 170 | 3 | 0.829 | 0.94 | 244.24 |  | 1619.7 | 1208.65 | 52945
[24 empty] | 1857 | 53004 | 1216.176 | 169.99 | 3 | 0.829 | 0.91 | 239.77 |  | 1590 | 1211.281 | 51805
[24 empty] | 1858 | 52945 | 1218.801 | 170 | 3 | 0.829 | 0.87 | 239.49 |  | 1588.2 | 1213.918 | 52575
[24 empty] | 1859 | 51805 | 1221.432 | 170 | 3 | 0.829 | 0.87 | 234.31 |  | 1553.8 | 1216.56 | 52511
[24 empty] | 1860 | 52575 | 1224.069 | 170 | 3 | 0.829 | 0.88 | 237.9 |  | 1577.6 | 1219.209 | 51875
[24 empty] | 1861 | 52511 | 1226.711 | 170.01 | 3 | 0.829 | 0.85 | 237.62 |  | 1575.7 | 1221.862 | 51213
[24 empty] | 1862 | 51875 | 1229.36 | 170 | 3 | 0.829 | 0.86 | 234.69 |  | 1556.3 | 1224.522 | 51611
[24 empty] | 1863 | 51213 | 1232.013 | 170 | 3 | 0.829 | 0.86 | 231.71 |  | 1536.6 | 1227.187 | 50970
[24 empty] | 1864 | 51611 | 1234.673 | 169.99 | 3 | 0.829 | 0.83 | 233.53 |  | 1548.7 | 1229.857 | 50725
[24 empty] | 1865 | 50970 | 1237.338 | 170 | 3 | 0.829 | 0.8 | 230.58 |  | 1529.1 | 1232.534 | 50232
[24 empty] | 1866 | 50725 | 1240.008 | 170 | 3 | 0.829 | 0.95 | 229.53 |  | 1522.1 | 1235.216 | 50045
[24 empty] | 1867 | 50232 | 1242.685 | 170.02 | 3 | 0.829 | 0.94 | 227.21 |  | 1506.7 | 1237.904 | 49546
[24 empty] | 1868 | 50045 | 1245.367 | 170.02 | 3 | 0.829 | 0.9 | 226.41 |  | 1501.4 | 1240.597 | 49046
[24 empty] | 1869 | 49546 | 1248.055 | 170.02 | 3 | 0.829 | 0.87 | 224.12 |  | 1486.2 | 1243.297 | 49281
[24 empty] | 1870 | 49046 | 1250.748 | 170.02 | 3 | 0.829 | 0.81 | 221.85 |  | 1471.2 | 1246.002 | 47702
[24 empty] | 1871 | 49281 | 1253.448 | 170.02 | 3 | 0.829 | 1.03 | 223.13 |  | 1479.7 | 1248.713 | 48415
[24 empty] | 1872 | 47702 | 1256.153 | 170.02 | 3 | 0.829 | 0.99 | 215.76 |  | 1430.8 | 1251.429 | 48069
[24 empty] | 1873 | 48415 | 1258.864 | 170.01 | 3 | 0.829 | 0.97 | 219.08 |  | 1452.8 | 1254.152 | 47283
[24 empty] | 1874 | 48069 | 1261.58 | 170.01 | 3 | 0.829 | 0.92 | 217.51 |  | 1442.4 | 1256.88 | 46528
[24 empty] | 1875 | 47283 | 1264.303 | 170.01 | 3 | 0.829 | 0.91 | 213.95 |  | 1418.8 | 1259.614 | 45634
[24 empty] | 1876 | 46528 | 1267.031 | 170.01 | 3 | 0.829 | 0.89 | 210.48 |  | 1395.8 | 1262.354 | 45134
[24 empty] | 1877 | 45634 | 1269.765 | 170.01 | 3 | 0.829 | 0.89 | 206.46 |  | 1369.1 | 1265.1 | 45387
[24 empty] | 1878 | 45134 | 1272.505 | 170.02 | 3 | 0.829 | 0.88 | 204.15 |  | 1353.8 | 1267.852 | 44951
[24 empty] | 1879 | 45387 | 1275.251 | 170.02 | 3 | 0.828 | 0.84 | 205.37 |  | 1361.9 | 1270.609 | 44583
[24 empty] | 1880 | 44951 | 1278.003 | 170.02 | 3 | 0.828 | 0.82 | 203.38 |  | 1348.7 | 1273.373 | 44700
[24 empty] | 1881 | 44583 | 1280.76 | 170.02 | 3 | 0.829 | 0.9 | 201.71 |  | 1337.6 | 1276.142 | 44343
[24 empty] | 1882 | 44700 | 1283.524 | 170.03 | 3 | 0.828 | 0.85 | 202.27 |  | 1341.4 | 1278.918 | 45128
[24 empty] | 1883 | 44343 | 1286.293 | 170.02 | 3 | 0.828 | 0.8 | 200.57 |  | 1330.1 | 1281.699 | 43895
[24 empty] | 1884 | 45128 | 1289.069 | 170.02 | 3 | 0.828 | 1.12 | 204.31 |  | 1354.9 | 1284.486 | 43789
[24 empty] | 1885 | 43895 | 1291.85 | 170.01 | 3 | 0.828 | 1.11 | 198.61 |  | 1317.1 | 1287.279 | 44515
[24 empty] | 1886 | 43789 | 1294.637 | 170.01 | 3 | 0.828 | 1.11 | 198.1 |  | 1313.7 | 1290.078 | 44427
[24 empty] | 1887 | 44515 | 1297.43 | 170 | 3 | 0.828 | 1.11 | 201.42 |  | 1335.7 | 1292.883 | 43964
[24 empty] | 1888 | 44427 | 1300.229 | 170.01 | 3 | 0.828 | 1.1 | 201.03 |  | 1333.1 | 1295.694 | 43578
[24 empty] | 1889 | 43964 | 1303.034 | 170 | 3 | 0.828 | 1.07 | 198.86 |  | 1318.7 | 1298.511 | 42787
[24 empty] | 1890 | 43578 | 1305.845 | 170.01 | 3 | 0.828 | 1.04 | 197.16 |  | 1307.4 | 1301.334 | 42212
[24 empty] | 1891 | 42787 | 1308.662 | 170.01 | 3 | 0.828 | 1.04 | 193.55 |  | 1283.5 | 1304.163 | 41085
[24 empty] | 1892 | 42212 | 1311.485 | 170.01 | 3 | 0.828 | 1.06 | 190.95 |  | 1266.3 | 1306.998 | 41811
[24 empty] | 1893 | 41085 | 1314.314 | 170.02 | 3 | 0.828 | 1.07 | 185.84 |  | 1232.4 | 1309.84 | 41461
[24 empty] | 1894 | 41811 | 1317.149 | 170.02 | 3 | 0.828 | 1.06 | 189.16 |  | 1254.4 | 1312.687 | 41007
[24 empty] | 1895 | 41461 | 1319.991 | 170.01 | 3 | 0.828 | 1.06 | 187.6 |  | 1244.1 | 1315.54 | 41102
[24 empty] | 1896 | 41007 | 1322.838 | 170 | 3 | 0.828 | 1.06 | 185.47 |  | 1229.9 | 1318.399 | 41196
[24 empty] | 1897 | 41102 | 1325.691 | 170.01 | 3 | 0.828 | 1.05 | 185.92 |  | 1232.9 | 1321.265 | 41264
[24 empty] | 1898 | 41196 | 1328.55 | 170.01 | 3 | 0.828 | 1.08 | 186.42 |  | 1236.2 | 1324.136 | 40540
[24 empty] | 1899 | 41264 | 1331.416 | 170.01 | 3 | 0.828 | 1.04 | 186.65 |  | 1237.8 | 1327.014 | 40680
[24 empty] | 1900 | 40540 | 1334.287 | 170.01 | 3 | 0.828 | 1.06 | 183.38 |  | 1216.1 | 1329.898 | 40439
[24 empty] | 1901 | 40680 | 1337.165 | 170.01 | 3 | 0.828 | 1.09 | 184.08 |  | 1220.7 | 1332.788 | 40168
[24 empty] | 1902 | 40439 | 1340.049 | 170.01 | 3 | 0.828 | 1.09 | 182.93 |  | 1213.1 | 1335.684 | 40537
[24 empty] | 1903 | 40168 | 1342.939 | 170.01 | 3 | 0.828 | 1.1 | 181.7 |  | 1204.9 | 1338.587 | 39776
[24 empty] | 1904 | 40537 | 1345.835 | 170.01 | 3 | 0.828 | 1.11 | 183.43 |  | 1216.4 | 1341.495 | 39467
[24 empty] | 1905 | 39776 | 1348.738 | 170.01 | 3 | 0.828 | 1.12 | 179.92 |  | 1193.1 | 1344.41 | 39993
[24 empty] | 1906 | 39467 | 1351.646 | 170.01 | 3 | 0.828 | 1.11 | 178.52 |  | 1183.8 | 1347.331 | 38960
[24 empty] | 1907 | 39993 | 1354.561 | 170.01 | 3 | 0.828 | 1.11 | 180.97 |  | 1200.1 | 1350.258 | 38807
[24 empty] | 1908 | 38960 | 1357.482 | 169.99 | 3 | 0.828 | 1.09 | 176.21 |  | 1168.5 | 1353.192 | 38123
[24 empty] | 1909 | 38807 | 1360.409 | 170 | 3 | 0.828 | 1.06 | 175.6 |  | 1164.5 | 1356.132 | 37711
[24 empty] | 1910 | 38123 | 1363.343 | 170.01 | 3 | 0.828 | 1.05 | 172.5 |  | 1143.9 | 1359.078 | 37267
[24 empty] | 1911 | 37711 | 1366.283 | 170.02 | 3 | 0.828 | 1.04 | 170.64 |  | 1131.6 | 1362.03 | 37891
[24 empty] | 1912 | 37267 | 1369.229 | 170.03 | 3 | 0.828 | 1.05 | 168.57 |  | 1117.9 | 1364.989 | 37454
[24 empty] | 1913 | 37891 | 1372.181 | 170.02 | 3 | 0.828 | 1.03 | 171.46 |  | 1137 | 1367.954 | 37482
[24 empty] | 1914 | 37454 | 1375.14 | 170.01 | 3 | 0.828 | 1.02 | 169.41 |  | 1123.5 | 1370.925 | 37232
[24 empty] | 1915 | 37482 | 1378.105 | 170 | 3 | 0.828 | 1.01 | 169.53 |  | 1124.3 | 1373.903 | 37372
[24 empty] | 1916 | 37232 | 1381.076 | 169.99 | 3 | 0.828 | 1.01 | 168.42 |  | 1116.9 | 1376.887 | 36532
[24 empty] | 1917 | 37372 | 1384.054 | 170 | 3 | 0.828 | 1.01 | 169.13 |  | 1121.6 | 1379.877 | 36971
[24 empty] | 1918 | 36532 | 1387.038 | 170 | 3 | 0.828 | 1.02 | 165.22 |  | 1095.6 | 1382.874 | 36041
[24 empty] | 1919 | 36971 | 1390.028 | 170 | 3 | 0.828 | 1.03 | 167.32 |  | 1109.6 | 1385.877 | 35898
[24 empty] | 1920 | 36041 | 1393.025 | 170.01 | 3 | 0.828 | 1.03 | 163.04 |  | 1081.2 | 1388.887 | 35609
[24 empty] | 1921 | 35898 | 1396.028 | 170.01 | 3 | 0.828 | 1.02 | 162.38 |  | 1076.8 | 1391.903 | 35788
[24 empty] | 1922 | 35609 | 1399.038 | 170 | 3 | 0.828 | 1.02 | 161.08 |  | 1068.2 | 1394.925 | 35342
[24 empty] | 1923 | 35788 | 1402.054 | 170.01 | 3 | 0.828 | 1.04 | 161.93 |  | 1073.9 | 1397.954 | 35255
[24 empty] | 1924 | 35342 | 1405.076 | 170 | 3 | 0.828 | 1.07 | 159.87 |  | 1060.2 | 1400.989 | 34788
[24 empty] | 1925 | 35255 | 1408.105 | 170 | 3 | 0.828 | 1.08 | 159.52 |  | 1057.9 | 1404.031 | 34931
[24 empty] | 1926 | 34788 | 1411.14 | 170 | 3 | 0.828 | 1.07 | 157.41 |  | 1043.9 | 1407.08 | 34443
[24 empty] | 1927 | 34931 | 1414.182 | 170.01 | 3 | 0.828 | 1.06 | 158.06 |  | 1048.2 | 1410.134 | 34269
[24 empty] | 1928 | 34443 | 1417.231 | 170.01 | 3 | 0.828 | 1.05 | 155.86 |  | 1033.6 | 1413.196 | 33777
[24 empty] | 1929 | 34269 | 1420.285 | 170.01 | 3 | 0.828 | 1.02 | 155.02 |  | 1028 | 1416.264 | 34140
[24 empty] | 1930 | 33777 | 1423.347 | 170 | 3 | 0.828 | 1.03 | 152.78 |  | 1013.1 | 1419.338 | 33709
[24 empty] | 1931 | 34140 | 1426.415 | 170 | 3 | 0.828 | 1.03 | 154.47 |  | 1024.4 | 1422.419 | 33869
[24 empty] | 1932 | 33709 | 1429.489 | 170 | 3 | 0.828 | 1.02 | 152.48 |  | 1011.2 | 1425.507 | 33415
[24 empty] | 1933 | 33869 | 1432.57 | 170 | 3 | 0.828 | 1.01 | 153.2 |  | 1015.9 | 1428.601 | 32760
[24 empty] | 1934 | 33415 | 1435.658 | 170 | 3 | 0.828 | 1.03 | 151.16 |  | 1002.4 | 1431.702 | 33334
[24 empty] | 1935 | 32760 | 1438.752 | 170 | 3 | 0.828 | 1.03 | 148.19 |  | 982.68 | 1434.809 | 33198
[24 empty] | 1936 | 33334 | 1441.853 | 170.01 | 3 | 0.828 | 1.04 | 150.85 |  | 1000.4 | 1437.923 | 33477
[24 empty] | 1937 | 33198 | 1444.96 | 170 | 3 | 0.828 | 1.07 | 150.21 |  | 996.14 | 1441.044 | 32262
[24 empty] | 1938 | 33477 | 1448.074 | 170.01 | 3 | 0.828 | 1.06 | 151.51 |  | 1004.7 | 1444.171 | 31814
[24 empty] | 1939 | 32262 | 1451.195 | 170.01 | 3 | 0.828 | 1.06 | 145.97 |  | 967.99 | 1447.305 | 31904
[24 empty] | 1940 | 31814 | 1454.322 | 170.01 | 3 | 0.828 | 1.05 | 143.93 |  | 954.46 | 1450.446 | 32499
[24 empty] | 1941 | 31904 | 1457.456 | 170.01 | 3 | 0.828 | 1.07 | 144.35 |  | 957.27 | 1453.594 | 31958
[24 empty] | 1942 | 32499 | 1460.597 | 170 | 3 | 0.828 | 1.07 | 147.06 |  | 975.19 | 1456.748 | 31006
[24 empty] | 1943 | 31958 | 1463.745 | 170.01 | 3 | 0.828 | 1.09 | 144.62 |  | 959.07 | 1459.909 | 29983
[24 empty] | 1944 | 31006 | 1466.899 | 170.01 | 3 | 0.828 | 1.1 | 140.27 |  | 930.18 | 1463.076 | 30407
[24 empty] | 1945 | 29983 | 1470.06 | 170 | 3 | 0.828 | 1.13 | 135.6 |  | 899.22 | 1466.251 | 29918
[24 empty] | 1946 | 30407 | 1473.227 | 170 | 3 | 0.828 | 1.16 | 137.59 |  | 912.45 | 1469.432 | 29915
[24 empty] | 1947 | 29918 | 1476.402 | 170 | 3 | 0.828 | 1.21 | 135.36 |  | 897.6 | 1472.62 | 30967
[24 empty] | 1948 | 29915 | 1479.583 | 170.01 | 3 | 0.829 | 0.87 | 135.24 |  | 896.85 | 1475.815 | 30915
[24 empty] | 1949 | 30967 | 1482.771 | 170.01 | 3 | 0.829 | 0.87 | 140.12 |  | 929.17 | 1479.016 | 30485
[24 empty] | 1950 | 30915 | 1485.966 | 170.01 | 3 | 0.829 | 0.89 | 139.88 |  | 927.59 | 1482.225 | 30691
[24 empty] | 1951 | 30485 | 1489.167 | 170 | 3 | 0.829 | 0.89 | 137.9 |  | 914.48 | 1485.44 | 30317
[24 empty] | 1952 | 30691 | 1492.376 | 170 | 3 | 0.829 | 0.91 | 138.88 |  | 920.96 | 1488.662 | 30028
[24 empty] | 1953 | 30317 | 1495.591 | 170 | 3 | 0.829 | 0.91 | 137.14 |  | 909.41 | 1491.891 | 30782
[24 empty] | 1954 | 30028 | 1498.813 | 170 | 3 | 0.829 | 0.93 | 135.82 |  | 900.7 | 1495.127 | 29097
[24 empty] | 1955 | 30782 | 1502.042 | 170 | 3 | 0.829 | 0.95 | 139.28 |  | 923.61 | 1498.37 | 29790
[24 empty] | 1956 | 29097 | 1505.278 | 170 | 3 | 0.829 | 0.99 | 131.62 |  | 872.85 | 1501.62 | 29270
[24 empty] | 1957 | 29790 | 1508.521 | 170 | 3 | 0.829 | 1.01 | 134.78 |  | 893.81 | 1504.877 | 29014
[24 empty] | 1958 | 29270 | 1511.771 | 169.99 | 3 | 0.829 | 1.06 | 132.41 |  | 878.08 | 1508.14 | 29281
[24 empty] | 1959 | 29014 | 1515.028 | 170 | 3 | 0.829 | 1.12 | 131.27 |  | 870.51 | 1511.411 | 28984
[24 empty] | 1960 | 29281 | 1518.291 | 170 | 3 | 0.829 | 1.14 | 132.47 |  | 878.47 | 1514.689 | 28695
[24 empty] | 1961 | 28984 | 1521.562 | 170 | 3 | 0.829 | 1.16 | 131.1 |  | 869.38 | 1517.973 | 29232
[24 empty] | 1962 | 28695 | 1524.84 | 170 | 3 | 0.829 | 1.17 | 129.79 |  | 860.72 | 1521.265 | 28557
[24 empty] | 1963 | 29232 | 1528.124 | 169.99 | 3 | 0.829 | 1.19 | 132.28 |  | 877.18 | 1524.564 | 29249
[24 empty] | 1964 | 28557 | 1531.416 | 169.99 | 3 | 0.829 | 0.88 | 129.16 |  | 856.54 | 1527.869 | 28619
[24 empty] | 1965 | 29249 | 1534.715 | 170 | 3 | 0.829 | 0.9 | 132.35 |  | 877.66 | 1531.182 | 28867
[24 empty] | 1966 | 28619 | 1538.02 | 170 | 3 | 0.829 | 0.89 | 129.45 |  | 858.46 | 1534.502 | 28506
[24 empty] | 1967 | 28867 | 1541.333 | 170 | 3 | 0.829 | 0.91 | 130.62 |  | 866.21 | 1537.829 | 28283
[24 empty] | 1968 | 28506 | 1544.653 | 170 | 3 | 0.829 | 0.93 | 129 |  | 855.44 | 1541.163 | 28161
[24 empty] | 1969 | 28283 | 1547.98 | 170 | 3 | 0.829 | 0.94 | 127.98 |  | 848.7 | 1544.504 | 28070
[24 empty] | 1970 | 28161 | 1551.314 | 169.99 | 3 | 0.829 | 0.95 | 127.41 |  | 844.9 | 1547.852 | 28244
[24 empty] | 1971 | 28070 | 1554.655 | 169.99 | 3 | 0.829 | 0.98 | 126.97 |  | 841.99 | 1551.208 | 28497
[24 empty] | 1972 | 28244 | 1558.003 | 169.99 | 3 | 0.829 | 0.99 | 127.77 |  | 847.31 | 1554.57 | 28645
[24 empty] | 1973 | 28497 | 1561.359 | 169.98 | 3 | 0.829 | 0.98 | 128.9 |  | 854.81 | 1557.94 | 28976
[24 empty] | 1974 | 28645 | 1564.721 | 169.98 | 3 | 0.829 | 0.97 | 129.58 |  | 859.29 | 1561.317 | 28322
[24 empty] | 1975 | 28976 | 1568.091 | 169.97 | 3 | 0.829 | 0.98 | 131.11 |  | 869.43 | 1564.701 | 27629
[24 empty] | 1976 | 28322 | 1571.468 | 169.97 | 3 | 0.829 | 0.98 | 128.12 |  | 849.63 | 1568.093 | 27317
[24 empty] | 1977 | 27629 | 1574.852 | 169.99 | 3 | 0.829 | 0.99 | 125 |  | 828.96 | 1571.491 | 26557
[24 empty] | 1978 | 27317 | 1578.244 | 170 | 3 | 0.829 | 1 | 123.57 |  | 819.46 | 1574.897 | 26795
[24 empty] | 1979 | 26557 | 1581.642 | 169.99 | 3 | 0.829 | 1 | 120.12 |  | 796.57 | 1578.31 | 26347
[24 empty] | 1980 | 26795 | 1585.048 | 169.99 | 3 | 0.829 | 1.02 | 121.24 |  | 803.98 | 1581.731 | 26305
[24 empty] | 1981 | 26347 | 1588.461 | 169.99 | 3 | 0.829 | 1.03 | 119.19 |  | 790.39 | 1585.159 | 26984
[24 empty] | 1982 | 26305 | 1591.882 | 169.99 | 3 | 0.829 | 1.07 | 119.03 |  | 789.31 | 1588.594 | 26648
[24 empty] | 1983 | 26984 | 1595.31 | 169.99 | 3 | 0.829 | 1.09 | 122.11 |  | 809.75 | 1592.036 | 26532
[24 empty] | 1984 | 26648 | 1598.745 | 169.99 | 3 | 0.829 | 1.09 | 120.59 |  | 799.67 | 1595.486 | 25715
[24 empty] | 1985 | 26532 | 1602.187 | 169.99 | 3 | 0.829 | 1.1 | 120.05 |  | 796.11 | 1598.943 | 24809
[24 empty] | 1986 | 25715 | 1605.637 | 169.99 | 3 | 0.829 | 1.11 | 116.31 |  | 771.31 | 1602.408 | 23926
[24 empty] | 1987 | 24809 | 1609.094 | 169.99 | 3 | 0.829 | 1.12 | 112.21 |  | 744.14 | 1605.88 | 23971
[24 empty] | 1988 | 23926 | 1612.559 | 169.99 | 3 | 0.829 | 1.14 | 108.23 |  | 717.74 | 1609.359 | 24635
[24 empty] | 1989 | 23971 | 1616.031 | 169.99 | 3 | 0.829 | 1.14 | 108.47 |  | 719.29 | 1612.846 | 25828
[24 empty] | 1990 | 24635 | 1619.51 | 170 | 3 | 0.829 | 1.13 | 111.44 |  | 739.02 | 1616.34 | 25458
[24 empty] | 1991 | 25828 | 1622.997 | 169.99 | 3 | 0.829 | 1.12 | 116.87 |  | 775.04 | 1619.842 | 25208
[24 empty] | 1992 | 25458 | 1626.491 | 169.97 | 3 | 0.829 | 1.13 | 115.2 |  | 763.92 | 1623.351 | 24471
[24 empty] | 1993 | 25208 | 1629.993 | 169.97 | 3 | 0.829 | 1.16 | 114.07 |  | 756.44 | 1626.868 | 23928
[24 empty] | 1994 | 24471 | 1633.502 | 169.98 | 3 | 0.829 | 1.21 | 110.72 |  | 734.25 | 1630.392 | 24189
[24 empty] | 1995 | 23928 | 1637.019 | 169.99 | 3 | 0.829 | 0.97 | 108.23 |  | 717.71 | 1633.923 | 23784
[24 empty] | 1996 | 24189 | 1640.543 | 169.99 | 3 | 0.829 | 0.95 | 109.44 |  | 725.77 | 1637.463 | 23597
[24 empty] | 1997 | 23784 | 1644.074 | 169.97 | 3 | 0.829 | 0.95 | 107.6 |  | 713.52 | 1641.009 | 23739
[24 empty] | 1998 | 23597 | 1647.614 | 169.98 | 3 | 0.829 | 0.98 | 106.74 |  | 707.84 | 1644.564 | 23289
[24 empty] | 1999 | 23739 | 1651.16 | 170 | 3 | 0.829 | 0.97 | 107.43 |  | 712.42 | 1648.126 | 24173
[24 empty] | 2000 | 23289 | 1654.715 | 169.99 | 3 | 0.829 | 0.97 | 105.36 |  | 698.68 | 1651.695 | 22904
[24 empty] | 2001 | 24173 | 1658.277 | 169.97 | 3 | 0.829 | 0.95 | 109.4 |  | 725.46 | 1655.272 | 22753
[24 empty] | 2002 | 22904 | 1661.846 | 169.98 | 3 | 0.829 | 0.97 | 103.62 |  | 687.13 | 1658.857 | 22734
[24 empty] | 2003 | 22753 | 1665.423 | 169.98 | 3 | 0.829 | 0.99 | 102.91 |  | 682.45 | 1662.45 | 22324
[24 empty] | 2004 | 22734 | 1669.008 | 170 | 3 | 0.829 | 0.98 | 102.86 |  | 682.11 | 1666.05 | 22126
[24 empty] | 2005 | 22324 | 1672.601 | 169.99 | 3 | 0.829 | 0.97 | 100.96 |  | 669.53 | 1669.658 | 22499
[24 empty] | 2006 | 22126 | 1676.201 | 169.99 | 3 | 0.829 | 1.01 | 100.07 |  | 663.59 | 1673.273 | 22470
[24 empty] | 2007 | 22499 | 1679.809 | 169.99 | 3 | 0.83 | 0.99 | 101.76 |  | 674.81 | 1676.896 | 21074
[24 empty] | 2008 | 22470 | 1683.424 | 169.99 | 3 | 0.83 | 1 | 101.7 |  | 674.45 | 1680.527 | 21315
[24 empty] | 2009 | 21074 | 1687.047 | 169.98 | 3 | 0.83 | 1.01 | 95.282 |  | 631.86 | 1684.166 | 21307
[24 empty] | 2010 | 21315 | 1690.678 | 169.98 | 3 | 0.83 | 1.03 | 96.441 |  | 639.55 | 1687.813 | 21428
[24 empty] | 2011 | 21307 | 1694.317 | 169.99 | 3 | 0.83 | 1.01 | 96.403 |  | 639.29 | 1691.467 | 20764
[24 empty] | 2012 | 21428 | 1697.964 | 170 | 3 | 0.83 | 1.01 | 96.982 |  | 643.13 | 1695.129 | 20212
[24 empty] | 2013 | 20764 | 1701.618 | 170 | 3 | 0.829 | 1 | 93.973 |  | 623.18 | 1698.799 | 19868
[24 empty] | 2014 | 20212 | 1705.28 | 170 | 3 | 0.829 | 0.97 | 91.448 |  | 606.43 | 1702.477 | 19208
[24 empty] | 2015 | 19868 | 1708.95 | 170 | 3 | 0.829 | 0.97 | 89.896 |  | 596.14 | 1706.162 | 20735
[24 empty] | 2016 | 19208 | 1712.628 | 169.99 | 3 | 0.829 | 0.97 | 86.906 |  | 576.31 | 1709.856 | 19916
[24 empty] | 2017 | 20735 | 1716.313 | 169.99 | 3 | 0.829 | 0.92 | 93.823 |  | 622.18 | 1713.557 | 20030
[24 empty] | 2018 | 19916 | 1720.007 | 169.99 | 3 | 0.829 | 0.86 | 90.103 |  | 597.51 | 1717.267 | 19557
[24 empty] | 2019 | 20030 | 1723.708 | 170 | 3 | 0.829 | 0.87 | 90.634 |  | 601.03 | 1720.984 | 20025
[24 empty] | 2020 | 19557 | 1727.418 | 170 | 3 | 0.829 | 0.84 | 88.494 |  | 586.85 | 1724.709 | 17527
[24 empty] | 2021 | 20025 | 1731.135 | 169.98 | 3 | 0.829 | 1.16 | 90.658 |  | 601.19 | 1728.442 | 18087
[24 empty] | 2022 | 17527 | 1734.86 | 169.98 | 3 | 0.829 | 1.15 | 79.276 |  | 525.71 | 1732.183 | 18112
[24 empty] | 2023 | 18087 | 1738.593 | 170 | 3 | 0.829 | 1.11 | 81.828 |  | 542.64 | 1735.932 | 17922
[24 empty] | 2024 | 18112 | 1742.334 | 170.02 | 3 | 0.829 | 1.02 | 81.959 |  | 543.51 | 1739.689 | 17415
[24 empty] | 2025 | 17922 | 1746.083 | 170.01 | 3 | 0.829 | 0.95 | 81.094 |  | 537.77 | 1743.454 | 16727
[24 empty] | 2026 | 17415 | 1749.84 | 170.01 | 3 | 0.829 | 0.88 | 78.781 |  | 522.43 | 1747.227 | 17104
[24 empty] | 2027 | 16727 | 1753.605 | 169.99 | 3 | 0.828 | 0.82 | 75.669 |  | 501.8 | 1751.008 | 17259
[24 empty] | 2028 | 17104 | 1757.378 | 170 | 3 | 0.828 | 0.92 | 77.402 |  | 513.29 | 1754.798 | 15943
[24 empty] | 2029 | 17259 | 1761.159 | 170.01 | 3 | 0.828 | 0.81 | 78.102 |  | 517.93 | 1758.595 | 15260
[24 empty] | 2030 | 15943 | 1764.949 | 170.01 | 3 | 0.828 | 1.11 | 72.138 |  | 478.38 | 1762.4 | 15761
[24 empty] | 2031 | 15260 | 1768.746 | 170.01 | 3 | 0.828 | 1.09 | 69.039 |  | 457.83 | 1766.214 | 16185
[24 empty] | 2032 | 15761 | 1772.551 | 170.02 | 3 | 0.828 | 1.05 | 71.319 |  | 472.95 | 1770.036 | 15580
[24 empty] | 2033 | 16185 | 1776.365 | 170.01 | 3 | 0.828 | 1.01 | 73.238 |  | 485.68 | 1773.865 | 14636
[24 empty] | 2034 | 15580 | 1780.187 | 170.01 | 3 | 0.828 | 0.98 | 70.498 |  | 467.5 | 1777.703 | 14508
[24 empty] | 2035 | 14636 | 1784.016 | 170.01 | 3 | 0.828 | 0.94 | 66.197 |  | 438.98 | 1781.55 | 14913
[24 empty] | 2036 | 14508 | 1787.854 | 170.01 | 3 | 0.828 | 0.93 | 65.637 |  | 435.27 | 1785.404 | 14042
[24 empty] | 2037 | 14913 | 1791.701 | 170.01 | 3 | 0.828 | 0.89 | 67.47 |  | 447.43 | 1789.267 | 14519
[24 empty] | 2038 | 14042 | 1795.555 | 170.02 | 3 | 0.828 | 0.87 | 63.517 |  | 421.21 | 1793.138 | 14368
[24 empty] | 2039 | 14519 | 1799.418 | 170.02 | 3 | 0.828 | 0.84 | 65.691 |  | 435.63 | 1797.017 | 13815
[24 empty] | 2040 | 14368 | 1803.289 | 170.02 | 3 | 0.828 | 0.79 | 64.994 |  | 431 | 1800.904 | 13397
[24 empty] | 2041 | 13815 | 1807.168 | 170.01 | 3 | 0.827 | 0.88 | 62.526 |  | 414.64 | 1804.8 | 13474
[24 empty] | 2042 | 13397 | 1811.055 | 170 | 3 | 0.827 | 0.86 | 60.605 |  | 401.9 | 1808.704 | 12576
[24 empty] | 2043 | 13474 | 1814.951 | 170.01 | 3 | 0.827 | 0.82 | 60.956 |  | 404.23 | 1812.617 | 13127
[24 empty] | 2044 | 12576 | 1818.855 | 170.02 | 3 | 0.827 | 0.8 | 56.884 |  | 377.23 | 1816.537 | 13148
[24 empty] | 2045 | 13127 | 1822.768 | 170.02 | 3 | 0.827 | 0.9 | 59.395 |  | 393.87 | 1820.467 | 13399
[24 empty] | 2046 | 13148 | 1826.688 | 170.02 | 3 | 0.827 | 1.12 | 59.477 |  | 394.42 | 1824.404 | 13392
[24 empty] | 2047 | 13399 | 1830.618 | 170.02 | 3 | 0.827 | 1.1 | 60.624 |  | 402.03 | 1828.35 | 13167
[24 empty] | 2048 | 13392 | 1834.555 | 170.01 | 3 | 0.827 | 1.08 | 60.591 |  | 401.81 | 1832.304 | 13355
[24 empty] | 2049 | 13167 | 1838.501 | 170.01 | 3 | 0.827 | 1.04 | 59.565 |  | 395 | 1836.267 | 12798
[24 empty] | 2050 | 13355 | 1842.455 | 170 | 3 | 0.827 | 1.02 | 60.446 |  | 400.85 | 1840.239 | 13000
[24 empty] | 2051 | 12798 | 1846.418 | 170.01 | 3 | 0.827 | 1.01 | 57.895 |  | 383.93 | 1844.218 | 11942
[24 empty] | 2052 | 13000 | 1850.39 | 170.01 | 3 | 0.827 | 0.99 | 58.824 |  | 390.09 | 1848.207 | 12279
[24 empty] | 2053 | 11942 | 1854.369 | 170 | 3 | 0.827 | 0.98 | 54.021 |  | 358.24 | 1852.203 | 11954
[24 empty] | 2054 | 12279 | 1858.358 | 170 | 3 | 0.827 | 0.95 | 55.561 |  | 368.45 | 1856.209 | 11286
[24 empty] | 2055 | 11954 | 1862.354 | 170.01 | 3 | 0.827 | 0.9 | 54.092 |  | 358.71 | 1860.223 | 11490
[24 empty] | 2056 | 11286 | 1866.36 | 170.01 | 3 | 0.827 | 0.88 | 51.064 |  | 338.63 | 1864.245 | 10159
[24 empty] | 2057 | 11490 | 1870.374 | 170.01 | 3 | 0.827 | 0.83 | 51.986 |  | 344.74 | 1868.276 | 10293
[24 empty] | 2058 | 10159 | 1874.396 | 170 | 3 | 0.827 | 0.84 | 45.946 |  | 304.69 | 1872.316 | 10091
[24 empty] | 2059 | 10293 | 1878.427 | 170 | 3 | 0.827 | 0.87 | 46.553 |  | 308.71 | 1876.364 | 10596
[24 empty] | 2060 | 10091 | 1882.467 | 170.01 | 3 | 0.827 | 0.88 | 45.64 |  | 302.66 | 1880.421 | 10665
[24 empty] | 2061 | 10596 | 1886.515 | 170.01 | 3 | 0.827 | 0.89 | 47.931 |  | 317.85 | 1884.487 | 10812
[24 empty] | 2062 | 10665 | 1890.572 | 170.02 | 3 | 0.827 | 0.87 | 48.256 |  | 320.01 | 1888.561 | 10467
[24 empty] | 2063 | 10812 | 1894.638 | 170.01 | 3 | 0.827 | 0.85 | 48.934 |  | 324.5 | 1892.644 | 10214
[24 empty] | 2064 | 10467 | 1898.712 | 170 | 3 | 0.827 | 0.92 | 47.355 |  | 314.03 | 1896.735 | 9902.3
[24 empty] | 2065 | 10214 | 1902.795 | 170 | 3 | 0.827 | 0.96 | 46.22 |  | 306.51 | 1900.836 | 9559.3
[24 empty] | 2066 | 9902.3 | 1906.886 | 170.01 | 3 | 0.827 | 1 | 44.805 |  | 297.12 | 1904.945 | 10111
[24 empty] | 2067 | 9559.3 | 1910.987 | 170.02 | 3 | 0.827 | 0.97 | 43.244 |  | 286.77 | 1909.063 | 9847.1
[24 empty] | 2068 | 10111 | 1915.096 | 170.01 | 3 | 0.827 | 0.91 | 45.743 |  | 303.34 | 1913.19 | 10115
[24 empty] | 2069 | 9847.1 | 1919.214 | 170 | 3 | 0.827 | 0.87 | 44.538 |  | 295.35 | 1917.325 | 10330
[24 empty] | 2070 | 10115 | 1923.341 | 170 | 3 | 0.827 | 1.13 | 45.745 |  | 303.36 | 1921.47 | 10184
[24 empty] | 2071 | 10330 | 1927.476 | 170.01 | 3 | 0.827 | 1.11 | 46.728 |  | 309.87 | 1925.623 | 10061
[24 empty] | 2072 | 10184 | 1931.621 | 170 | 3 | 0.827 | 1.09 | 46.077 |  | 305.56 | 1929.785 | 9974.6
[24 empty] | 2073 | 10061 | 1935.774 | 170 | 3 | 0.827 | 1.07 | 45.52 |  | 301.87 | 1933.956 | 10274
[24 empty] | 2074 | 9974.6 | 1939.936 | 170.01 | 3 | 0.827 | 1.07 | 45.138 |  | 299.33 | 1938.136 | 9934.1
[24 empty] | 2075 | 10274 | 1944.107 | 170 | 3 | 0.827 | 1.05 | 46.487 |  | 308.28 | 1942.325 | 10163
[24 empty] | 2076 | 9934.1 | 1948.287 | 170 | 3 | 0.826 | 1.02 | 44.934 |  | 297.97 | 1946.522 | 9975.8
[24 empty] | 2077 | 10163 | 1952.476 | 169.99 | 3 | 0.826 | 1.01 | 45.987 |  | 304.96 | 1950.729 | 10427
[24 empty] | 2078 | 9975.8 | 1956.673 | 170 | 3 | 0.826 | 1.02 | 45.139 |  | 299.34 | 1954.945 | 9765.1
[24 empty] | 2079 | 10427 | 1960.88 | 170.01 | 3 | 0.826 | 1 | 47.191 |  | 312.94 | 1959.17 | 9371.8
[24 empty] | 2080 | 9765.1 | 1965.096 | 169.99 | 3 | 0.826 | 0.96 | 44.167 |  | 292.89 | 1963.403 | 8804.4
[24 empty] | 2081 | 9371.8 | 1969.321 | 170 | 3 | 0.826 | 0.96 | 42.396 |  | 281.15 | 1967.646 | 8598.2
[24 empty] | 2082 | 8804.4 | 1973.554 | 170.01 | 3 | 0.826 | 0.96 | 39.834 |  | 264.16 | 1971.898 | 8180.9
[24 empty] | 2083 | 8598.2 | 1977.797 | 170.02 | 3 | 0.826 | 0.96 | 38.899 |  | 257.96 | 1976.159 | 8598.4
[24 empty] | 2084 | 8180.9 | 1982.049 | 170.01 | 3 | 0.826 | 0.98 | 36.993 |  | 245.32 | 1980.429 | 9117.4
[24 empty] | 2085 | 8598.4 | 1986.31 | 170 | 3 | 0.826 | 0.98 | 38.896 |  | 257.94 | 1984.708 | 9067.2
[24 empty] | 2086 | 9117.4 | 1990.58 | 170 | 3 | 0.826 | 0.97 | 41.251 |  | 273.56 | 1988.996 | 9325.9
[24 empty] | 2087 | 9067.2 | 1994.859 | 170 | 3 | 0.826 | 0.94 | 41.015 |  | 271.99 | 1993.294 | 8606.6
[24 empty] | 2088 | 9325.9 | 1999.147 | 169.99 | 3 | 0.826 | 0.94 | 42.203 |  | 279.86 | 1997.6 | 8217.4
[24 empty] | 2089 | 8606.6 | 2003.445 | 170 | 3 | 0.826 | 0.95 | 38.928 |  | 258.15 | 2001.916 | 8380.2
[24 empty] | 2090 | 8217.4 | 2007.751 | 170 | 3 | 0.826 | 0.98 | 37.173 |  | 246.51 | 2006.241 | 9667.7
[24 empty] | 2091 | 8380.2 | 2012.067 | 170 | 3 | 0.826 | 1.01 | 37.9 |  | 251.33 | 2010.575 | 8313.6
[24 empty] | 2092 | 9667.7 | 2016.392 | 170 | 3 | 0.826 | 1 | 43.755 |  | 290.16 | 2014.919 | 8492.8
[24 empty] | 2093 | 8313.6 | 2020.726 | 170 | 3 | 0.826 | 1 | 37.599 |  | 249.34 | 2019.272 | 8267
[24 empty] | 2094 | 8492.8 | 2025.07 | 170 | 3 | 0.826 | 1.02 | 38.426 |  | 254.82 | 2023.634 | 8298.2
[24 empty] | 2095 | 8267 | 2029.423 | 169.99 | 3 | 0.827 | 1.07 | 37.401 |  | 248.03 | 2028.005 | 8302.3
[24 empty] | 2096 | 8298.2 | 2033.785 | 170.01 | 3 | 0.827 | 1.14 | 37.548 |  | 249 | 2032.386 | 8973.2
[24 empty] | 2097 | 8302.3 | 2038.156 | 170 | 3 | 0.827 | 1.13 | 37.553 |  | 249.03 | 2036.776 | 9470.8
[24 empty] | 2098 | 8973.2 | 2042.537 | 169.99 | 3 | 0.827 | 1.15 | 40.591 |  | 269.18 | 2041.175 | 8252.4
[24 empty] | 2099 | 9470.8 | 2046.927 | 169.99 | 3 | 0.827 | 1.15 | 42.854 |  | 284.19 | 2045.584 | 8359.8
[24 empty] | 2100 | 8252.4 | 2051.326 | 170 | 3 | 0.827 | 1.19 | 37.327 |  | 247.53 | 2050.002 | 8670.1
[24 empty] | 2101 | 8359.8 | 2055.735 | 170.01 | 3 | 0.827 | 1.22 | 37.823 |  | 250.82 | 2054.43 | 7670
[24 empty] | 2102 | 8670.1 | 2060.153 | 170 | 3 | 0.827 | 0.87 | 39.242 |  | 260.23 | 2058.867 | 8084.1
[24 empty] | 2103 | 7670 | 2064.581 | 170 | 3 | 0.827 | 0.89 | 34.691 |  | 230.05 | 2063.314 | 7997.9
[24 empty] | 2104 | 8084.1 | 2069.018 | 170 | 3 | 0.827 | 0.93 | 36.571 |  | 242.52 | 2067.77 | 7748.9
[24 empty] | 2105 | 7997.9 | 2073.465 | 169.99 | 3 | 0.827 | 0.95 | 36.174 |  | 239.89 | 2072.235 | 8174.9
[24 empty] | 2106 | 7748.9 | 2077.921 | 169.99 | 3 | 0.827 | 0.97 | 35.044 |  | 232.4 | 2076.711 | 8953.8
[24 empty] | 2107 | 8174.9 | 2082.386 | 170 | 3 | 0.827 | 1 | 36.979 |  | 245.22 | 2081.195 | 8351.1
[24 empty] | 2108 | 8953.8 | 2086.862 | 169.99 | 3 | 0.827 | 1.01 | 40.516 |  | 268.68 | 2085.69 | 8890.7
[24 empty] | 2109 | 8351.1 | 2091.346 | 170 | 3 | 0.827 | 1.06 | 37.778 |  | 250.52 | 2090.193 | 8409.1
[24 empty] | 2110 | 8890.7 | 2095.841 | 170 | 3 | 0.827 | 1.1 | 40.225 |  | 266.75 | 2094.707 | 8253.5
[24 empty] | 2111 | 8409.1 | 2100.344 | 169.99 | 3 | 0.827 | 1.15 | 38.051 |  | 252.33 | 2099.23 | 8314.6
[24 empty] | 2112 | 8253.5 | 2104.858 | 169.99 | 3 | 0.827 | 1.17 | 37.332 |  | 247.56 | 2103.763 | 7903.6
[24 empty] | 2113 | 8314.6 | 2109.381 | 169.99 | 3 | 0.827 | 0.88 | 37.607 |  | 249.39 | 2108.305 | 8586.4
[24 empty] | 2114 | 7903.6 | 2113.914 | 169.99 | 3 | 0.827 | 0.94 | 35.75 |  | 237.07 | 2112.857 | 8780.8
[24 empty] | 2115 | 8586.4 | 2118.456 | 169.99 | 3 | 0.828 | 0.97 | 38.841 |  | 257.57 | 2117.419 | 8661.9
[24 empty] | 2116 | 8780.8 | 2123.008 | 169.99 | 3 | 0.828 | 0.99 | 39.721 |  | 263.41 | 2121.991 | 8268.7
[24 empty] | 2117 | 8661.9 | 2127.57 | 169.99 | 3 | 0.828 | 1 | 39.19 |  | 259.89 | 2126.572 | 8035.6
[24 empty] | 2118 | 8268.7 | 2132.142 | 169.99 | 3 | 0.828 | 1.02 | 37.404 |  | 248.04 | 2131.164 | 8164.1
[24 empty] | 2119 | 8035.6 | 2136.723 | 169.99 | 3 | 0.828 | 1.02 | 36.335 |  | 240.96 | 2135.765 | 8213.5
[24 empty] | 2120 | 8164.1 | 2141.315 | 169.99 | 3 | 0.828 | 1.03 | 36.929 |  | 244.89 | 2140.375 | 8304.5
[24 empty] | 2121 | 8213.5 | 2145.916 | 169.99 | 3 | 0.828 | 1.11 | 37.157 |  | 246.4 | 2144.996 | 8907.2
[24 empty] | 2122 | 8304.5 | 2150.526 | 169.98 | 3 | 0.828 | 1.15 | 37.561 |  | 249.08 | 2149.627 | 8863.7
[24 empty] | 2123 | 8907.2 | 2155.147 | 169.97 | 3 | 0.828 | 1.17 | 40.303 |  | 267.27 | 2154.267 | 8691.7
[24 empty] | 2124 | 8863.7 | 2159.778 | 169.99 | 3 | 0.828 | 1.18 | 40.109 |  | 265.98 | 2158.917 | 8230.2
[24 empty] | 2125 | 8691.7 | 2164.418 | 170 | 3 | 0.828 | 0.88 | 39.339 |  | 260.87 | 2163.578 | 8467.6
[24 empty] | 2126 | 8230.2 | 2169.068 | 169.99 | 3 | 0.828 | 0.9 | 37.224 |  | 246.85 | 2168.248 | 8772.3
[24 empty] | 2127 | 8467.6 | 2173.729 | 169.99 | 3 | 0.828 | 0.96 | 38.306 |  | 254.03 | 2172.928 | 8896.6
[24 empty] | 2128 | 8772.3 | 2178.399 | 169.98 | 3 | 0.828 | 0.98 | 39.683 |  | 263.16 | 2177.618 | 8237.1
[24 empty] | 2129 | 8896.6 | 2183.079 | 169.99 | 3 | 0.828 | 0.99 | 40.258 |  | 266.97 | 2182.318 | 7435.5
[24 empty] | 2130 | 8237.1 | 2187.769 | 170 | 3 | 0.828 | 1 | 37.258 |  | 247.07 | 2187.029 | 8927.6
[24 empty] | 2131 | 7435.5 | 2192.469 | 169.99 | 3 | 0.828 | 1.04 | 33.623 |  | 222.97 | 2191.749 | 9123.1
[24 empty] | 2132 | 8927.6 | 2197.18 | 169.98 | 3 | 0.829 | 1.07 | 40.391 |  | 267.85 | 2196.479 | 8154.7
[24 empty] | 2133 | 9123.1 | 2201.9 | 169.98 | 3 | 0.829 | 1.1 | 41.276 |  | 273.72 | 2201.22 | 8426.9
[24 empty] | 2134 | 8154.7 | 2206.63 | 169.99 | 3 | 0.829 | 1.14 | 36.873 |  | 244.52 | 2205.97 | 8301.1
[24 empty] | 2135 | 8426.9 | 2211.371 | 169.99 | 3 | 0.829 | 1.15 | 38.126 |  | 252.83 | 2210.731 | 8151.5
[24 empty] | 2136 | 8301.1 | 2216.121 | 169.99 | 3 | 0.829 | 1.18 | 37.549 |  | 249 | 2215.502 | 7824.1
[24 empty] | 2137 | 8151.5 | 2220.882 | 169.99 | 3 | 0.829 | 1.2 | 36.871 |  | 244.51 | 2220.283 | 8239.7
[24 empty] | 2138 | 7824.1 | 2225.653 | 169.98 | 3 | 0.829 | 0.84 | 35.402 |  | 234.76 | 2225.074 | 7749.8
[24 empty] | 2139 | 8239.7 | 2230.434 | 169.99 | 3 | 0.829 | 0.83 | 37.287 |  | 247.27 | 2229.876 | 7182.5
[24 empty] | 2140 | 7749.8 | 2235.225 | 169.99 | 3 | 0.828 | 0.81 | 35.056 |  | 232.48 | 2234.688 | 8071.5
[24 empty] | 2141 | 7182.5 | 2240.027 | 169.98 | 3 | 0.829 | 0.89 | 32.485 |  | 215.42 | 2239.51 | 7279.3
[24 empty] | 2142 | 8071.5 | 2244.839 | 169.99 | 3 | 0.829 | 1.03 | 36.515 |  | 242.15 | 2244.342 | 6875.7
[24 empty] | 2143 | 7279.3 | 2249.661 | 169.99 | 3 | 0.829 | 1.02 | 32.94 |  | 218.44 | 2249.185 | 7630.6
[24 empty] | 2144 | 6875.7 | 2254.493 | 169.99 | 3 | 0.829 | 0.97 | 31.114 |  | 206.33 | 2254.038 | 7300.1
[24 empty] | 2145 | 7630.6 | 2259.336 | 170 | 3 | 0.829 | 0.89 | 34.526 |  | 228.96 | 2258.901 | 6946
[24 empty] | 2146 | 7300.1 | 2264.189 | 170 | 3 | 0.828 | 1.03 | 33.031 |  | 219.05 | 2263.775 | 6060.1
[24 empty] | 2147 | 6946 | 2269.052 | 170 | 3 | 0.828 | 1.11 | 31.435 |  | 208.46 | 2268.659 | 6106.8
[24 empty] | 2148 | 6060.1 | 2273.926 | 169.99 | 3 | 0.828 | 1.02 | 27.416 |  | 181.81 | 2273.553 | 6275.4
[24 empty] | 2149 | 6106.8 | 2278.81 | 170.01 | 3 | 0.828 | 0.96 | 27.641 |  | 183.3 | 2278.459 | 5497.2
[24 empty] | 2150 | 6275.4 | 2283.704 | 170.01 | 3 | 0.827 | 0.87 | 28.423 |  | 188.48 | 2283.374 | 5407.5
[24 empty] | 2151 | 5497.2 | 2288.61 | 170.01 | 3 | 0.827 | 1.17 | 24.867 |  | 164.91 | 2288.3 | 4994.4
[24 empty] | 2152 | 5407.5 | 2293.525 | 170.01 | 3 | 0.827 | 1.13 | 24.469 |  | 162.26 | 2293.237 | 5683.7
[24 empty] | 2153 | 4994.4 | 2298.451 | 170.01 | 3 | 0.827 | 1.08 | 22.594 |  | 149.83 | 2298.184 | 4899.1
[24 empty] | 2154 | 5683.7 | 2303.388 | 170 | 3 | 0.827 | 1.03 | 25.723 |  | 170.58 | 2303.141 | 5312.1
[24 empty] | 2155 | 4899.1 | 2308.335 | 170 | 3 | 0.827 | 1.02 | 22.159 |  | 146.95 | 2308.109 | 4844.9
[24 empty] | 2156 | 5312.1 | 2313.292 | 170 | 3 | 0.827 | 1.01 | 24.036 |  | 159.4 | 2313.088 | 4446.4
[24 empty] | 2157 | 4844.9 | 2318.26 | 170.01 | 3 | 0.827 | 0.97 | 21.92 |  | 145.36 | 2318.078 | 3783.5
[24 empty] | 2158 | 4446.4 | 2323.239 | 170.01 | 3 | 0.827 | 0.93 | 20.116 |  | 133.4 | 2323.078 | 3313.1
[24 empty] | 2159 | 3783.5 | 2328.229 | 170.02 | 3 | 0.827 | 0.88 | 17.121 |  | 113.54 | 2328.088 | 3724.5
[24 empty] | 2160 | 3313.1 | 2333.229 | 170.02 | 3 | 0.827 | 0.81 | 14.986 |  | 99.381 | 2333.11 | 3619.6
[24 empty] | 2161 | 3724.5 | 2338.239 | 170.01 | 3 | 0.827 | 0.87 | 16.845 |  | 111.71 | 2338.142 | 3701.9
[24 empty] | 2162 | 3619.6 | 2343.261 | 170.02 | 3 | 0.827 | 0.81 | 16.372 |  | 108.57 | 2343.185 | 4567.5
[24 empty] | 2163 | 3701.9 | 2348.293 | 170.01 | 3 | 0.827 | 1.1 | 16.748 |  | 111.07 | 2348.239 | 5154
[24 empty] | 2164 | 4567.5 | 2353.336 | 170.01 | 3 | 0.827 | 1.12 | 20.664 |  | 137.03 | 2353.303 | 4853.8
[24 empty] | 2165 | 5154 | 2358.39 | 170.01 | 3 | 0.827 | 1.11 | 23.315 |  | 154.61 | 2358.379 | 4189.1
[24 empty] | 2166 | 4853.8 | 2363.454 | 170.01 | 3 | 0.827 | 1.11 | 21.961 |  | 145.63 | 2363.465 | 3714.1
[24 empty] | 2167 | 4189.1 | 2368.53 | 170.01 | 3 | 0.827 | 1.07 | 18.956 |  | 125.71 | 2368.562 | 3735.4
[24 empty] | 2168 | 3714.1 | 2373.616 | 170.02 | 3 | 0.826 | 1.04 | 16.808 |  | 111.46 | 2373.67 | 3035.1
[24 empty] | 2169 | 3735.4 | 2378.713 | 170.03 | 3 | 0.826 | 1.01 | 16.905 |  | 112.11 | 2378.789 | 2057.4
[24 empty] | 2170 | 3035.1 | 2383.821 | 170.02 | 3 | 0.826 | 1 | 13.73 |  | 91.051 | 2383.918 | 2764.7
[24 empty] | 2171 | 2057.4 | 2388.94 | 170.01 | 3 | 0.826 | 1.01 | 9.3045 |  | 61.702 | 2389.059 | 2925
[24 empty] | 2172 | 2764.7 | 2394.069 | 170.01 | 3 | 0.826 | 1 | 12.509 |  | 82.955 | 2394.21 | 3396.2
[24 empty] | 2173 | 2925 | 2399.21 | 170.01 | 3 | 0.826 | 0.95 | 13.231 |  | 87.741 | 2399.373 | 4111.2
[24 empty] | 2174 | 3396.2 | 2404.361 | 170.01 | 3 | 0.826 | 0.94 | 15.364 |  | 101.89 | 2404.547 | 3254.4
[24 empty] | 2175 | 4111.2 | 2409.524 | 170.01 | 3 | 0.826 | 0.91 | 18.604 |  | 123.37 | 2409.731 | 2782.3
[24 empty] | 2176 | 3254.4 | 2414.698 | 170.01 | 3 | 0.826 | 0.92 | 14.721 |  | 97.619 | 2414.927 | 3801.1
[24 empty] | 2177 | 2782.3 | 2419.882 | 170.01 | 3 | 0.826 | 0.92 | 12.585 |  | 83.459 | 2420.134 | 4102
[24 empty] | 2178 | 3801.1 | 2425.078 | 170.01 | 3 | 0.826 | 0.92 | 17.205 |  | 114.1 | 2425.352 | 3888.8
[24 empty] | 2179 | 4102 | 2430.285 | 170.01 | 3 | 0.826 | 0.92 | 18.567 |  | 123.12 | 2430.582 | 4342.1
[24 empty] | 2180 | 3888.8 | 2435.503 | 170.01 | 3 | 0.826 | 0.95 | 17.593 |  | 116.67 | 2435.822 | 4108.5
[24 empty] | 2181 | 4342.1 | 2440.733 | 170.01 | 3 | 0.826 | 0.95 | 19.646 |  | 130.28 | 2441.073 | 3695.4
[24 empty] | 2182 | 4108.5 | 2445.973 | 170 | 3 | 0.826 | 0.97 | 18.58 |  | 123.21 | 2446.336 | 3688
[24 empty] | 2183 | 3695.4 | 2451.224 | 170 | 3 | 0.826 | 0.99 | 16.717 |  | 110.86 | 2451.61 | 3617.2
[24 empty] | 2184 | 3688 | 2456.487 | 170.01 | 3 | 0.826 | 0.97 | 16.682 |  | 110.62 | 2456.895 | 3840.5
[24 empty] | 2185 | 3617.2 | 2461.761 | 170.01 | 3 | 0.826 | 0.96 | 16.36 |  | 108.49 | 2462.192 | 3187
[24 empty] | 2186 | 3840.5 | 2467.046 | 170 | 3 | 0.826 | 0.99 | 17.374 |  | 115.22 | 2467.5 | 4794.2
[24 empty] | 2187 | 3187 | 2472.343 | 170 | 3 | 0.826 | 1.01 | 14.411 |  | 95.567 | 2472.819 | 4181.6
[24 empty] | 2188 | 4794.2 | 2477.651 | 170 | 3 | 0.826 | 1.01 | 21.694 |  | 143.86 | 2478.149 | 4197.2
[24 empty] | 2189 | 4181.6 | 2482.97 | 169.99 | 3 | 0.826 | 1.02 | 18.915 |  | 125.43 | 2483.491 | 3817.8
[24 empty] | 2190 | 4197.2 | 2488.3 | 170.01 | 3 | 0.826 | 1.02 | 18.992 |  | 125.95 | 2488.844 | 4013.4
[24 empty] | 2191 | 3817.8 | 2493.642 | 170.02 | 3 | 0.826 | 1.01 | 17.271 |  | 114.53 | 2494.209 | 4438
[24 empty] | 2192 | 4013.4 | 2498.995 | 170.01 | 3 | 0.826 | 1.01 | 18.161 |  | 120.43 | 2499.585 | 3722.7
[24 empty] | 2193 | 4438 | 2504.36 | 170 | 3 | 0.826 | 1.02 | 20.086 |  | 133.2 | 2504.973 | 4387.3
[24 empty] | 2194 | 3722.7 | 2509.736 | 170.01 | 3 | 0.826 | 1.02 | 16.84 |  | 111.68 | 2510.372 | 3072.3
[24 empty] | 2195 | 4387.3 | 2515.124 | 170 | 3 | 0.826 | 1.02 | 19.845 |  | 131.6 | 2515.783 | 4211.7
[24 empty] | 2196 | 3072.3 | 2520.523 | 170 | 3 | 0.826 | 1.05 | 13.89 |  | 92.111 | 2521.205 | 3356.9
[24 empty] | 2197 | 4211.7 | 2525.934 | 170 | 3 | 0.826 | 1.03 | 19.058 |  | 126.38 | 2526.639 | 3100.8
[24 empty] | 2198 | 3356.9 | 2531.356 | 170.01 | 3 | 0.827 | 1.09 | 15.176 |  | 100.64 | 2532.084 | 4007.6
[24 empty] | 2199 | 3100.8 | 2536.79 | 170.01 | 3 | 0.827 | 1.13 | 14.022 |  | 92.986 | 2537.542 | 4978.5
[24 empty] | 2200 | 4007.6 | 2542.235 | 170 | 3 | 0.827 | 1.18 | 18.134 |  | 120.25 | 2543.01 | 4591.8
[24 empty] | 2201 | 4978.5 | 2547.693 | 170 | 3 | 0.827 | 1.16 | 22.529 |  | 149.4 | 2548.491 | 4274.8
[24 empty] | 2202 | 4591.8 | 2553.161 | 170 | 3 | 0.827 | 1.16 | 20.77 |  | 137.74 | 2553.983 | 3829.5
[24 empty] | 2203 | 4274.8 | 2558.642 | 169.99 | 3 | 0.827 | 1.08 | 19.337 |  | 128.23 | 2559.487 | 3712.7
[24 empty] | 2204 | 3829.5 | 2564.134 | 170 | 3 | 0.827 | 0.96 | 17.326 |  | 114.89 | 2565.002 | 4285.2
[24 empty] | 2205 | 3712.7 | 2569.638 | 170 | 3 | 0.827 | 0.98 | 16.798 |  | 111.39 | 2570.53 | 4645.4
[24 empty] | 2206 | 4285.2 | 2575.153 | 170 | 3 | 0.827 | 1 | 19.392 |  | 128.6 | 2576.069 | 3972.3
[24 empty] | 2207 | 4645.4 | 2580.681 | 169.99 | 3 | 0.827 | 1.01 | 21.021 |  | 139.4 | 2581.62 | 4171.3
[24 empty] | 2208 | 3972.3 | 2586.22 | 170 | 3 | 0.827 | 1 | 17.969 |  | 119.16 | 2587.183 | 4226.9
[24 empty] | 2209 | 4171.3 | 2591.771 | 170 | 3 | 0.827 | 1.03 | 18.867 |  | 125.11 | 2592.757 | 5270.1
[24 empty] | 2210 | 4226.9 | 2597.334 | 169.98 | 3 | 0.827 | 1.1 | 19.123 |  | 126.81 | 2598.344 | 5410.8
[24 empty] | 2211 | 5270.1 | 2602.908 | 169.99 | 3 | 0.827 | 1.12 | 23.84 |  | 158.1 | 2603.943 | 5008.6
[24 empty] | 2212 | 5410.8 | 2608.495 | 170 | 3 | 0.827 | 1.11 | 24.477 |  | 162.32 | 2609.553 | 5470.2
[24 empty] | 2213 | 5008.6 | 2614.094 | 169.98 | 3 | 0.827 | 1.12 | 22.658 |  | 150.25 | 2615.176 | 5413.2
[24 empty] | 2214 | 5470.2 | 2619.704 | 169.97 | 3 | 0.827 | 1.14 | 24.743 |  | 164.08 | 2620.81 | 4732.9
[24 empty] | 2215 | 5413.2 | 2625.327 | 169.99 | 3 | 0.827 | 1.13 | 24.488 |  | 162.39 | 2626.457 | 4165.3
[24 empty] | 2216 | 4732.9 | 2630.961 | 170 | 3 | 0.827 | 1.13 | 21.412 |  | 141.99 | 2632.115 | 4008.7
[24 empty] | 2217 | 4165.3 | 2636.608 | 170 | 3 | 0.827 | 1.13 | 18.841 |  | 124.94 | 2637.786 | 3586.9
[24 empty] | 2218 | 4008.7 | 2642.266 | 169.99 | 3 | 0.827 | 1.17 | 18.133 |  | 120.25 | 2643.469 | 5043.7
[24 empty] | 2219 | 3586.9 | 2647.937 | 169.99 | 3 | 0.827 | 1.11 | 16.217 |  | 107.54 | 2649.164 | 4722.1
[24 empty] | 2220 | 5043.7 | 2653.62 | 170 | 3 | 0.827 | 1.16 | 22.82 |  | 151.33 | 2654.871 | 4442.8
[24 empty] | 2221 | 4722.1 | 2659.315 | 169.99 | 3 | 0.827 | 1.13 | 21.366 |  | 141.69 | 2660.59 | 5992.1
[24 empty] | 2222 | 4442.8 | 2665.022 | 169.99 | 3 | 0.827 | 0.89 | 20.098 |  | 133.28 | 2666.322 | 4664.1
[24 empty] | 2223 | 5992.1 | 2670.741 | 169.98 | 3 | 0.827 | 0.87 | 27.114 |  | 179.81 | 2672.065 | 4716.2
[24 empty] | 2224 | 4664.1 | 2676.473 | 169.97 | 3 | 0.827 | 0.92 | 21.1 |  | 139.92 | 2677.821 | 3997.7
[24 empty] | 2225 | 4716.2 | 2682.216 | 169.99 | 3 | 0.827 | 0.89 | 21.334 |  | 141.47 | 2683.589 | 3532.1
[24 empty] | 2226 | 3997.7 | 2687.972 | 170 | 3 | 0.827 | 0.92 | 18.088 |  | 119.95 | 2689.37 | 3645.5
[24 empty] | 2227 | 3532.1 | 2693.74 | 170 | 3 | 0.827 | 0.92 | 15.976 |  | 105.95 | 2695.163 | 3515.8
[24 empty] | 2228 | 3645.5 | 2699.521 | 169.98 | 3 | 0.827 | 0.95 | 16.495 |  | 109.39 | 2700.968 | 3459.9
[24 empty] | 2229 | 3515.8 | 2705.314 | 169.98 | 3 | 0.827 | 0.98 | 15.901 |  | 105.45 | 2706.786 | 3551.8
[24 empty] | 2230 | 3459.9 | 2711.119 | 169.99 | 3 | 0.828 | 1.04 | 15.649 |  | 103.78 | 2712.616 | 4158.6
[24 empty] | 2231 | 3551.8 | 2716.937 | 169.99 | 3 | 0.828 | 1.08 | 16.067 |  | 106.55 | 2718.459 | 6046.5
[24 empty] | 2232 | 4158.6 | 2722.767 | 170 | 3 | 0.828 | 1.13 | 18.814 |  | 124.76 | 2724.313 | 4298.5
[24 empty] | 2233 | 6046.5 | 2728.61 | 169.98 | 3 | 0.828 | 1.09 | 27.365 |  | 181.47 | 2730.181 | 4189.6
[24 empty] | 2234 | 4298.5 | 2734.464 | 169.98 | 3 | 0.828 | 1.15 | 19.447 |  | 128.96 | 2736.061 | 4304.5
[24 empty] | 2235 | 4189.6 | 2740.332 | 169.99 | 3 | 0.828 | 1.13 | 18.951 |  | 125.67 | 2741.954 | 3539.9
[24 empty] | 2236 | 4304.5 | 2746.212 | 170 | 3 | 0.828 | 1.13 | 19.479 |  | 129.17 | 2747.859 | 4001.9
[24 empty] | 2237 | 3539.9 | 2752.105 | 169.97 | 3 | 0.828 | 1.14 | 16.011 |  | 106.17 | 2753.777 | 4062.1
[24 empty] | 2238 | 4001.9 | 2758.01 | 169.98 | 3 | 0.828 | 1.18 | 18.105 |  | 120.06 | 2759.707 | 5037.4
[24 empty] | 2239 | 4062.1 | 2763.928 | 169.98 | 3 | 0.828 | 1.17 | 18.374 |  | 121.84 | 2765.65 | 3528.7
[24 empty] | 2240 | 5037.4 | 2769.858 | 169.97 | 3 | 0.828 | 1.1 | 22.799 |  | 151.19 | 2771.606 | 2763.9
[24 empty] | 2241 | 3528.7 | 2775.801 | 169.99 | 3 | 0.828 | 1.02 | 15.963 |  | 105.86 | 2777.574 | 2519.1
[24 empty] | 2242 | 2763.9 | 2781.757 | 169.99 | 3 | 0.827 | 0.96 | 12.505 |  | 82.924 | 2783.556 | 1176.5
[24 empty] | 2243 | 2519.1 | 2787.725 | 169.98 | 3 | 0.827 | 0.9 | 11.4 |  | 75.596 | 2789.55 | 1939.8
[24 empty] | 2244 | 1176.5 | 2793.707 | 170 | 3 | 0.827 | 0.86 | 5.3231 |  | 35.3 | 2795.557 | 1753.8
[24 empty] | 2245 | 1939.8 | 2799.701 | 170.01 | 3 | 0.827 | 1.01 | 8.7752 |  | 58.192 | 2801.576 | 1209.6
[24 empty] | 2246 | 1753.8 | 2805.708 | 170 | 3 | 0.827 | 1.03 | 7.9374 |  | 52.636 | 2807.609 | 1197.3
[24 empty] | 2247 | 1209.6 | 2811.727 | 169.99 | 3 | 0.827 | 0.98 | 5.4718 |  | 36.286 | 2813.654 | 2001
[24 empty] | 2248 | 1197.3 | 2817.76 | 170 | 3 | 0.827 | 0.88 | 5.4162 |  | 35.918 | 2819.713 | 1260.8
[24 empty] | 2249 | 2001 | 2823.805 | 170 | 3 | 0.827 | 1.08 | 9.0512 |  | 60.023 | 2825.784 | 1507.8
[24 empty] | 2250 | 1260.8 | 2829.864 | 170 | 3 | 0.827 | 1.02 | 5.7041 |  | 37.827 | 2831.868 | 223.94
[24 empty] | 2251 | 1507.8 | 2835.935 | 170.01 | 3 | 0.826 | 0.95 | 6.8219 |  | 45.239 | 2837.965 | 181.37
[24 empty] | 2252 | 223.94 | 2842.019 | 170.01 | 3 | 0.826 | 0.92 | 1.0133 |  | 6.7195 | 2844.075 | -907.3
[24 empty] | 2253 | 181.37 | 2848.116 | 170.02 | 3 | 0.826 | 0.9 | 0.82079 |  | 5.4431 | 2850.199 | 1084.9
[24 empty] | 2254 | -907.3 | 2854.226 | 170.02 | 3 | 0.826 | 0.94 | -4.1034 |  | -27.212 | 2856.335 | 351.26
[24 empty] | 2255 | 1084.9 | 2860.35 | 170.02 | 3 | 0.826 | 0.9 | 4.9101 |  | 32.561 | 2862.484 | 543.61
[24 empty] | 2256 | 351.26 | 2866.486 | 170.01 | 3 | 0.826 | 0.87 | 1.5889 |  | 10.537 | 2868.647 | 644.88
[24 empty] | 2257 | 543.61 | 2872.635 | 170.01 | 3 | 0.826 | 0.84 | 2.4589 |  | 16.306 | 2874.823 | 531.39
[24 empty] | 2258 | 644.88 | 2878.798 | 170.02 | 3 | 0.826 | 1.01 | 2.9175 |  | 19.347 | 2881.012 | 1381
[24 empty] | 2259 | 531.39 | 2884.974 | 170 | 3 | 0.826 | 1.02 | 2.4044 |  | 15.945 | 2887.214 | 728.22
[24 empty] | 2260 | 1381 | 2891.163 | 170.01 | 3 | 0.826 | 0.97 | 6.2488 |  | 41.438 | 2893.429 | 271.5
[24 empty] | 2261 | 728.22 | 2897.365 | 170.01 | 3 | 0.826 | 0.94 | 3.2947 |  | 21.849 | 2899.658 | 749.79
[24 empty] | 2262 | 271.5 | 2903.58 | 170.01 | 3 | 0.826 | 0.91 | 1.2278 |  | 8.1422 | 2905.9 | -479.09
[24 empty] | 2263 | 749.79 | 2909.809 | 170.01 | 3 | 0.826 | 0.88 | 3.3921 |  | 22.494 | 2912.155 | -266.06
[24 empty] | 2264 | -479.09 | 2916.051 | 170.02 | 3 | 0.825 | 0.87 | -2.167 |  | -14.37 | 2918.424 | 272.1
[24 empty] | 2265 | -266.06 | 2922.306 | 170.02 | 3 | 0.825 | 0.87 | -1.2035 |  | -7.9808 | 2924.706 | 383.28
[24 empty] | 2266 | 272.1 | 2928.575 | 170 | 3 | 0.825 | 0.82 | 1.2309 |  | 8.163 | 2931.001 | -182.47
[24 empty] | 2267 | 383.28 | 2934.857 | 170.01 | 3 | 0.825 | 0.83 | 1.7338 |  | 11.498 | 2937.31 | 456.3
[24 empty] | 2268 | -182.47 | 2941.152 | 170.02 | 3 | 0.825 | 0.83 | -0.82543 |  | -5.4738 | 2943.632 | -480.4
[24 empty] | 2269 | 456.3 | 2947.461 | 170.02 | 3 | 0.825 | 1.19 | 2.0649 |  | 13.693 | 2949.968 | -183.27
[24 empty] | 2270 | -480.4 | 2953.783 | 170 | 3 | 0.825 | 1.18 | -2.1729 |  | -14.409 | 2956.318 | -127.43
[24 empty] | 2271 | -183.27 | 2960.119 | 170.01 | 3 | 0.825 | 1.14 | -0.82908 |  | -5.498 | 2962.681 | -718.39
[24 empty] | 2272 | -127.43 | 2966.469 | 170.01 | 3 | 0.825 | 1.14 | -0.57648 |  | -3.8229 | 2969.057 | -686.92
[24 empty] | 2273 | -718.39 | 2972.832 | 170 | 3 | 0.825 | 1.13 | -3.2499 |  | -21.552 | 2975.447 | -543.71
[24 empty] | 2274 | -686.92 | 2979.208 | 170 | 3 | 0.825 | 1.12 | -3.1077 |  | -20.609 | 2981.851 | -1262.1
[24 empty] | 2275 | -543.71 | 2985.598 | 170 | 3 | 0.825 | 1.11 | -2.4601 |  | -16.314 | 2988.269 | -600.34
[24 empty] | 2276 | -1262.1 | 2992.002 | 170.02 | 3 | 0.825 | 1.08 | -5.7088 |  | -37.858 | 2994.7 | -1155.5
[24 empty] | 2277 | -600.34 | 2998.42 | 170.01 | 3 | 0.825 | 1.05 | -2.7164 |  | -18.013 | 3001.145 | -956.98
[24 empty] | 2278 | -1155.5 | 3004.851 | 170.01 | 3 | 0.825 | 1.06 | -5.2276 |  | -34.666 | 3007.603 | -391.5
[24 empty] | 2279 | -956.98 | 3011.296 | 170 | 3 | 0.825 | 1.04 | -4.3286 |  | -28.705 | 3014.076 | -341.58
[24 empty] | 2280 | -391.5 | 3017.754 | 170.01 | 3 | 0.824 | 1.02 | -1.7709 |  | -11.743 | 3020.562 | -1271.2
[24 empty] | 2281 | -341.58 | 3024.227 | 170 | 3 | 0.824 | 0.99 | -1.5455 |  | -10.249 | 3027.062 | -204.08
[24 empty] | 2282 | -1271.2 | 3030.713 | 170 | 3 | 0.824 | 0.98 | -5.7518 |  | -38.143 | 3033.576 | -900.2
[24 empty] | 2283 | -204.08 | 3037.213 | 170 | 3 | 0.824 | 0.96 | -0.92344 |  | -6.1238 | 3040.104 | -286.93
[24 empty] | 2284 | -900.2 | 3043.727 | 169.99 | 3 | 0.824 | 0.95 | -4.0726 |  | -27.007 | 3046.646 | -829.23
[24 empty] | 2285 | -286.93 | 3050.255 | 170 | 3 | 0.824 | 0.93 | -1.2982 |  | -8.609 | 3053.202 | -208.16
[24 empty] | 2286 | -829.23 | 3056.797 | 170.01 | 3 | 0.824 | 0.89 | -3.7519 |  | -24.881 | 3059.771 | -624.97
[24 empty] | 2287 | -208.16 | 3063.353 | 170.01 | 3 | 0.824 | 0.85 | -0.94199 |  | -6.2468 | 3066.355 | -845.52
[24 empty] | 2288 | -624.97 | 3069.922 | 170 | 3 | 0.824 | 0.85 | -2.8272 |  | -18.749 | 3072.953 | -878.8
[24 empty] | 2289 | -845.52 | 3076.506 | 169.99 | 3 | 0.824 | 0.85 | -3.8246 |  | -25.363 | 3079.565 | -99.421
[24 empty] | 2290 | -878.8 | 3083.104 | 170.01 | 3 | 0.824 | 0.84 | -3.9765 |  | -26.37 | 3086.191 | -651.5
[24 empty] | 2291 | -99.421 | 3089.716 | 170.01 | 3 | 0.824 | 0.86 | -0.44989 |  | -2.9834 | 3092.832 | -562.3
[24 empty] | 2292 | -651.5 | 3096.342 | 169.99 | 3 | 0.824 | 0.89 | -2.9476 |  | -19.547 | 3099.486 | -752.72
[24 empty] | 2293 | -562.3 | 3102.983 | 169.99 | 3 | 0.824 | 0.91 | -2.5444 |  | -16.873 | 3106.155 | -706.49
[24 empty] | 2294 | -752.72 | 3109.637 | 170.01 | 3 | 0.824 | 0.93 | -3.4041 |  | -22.574 | 3112.838 | -97.321
[24 empty] | 2295 | -706.49 | 3116.306 | 170 | 3 | 0.824 | 0.94 | -3.197 |  | -21.201 | 3119.535 | -566.33
[24 empty] | 2296 | -97.321 | 3122.989 | 169.99 | 3 | 0.824 | 0.96 | -0.44042 |  | -2.9206 | 3126.247 | 112.95
[24 empty] | 2297 | -566.33 | 3129.686 | 169.98 | 3 | 0.825 | 0.97 | -2.5627 |  | -16.994 | 3132.972 | -620.88
[24 empty] | 2298 | 112.95 | 3136.398 | 169.99 | 3 | 0.825 | 0.97 | 0.51113 |  | 3.3895 | 3139.713 | -1266.8
[24 empty] | 2299 | -620.88 | 3143.123 | 170 | 3 | 0.825 | 1.05 | -2.8096 |  | -18.632 | 3146.467 | -886.48
[24 empty] | 2300 | -1266.8 | 3149.864 | 170 | 3 | 0.825 | 1.11 | -5.7302 |  | -38 | 3153.236 | 332
[24 empty] | 2301 | -886.48 | 3156.618 | 170 | 3 | 0.825 | 1.14 | -4.0112 |  | -26.6 | 3160.02 | -322.67
[24 empty] | 2302 | 332 | 3163.387 | 169.98 | 3 | 0.825 | 1.16 | 1.5023 |  | 9.9623 | 3166.818 | 126.74
[24 empty] | 2303 | -322.67 | 3170.171 | 169.99 | 3 | 0.825 | 1.22 | -1.4595 |  | -9.6787 | 3173.63 | -12.383
[24 empty] | 2304 | 126.74 | 3176.969 | 169.99 | 3 | 0.825 | 1.23 | 0.57324 |  | 3.8014 | 3180.457 | 18.332
[24 empty] | 2305 | -12.383 | 3183.781 | 170 | 3 | 0.825 | 1.18 | -0.056022 |  | -0.37151 | 3187.299 | 605.31
[24 empty] | 2306 | 18.332 | 3190.608 | 170 | 3 | 0.825 | 1.2 | 0.082935 |  | 0.54998 | 3194.155 | 1155
[24 empty] | 2307 | 605.31 | 3197.45 | 169.98 | 3 | 0.825 | 1.19 | 2.7388 |  | 18.162 | 3201.026 | 1054.1
[24 empty] | 2308 | 1155 | 3204.306 | 169.99 | 3 | 0.825 | 1.23 | 5.2256 |  | 34.653 | 3207.911 | 275.72
[24 empty] | 2309 | 1054.1 | 3211.177 | 169.98 | 3 | 0.825 | 0.98 | 4.7684 |  | 31.622 | 3214.811 | 1294.9
[24 empty] | 2310 | 275.72 | 3218.062 | 169.99 | 3 | 0.825 | 0.87 | 1.2471 |  | 8.2699 | 3221.726 | 1064.6
[24 empty] | 2311 | 1294.9 | 3224.962 | 169.99 | 3 | 0.826 | 0.86 | 5.8609 |  | 38.866 | 3228.656 | 1587.1
[24 empty] | 2312 | 1064.6 | 3231.877 | 169.99 | 3 | 0.826 | 0.91 | 4.8172 |  | 31.945 | 3235.6 | 833.77
[24 empty] | 2313 | 1587.1 | 3238.807 | 169.97 | 3 | 0.826 | 0.94 | 7.1822 |  | 47.628 | 3242.56 | 825.05
[24 empty] | 2314 | 833.77 | 3245.751 | 170.01 | 3 | 0.826 | 0.95 | 3.7717 |  | 25.012 | 3249.534 | 504.71
[24 empty] | 2315 | 825.05 | 3252.711 | 170 | 3 | 0.826 | 0.96 | 3.7326 |  | 24.753 | 3256.523 | 38.005
[24 empty] | 2316 | 504.71 | 3259.685 | 169.98 | 3 | 0.826 | 0.98 | 2.2827 |  | 15.138 | 3263.527 | 1162
[24 empty] | 2317 | 38.005 | 3266.674 | 169.99 | 3 | 0.826 | 1.04 | 0.17185 |  | 1.1396 | 3270.546 | 1703.3
[24 empty] | 2318 | 1162 | 3273.678 | 169.98 | 3 | 0.826 | 1.03 | 5.2545 |  | 34.845 | 3277.58 | 1216.6
[24 empty] | 2319 | 1703.3 | 3280.697 | 169.98 | 3 | 0.826 | 1.02 | 7.7075 |  | 51.112 | 3284.628 | 1602.4
[24 empty] | 2320 | 1216.6 | 3287.731 | 169.99 | 3 | 0.826 | 1.02 | 5.5058 |  | 36.511 | 3291.692 | 701.69
[24 empty] | 2321 | 1602.4 | 3294.779 | 169.99 | 3 | 0.826 | 0.99 | 7.2499 |  | 48.077 | 3298.771 | 629.25
[24 empty] | 2322 | 701.69 | 3301.843 | 169.99 | 3 | 0.826 | 0.96 | 3.1743 |  | 21.051 | 3305.866 | 182.52
[24 empty] | 2323 | 629.25 | 3308.922 | 170 | 3 | 0.826 | 0.89 | 2.8465 |  | 18.877 | 3312.975 | -29.12
[24 empty] | 2324 | 182.52 | 3316.017 | 169.99 | 3 | 0.825 | 0.84 | 0.82587 |  | 5.4767 | 3320.1 | 1204
[24 empty] | 2325 | -29.12 | 3323.126 | 170 | 3 | 0.825 | 0.81 | -0.13173 |  | -0.87358 | 3327.239 | -224.69
[24 empty] | 2326 | 1204 | 3330.251 | 170 | 3 | 0.825 | 1.04 | 5.4516 |  | 36.152 | 3334.394 | -1446.2
[24 empty] | 2327 | -224.69 | 3337.39 | 169.99 | 3 | 0.825 | 1.06 | -1.0165 |  | -6.7409 | 3341.564 | -1992.6
[24 empty] | 2328 | -1446.2 | 3344.545 | 170.01 | 3 | 0.824 | 0.99 | -6.5436 |  | -43.393 | 3348.75 | -1241
[24 empty] | 2329 | -1992.6 | 3351.715 | 170.01 | 3 | 0.824 | 0.89 | -9.0147 |  | -59.78 | 3355.951 | -1524.3
[24 empty] | 2330 | -1241 | 3358.901 | 170.01 | 3 | 0.824 | 0.82 | -5.6149 |  | -37.235 | 3363.167 | -1306.3
[24 empty] | 2331 | -1524.3 | 3366.102 | 170.02 | 3 | 0.824 | 0.81 | -6.8974 |  | -45.74 | 3370.399 | -913.93
[24 empty] | 2332 | -1306.3 | 3373.318 | 170.01 | 3 | 0.824 | 0.8 | -5.9103 |  | -39.194 | 3377.646 | -2874.1
[24 empty] | 2333 | -913.93 | 3380.55 | 170 | 3 | 0.824 | 1.02 | -4.137 |  | -27.434 | 3384.909 | -3133.5
[24 empty] | 2334 | -2874.1 | 3387.797 | 170.01 | 3 | 0.824 | 1.11 | -13.001 |  | -86.214 | 3392.187 | -2280.2
[24 empty] | 2335 | -3133.5 | 3395.06 | 170.02 | 3 | 0.824 | 1.08 | -14.175 |  | -93.999 | 3399.48 | -1898.2
[24 empty] | 2336 | -2280.2 | 3402.338 | 170.01 | 3 | 0.824 | 1.01 | -10.314 |  | -68.395 | 3406.79 | -2062.1
[24 empty] | 2337 | -1898.2 | 3409.631 | 170.01 | 3 | 0.824 | 0.98 | -8.5859 |  | -56.937 | 3414.115 | -2392.7
[24 empty] | 2338 | -2062.1 | 3416.941 | 170 | 3 | 0.824 | 0.94 | -9.3253 |  | -61.84 | 3421.455 | -1576
[24 empty] | 2339 | -2392.7 | 3424.266 | 170.01 | 3 | 0.824 | 0.98 | -10.822 |  | -71.768 | 3428.812 | -1457.2
[24 empty] | 2340 | -1576 | 3431.606 | 170.01 | 3 | 0.824 | 0.94 | -7.1277 |  | -47.267 | 3436.183 | -2376.5
[24 empty] | 2341 | -1457.2 | 3438.963 | 170.01 | 3 | 0.824 | 0.88 | -6.5933 |  | -43.723 | 3443.571 | -1596.8
[24 empty] | 2342 | -2376.5 | 3446.334 | 170.01 | 3 | 0.823 | 0.87 | -10.749 |  | -71.281 | 3450.974 | -1376.7
[24 empty] | 2343 | -1596.8 | 3453.722 | 170.02 | 3 | 0.823 | 0.86 | -7.2272 |  | -47.927 | 3458.394 | -1196.8
[24 empty] | 2344 | -1376.7 | 3461.125 | 170.01 | 3 | 0.823 | 0.84 | -6.2297 |  | -41.312 | 3465.829 | -414.07
[24 empty] | 2345 | -1196.8 | 3468.545 | 170 | 3 | 0.824 | 0.85 | -5.4146 |  | -35.907 | 3473.28 | -1889.5
[24 empty] | 2346 | -414.07 | 3475.98 | 170.01 | 3 | 0.823 | 0.83 | -1.8738 |  | -12.426 | 3480.746 | -1483.3
[24 empty] | 2347 | -1889.5 | 3483.431 | 170.02 | 3 | 0.823 | 0.8 | -8.5462 |  | -56.674 | 3488.229 | -1790.3
[24 empty] | 2348 | -1483.3 | 3490.897 | 170 | 3 | 0.823 | 0.79 | -6.7093 |  | -44.493 | 3495.728 | -710.62
[24 empty] | 2349 | -1790.3 | 3498.38 | 170.01 | 3 | 0.823 | 0.91 | -8.1006 |  | -53.719 | 3503.242 | -1992.9
[24 empty] | 2350 | -710.62 | 3505.879 | 170.01 | 3 | 0.823 | 0.91 | -3.2168 |  | -21.332 | 3510.773 | -2100.1
[24 empty] | 2351 | -1992.9 | 3513.393 | 170.01 | 3 | 0.823 | 0.9 | -9.012 |  | -59.763 | 3518.32 | -2353.7
[24 empty] | 2352 | -2100.1 | 3520.924 | 170.01 | 3 | 0.823 | 0.92 | -9.5007 |  | -63.003 | 3525.883 | -1725.7
[24 empty] | 2353 | -2353.7 | 3528.471 | 170.01 | 3 | 0.823 | 0.92 | -10.645 |  | -70.594 | 3533.462 | -925.46
[24 empty] | 2354 | -1725.7 | 3536.034 | 170.01 | 3 | 0.823 | 0.88 | -7.8064 |  | -51.768 | 3541.057 | -2138.7
[24 empty] | 2355 | -925.46 | 3543.613 | 170.01 | 3 | 0.823 | 0.86 | -4.1887 |  | -27.777 | 3548.669 | -2475.4
[24 empty] | 2356 | -2138.7 | 3551.208 | 170 | 3 | 0.823 | 0.88 | -9.6757 |  | -64.164 | 3556.297 | -1638.6
[24 empty] | 2357 | -2475.4 | 3558.82 | 170.01 | 3 | 0.823 | 0.87 | -11.196 |  | -74.247 | 3563.941 | -713.34
[24 empty] | 2358 | -1638.6 | 3566.448 | 170 | 3 | 0.823 | 0.93 | -7.4125 |  | -49.156 | 3571.601 | 154.22
[24 empty] | 2359 | -713.34 | 3574.092 | 170 | 3 | 0.823 | 0.94 | -3.228 |  | -21.406 | 3579.278 | -755.45
[24 empty] | 2360 | 154.22 | 3581.752 | 170 | 3 | 0.823 | 0.97 | 0.69811 |  | 4.6295 | 3586.971 | -417.14
[24 empty] | 2361 | -755.45 | 3589.429 | 170.01 | 3 | 0.823 | 0.97 | -3.417 |  | -22.66 | 3594.68 | -156.53
[24 empty] | 2362 | -417.14 | 3597.122 | 170 | 3 | 0.823 | 0.97 | -1.887 |  | -12.514 | 3602.407 | -595.77
[24 empty] | 2363 | -156.53 | 3604.831 | 170 | 3 | 0.823 | 1 | -0.7085 |  | -4.6984 | 3610.149 | -930.76
[24 empty] | 2364 | -595.77 | 3612.558 | 170 | 3 | 0.823 | 1.01 | -2.6953 |  | -17.874 | 3617.908 | -50.756
[24 empty] | 2365 | -930.76 | 3620.3 | 169.99 | 3 | 0.824 | 1.1 | -4.2098 |  | -27.917 | 3625.684 | -181.95
[24 empty] | 2366 | -50.756 | 3628.059 | 170.01 | 3 | 0.824 | 1.16 | -0.22965 |  | -1.5229 | 3633.476 | -280.45
[24 empty] | 2367 | -181.95 | 3635.835 | 169.99 | 3 | 0.824 | 1.22 | -0.82294 |  | -5.4573 | 3641.285 | -553.39
[24 empty] | 2368 | -280.45 | 3643.627 | 169.99 | 3 | 0.824 | 0.93 | -1.2685 |  | -8.4119 | 3649.11 | -528.56
[24 empty] | 2369 | -553.39 | 3651.436 | 170 | 3 | 0.824 | 0.97 | -2.5026 |  | -16.596 | 3656.952 | 167.43
[24 empty] | 2370 | -528.56 | 3659.261 | 169.99 | 3 | 0.824 | 1.03 | -2.39 |  | -15.849 | 3664.811 | 293.24
[24 empty] | 2371 | 167.43 | 3667.103 | 169.99 | 3 | 0.824 | 1.12 | 0.75727 |  | 5.0218 | 3672.687 | 758.04
[24 empty] | 2372 | 293.24 | 3674.962 | 169.99 | 3 | 0.824 | 1.22 | 1.3265 |  | 8.7966 | 3680.58 | 211.29
[24 empty] | 2373 | 758.04 | 3682.838 | 169.99 | 3 | 0.824 | 0.97 | 3.4294 |  | 22.742 | 3688.489 | -29.897
[24 empty] | 2374 | 211.29 | 3690.731 | 169.99 | 3 | 0.825 | 1.01 | 0.95569 |  | 6.3376 | 3696.415 | 370
[24 empty] | 2375 | -29.897 | 3698.64 | 170 | 3 | 0.825 | 1.06 | -0.13521 |  | -0.89661 | 3704.359 | 1754.8
[24 empty] | 2376 | 370 | 3706.566 | 169.99 | 3 | 0.825 | 1.1 | 1.6738 |  | 11.1 | 3712.319 | 1843.1
[24 empty] | 2377 | 1754.8 | 3714.51 | 170 | 3 | 0.825 | 1.14 | 7.9415 |  | 52.664 | 3720.296 | 1590
[24 empty] | 2378 | 1843.1 | 3722.47 | 169.98 | 3 | 0.825 | 1.14 | 8.3397 |  | 55.304 | 3728.29 | 1499.6
[24 empty] | 2379 | 1590 | 3730.447 | 169.99 | 3 | 0.825 | 1.19 | 7.1924 |  | 47.696 | 3736.302 | 1880.1
[24 empty] | 2380 | 1499.6 | 3738.441 | 169.99 | 3 | 0.825 | 1.16 | 6.7837 |  | 44.986 | 3744.33 | 3045
[24 empty] | 2381 | 1880.1 | 3746.453 | 169.99 | 3 | 0.825 | 1.21 | 8.5066 |  | 56.411 | 3752.375 | 1492.6
[24 empty] | 2382 | 3045 | 3754.481 | 169.99 | 3 | 0.825 | 0.86 | 13.788 |  | 91.432 | 3760.438 | 1938.3
[24 empty] | 2383 | 1492.6 | 3762.526 | 169.99 | 3 | 0.826 | 0.86 | 6.7522 |  | 44.777 | 3768.518 | 2450.2
[24 empty] | 2384 | 1938.3 | 3770.589 | 169.99 | 3 | 0.826 | 0.92 | 8.7682 |  | 58.146 | 3776.615 | 1476.2
[24 empty] | 2385 | 2450.2 | 3778.669 | 169.99 | 3 | 0.826 | 0.93 | 11.088 |  | 73.528 | 3784.73 | 2405.2
[24 empty] | 2386 | 1476.2 | 3786.766 | 169.99 | 3 | 0.826 | 0.98 | 6.6766 |  | 44.276 | 3792.862 | 2496.6
[24 empty] | 2387 | 2405.2 | 3794.881 | 170 | 3 | 0.826 | 0.99 | 10.881 |  | 72.159 | 3801.011 | 2928.8
[24 empty] | 2388 | 2496.6 | 3803.013 | 169.98 | 3 | 0.826 | 1.06 | 11.297 |  | 74.914 | 3809.177 | 2423.6
[24 empty] | 2389 | 2928.8 | 3811.162 | 169.99 | 3 | 0.826 | 1.15 | 13.25 |  | 87.866 | 3817.362 | 2424.9
[24 empty] | 2390 | 2423.6 | 3819.328 | 169.99 | 3 | 0.826 | 1.15 | 10.964 |  | 72.704 | 3825.563 | 1513.1
[24 empty] | 2391 | 2424.9 | 3827.513 | 169.99 | 3 | 0.826 | 1.15 | 10.974 |  | 72.771 | 3833.782 | 1603.4
[24 empty] | 2392 | 1513.1 | 3835.714 | 170 | 3 | 0.826 | 1.11 | 6.8463 |  | 45.401 | 3842.019 | 1032
[24 empty] | 2393 | 1603.4 | 3843.933 | 169.99 | 3 | 0.826 | 1.03 | 7.256 |  | 48.118 | 3850.273 | 1010.9
[24 empty] | 2394 | 1032 | 3852.17 | 169.99 | 3 | 0.826 | 0.95 | 4.6679 |  | 30.955 | 3858.544 | -106.64
[24 empty] | 2395 | 1010.9 | 3860.424 | 170.01 | 3 | 0.825 | 0.85 | 4.575 |  | 30.339 | 3866.834 | -217.73
[24 empty] | 2396 | -106.64 | 3868.695 | 170.01 | 3 | 0.825 | 0.81 | -0.48241 |  | -3.1991 | 3875.141 | 379.7
[24 empty] | 2397 | -217.73 | 3876.985 | 170.01 | 3 | 0.825 | 1.14 | -0.98549 |  | -6.5352 | 3883.466 | 600.81
[24 empty] | 2398 | 379.7 | 3885.292 | 170.01 | 3 | 0.825 | 1.11 | 1.7182 |  | 11.394 | 3891.809 | -783.87
[24 empty] | 2399 | 600.81 | 3893.617 | 170 | 3 | 0.825 | 1.04 | 2.7182 |  | 18.026 | 3900.169 | 138.65
[24 empty] | 2400 | -783.87 | 3901.96 | 170.02 | 3 | 0.825 | 0.96 | -3.5456 |  | -23.512 | 3908.548 | -615.1
[24 empty] | 2401 | 138.65 | 3910.32 | 170.01 | 3 | 0.824 | 0.94 | 0.62733 |  | 4.1601 | 3916.944 | -956.96
[24 empty] | 2402 | -615.1 | 3918.699 | 170.01 | 3 | 0.824 | 0.88 | -2.7822 |  | -18.45 | 3925.358 | -2117.1
[24 empty] | 2403 | -956.96 | 3927.095 | 170.02 | 3 | 0.824 | 0.81 | -4.3291 |  | -28.708 | 3933.79 | -658.88
[24 empty] | 2404 | -2117.1 | 3935.509 | 170.02 | 3 | 0.824 | 0.8 | -9.5756 |  | -63.5 | 3942.24 | 272.69
[24 empty] | 2405 | -658.88 | 3943.941 | 170.01 | 3 | 0.824 | 0.94 | -2.9803 |  | -19.763 | 3950.709 | -1123.7
[24 empty] | 2406 | 272.69 | 3952.391 | 170.01 | 3 | 0.824 | 0.92 | 1.2336 |  | 8.1807 | 3959.195 | -1045.8
[24 empty] | 2407 | -1123.7 | 3960.86 | 170.01 | 3 | 0.824 | 0.92 | -5.0828 |  | -33.706 | 3967.699 | -831.35
[24 empty] | 2408 | -1045.8 | 3969.346 | 170.01 | 3 | 0.824 | 0.91 | -4.7321 |  | -31.381 | 3976.222 | -58.582
[24 empty] | 2409 | -831.35 | 3977.85 | 170.01 | 3 | 0.824 | 0.89 | -3.7605 |  | -24.938 | 3984.763 | 409.7
[24 empty] | 2410 | -58.582 | 3986.373 | 170.01 | 3 | 0.824 | 0.88 | -0.26511 |  | -1.758 | 3993.322 | -94.035
[24 empty] | 2411 | 409.7 | 3994.914 | 170 | 3 | 0.824 | 0.88 | 1.8538 |  | 12.294 | 4001.899 | 1609.7
[24 empty] | 2412 | -94.035 | 4003.473 | 170.02 | 3 | 0.824 | 0.93 | -0.42537 |  | -2.8208 | 4010.494 | 851.33
[24 empty] | 2413 | 1609.7 | 4012.05 | 170.01 | 3 | 0.824 | 0.89 | 7.2834 |  | 48.3 | 4019.108 | 642.1
[24 empty] | 2414 | 851.33 | 4020.645 | 170 | 3 | 0.824 | 0.91 | 3.8519 |  | 25.544 | 4027.741 | 1083.8
[24 empty] | 2415 | 642.1 | 4029.259 | 170.01 | 3 | 0.824 | 0.86 | 2.9045 |  | 19.261 | 4036.391 | 540.39
[24 empty] | 2416 | 1083.8 | 4037.892 | 170 | 3 | 0.824 | 0.9 | 4.904 |  | 32.52 | 4045.061 | 1676.8
[24 empty] | 2417 | 540.39 | 4046.542 | 170.01 | 3 | 0.824 | 0.95 | 2.4449 |  | 16.213 | 4053.748 | 469.36
[24 empty] | 2418 | 1676.8 | 4055.212 | 170 | 3 | 0.824 | 0.97 | 7.5876 |  | 50.317 | 4062.455 | 1319.4
[24 empty] | 2419 | 469.36 | 4063.899 | 170.01 | 3 | 0.824 | 0.99 | 2.1237 |  | 14.083 | 4071.179 | 513.4
[24 empty] | 2420 | 1319.4 | 4072.606 | 169.99 | 3 | 0.824 | 0.98 | 5.97 |  | 39.59 | 4079.923 | 492.47
[24 empty] | 2421 | 513.4 | 4081.33 | 170.01 | 3 | 0.824 | 0.98 | 2.3224 |  | 15.401 | 4088.685 | 201.82
[24 empty] | 2422 | 492.47 | 4090.074 | 170.01 | 3 | 0.824 | 0.93 | 2.228 |  | 14.775 | 4097.466 | 377.25
[24 empty] | 2423 | 201.82 | 4098.836 | 170.01 | 3 | 0.824 | 0.91 | 0.91304 |  | 6.0548 | 4106.266 | 540.16
[24 empty] | 2424 | 377.25 | 4107.617 | 170.01 | 3 | 0.824 | 0.86 | 1.7068 |  | 11.319 | 4115.084 | -355.47
[24 empty] | 2425 | 540.16 | 4116.417 | 170.01 | 3 | 0.824 | 0.83 | 2.4436 |  | 16.204 | 4123.922 | -242.26
[24 empty] | 2426 | -355.47 | 4125.235 | 170.01 | 3 | 0.824 | 0.87 | -1.6079 |  | -10.663 | 4132.778 | 162.53
[24 empty] | 2427 | -242.26 | 4134.073 | 170 | 3 | 0.824 | 0.92 | -1.0956 |  | -7.2652 | 4141.653 | 1470.2
[24 empty] | 2428 | 162.53 | 4142.929 | 170 | 3 | 0.824 | 0.97 | 0.73496 |  | 4.8738 | 4150.547 | 782.75
[24 empty] | 2429 | 1470.2 | 4151.804 | 170 | 3 | 0.824 | 1.02 | 6.6536 |  | 44.123 | 4159.46 | 1069.1
[24 empty] | 2430 | 782.75 | 4160.698 | 170 | 3 | 0.824 | 1.1 | 3.5406 |  | 23.479 | 4168.392 | 774.19
[24 empty] | 2431 | 1069.1 | 4169.611 | 170 | 3 | 0.824 | 1.14 | 4.8377 |  | 32.081 | 4177.343 | 116.89
[24 empty] | 2432 | 774.19 | 4178.543 | 170 | 3 | 0.825 | 1.05 | 3.5026 |  | 23.227 | 4186.313 | 1196.7
[24 empty] | 2433 | 116.89 | 4187.494 | 169.99 | 3 | 0.825 | 1.11 | 0.52854 |  | 3.505 | 4195.302 | 1607.2
[24 empty] | 2434 | 1196.7 | 4196.464 | 170 | 3 | 0.825 | 1.15 | 5.4131 |  | 35.897 | 4204.311 | 2024.5
[24 empty] | 2435 | 1607.2 | 4205.453 | 169.99 | 3 | 0.825 | 1.18 | 7.2715 |  | 48.221 | 4213.339 | 2489.2
[24 empty] | 2436 | 2024.5 | 4214.462 | 169.99 | 3 | 0.825 | 0.81 | 9.1548 |  | 60.709 | 4222.385 | 2558.2
[24 empty] | 2437 | 2489.2 | 4223.49 | 169.99 | 3 | 0.825 | 0.84 | 11.263 |  | 74.691 | 4231.452 | 3000.1
[24 empty] | 2438 | 2558.2 | 4232.536 | 169.99 | 3 | 0.825 | 0.85 | 11.57 |  | 76.729 | 4240.538 | 3369.8
[24 empty] | 2439 | 3000.1 | 4241.603 | 169.98 | 3 | 0.826 | 0.86 | 13.57 |  | 89.992 | 4249.643 | 2693.6
[24 empty] | 2440 | 3369.8 | 4250.689 | 169.99 | 3 | 0.826 | 0.88 | 15.248 |  | 101.11 | 4258.767 | 3334.7
[24 empty] | 2441 | 2693.6 | 4259.794 | 169.98 | 3 | 0.826 | 0.93 | 12.183 |  | 80.792 | 4267.911 | 2672.4
[24 empty] | 2442 | 3334.7 | 4268.918 | 169.98 | 3 | 0.826 | 0.96 | 15.086 |  | 100.04 | 4277.075 | 3554.1
[24 empty] | 2443 | 2672.4 | 4278.062 | 169.99 | 3 | 0.826 | 0.98 | 12.089 |  | 80.171 | 4286.258 | 2932.7
[24 empty] | 2444 | 3554.1 | 4287.226 | 170 | 3 | 0.826 | 0.98 | 16.084 |  | 106.66 | 4295.461 | 3441.5
[24 empty] | 2445 | 2932.7 | 4296.409 | 169.98 | 3 | 0.826 | 1.01 | 13.265 |  | 87.966 | 4304.683 | 2339.2
[24 empty] | 2446 | 3441.5 | 4305.612 | 169.99 | 3 | 0.826 | 1.02 | 15.578 |  | 103.31 | 4313.925 | 1884
[24 empty] | 2447 | 2339.2 | 4314.834 | 169.99 | 3 | 0.826 | 1.06 | 10.586 |  | 70.201 | 4323.187 | 2702.5
[24 empty] | 2448 | 1884 | 4324.076 | 169.98 | 3 | 0.826 | 1.05 | 8.5226 |  | 56.517 | 4332.469 | 1792.8
[24 empty] | 2449 | 2702.5 | 4333.338 | 170 | 3 | 0.826 | 1.06 | 12.23 |  | 81.106 | 4341.77 | 1906.9
[24 empty] | 2450 | 1792.8 | 4342.62 | 169.97 | 3 | 0.826 | 1.05 | 8.1074 |  | 53.764 | 4351.091 | 1409
[24 empty] | 2451 | 1906.9 | 4351.921 | 169.98 | 3 | 0.826 | 1.05 | 8.6256 |  | 57.2 | 4360.433 | 238.68
[24 empty] | 2452 | 1409 | 4361.242 | 169.99 | 3 | 0.826 | 1.04 | 6.3788 |  | 42.3 | 4369.794 | 1735.1
[24 empty] | 2453 | 238.68 | 4370.584 | 170 | 3 | 0.826 | 1 | 1.0797 |  | 7.1602 | 4379.175 | 1223.2
[24 empty] | 2454 | 1735.1 | 4379.945 | 169.98 | 3 | 0.826 | 0.89 | 7.8481 |  | 52.045 | 4388.577 | 1125.9
[24 empty] | 2455 | 1223.2 | 4389.326 | 170 | 3 | 0.825 | 0.84 | 5.5363 |  | 36.714 | 4397.998 | 712.81
[24 empty] | 2456 | 1125.9 | 4398.728 | 170 | 3 | 0.825 | 1.14 | 5.0983 |  | 33.809 | 4407.44 | -23.671
[24 empty] | 2457 | 712.81 | 4408.149 | 170 | 3 | 0.825 | 1.01 | 3.2253 |  | 21.389 | 4416.901 | -952.4
[24 empty] | 2458 | -23.671 | 4417.591 | 170 | 3 | 0.824 | 0.92 | -0.10714 |  | -0.71049 | 4426.383 | -664.04
[24 empty] | 2459 | -952.4 | 4427.052 | 170.02 | 3 | 0.824 | 0.86 | -4.3096 |  | -28.579 | 4435.885 | -919.99
[24 empty] | 2460 | -664.04 | 4436.534 | 170.01 | 3 | 0.824 | 0.93 | -3.0041 |  | -19.922 | 4445.407 | -540.09
[24 empty] | 2461 | -919.99 | 4446.036 | 170.01 | 3 | 0.824 | 0.83 | -4.1619 |  | -27.599 | 4454.95 | -1596.8
[24 empty] | 2462 | -540.09 | 4455.558 | 170.01 | 3 | 0.824 | 1.1 | -2.445 |  | -16.214 | 4464.513 | -2227.4
[24 empty] | 2463 | -1596.8 | 4465.101 | 170.02 | 3 | 0.823 | 1.02 | -7.2251 |  | -47.913 | 4474.096 | -17.833
[24 empty] | 2464 | -2227.4 | 4474.664 | 170.01 | 3 | 0.823 | 0.99 | -10.075 |  | -66.811 | 4483.7 | -2098.8
[24 empty] | 2465 | -17.833 | 4484.247 | 170.01 | 3 | 0.823 | 0.86 | -0.080766 |  | -0.5356 | 4493.325 | -2516.7
[24 empty] | 2466 | -2098.8 | 4493.851 | 170.01 | 3 | 0.823 | 0.93 | -9.4974 |  | -62.982 | 4502.97 | -1474.2
[24 empty] | 2467 | -2516.7 | 4503.476 | 170.02 | 3 | 0.823 | 1.1 | -11.387 |  | -75.514 | 4512.635 | -1929.5
[24 empty] | 2468 | -1474.2 | 4513.121 | 170.01 | 3 | 0.823 | 1.04 | -6.6704 |  | -44.234 | 4522.321 | -2010.9
[24 empty] | 2469 | -1929.5 | 4522.786 | 170.02 | 3 | 0.823 | 1.01 | -8.7308 |  | -57.898 | 4532.028 | -1817.6
[24 empty] | 2470 | -2010.9 | 4532.472 | 170.01 | 3 | 0.823 | 1 | -9.1029 |  | -60.366 | 4541.756 | -2816.8
[24 empty] | 2471 | -1817.6 | 4542.179 | 170.01 | 3 | 0.823 | 0.97 | -8.2265 |  | -54.554 | 4551.505 | -3405.1
[24 empty] | 2472 | -2816.8 | 4551.907 | 170.01 | 3 | 0.823 | 0.91 | -12.74 |  | -84.487 | 4561.274 | -3500.8
[24 empty] | 2473 | -3405.1 | 4561.656 | 170.01 | 3 | 0.822 | 0.88 | -15.402 |  | -102.14 | 4571.064 | -3170.4
[24 empty] | 2474 | -3500.8 | 4571.425 | 170.01 | 3 | 0.822 | 0.85 | -15.838 |  | -105.03 | 4580.875 | -2874.2
[24 empty] | 2475 | -3170.4 | 4581.215 | 170 | 3 | 0.822 | 0.8 | -14.341 |  | -95.103 | 4590.707 | -2990.5
[24 empty] | 2476 | -2874.2 | 4591.026 | 170 | 3 | 0.822 | 1.16 | -12.998 |  | -86.195 | 4600.56 | -2429.7
[24 empty] | 2477 | -2990.5 | 4600.858 | 170.01 | 3 | 0.822 | 0.91 | -13.528 |  | -89.71 | 4610.434 | -1554.2
[24 empty] | 2478 | -2429.7 | 4610.711 | 170 | 3 | 0.822 | 0.89 | -10.993 |  | -72.901 | 4620.329 | -1986.3
[24 empty] | 2479 | -1554.2 | 4620.585 | 169.99 | 3 | 0.822 | 0.88 | -7.0329 |  | -46.638 | 4630.245 | -2483.3
[24 empty] | 2480 | -1986.3 | 4630.48 | 170.01 | 3 | 0.822 | 0.85 | -8.9882 |  | -59.605 | 4640.182 | -549.48
[24 empty] | 2481 | -2483.3 | 4640.396 | 170 | 3 | 0.822 | 0.9 | -11.23 |  | -74.472 | 4650.141 | -2600.7
[24 empty] | 2482 | -549.48 | 4650.333 | 169.99 | 3 | 0.822 | 0.9 | -2.4869 |  | -16.492 | 4660.121 | -958
[24 empty] | 2483 | -2600.7 | 4660.292 | 170 | 3 | 0.823 | 0.96 | -11.76 |  | -77.985 | 4670.122 | -1746
[24 empty] | 2484 | -958 | 4670.272 | 170.01 | 3 | 0.823 | 1 | -4.3351 |  | -28.748 | 4680.144 | -1208
[24 empty] | 2485 | -1746 | 4680.273 | 170 | 3 | 0.823 | 1.05 | -7.8936 |  | -52.346 | 4690.188 | -1689.7
[24 empty] | 2486 | -1208 | 4690.295 | 169.99 | 3 | 0.823 | 1.1 | -5.4635 |  | -36.231 | 4700.254 | -586.9
[24 empty] | 2487 | -1689.7 | 4700.339 | 170 | 3 | 0.823 | 1.09 | -7.644 |  | -50.691 | 4710.34 | -710.25
[24 empty] | 2488 | -586.9 | 4710.405 | 170 | 3 | 0.823 | 1.21 | -2.6552 |  | -17.608 | 4720.449 | -850.74
[24 empty] | 2489 | -710.25 | 4720.491 | 169.98 | 3 | 0.823 | 0.92 | -3.2126 |  | -21.304 | 4730.579 | 136.12
[24 empty] | 2490 | -850.74 | 4730.6 | 170 | 3 | 0.823 | 1.03 | -3.8472 |  | -25.513 | 4740.73 | -54.683
[24 empty] | 2491 | 136.12 | 4740.73 | 169.99 | 3 | 0.824 | 1.1 | 0.6159 |  | 4.0843 | 4750.903 | -152.69
[24 empty] | 2492 | -54.683 | 4750.881 | 170 | 3 | 0.824 | 1.16 | -0.24738 |  | -1.6405 | 4761.098 | -162.65
[24 empty] | 2493 | -152.69 | 4761.054 | 169.99 | 3 | 0.824 | 1.17 | -0.69079 |  | -4.5809 | 4771.315 | -78.471
[24 empty] | 2494 | -162.65 | 4771.249 | 169.98 | 3 | 0.824 | 1.16 | -0.73575 |  | -4.8791 | 4781.553 | -140.47
[24 empty] | 2495 | -78.471 | 4781.466 | 170 | 3 | 0.824 | 0.94 | -0.35506 |  | -2.3546 | 4791.814 | 101.5
[24 empty] | 2496 | -140.47 | 4791.704 | 169.99 | 3 | 0.824 | 1.01 | -0.63509 |  | -4.2116 | 4802.096 | 920.49
[24 empty] | 2497 | 101.5 | 4801.965 | 169.98 | 3 | 0.824 | 1.1 | 0.45908 |  | 3.0443 | 4812.4 | 1591.2
[24 empty] | 2498 | 920.49 | 4812.247 | 169.99 | 3 | 0.824 | 1.16 | 4.1648 |  | 27.618 | 4822.726 | 1395.8
[24 empty] | 2499 | 1591.2 | 4822.551 | 169.98 | 3 | 0.824 | 1.18 | 7.2005 |  | 47.75 | 4833.074 | 208.75
[24 empty] | 2500 | 1395.8 | 4832.877 | 169.99 | 3 | 0.824 | 1.18 | 6.3166 |  | 41.888 | 4843.445 | 456.26
[24 empty] | 2501 | 208.75 | 4843.225 | 170 | 3 | 0.825 | 0.97 | 0.94424 |  | 6.2617 | 4853.838 | 1807.1
[24 empty] | 2502 | 456.26 | 4853.596 | 169.98 | 3 | 0.825 | 1 | 2.0632 |  | 13.682 | 4864.252 | 841.33
[24 empty] | 2503 | 1807.1 | 4863.989 | 169.99 | 3 | 0.825 | 1.07 | 8.179 |  | 54.238 | 4874.689 | 921.33
[24 empty] | 2504 | 841.33 | 4874.403 | 169.99 | 3 | 0.825 | 1.09 | 3.806 |  | 25.24 | 4885.149 | 1362.2
[24 empty] | 2505 | 921.33 | 4884.84 | 169.99 | 3 | 0.825 | 1.13 | 4.1675 |  | 27.637 | 4895.63 | 108.47
[24 empty] | 2506 | 1362.2 | 4895.3 | 169.99 | 3 | 0.825 | 1.1 | 6.1643 |  | 40.878 | 4906.134 | 69.432
[24 empty] | 2507 | 108.47 | 4905.781 | 169.99 | 3 | 0.825 | 1.04 | 0.49057 |  | 3.2532 | 4916.66 | 346.95
[24 empty] | 2508 | 69.432 | 4916.285 | 170 | 3 | 0.824 | 0.93 | 0.31411 |  | 2.083 | 4927.209 | 118.46
[24 empty] | 2509 | 346.95 | 4926.811 | 169.99 | 3 | 0.824 | 0.84 | 1.5699 |  | 10.41 | 4937.78 | -910.53
[24 empty] | 2510 | 118.46 | 4937.36 | 170.01 | 3 | 0.824 | 1.12 | 0.53623 |  | 3.556 | 4948.374 | -715.93
[24 empty] | 2511 | -910.53 | 4947.931 | 170.01 | 3 | 0.824 | 1.03 | -4.1206 |  | -27.326 | 4958.991 | -752.22
[24 empty] | 2512 | -715.93 | 4958.525 | 170.01 | 3 | 0.824 | 0.97 | -3.2387 |  | -21.477 | 4969.63 | -1051.9
[24 empty] | 2513 | -752.22 | 4969.142 | 170 | 3 | 0.824 | 0.91 | -3.4027 |  | -22.565 | 4980.292 | -862.24
[24 empty] | 2514 | -1051.9 | 4979.781 | 170.01 | 3 | 0.823 | 0.83 | -4.7582 |  | -31.554 | 4990.977 | -1566.5
[24 empty] | 2515 | -862.24 | 4990.443 | 170.03 | 3 | 0.823 | 1.07 | -3.9042 |  | -25.89 | 5001.684 | -1946.2
[24 empty] | 2516 | -1566.5 | 5001.128 | 170.01 | 3 | 0.823 | 0.97 | -7.0878 |  | -47.003 | 5012.415 | -2740.1
[24 empty] | 2517 | -1946.2 | 5011.835 | 170.01 | 3 | 0.822 | 0.86 | -8.8039 |  | -58.383 | 5023.168 | -2037.3
[24 empty] | 2518 | -2740.1 | 5022.566 | 170.02 | 3 | 0.822 | 1.12 | -12.391 |  | -82.171 | 5033.944 | -1250.5
[24 empty] | 2519 | -2037.3 | 5033.319 | 170.01 | 3 | 0.822 | 1.04 | -9.2204 |  | -61.144 | 5044.744 | -1019.1
[24 empty] | 2520 | -1250.5 | 5044.095 | 170 | 3 | 0.822 | 1.05 | -5.657 |  | -37.514 | 5055.566 | -1336.4
[24 empty] | 2521 | -1019.1 | 5054.895 | 170.01 | 3 | 0.822 | 1.03 | -4.6112 |  | -30.579 | 5066.411 | -2169
[24 empty] | 2522 | -1336.4 | 5065.717 | 170.02 | 3 | 0.822 | 0.96 | -6.0505 |  | -40.124 | 5077.28 | -2542.5
[24 empty] | 2523 | -2169 | 5076.562 | 170.01 | 3 | 0.822 | 0.88 | -9.8107 |  | -65.059 | 5088.172 | -1227.5
[24 empty] | 2524 | -2542.5 | 5087.431 | 170.01 | 3 | 0.822 | 0.87 | -11.503 |  | -76.283 | 5099.087 | -1154.1
[24 empty] | 2525 | -1227.5 | 5098.323 | 170.01 | 3 | 0.822 | 0.87 | -5.5557 |  | -36.842 | 5110.025 | -1137.2
[24 empty] | 2526 | -1154.1 | 5109.238 | 170 | 3 | 0.822 | 1.02 | -5.2214 |  | -34.626 | 5120.987 | -1641.8
[24 empty] | 2527 | -1137.2 | 5120.176 | 170.01 | 3 | 0.822 | 1 | -5.1466 |  | -34.13 | 5131.972 | -491.64
[24 empty] | 2528 | -1641.8 | 5131.138 | 170 | 3 | 0.822 | 1.04 | -7.4279 |  | -49.258 | 5142.981 | -1217.9
[24 empty] | 2529 | -491.64 | 5142.123 | 170 | 3 | 0.822 | 1.06 | -2.2246 |  | -14.752 | 5154.013 | -1752.8
[24 empty] | 2530 | -1217.9 | 5153.132 | 170.01 | 3 | 0.822 | 1.08 | -5.5111 |  | -36.547 | 5165.069 | -949.75
[24 empty] | 2531 | -1752.8 | 5164.164 | 170.01 | 3 | 0.822 | 1.09 | -7.9277 |  | -52.572 | 5176.148 | -1445.5
[24 empty] | 2532 | -949.75 | 5175.22 | 170 | 3 | 0.822 | 1.12 | -4.2961 |  | -28.49 | 5187.251 | 45.074
[24 empty] | 2533 | -1445.5 | 5186.299 | 170 | 3 | 0.822 | 0.91 | -6.5344 |  | -43.332 | 5198.378 | 150.38
[24 empty] | 2534 | 45.074 | 5197.402 | 170.01 | 3 | 0.822 | 0.97 | 0.20395 |  | 1.3525 | 5209.528 | 562.31
[24 empty] | 2535 | 150.38 | 5208.529 | 170 | 3 | 0.822 | 0.98 | 0.68042 |  | 4.5122 | 5220.702 | 393.86
[24 empty] | 2536 | 562.31 | 5219.679 | 170 | 3 | 0.822 | 1.06 | 2.544 |  | 16.87 | 5231.901 | 177.04
[24 empty] | 2537 | 393.86 | 5230.853 | 169.99 | 3 | 0.822 | 1.2 | 1.7819 |  | 11.817 | 5243.123 | 804.29
[24 empty] | 2538 | 177.04 | 5242.052 | 170 | 3 | 0.823 | 0.87 | 0.80034 |  | 5.3074 | 5254.369 | 1867.9
[24 empty] | 2539 | 804.29 | 5253.274 | 170 | 3 | 0.823 | 1 | 3.6381 |  | 24.126 | 5265.639 | 1636.5
[24 empty] | 2540 | 1867.9 | 5264.52 | 170 | 3 | 0.823 | 1.04 | 8.4507 |  | 56.041 | 5276.933 | 2369
[24 empty] | 2541 | 1636.5 | 5275.79 | 169.98 | 3 | 0.824 | 1.07 | 7.4006 |  | 49.077 | 5288.251 | 1691.9
[24 empty] | 2542 | 2369 | 5287.084 | 169.98 | 3 | 0.824 | 1.1 | 10.718 |  | 71.076 | 5299.593 | 873.28
[24 empty] | 2543 | 1691.9 | 5298.402 | 170 | 3 | 0.824 | 1.1 | 7.6574 |  | 50.779 | 5310.96 | 1115.9
[24 empty] | 2544 | 873.28 | 5309.744 | 169.99 | 3 | 0.824 | 1.17 | 3.9507 |  | 26.199 | 5322.351 | 1206.3
[24 empty] | 2545 | 1115.9 | 5321.111 | 169.99 | 3 | 0.824 | 0.86 | 5.0511 |  | 33.496 | 5333.766 | 1221.3
[24 empty] | 2546 | 1206.3 | 5332.502 | 169.98 | 3 | 0.824 | 0.9 | 5.4592 |  | 36.202 | 5345.205 | 1155.9
[24 empty] | 2547 | 1221.3 | 5343.917 | 169.99 | 3 | 0.824 | 0.95 | 5.5261 |  | 36.646 | 5356.669 | 1047.3
[24 empty] | 2548 | 1155.9 | 5355.356 | 169.98 | 3 | 0.824 | 0.97 | 5.2292 |  | 34.677 | 5368.157 | 1798.8
[24 empty] | 2549 | 1047.3 | 5366.82 | 169.99 | 3 | 0.824 | 0.98 | 4.7382 |  | 31.421 | 5379.67 | 1571.7
[24 empty] | 2550 | 1798.8 | 5378.308 | 169.96 | 3 | 0.824 | 1.02 | 8.1374 |  | 53.963 | 5391.208 | 471.78
[24 empty] | 2551 | 1571.7 | 5389.821 | 170.01 | 3 | 0.824 | 1.03 | 7.1119 |  | 47.162 | 5402.77 | 1306
[24 empty] | 2552 | 471.78 | 5401.359 | 169.97 | 3 | 0.824 | 1.06 | 2.1333 |  | 14.147 | 5414.357 | 683.69
[24 empty] | 2553 | 1306 | 5412.921 | 170 | 3 | 0.824 | 1.09 | 5.9086 |  | 39.182 | 5425.968 | 1258.3
[24 empty] | 2554 | 683.69 | 5424.508 | 169.98 | 3 | 0.824 | 1.1 | 3.0924 |  | 20.507 | 5437.605 | 2056.6
[24 empty] | 2555 | 1258.3 | 5436.119 | 170 | 3 | 0.824 | 1.09 | 5.6954 |  | 37.769 | 5449.266 | 18.003
[24 empty] | 2556 | 2056.6 | 5447.756 | 169.98 | 3 | 0.824 | 0.97 | 9.3111 |  | 61.746 | 5460.952 | -770.52
[24 empty] | 2557 | 18.003 | 5459.417 | 170.01 | 3 | 0.824 | 0.91 | 0.081466 |  | 0.54024 | 5472.663 | 533.55
[24 empty] | 2558 | -770.52 | 5471.103 | 170 | 3 | 0.824 | 0.92 | -3.4854 |  | -23.113 | 5484.399 | -2142.1
[24 empty] | 2559 | 533.55 | 5482.814 | 170 | 3 | 0.823 | 1.09 | 2.4162 |  | 16.023 | 5496.16 | -1980.5
[24 empty] | 2560 | -2142.1 | 5494.55 | 170.01 | 3 | 0.822 | 0.93 | -9.692 |  | -64.272 | 5507.946 | -1774.2
[24 empty] | 2561 | -1980.5 | 5506.311 | 170.01 | 3 | 0.822 | 0.88 | -8.962 |  | -59.431 | 5519.757 | -1097.8
[24 empty] | 2562 | -1774.2 | 5518.097 | 170.01 | 3 | 0.822 | 1.07 | -8.0256 |  | -53.221 | 5531.594 | -2094.6
[24 empty] | 2563 | -1097.8 | 5529.908 | 170 | 3 | 0.822 | 1.05 | -4.9674 |  | -32.941 | 5543.456 | -2514.2
[24 empty] | 2564 | -2094.6 | 5541.745 | 170.02 | 3 | 0.822 | 0.95 | -9.4805 |  | -62.869 | 5555.343 | -2013.7
[24 empty] | 2565 | -2514.2 | 5553.607 | 170.02 | 3 | 0.822 | 0.86 | -11.375 |  | -75.434 | 5567.255 | -2093.1
[24 empty] | 2566 | -2013.7 | 5565.494 | 170.01 | 3 | 0.822 | 0.98 | -9.1099 |  | -60.412 | 5579.193 | -3616
[24 empty] | 2567 | -2093.1 | 5577.406 | 170.01 | 3 | 0.822 | 1.03 | -9.4707 |  | -62.805 | 5591.157 | -2173.5
[24 empty] | 2568 | -3616 | 5589.344 | 170.02 | 3 | 0.821 | 0.99 | -16.359 |  | -108.48 | 5603.146 | -2264.9
[24 empty] | 2569 | -2173.5 | 5601.308 | 170 | 3 | 0.821 | 0.93 | -9.8332 |  | -65.209 | 5615.162 | -2519.8
[24 empty] | 2570 | -2264.9 | 5613.297 | 170 | 3 | 0.821 | 0.88 | -10.248 |  | -67.958 | 5627.201 | -2551.6
[24 empty] | 2571 | -2519.8 | 5625.313 | 170.02 | 3 | 0.821 | 0.86 | -11.401 |  | -75.608 | 5639.267 | -1478.5
[24 empty] | 2572 | -2551.6 | 5637.352 | 170.02 | 3 | 0.821 | 1.03 | -11.548 |  | -76.577 | 5651.359 | -2781.9
[24 empty] | 2573 | -1478.5 | 5649.418 | 169.98 | 3 | 0.821 | 0.99 | -6.6918 |  | -44.376 | 5663.477 | -2798.6
[24 empty] | 2574 | -2781.9 | 5661.51 | 170.02 | 3 | 0.821 | 0.97 | -12.587 |  | -83.472 | 5675.62 | -3533.8
[24 empty] | 2575 | -2798.6 | 5673.628 | 170 | 3 | 0.821 | 0.89 | -12.659 |  | -83.95 | 5687.79 | -2878.3
[24 empty] | 2576 | -3533.8 | 5685.771 | 170.02 | 3 | 0.821 | 0.9 | -15.988 |  | -106.03 | 5699.985 | -2080.7
[24 empty] | 2577 | -2878.3 | 5697.941 | 170 | 3 | 0.821 | 0.89 | -13.022 |  | -86.357 | 5712.207 | -2192.5
[24 empty] | 2578 | -2080.7 | 5710.136 | 170.01 | 3 | 0.821 | 0.88 | -9.4151 |  | -62.436 | 5724.454 | -2430.9
[24 empty] | 2579 | -2192.5 | 5722.358 | 170 | 3 | 0.821 | 0.86 | -9.9197 |  | -65.782 | 5736.728 | -2402.3
[24 empty] | 2580 | -2430.9 | 5734.605 | 169.99 | 3 | 0.821 | 0.87 | -10.998 |  | -72.932 | 5749.028 | -3080.3
[24 empty] | 2581 | -2402.3 | 5746.879 | 170.01 | 3 | 0.821 | 0.9 | -10.868 |  | -72.073 | 5761.354 | -1645.5
[24 empty] | 2582 | -3080.3 | 5759.179 | 170.01 | 3 | 0.821 | 0.96 | -13.928 |  | -92.366 | 5773.707 | -2664.6
[24 empty] | 2583 | -1645.5 | 5771.505 | 170 | 3 | 0.821 | 1 | -7.445 |  | -49.372 | 5786.086 | -1460.1
[24 empty] | 2584 | -2664.6 | 5783.858 | 170 | 3 | 0.821 | 1.08 | -12.049 |  | -79.902 | 5798.491 | -930.53
[24 empty] | 2585 | -1460.1 | 5796.237 | 169.99 | 3 | 0.821 | 1.14 | -6.6044 |  | -43.797 | 5810.922 | -258.54
[24 empty] | 2586 | -930.53 | 5808.642 | 169.98 | 3 | 0.821 | 1.2 | -4.2098 |  | -27.917 | 5823.381 | 278.29
[24 empty] | 2587 | -258.54 | 5821.073 | 170 | 3 | 0.822 | 0.96 | -1.17 |  | -7.7586 | 5835.866 | 76.599
[24 empty] | 2588 | 278.29 | 5833.532 | 169.99 | 3 | 0.822 | 1.02 | 1.2594 |  | 8.3519 | 5848.378 | 50.555
[24 empty] | 2589 | 76.599 | 5846.017 | 169.99 | 3 | 0.822 | 1.08 | 0.34649 |  | 2.2977 | 5860.916 | -1966.1
[24 empty] | 2590 | 50.555 | 5858.529 | 169.98 | 3 | 0.822 | 1.09 | 0.22875 |  | 1.5169 | 5873.481 | -129.52
[24 empty] | 2591 | -1966.1 | 5871.067 | 170 | 3 | 0.822 | 1.01 | -8.8914 |  | -58.963 | 5886.073 | -354.92
[24 empty] | 2592 | -129.52 | 5883.632 | 169.99 | 3 | 0.822 | 0.9 | -0.58589 |  | -3.8853 | 5898.692 | -34.879
[24 empty] | 2593 | -354.92 | 5896.224 | 169.98 | 3 | 0.822 | 0.99 | -1.6053 |  | -10.646 | 5911.338 | 25.422
[24 empty] | 2594 | -34.879 | 5908.843 | 169.99 | 3 | 0.822 | 1.06 | -0.1578 |  | -1.0464 | 5924.01 | 536.09
[24 empty] | 2595 | 25.422 | 5921.489 | 169.99 | 3 | 0.822 | 1.11 | 0.11498 |  | 0.76252 | 5936.71 | 1171
[24 empty] | 2596 | 536.09 | 5934.161 | 169.98 | 3 | 0.823 | 1.19 | 2.4248 |  | 16.08 | 5949.437 | 1307.1
[24 empty] | 2597 | 1171 | 5946.861 | 169.99 | 3 | 0.823 | 1.11 | 5.295 |  | 35.114 | 5962.191 | 924.74
[24 empty] | 2598 | 1307.1 | 5959.588 | 169.99 | 3 | 0.823 | 1.11 | 5.9146 |  | 39.222 | 5974.972 | 566
[24 empty] | 2599 | 924.74 | 5972.342 | 169.99 | 3 | 0.823 | 1.09 | 4.1837 |  | 27.744 | 5987.781 | -860.94
[24 empty] | 2600 | 566 | 5985.123 | 170 | 3 | 0.823 | 1.01 | 2.5611 |  | 16.984 | 6000.617 | -630.33
[24 empty] | 2601 | -860.94 | 5997.932 | 169.99 | 3 | 0.822 | 0.84 | -3.8946 |  | -25.827 | 6013.48 | -668.78
[24 empty] | 2602 | -630.33 | 6010.768 | 170 | 3 | 0.822 | 1.02 | -2.8529 |  | -18.919 | 6026.371 | 696.93
[24 empty] | 2603 | -668.78 | 6023.631 | 169.99 | 3 | 0.822 | 0.92 | -3.0252 |  | -20.061 | 6039.29 | -955.33
[24 empty] | 2604 | 696.93 | 6036.522 | 170.01 | 3 | 0.821 | 1.08 | 3.1556 |  | 20.927 | 6052.235 | -958.32
[24 empty] | 2605 | -955.33 | 6049.441 | 170.01 | 3 | 0.821 | 0.86 | -4.3219 |  | -28.66 | 6065.209 | -1534.4
[24 empty] | 2606 | -958.32 | 6062.386 | 170 | 3 | 0.821 | 0.92 | -4.3377 |  | -28.765 | 6078.211 | -2363.9
[24 empty] | 2607 | -1534.4 | 6075.36 | 170 | 3 | 0.82 | 0.78 | -6.9432 |  | -46.043 | 6091.24 | -2220.6
[24 empty] | 2608 | -2363.9 | 6088.362 | 170.01 | 3 | 0.82 | 1.01 | -10.695 |  | -70.921 | 6104.297 | -2907.5
[24 empty] | 2609 | -2220.6 | 6101.391 | 170.02 | 3 | 0.82 | 1.12 | -10.052 |  | -66.657 | 6117.382 | -3640.8
[24 empty] | 2610 | -2907.5 | 6114.448 | 170 | 3 | 0.82 | 1.05 | -13.158 |  | -87.26 | 6130.495 | -3443.9
[24 empty] | 2611 | -3640.8 | 6127.533 | 170.01 | 3 | 0.819 | 1.01 | -16.469 |  | -109.21 | 6143.635 | -3333.4
[24 empty] | 2612 | -3443.9 | 6140.646 | 170.02 | 3 | 0.819 | 0.91 | -15.58 |  | -103.32 | 6156.804 | -3151.8
[24 empty] | 2613 | -3333.4 | 6153.786 | 170 | 3 | 0.819 | 0.85 | -15.084 |  | -100.03 | -10.151
[24 empty] | 2614 | -3151.8 | 6166.955 | 170.02 | 3 | 0.819 | 0.84 | -14.263 |  | -94.583 | -10.151